## Sheet1
data | Material | DMT | Qnt de viagens | Peso (t/dia) | scalper 1 fino | Unnamed: 1 | Unnamed: 2 | 3393.68 | Unnamed: 4 | Unnamed: 5 | Fe | SiO2 | Al | P | Mn | PPC | FeO | Massa | Floculante | Umidade | Ciclos | tempo_medio
2024-08-01 | Rejeito Desaguado |  |  | 3460.72 | [6 empty] | 30.11 | 51.99 | 1.1 | 0.061 | 0.15 | 3.35
2024-08-01 | ITM 02 NOVA[B]-PATIO MANGABA[PILHA SILICOSO] SILICOSO | 0 | 29 | 857.7 | [6 empty] | 48.17 | 22.67 | 2.05 | 0.126 | 0.22 | 5.3
2024-08-01 | ITM 02 NOVA-PATIO MANGABA[PILHA OVER] OVER | 0 | 20 | 567.64
2024-08-01 | Filtro 01 |  |  | 1690.5
2024-08-01 | Filtro 04 |  |  | 1859
2024-08-01 | alimentacao_itm09_a |  |  | 5288 | [6 empty] | 55.77209 | 12.67793 | 3.240385 | 0.08502155 | 0.1125705 | 3.788519 | 0
2024-08-01 | Hematitinha Comum ITM 09 C
2024-08-01 | Alimentação Seca ITM 08 AB |  |  | 220
2024-08-01 | COMPLEXO DE FILTRAGEM-PILHA B02 REJEITO FILTRADO | 0 | 17 | 772.22
2024-08-01 | Sinter Pátio Produtos ITM09 A
2024-08-01 | PLATAFORMA TERMINAL-SARZEDO[PILHA 5]-PATIO B1 SINTER FEED ESPECIAL | 0 | 33 | 969.05
2024-08-01 | Alimentação Gobal ITM 02 B |  |  | 5843 | [6 empty] | 45.02165 | 29.86209 | 2.229709 | 0.08222461 | 0.2192238 | 3.298856 | 0.5627162
2024-08-01 | PATIO MANGABA[PILHA 1]-ITM 08 ROM ATERRO | 0 | 6 | 284.77
2024-08-01 | Hematitinha Especial ITM 09 C
2024-08-01 | alimentacao_itm09_d |  |  | 3506 | [6 empty] | 49.33 | 25.08 | 0.69 | 0.049 | 0.13 | 3.33 | 0.73 | 6070
2024-08-01 | PATIO DE PRODUTOS-PLATAFORMA TERMINAL-SARZEDO[PILHA 4] SINTER FEED ESPECIAL | 31 | 452 | 11659.6
2024-08-01 | ITM 04[SUBPRODUTO]-ITM 02 NOVA SINTER CORRETIVO | 0 | 31 | 882.32
2024-08-01 | Hematitinha Complemento ITM 09 A
2024-08-01 | Hematitinha Comum ITM 09 D |  |  | 343
2024-08-01 | PRAÇA DA 11-BARRAGEM B1[PONTO ABASTECIMENTO AGUA 2] FORRO HEMATITINHA | 0 | 50 | 2312.63
2024-08-01 | Hematitinha Comum ITM 09 B |  |  | 130
2024-08-01 | Sinter Blendagem ITM 09 A |  |  | 4141
2024-08-01 | PILHAO - PDE MANGABA-ITM 09 MATERIAL PILHAO | 7 | 129 | 6610.03
2024-08-01 | PFF Abobora
2024-08-01 | PDE SAMPAIO-ITM 09 FINOS | 0 | 35 | 1764.59
2024-08-01 | ITM 04[SUBPRODUTO]-ITM 02 PRINCIPAL SINTER COMUM | 5 | 36 | 1039.04
2024-08-01 | ITM 09-ITM 02 NOVA SINTER COMUM | 2 | 98 | 2742.14
2024-08-01 | ITM 08-PILHA B02 REJEITO DESAGUADO | 0 | 18 | 726.28
2024-08-01 | PFF Pilhão
2024-08-01 | PRAÇA DA 11-CAVA SAMPAIO ESTERIL FRANCO | 0 | 17 | 748.11
2024-08-01 | ITM 02 PRINCIPAL-USINA DE BLENDAGEM SINTER FEED ESPECIAL | 3 | 39 | 1078.66 | [6 empty] | 54.62 | 19.82 | 0.79 | 0.045 | 0.11 | 1.33
2024-08-01 | ITM 09-ITM 02 PRINCIPAL SINTER COMUM | 39 | 15 | 401.25
2024-08-01 | PILHAO - PDE MANGABA-PATIO MANGABA[PILHA 1] ESTERIL FRANCO | 0 | 3 | 122.51
2024-08-01 | Over Descarte |  |  | 978.25
2024-08-01 | PATIO DE PRODUTOS-ITM 08 PELLET FEED | 0 | 9 | 274.31
2024-08-01 | Alimentação Gobal ITM 02 Principal |  |  | 5350 | [6 empty] | 46.11463 | 29.67896 | 1.549789 | 0.07016069 | 0.1374644 | 2.964662 | 0.620409 | 3790
2024-08-01 | ITM 04[SUBPRODUTO]-ITM 02 NOVA SINTER COMUM | 5 | 77 | 2213.65
2024-08-01 | Alimentação Seca ITM 08 C |  |  | 4577 | [6 empty] | 45.89089 | 28.52249 | 1.954406 | 0.07333011 | 0.2638009 | 3.368803 | 0.64 | 2381
2024-08-01 | PILHAO - PDE MANGABA-ITM 04[ESTOQUE ROM] MATERIAL PILHAO | 10 | 29 | 1321.97
2024-08-01 | CAVA SAMAMBAIA BAIXO-ITM 04[ESTOQUE ROM] ROM FERROMAR | 0 | 51 | 2326.66
2024-08-01 | CAVA SAMAMBAIA BAIXO-ITM 09 ROM FERROMAR | 0 | 130 | 6328.57
2024-08-01 | Hematitinha Complemento ITM 09 D
2024-08-01 | PRAÇA DA 11-PATIO MANGABA[PILHA 1] ESTERIL FRANCO | 0 | 6 | 276.35
2024-08-01 | ITM 04[SUBPRODUTO]-ITM 08 SINTER CORRETIVO | 0 | 36 | 1031.99
2024-08-01 | Sinter Terceiros Vargem Grande |  |  | 2261
2024-08-01 | Hematitinha Complemento ITM 09 B
2024-08-01 | Filtro 03 |  |  | 1803.2
2024-08-01 | PATIO DE PRODUTOS-PLATAFORMA TERMINAL-SARZEDO[PILHA 6] PELLET FEED | 31 | 171 | 4321.02
2024-08-01 | Sinter Blendagem ITM 09 C |  |  | 3815
2024-08-01 | Hematitinha Especial ITM 09 B
2024-08-01 | Hematitinha Complemento ITM 09 C
2024-08-01 | ITM 09-CAVA CARRAPATO 3035 BAIXO FORRO OVER | 0 | 16 | 785.03
2024-08-01 | ITM 08-PATIO MANGABA[PILHA OVER] OVER | 0 | 58 | 1785.27
2024-08-01 | PLATAFORMA TERMINAL-SARZEDO[VAGAO]-PATIO B1 SINTER TIG | 0 | 321 | 9809.528
2024-08-01 | PFF Curva do Joelho
2024-08-01 | ITM 04[SUBPRODUTO]-CAVA PAIOL SINTER COMUM | 0 | 23 | 694.48
2024-08-01 | Hematitinha Comum ITM 09 A
2024-08-01 | alimentacao_itm09_b |  |  | 5060 | [6 empty] | 47.57656 | 25.59855 | 1.367653 | 0.06998089 | 0.2379128 | 4.426109 | 0.55 | 2616
2024-08-01 | ITM 02 PRINCIPAL-PATIO MANGABA[PILHA OVER] OVER | 0 | 19 | 505.87
2024-08-01 | Sinter Pátio Produtos ITM09 B
2024-08-01 | Sinter Blendagem ITM 09 B
2024-08-01 | PATIO DE PRODUTOS-PLATAFORMA TERMINAL-SARZEDO[PILHA 7] PELLET FEED | 31 | 28 | 728.04
2024-08-01 | Feijãozinho ITM 02 Principal
2024-08-01 | ITM 09D-ITM 02 NOVA[B] SINTER CORRETIVO | 0 | 44 | 1282.26
2024-08-01 | DESAGUAMENTO DE PRODUTO ITM 8-PATIO DE PRODUTOS PELLET FEED | 39 | 154 | 4727 | [6 empty] | 62.66 | 7.33 | 0.82 | 0.052 | 0.08 | 1.88
2024-08-01 | ITM 02 PRINCIPAL-PATIO MANGABA[PILHA SILICOSO] SILICOSO | 0 | 34 | 919.74 | [6 empty] | 52.69 | 16.19 | 1.47 | 0.098 | 0.1 | 6.25
2024-08-01 | Hematitinha Especial ITM 09 A |  |  | 617
2024-08-01 | Média Filtro |  |  | 7494
2024-08-01 | ITM 09-PATIO MANGABA[PILHA OVER] OVER | 0 | 4 | 193.22
2024-08-01 | ITM 04[SUBPRODUTO]-CAVA CARRAPATO 3035 ALTO OVER | 0 | 4 | 177.58
2024-08-01 | BARRAGEM B1[PONTO ABASTECIMENTO AGUA 2]-ITM 09 SINTER COMUM | 0 | 1 | 25.49
2024-08-01 | PILHAO - PDE MANGABA-ITM 09 MATERIAL PILHAO ESPECIAL | 9 | 56 | 2792.19
2024-08-01 | PDE SAMPAIO-ITM 04[ESTOQUE ROM] FINOS | 0 | 105 | 5083.96
2024-08-01 | ITM 02 NOVA[B]-USINA DE BLENDAGEM SINTER FEED ESPECIAL | 2 | 34 | 1035.46 | [6 empty] | 54.82 | 19.46 | 0.85 | 0.04 | 0.09 | 1.42
2024-08-01 | PATIO MANGABA[PILHA 1]-ITM 02 NOVA SINTER CORRETIVO | 0 | 12 | 511.79
2024-08-01 | alimentacao_itm09_c |  |  | 4656 | [6 empty] | 55.74224 | 12.72184 | 3.23903 | 0.08523921 | 0.113952 | 3.784573 | 0 | 10635
2024-08-01 | Sinter Blendagem ITM 09 D
2024-08-01 | Sinter Pátio Produtos ITM09 D
2024-08-01 | ITM 02 NOVA[A]-USINA DE BLENDAGEM SINTER FEED ESPECIAL | 2 | 33 | 1037.49 | [6 empty] | 55.79 | 17.18 | 0.89 | 0.045 | 0.11 | 1.89
2024-08-01 | Rejeito Filtrado |  |  | 7494 | [6 empty] | 28.05 | 48.58 | [6 empty] | 350 | 17
2024-08-01 | Sinter Pátio Produtos ITM09 C
2024-08-01 | Hematitinha Especial ITM 09 D
2024-08-01 | Sinter Terceiros TIG
2024-08-01 | PATIO MANGABA[PILHA 1]-ITM 02 PRINCIPAL SINTER CORRETIVO | 0 | 31 | 1306.03
2024-08-01 | Over Reprocesso |  |  | 1829
2024-08-01 | PATIO B1-ITM 09 SINTER VARGEM GRANDE | 0 | 49 | 2261.97
2024-08-01 | PILHA B02-PILHA B02 REJEITO TRATADO | 0 | 18 | 785.33
2024-08-01 | ITM 04[SUBPRODUTO]-ITM 02 PRINCIPAL SINTER CORRETIVO | 0 | 12 | 373.72
2024-08-01 | Filtro 02 |  |  | 2141.3
2024-08-01 | ITM 02 NOVA[A]-PATIO MANGABA[PILHA SILICOSO] SILICOSO | 0 | 35 | 1069.35 | [6 empty] | 52.13 | 19.1 | 1.35 | 0.077 | 0.09 | 4.42
2024-08-01 | PATIO MANGABA[PILHA 1]-ITM 08 SINTER CORRETIVO | 0 | 59 | 2481.32
2024-08-01 | ITM 09-ITM 08 SINTER CORRETIVO | 0 | 62 | 1881.12
2024-08-01 | Alimentação Gobal ITM 02 A |  |  | 5931 | [6 empty] | 44.84806 | 30.32688 | 2.226723 | 0.0831601 | 0.1928887 | 3.2347 | 0.5402953 | 4419
2024-08-01 | ITM 04[SUBPRODUTO]-ITM 04[SUBPRODUTO] OVER | 2 | 1 | 40.63
2024-08-02 | ITM 02 NOVA-PATIO MANGABA[PILHA OVER] OVER | 0 | 18 | 516.93
2024-08-02 | Over Descarte |  |  | 1183.15
2024-08-02 | Sinter Blendagem ITM 09 B
2024-08-02 | Sinter Pátio Produtos ITM09 B
2024-08-02 | ITM 02 NOVA[A]-USINA DE BLENDAGEM SINTER FEED ESPECIAL | 2 | 28 | 872.15 | [6 empty] | 57.01 | 16.3 | 0.87 | 0.043 | 0.1 | 1.39
2024-08-02 | Hematitinha Complemento ITM 09 C
2024-08-02 | Filtro 02 |  |  | 2103.45
2024-08-02 | CAVA PAIOL-ITM 08 SINTER COMUM | 0 | 22 | 997.23
2024-08-02 | COMPLEXO DE FILTRAGEM-PILHA B02 REJEITO FILTRADO | 0 | 18 | 835.5
2024-08-02 | PILHAO - PDE MANGABA-ITM 09 MATERIAL PILHAO | 7 | 138 | 6669.27
2024-08-02 | Hematitinha Comum ITM 09 C
2024-08-02 | CAVA SAMAMBAIA BAIXO-ITM 09 ROM FERROMAR | 0 | 113 | 5517.64
2024-08-02 | CAVA SAMPAIO-BARRAGEM B4 ESTERIL FRANCO | 4 | 8 | 327.65
2024-08-02 | ITM 09-CAVA CARRAPATO 3035 BAIXO FORRO OVER | 0 | 17 | 718.58
2024-08-02 | ITM 09D-ITM 02 NOVA[B] SINTER CORRETIVO | 0 | 33 | 972.81
2024-08-02 | Rejeito Desaguado |  |  | 2530.32 | [6 empty] | 37.35 | 41.13 | 0.78 | 0.061 | 0.14 | 4.24
2024-08-02 | ITM 04[SUBPRODUTO]-ITM 02 PRINCIPAL SINTER CORRETIVO | 0 | 61 | 1858.03
2024-08-02 | Alimentação Gobal ITM 02 B |  |  | 5748 | [6 empty] | 46.70169 | 26.30352 | 2.278959 | 0.07285823 | 0.2159608 | 4.015188 | 0.6575007 | 5348.04
2024-08-02 | CAVA PAIOL-ITM 02 NOVA[A] SINTER COMUM | 0 | 35 | 1039.15
2024-08-02 | Sinter Terceiros Vargem Grande |  |  | 2408
2024-08-02 | ITM 09-USINA DE BLENDAGEM SINTER FEED ESPECIAL | 0 | 23 | 667.34
2024-08-02 | PDE SAMPAIO-ITM 09 FINOS | 0 | 73 | 3669.21
2024-08-02 | Alimentação Seca ITM 08 C |  |  | 4379 | [6 empty] | 45.29241 | 29.45683 | 1.638671 | 0.06413362 | 0.2146401 | 3.68739 | 0.7621532 | 2972.56
2024-08-02 | ITM 09-ITM 02 NOVA SINTER COMUM | 2 | 123 | 3674.14
2024-08-02 | ITM 02 NOVA[A]-PATIO MANGABA[PILHA SILICOSO] SILICOSO | 0 | 35 | 1060.29 | [6 empty] | 49.1 | 22.5 | 2.62 | 0.081 | 0.41 | 4.71
2024-08-02 | Filtro 04 |  |  | 1591.8
2024-08-02 | PRAÇA DA 11-CAVA SAMPAIO ESTERIL FRANCO | 0 | 12 | 523.23
2024-08-02 | ITM 09-PATIO MANGABA[PILHA OVER] OVER | 0 | 5 | 209.4
2024-08-02 | Hematitinha Complemento ITM 09 B
2024-08-02 | ITM 02 PRINCIPAL-PATIO MANGABA[PILHA SILICOSO] SILICOSO | 0 | 34 | 911.86 | [6 empty] | 50.99 | 18.99 | 2.31 | 0.127 | 0.11 | 6.2
2024-08-02 | Alimentação Seca ITM 08 AB
2024-08-02 | ITM 04[SUBPRODUTO]-ITM 02 NOVA SINTER COMUM | 5 | 61 | 1740.17
2024-08-02 | PRAÇA DA 11-ITM 04[ESTOQUE ROM] ROM ATERRO | 0 | 14 | 535.84
2024-08-02 | PFF Pilhão |  |  | 667.34
2024-08-02 | ITM 09-PARQUE CACHOEIRA OVER | 0 | 5 | 208.45
2024-08-02 | Sinter Pátio Produtos ITM09 A |  |  | 667.34
2024-08-02 | PATIO MANGABA[PILHA 1]-ITM 02 NOVA SINTER CORRETIVO | 0 | 19 | 583.18
2024-08-02 | SARZEDO-PATIO MANGABA[PILHA 1] ROM ATERRO | 0 | 2 | 90.47
2024-08-02 | CAVA SAMAMBAIA BAIXO-ITM 04[ESTOQUE ROM] ROM FERROMAR | 0 | 106 | 4852.02
2024-08-02 | PILHA B02-PILHA B02 REJEITO TRATADO | 0 | 30 | 1282.22
2024-08-02 | Sinter Pátio Produtos ITM09 C
2024-08-02 | ITM 09-PATIO LAVADOR OVER | 0 | 1 | 46.72
2024-08-02 | Hematitinha Complemento ITM 09 A
2024-08-02 | Sinter Blendagem ITM 09 A |  |  | 1843
2024-08-02 | ITM 08-PILHA B02 REJEITO DESAGUADO | 0 | 18 | 739.64
2024-08-02 | alimentacao_itm09_b |  |  | 5107 | [6 empty] | 45.80745 | 28.54466 | 2.42511 | 0.1092874 | 0.339362 | 2.612561 | 1.724463 | 9063.76
2024-08-02 | DESAGUAMENTO DE PRODUTO ITM 8-PATIO DE PRODUTOS PELLET FEED | 39 | 160 | 4812.7 | [6 empty] | 62.53 | 7.69 | 0.79 | 0.056 | 0.1 | 1.89 |  |  |  | 19
2024-08-02 | Over Reprocesso |  |  | 2015
2024-08-02 | ITM 04[SUBPRODUTO]-ITM 02 PRINCIPAL SINTER COMUM | 5 | 69 | 1972.46
2024-08-02 | ITM 09-ITM 08 SINTER CORRETIVO | 0 | 63 | 1884.28
2024-08-02 | ITM 04[SUBPRODUTO]-CAVA PAIOL SINTER COMUM | 0 | 41 | 1229.9
2024-08-02 | PFF Curva do Joelho
2024-08-02 | CAVA PAIOL-ITM 02 PRINCIPAL SINTER COMUM | 0 | 35 | 1051.36
2024-08-02 | PILHAO - PDE MANGABA-ITM 09 MATERIAL PILHAO ESPECIAL | 9 | 69 | 3397.34
2024-08-02 | PATIO DE PRODUTOS-PATIO MANGABA[PILHA 1] ESTERIL FRANCO | 0 | 4 | 119.35
2024-08-02 | CAVA SAMPAIO-ITM 04[ESTOQUE ROM] ROM FERROMAR | 8 | 17 | 698.05
2024-08-02 | Hematitinha Comum ITM 09 D |  |  | 255
2024-08-02 | Alimentação Gobal ITM 02 A |  |  | 5826 | [6 empty] | 46.84118 | 26.38123 | 2.084765 | 0.07868468 | 0.1369608 | 4.148561 | 0.6405582 | 10823.18
2024-08-02 | alimentacao_itm09_a |  |  | 4328 | [6 empty] | 55.95595 | 13.01447 | 2.499348 | 0.07745178 | 0.111541 | 3.980487 | 0.5360631 | 13263.85
2024-08-02 | PDE SAMPAIO-ITM 04[ESTOQUE ROM] FINOS | 0 | 96 | 4954.11
2024-08-02 | Alimentação Gobal ITM 02 Principal |  |  | 5018 | [6 empty] | 46.95636 | 26.70753 | 1.840727 | 0.07257988 | 0.1551035 | 3.818801 | 0.762831 | 3117.94
2024-08-02 | Hematitinha Comum ITM 09 B
2024-08-02 | Hematitinha Especial ITM 09 D
2024-08-02 | Hematitinha Especial ITM 09 A |  |  | 302
2024-08-02 | ITM 08-PATIO MANGABA[PILHA OVER] OVER | 0 | 59 | 1679.83
2024-08-02 | PATIO DE PRODUTOS-PLATAFORMA TERMINAL-SARZEDO[PILHA 5] SINTER FEED ESPECIAL | 31 | 90 | 2142.1
2024-08-02 | ITM 02 PRINCIPAL-PATIO MANGABA[PILHA OVER] OVER | 0 | 7 | 184.66
2024-08-02 | Filtro 03 |  |  | 1876.05
2024-08-02 | ITM 04[SUBPRODUTO]-ITM 02 NOVA SINTER CORRETIVO | 0 | 122 | 3583.14
2024-08-02 | Sinter Blendagem ITM 09 C |  |  | 4944
2024-08-02 | Hematitinha Especial ITM 09 C
2024-08-02 | Hematitinha Comum ITM 09 A |  |  | 230
2024-08-02 | PRAÇA DA 11-PATIO MANGABA[PILHA 1] ESTERIL FRANCO | 0 | 4 | 164.95
2024-08-02 | Sinter Blendagem ITM 09 D
2024-08-02 | Rejeito Filtrado |  |  | 7163.1 | [6 empty] | 33.87 | 41.02 | [6 empty] | 400 | 18
2024-08-02 | Feijãozinho ITM 02 Principal
2024-08-02 | Filtro 01 |  |  | 1591.8
2024-08-02 | alimentacao_itm09_c |  |  | 5444 | [6 empty] | 55.98859 | 13.07423 | 2.367771 | 0.0761077 | 0.1113582 | 4.014573 | 0.6312461 | 11263.85
2024-08-02 | PRAÇA DA 11-BARRAGEM B1[PONTO ABASTECIMENTO AGUA 2] FORRO HEMATITINHA | 0 | 20 | 852.28
2024-08-02 | ITM 02 PRINCIPAL-USINA DE BLENDAGEM SINTER FEED ESPECIAL | 3 | 31 | 857.31 | [6 empty] | 56.61 | 17.24 | 0.87 | 0.044 | 0.07 | 1.44
2024-08-02 | alimentacao_itm09_d |  |  | 3115 | [6 empty] | 47.17 | 26.51 | 1 | 0.05 | 0.12 | 4.63 | 0.64 | 2056.52
2024-08-02 | PILHAO - PDE MANGABA-ITM 04[ESTOQUE ROM] MATERIAL PILHAO | 10 | 51 | 2362.28
2024-08-02 | Hematitinha Complemento ITM 09 D
2024-08-02 | PFF Abobora
2024-08-02 | Hematitinha Especial ITM 09 B
2024-08-02 | ITM 04[SUBPRODUTO]-ITM 08 SINTER CORRETIVO | 0 | 118 | 3511.59
2024-08-02 | ITM 02 NOVA[B]-USINA DE BLENDAGEM SINTER FEED ESPECIAL | 2 | 26 | 791.61 | [6 empty] | 54.15 | 21.1 | 1.06 | 0.045 | 0.11 | 1.71
2024-08-02 | SARZEDO-ITM 08 ROM ATERRO | 0 | 22 | 925.52
2024-08-02 | ITM 02 NOVA[B]-PATIO MANGABA[PILHA SILICOSO] SILICOSO | 0 | 35 | 1018.42 | [6 empty] | 54.12 | 12.88 | 2.92 | 0.199 | 0.07 | 6.28
2024-08-02 | Média Filtro |  |  | 7328.5
2024-08-02 | Sinter Terceiros TIG
2024-08-02 | Sinter Pátio Produtos ITM09 D
2024-08-02 | PLATAFORMA TERMINAL-SARZEDO[PILHA 5]-PLATAFORMA TERMINAL-SARZEDO[VAGAO] SINTER FEED COMUM | 33 | 40 | 1021.24
2024-08-02 | PATIO B1-ITM 09 SINTER VARGEM GRANDE | 0 | 52 | 2468.44
2024-08-02 | PATIO MANGABA[PILHA 1]-ITM 02 PRINCIPAL SINTER CORRETIVO | 0 | 36 | 1101.69
2024-08-03 | alimentacao_itm09_c |  |  | 4794 | [6 empty] | 56.84238 | 12.31603 | 2.564569 | 0.07066303 | 0.07218324 | 3.219002 | 0.5826469 | 12046.76
2024-08-03 | PATIO DE PRODUTOS-PLATAFORMA TERMINAL-SARZEDO[VAGAO] SINTER FEED COMUM | 31 | 43 | 1074.69
2024-08-03 | alimentacao_itm09_b |  |  | 5536 | [6 empty] | 41.56 | 36.66 | 1.04 | 0.062 | 0.23 | 2.3 | 0.55 | 1573.87
2024-08-03 | Rejeito Filtrado |  |  | 7612.43 | [6 empty] | 32.39 | 43.4 | [6 empty] | 400 | 18
2024-08-03 | PILHAO - PDE MANGABA-ITM 04[ESTOQUE ROM] MATERIAL PILHAO | 10 | 55 | 2389.75
2024-08-03 | alimentacao_itm09_a |  |  | 4552 | [6 empty] | 56.71617 | 12.41547 | 2.555283 | 0.07162963 | 0.07778706 | 3.327424 | 0.5760143
2024-08-03 | Sinter Pátio Produtos ITM09 D
2024-08-03 | ITM 08-CAVA SAMPAIO REJEITO DESAGUADO | 0 | 1 | 54.62
2024-08-03 | Hematitinha Especial ITM 09 D
2024-08-03 | PILHAO - PDE MANGABA-PDE SAMPAIO ESTERIL PILHAO | 9 | 2 | 74.99
2024-08-03 | ITM 09D-ITM 02 NOVA[B] SINTER CORRETIVO | 0 | 87 | 2618.27
2024-08-03 | Alimentação Gobal ITM 02 B |  |  | 5343 | [6 empty] | 46.12911 | 27.98444 | 2.342277 | 0.06532181 | 0.338179 | 3.325588 | 0.6224809 | 5615.63
2024-08-03 | Over Descarte |  |  | 2326.9
2024-08-03 | ITM 02 PRINCIPAL-PATIO MANGABA[PILHA SILICOSO] SILICOSO | 0 | 50 | 1414.84 | [6 empty] | 50.3 | 20.14 | 2.19 | 0.095 | 0.12 | 6.03
2024-08-03 | PFF Pilhão |  |  | 2237
2024-08-03 | DESAGUAMENTO DE PRODUTO ITM 8-PATIO DE PRODUTOS PELLET FEED | 39 | 151 | 4720.57 | [6 empty] | 62.1 | 8.32 | 0.79 | 0.048 | 0.09 | 1.91
2024-08-03 | Alimentação Seca ITM 08 AB
2024-08-03 | Hematitinha Complemento ITM 09 A
2024-08-03 | ITM 04[SUBPRODUTO]-ITM 02 PRINCIPAL SINTER CORRETIVO | 0 | 53 | 1583.1
2024-08-03 | PRAÇA DA 11-PATIO MANGABA[PILHA 1] ESTERIL FRANCO | 0 | 8 | 353.6
2024-08-03 | ITM 02 PRINCIPAL-PATIO MANGABA[PILHA OVER] OVER | 0 | 17 | 496.11
2024-08-03 | PATIO DE PRODUTOS-PLATAFORMA TERMINAL-SARZEDO[PILHA 7] PELLET FEED | 31 | 239 | 6310.2
2024-08-03 | PATIO DE PRODUTOS-PLATAFORMA TERMINAL-SARZEDO[PILHA 4] SINTER FEED ESPECIAL | 31 | 600 | 15459.71
2024-08-03 | PILHAO - PDE MANGABA-ITM 09 MATERIAL PILHAO | 7 | 81 | 3636.82
2024-08-03 | ITM 04[SUBPRODUTO]-CAVA PAIOL SINTER COMUM | 0 | 75 | 2106.99
2024-08-03 | Hematitinha Comum ITM 09 D |  |  | 60
2024-08-03 | Alimentação Gobal ITM 02 Principal |  |  | 5259 | [6 empty] | 47.88455 | 25.86506 | 1.48025 | 0.06611442 | 0.1247063 | 3.751199 | 0.6831679 | 5239.69
2024-08-03 | ITM 04[SUBPRODUTO]-PATIO MANGABA[PILHA 1] SINTER CORRETIVO | 0 | 58 | 1688.06
2024-08-03 | ITM 08-PILHA B02 REJEITO DESAGUADO | 0 | 11 | 439.25
2024-08-03 | CAVA SAMPAIO-ITM 04[ESTOQUE ROM] ROM FERROMAR | 8 | 48 | 2169.45
2024-08-03 | PATIO DE PRODUTOS-PLATAFORMA TERMINAL-SARZEDO[VAGAO] SINTER FEED ESPECIAL | 31 | 57 | 1503.04
2024-08-03 | Hematitinha Complemento ITM 09 D
2024-08-03 | PATIO DE PRODUTOS-PLATAFORMA TERMINAL-SARZEDO[PILHA 5] SINTER FEED ESPECIAL | 31 | 25 | 648.194
2024-08-03 | BARRAGEM B4[MANGABA]-ITM 04[ESTOQUE ROM] ROM FERROMAR | 0 | 46 | 2126.13
2024-08-03 | Sinter Blendagem ITM 09 A |  |  | 607
2024-08-03 | ITM 02 NOVA[B]-PATIO MANGABA[PILHA SILICOSO] SILICOSO | 0 | 33 | 963.04 | [6 empty] | 53.15 | 14.99 | 2.61 | 0.17 | 0.04 | 6
2024-08-03 | ITM 04[SUBPRODUTO]-ITM 02 PRINCIPAL SINTER COMUM | 5 | 78 | 2228.08
2024-08-03 | ITM 08-PATIO MANGABA[PILHA OVER] OVER | 0 | 67 | 1958.11
2024-08-03 | ITM 04[SUBPRODUTO]-ITM 02 NOVA SINTER CORRETIVO | 0 | 97 | 2836.95
2024-08-03 | PRAÇA DA 11-CAVA SAMPAIO ESTERIL FRANCO | 0 | 28 | 1192.82
2024-08-03 | CAVA SAMPAIO-BARRAGEM B4 ESTERIL FRANCO | 4 | 1 | 34.62
2024-08-03 | COMPLEXO DE FILTRAGEM-PILHA B02 REJEITO FILTRADO | 0 | 18 | 794.95
2024-08-03 | PFF Curva do Joelho
2024-08-03 | ITM 09-ITM 08 SINTER COMUM | 39 | 23 | 660.53
2024-08-03 | Sinter Terceiros TIG
2024-08-03 | Filtro 01 |  |  | 1855.13
2024-08-03 | Sinter Pátio Produtos ITM09 B
2024-08-03 | ITM 02 NOVA[A]-PATIO MANGABA[PILHA SILICOSO] SILICOSO | 0 | 42 | 1296.14 | [6 empty] | 49.77 | 20.8 | 2.74 | 0.092 | 0.04 | 5.11
2024-08-03 | Rejeito Desaguado |  |  | 2530.32 | [6 empty] | 34.22 | 45.89 | 1.15 | 0.082 | 0.1 | 3.51 | 0.37
2024-08-03 | Hematitinha Comum ITM 09 B
2024-08-03 | ITM 04[SUBPRODUTO]-CAVA CARRAPATO 3035 ALTO OVER | 0 | 3 | 145.61
2024-08-03 | Hematitinha Complemento ITM 09 C
2024-08-03 | PRAÇA DA 11-ITM 09 ROM ATERRO | 0 | 5 | 213.44
2024-08-03 | ITM 02 NOVA[B]-USINA DE BLENDAGEM SINTER FEED ESPECIAL | 2 | 27 | 800.89 | [6 empty] | 54.5 | 19.4 | 1.13 | 0.049 | 0.12 | 1.42
2024-08-03 | PATIO B1-ITM 09 SINTER VARGEM GRANDE | 0 | 13 | 696.21
2024-08-03 | Hematitinha Especial ITM 09 A |  |  | 849
2024-08-03 | alimentacao_itm09_d |  |  | 3571 | [6 empty] | 46.42718 | 27.29826 | 2.402841 | 0.1100372 | 0.3918415 | 2.950042 | 0.6932866 | 5329.9
2024-08-03 | ITM 04[SUBPRODUTO]-ITM 02 NOVA SINTER COMUM | 5 | 64 | 1882.11
2024-08-03 | Feijãozinho ITM 02 Principal
2024-08-03 | ITM 09-ITM 02 NOVA SINTER COMUM | 2 | 106 | 3050.31
2024-08-03 | Hematitinha Complemento ITM 09 B
2024-08-03 | PDE SAMPAIO-ITM 09 FINOS | 0 | 72 | 3701.51
2024-08-03 | PDE SAMPAIO-ITM 04[ESTOQUE ROM] FINOS | 0 | 81 | 4210.94
2024-08-03 | Alimentação Seca ITM 08 C |  |  | 4379 | [6 empty] | 47.19195 | 26.65888 | 2.038311 | 0.06714615 | 0.2363283 | 3.674671 | 0.6499004 | 2389.82
2024-08-03 | Filtro 04 |  |  | 1791.16
2024-08-03 | Filtro 02 |  |  | 2302.92
2024-08-03 | CAVA SAMAMBAIA BAIXO-ITM 04[ESTOQUE ROM] ROM FERROMAR | 0 | 124 | 5853.43
2024-08-03 | PRAÇA DA 11-ITM 09 FORRO OVER | 0 | 32 | 1410.92
2024-08-03 | ITM 02 NOVA-PATIO MANGABA[PILHA OVER] OVER | 0 | 22 | 666.01
2024-08-03 | ITM 09-ITM 08 OVER | 3 | 1 | 41.41
2024-08-03 | Sinter Pátio Produtos ITM09 A |  |  | 1886.14
2024-08-03 | ITM 09-USINA DE BLENDAGEM SINTER FEED ESPECIAL | 0 | 50 | 1550.89
2024-08-03 | CAVA SAMAMBAIA BAIXO-ITM 09 ROM FERROMAR | 0 | 106 | 5470.13
2024-08-03 | PRAÇA DA 11-ITM 04[ESTOQUE ROM] ROM ATERRO | 0 | 30 | 1207.9
2024-08-03 | Filtro 03 |  |  | 1663.22
2024-08-03 | Sinter Blendagem ITM 09 D
2024-08-03 | Média Filtro |  |  | 7423
2024-08-03 | PATIO MANGABA[PILHA 1]-ITM 08 SINTER CORRETIVO | 0 | 53 | 2270.25
2024-08-03 | ITM 09-CAVA CARRAPATO 3035 BAIXO FORRO OVER | 0 | 49 | 2285.49
2024-08-03 | Hematitinha Especial ITM 09 B
2024-08-03 | Sinter Pátio Produtos ITM09 C |  |  | 1550.89
2024-08-03 | ITM 09-PATIO DE PRODUTOS SINTER FEED ESPECIAL | 0 | 61 | 1886.14
2024-08-03 | ITM 04[SUBPRODUTO]-ITM 08 SINTER CORRETIVO | 0 | 76 | 2204.13
2024-08-03 | Sinter Blendagem ITM 09 C |  |  | 2243
2024-08-03 | PFF Abobora |  |  | 1200
2024-08-03 | ITM 09-ITM 08 SINTER CORRETIVO | 0 | 15 | 453.22
2024-08-03 | PILHAO - PDE MANGABA-ITM 09 MATERIAL PILHAO ESPECIAL | 9 | 70 | 3482.53
2024-08-03 | ITM 02 PRINCIPAL-USINA DE BLENDAGEM SINTER FEED ESPECIAL | 3 | 43 | 1296.97 | [6 empty] | 57.1 | 17.8 | 1.03 | 0.053 | 0.07 | 1.51
2024-08-03 | Sinter Terceiros Vargem Grande
2024-08-03 | PATIO B1-ITM 09 FINO ESPECIAL ABOBORAS FXAB | 0 | 28 | 1217.67
2024-08-03 | ITM 04[SUBPRODUTO]-ITM 08 SINTER COMUM | 5 | 18 | 537.08
2024-08-03 | CAVA SAMPAIO-CAVA SAMAMBAIA INTERMEDIARIO[BOLO DE NOIVA] ESTERIL FRANCO | 0 | 1 | 39.69
2024-08-03 | PILHA B02-PILHA B02 REJEITO TRATADO | 0 | 18 | 728.88
2024-08-03 | Hematitinha Comum ITM 09 A
2024-08-03 | Hematitinha Especial ITM 09 C
2024-08-03 | Sinter Blendagem ITM 09 B
2024-08-03 | Alimentação Gobal ITM 02 A |  |  | 6120 | [6 empty] | 46.69102 | 27.30272 | 1.897471 | 0.06955264 | 0.1588915 | 4.009906 | 0.6048146 | 7425.5
2024-08-03 | Over Reprocesso |  |  | 2208
2024-08-03 | PATIO MANGABA[PILHA 1]-ITM 09 ROM ATERRO | 0 | 20 | 848.13
2024-08-03 | Hematitinha Comum ITM 09 C
2024-08-03 | ITM 02 NOVA[A]-USINA DE BLENDAGEM SINTER FEED ESPECIAL | 2 | 30 | 911.09 | [6 empty] | 58.21 | 14.94 | 0.89 | 0.043 | 0.09 | 1.21
2024-08-04 | Sinter Blendagem ITM 09 D
2024-08-04 | PFF Pilhão |  |  | 201.8
2024-08-04 | Filtro 04 |  |  | 1262.79
2024-08-04 | ITM 04[SUBPRODUTO]-ITM 02 PRINCIPAL SINTER COMUM | 5 | 19 | 543.37
2024-08-04 | PRAÇA DA 11-PILHA B02 FORRO OVER | 0 | 1 | 42.93
2024-08-04 | ITM 04[SUBPRODUTO]-ITM 08 SINTER COMUM | 5 | 11 | 319.86
2024-08-04 | ITM 09-BARRAGEM B4 OVER | 8 | 4 | 176.24
2024-08-04 | Média Filtro |  |  | 7122.25
2024-08-04 | CAVA SAMPAIO-ITM 04[ESTOQUE ROM] ROM FERROMAR | 8 | 40 | 1728.01
2024-08-04 | PFF Abobora
2024-08-04 | alimentacao_itm09_d |  |  | 1854 | [6 empty] | 49.97 | 20.35 | 4.23 | 0.12 | 0.15 | 3.21 | 0.73 | 1441.94
2024-08-04 | Filtro 02 |  |  | 1730.49
2024-08-04 | alimentacao_itm09_c |  |  | 5348 | [6 empty] | 55.23375 | 12.79399 | 2.747989 | 0.07354063 | 0.03296143 | 5.16447 | 0.64 | 5232.77
2024-08-04 | Hematitinha Especial ITM 09 D
2024-08-04 | PATIO MANGABA[PILHA 1]-ITM 09 ROM ATERRO | 0 | 10 | 482.71
2024-08-04 | PATIO MANGABA[PILHA 1]-ITM 08 SINTER CORRETIVO | 0 | 11 | 501.23
2024-08-04 | ITM 04[SUBPRODUTO]-PRAÇA DA 11 OVER | 0 | 1 | 41.78
2024-08-04 | PILHAO - PDE MANGABA-PATIO MANGABA[PILHA 1] ESTERIL FRANCO | 0 | 1 | 43.98
2024-08-04 | USINA DE BLENDAGEM-ITM 08 SINTER COMUM | 0 | 1 | 33.19
2024-08-04 | PILHAO - PDE MANGABA-ITM 09 MATERIAL PILHAO | 7 | 106 | 4867.45
2024-08-04 | Sinter Blendagem ITM 09 C |  |  | 3500
2024-08-04 | PDE SAMPAIO-ITM 04[ESTOQUE ROM] FINOS | 0 | 67 | 3555.3
2024-08-04 | ITM 04[SUBPRODUTO]-ITM 02 PRINCIPAL SINTER CORRETIVO | 0 | 58 | 1722.2
2024-08-04 | SUMPAO-ITM 02 PRINCIPAL SINTER COMUM | 0 | 28 | 960.87
2024-08-04 | Hematitinha Especial ITM 09 C
2024-08-04 | Sinter Blendagem ITM 09 B
2024-08-04 | CAVA SAMAMBAIA BAIXO-CAVA CARRAPATO 3035 ALTO ESTERIL FRANCO | 0 | 3 | 149.87
2024-08-04 | Sinter Pátio Produtos ITM09 B
2024-08-04 | alimentacao_itm09_a |  |  | 3517 | [6 empty] | 54.9066 | 12.49456 | 2.662441 | 0.07178525 | 0.04282671 | 4.582794 | 0.6162279 | 7232.77
2024-08-04 | PLATAFORMA TERMINAL-SARZEDO[PILHA 5]-PLATAFORMA TERMINAL-SARZEDO[VAGAO] SINTER FEED COMUM | 33 | 42 | 1077.44
2024-08-04 | Filtro 03 |  |  | 1636.95
2024-08-04 | ITM 04[SUBPRODUTO]-CAVA PAIOL SINTER COMUM | 0 | 46 | 1346.15
2024-08-04 | ITM 09-ITM 08 SINTER COMUM | 39 | 30 | 861.72
2024-08-04 | PRAÇA DA 11-CAVA SAMPAIO ESTERIL FRANCO | 0 | 20 | 892.56
2024-08-04 | ITM 04[ESTOQUE ROM]-CAVA SAMPAIO ESTERIL FRANCO | 8 | 1 | 43.41
2024-08-04 | alimentacao_itm09_b |  |  | 4054 | [6 empty] | 46.79604 | 25.84844 | 2.730285 | 0.1240423 | 0.3957866 | 3.496439 | 0.7110395 | 4353.31
2024-08-04 | ITM 02 PRINCIPAL-USINA DE BLENDAGEM SINTER FEED ESPECIAL | 3 | 43 | 1277.3 | [6 empty] | 57.64 | 14.46 | 1.02 | 0.049 | 0.1 | 1.8
2024-08-04 | Hematitinha Especial ITM 09 A |  |  | 902
2024-08-04 | Filtro 01 |  |  | 1590.18
2024-08-04 | ITM 02 NOVA[B]-USINA DE BLENDAGEM SINTER FEED ESPECIAL | 2 | 28 | 826.56 | [6 empty] | 57.31 | 14.93 | 1.11 | 0.053 | 0.11 | 1.6
2024-08-04 | Sinter Pátio Produtos ITM09 C
2024-08-04 | ITM 04[SUBPRODUTO]-ITM 02 NOVA SINTER COMUM | 5 | 24 | 693.77
2024-08-04 | Sinter Pátio Produtos ITM09 A |  |  | 201.8
2024-08-04 | PILHAO - PDE MANGABA-ITM 09 MATERIAL PILHAO ESPECIAL | 9 | 26 | 1245.96
2024-08-04 | Sinter Blendagem ITM 09 A |  |  | 1414
2024-08-04 | CAVA SAMAMBAIA BAIXO-ITM 04[ESTOQUE ROM] ROM FERROMAR | 0 | 101 | 5001.43
2024-08-04 | ITM 02 NOVA[A]-USINA DE BLENDAGEM SINTER FEED ESPECIAL | 2 | 40 | 1286.34 | [6 empty] | 61.29 | 9.67 | 0.96 | 0.043 | 0.1 | 1.4
2024-08-04 | ITM 09-ITM 02 NOVA SINTER COMUM | 2 | 57 | 1592.75
2024-08-04 | ITM 02 NOVA-PATIO MANGABA[PILHA OVER] OVER | 0 | 20 | 603.9
2024-08-04 | Hematitinha Especial ITM 09 B
2024-08-04 | ITM 08-PILHA B02 REJEITO DESAGUADO | 0 | 11 | 422.61
2024-08-04 | ITM 04[SUBPRODUTO]-ITM 02 NOVA SINTER CORRETIVO | 0 | 110 | 3222.88
2024-08-04 | SUMPAO-ITM 08 SINTER COMUM | 0 | 18 | 506.83
2024-08-04 | Over Descarte |  |  | 1934.61
2024-08-04 | Rejeito Filtrado |  |  | 6220.41 | [6 empty] | 31.27 | 43.91 | [6 empty] | 475 | 18
2024-08-04 | ITM 02 NOVA[A]-PATIO MANGABA[PILHA SILICOSO] SILICOSO | 0 | 39 | 1200.83 | [6 empty] | 51.73 | 17.81 | 2.87 | 0.136 | 0.15 | 4.7
2024-08-04 | Over Reprocesso |  |  | 2848
2024-08-04 | Alimentação Seca ITM 08 AB
2024-08-04 | COMPLEXO DE FILTRAGEM-PILHA B02 REJEITO FILTRADO | 0 | 19 | 838.71
2024-08-04 | Alimentação Gobal ITM 02 Principal |  |  | 5325 | [6 empty] | 47.65871 | 26.08001 | 2.364894 | 0.09274009 | 0.1585558 | 3.778435 | 0.6330126 | 5735.36
2024-08-04 | Hematitinha Complemento ITM 09 B
2024-08-04 | Feijãozinho ITM 02 Principal
2024-08-04 | ITM 09-CAVA SAMAMBAIA INTERMEDIARIO OVER | 0 | 1 | 41.66
2024-08-04 | ITM 09D-ITM 02 NOVA[B] SINTER CORRETIVO | 0 | 50 | 1518.94
2024-08-04 | PATIO MANGABA[PILHA 1]-ITM 02 PRINCIPAL SINTER CORRETIVO | 0 | 11 | 501.56
2024-08-04 | ITM 04[SUBPRODUTO]-ITM 08 SINTER CORRETIVO | 0 | 101 | 2948.3
2024-08-04 | Sinter Pátio Produtos ITM09 D
2024-08-04 | PILHAO - PDE MANGABA-OFICINAS-ESCRITORIOS ITAMINAS[LAVADOR] ESTERIL FRANCO | 0 | 1 | 55.41
2024-08-04 | PATIO MANGABA[PILHA 1]-ITM 02 NOVA SINTER CORRETIVO | 0 | 9 | 385.04
2024-08-04 | PFF Curva do Joelho
2024-08-04 | PILHAO - PDE MANGABA-ITM 04[ESTOQUE ROM] MATERIAL PILHAO | 10 | 40 | 1798.42
2024-08-04 | SUMPAO-ITM 02 NOVA[A] SINTER COMUM | 0 | 23 | 944.84
2024-08-04 | ITM 02 PRINCIPAL-PATIO MANGABA[PILHA SILICOSO] SILICOSO | 0 | 44 | 1201.55 | [6 empty] | 51.71 | 17.39 | 245 | 0.124 | 0.16 | 5.61
2024-08-04 | ITM 08-PATIO MANGABA[PILHA OVER] OVER | 0 | 56 | 1634.31
2024-08-04 | DESAGUAMENTO DE PRODUTO ITM 8-PATIO DE PRODUTOS PELLET FEED | 39 | 143 | 4495.68 | [6 empty] | 63.02 | 6.83 | 0.89 | 0.056 | 0.08 | 1.91
2024-08-04 | Sinter Terceiros TIG
2024-08-04 | Alimentação Seca ITM 08 C |  |  | 3937 | [6 empty] | 47.9533 | 25.2963 | 2.536578 | 0.09891909 | 0.1606448 | 3.963182 | 0.6551308 | 2981.03
2024-08-04 | ITM 02 PRINCIPAL-PATIO MANGABA[PILHA OVER] OVER | 0 | 18 | 510.6
2024-08-04 | PILHA B02-PILHA B02 REJEITO TRATADO | 0 | 10 | 399.82
2024-08-04 | Hematitinha Comum ITM 09 A
2024-08-04 | Rejeito Desaguado |  |  | 3218 | [6 empty] | 33.8 | 46.62 | 1.02 | 0.055 | 0.17 | 3.51 | 0.37
2024-08-04 | Hematitinha Complemento ITM 09 A
2024-08-04 | PATIO MANGABA[PILHA 1]-USINA DE BLENDAGEM SILICOSO | 0 | 43 | 1978.56
2024-08-04 | ITM 09-PATIO LAVADOR OVER | 0 | 2 | 99.62
2024-08-04 | CAVA SAMAMBAIA BAIXO-ITM 09 ROM FERROMAR | 0 | 38 | 1830.09
2024-08-04 | Hematitinha Complemento ITM 09 C
2024-08-04 | Hematitinha Comum ITM 09 D
2024-08-04 | ITM 09-PATIO MANGABA[PILHA OVER] OVER | 0 | 1 | 43.97
2024-08-04 | Alimentação Gobal ITM 02 A |  |  | 6348 | [6 empty] | 50.31951 | 22.18726 | 2.456632 | 0.1074531 | 0.07081979 | 4.083712 | 0.6557722 | 5650.1
2024-08-04 | ITM 09-PATIO DE PRODUTOS SINTER FEED ESPECIAL | 0 | 7 | 201.08
2024-08-04 | Hematitinha Comum ITM 09 C
2024-08-04 | ITM 02 NOVA[B]-PATIO MANGABA[PILHA SILICOSO] SILICOSO | 0 | 36 | 1057.96 | [6 empty] | 51.47 | 17.22 | 2.47 | 0.147 | 0.12 | 6.1
2024-08-04 | ITM 09-CAVA CARRAPATO 3035 BAIXO FORRO OVER | 0 | 34 | 1573.02
2024-08-04 | Hematitinha Comum ITM 09 B
2024-08-04 | PDE SAMPAIO-ITM 09 FINOS | 0 | 69 | 3529.54
2024-08-04 | BARRAGEM B4[MANGABA]-ITM 04[ESTOQUE ROM] ROM FERROMAR | 0 | 71 | 3491.14
2024-08-04 | SUMPAO-ITM 02 NOVA[B] SINTER COMUM | 0 | 7 | 234.66
2024-08-04 | Sinter Terceiros Vargem Grande
2024-08-04 | PATIO MANGABA[PILHA SILICOSO]-ACESSO PRINCIPAL INTERNO SILICOSO | 0 | 4 | 180.58
2024-08-04 | Hematitinha Complemento ITM 09 D
2024-08-04 | Alimentação Gobal ITM 02 B |  |  | 6266 | [6 empty] | 44.99803 | 29.10043 | 2.332469 | 0.07817165 | 0.2272223 | 4.255683 | 0.6239047 | 2956.78
2024-08-04 | CAVA SAMAMBAIA ALTO-BARRAGEM B4 ESTERIL FRANCO | 0 | 1 | 40.92
2024-08-05 | ITM 04[SUBPRODUTO]-CAVA PAIOL SINTER COMUM | 0 | 52 | 1496.47
2024-08-05 | ITM 04[SUBPRODUTO]-ITM 02 PRINCIPAL SINTER CORRETIVO | 0 | 78 | 2354.26
2024-08-05 | ITM 08-PILHA B02 REJEITO DESAGUADO | 0 | 13 | 505.7
2024-08-05 | PATIO MANGABA[PILHA OVER]-ACESSO PRINCIPAL INTERNO OVER | 0 | 1 | 23.84
2024-08-05 | SARZEDO-ITM 08 ROM ATERRO | 0 | 21 | 852.28
2024-08-05 | Feijãozinho ITM 02 Principal |  |  | 426.8
2024-08-05 | ITM 09-CAVA CARRAPATO 3035 BAIXO FORRO OVER | 0 | 2 | 110.17
2024-08-05 | SUMPAO-ITM 02 NOVA[B] SINTER COMUM | 0 | 2 | 83.57
2024-08-05 | alimentacao_itm09_a |  |  | 4675 | [6 empty] | 56.99282 | 12.70372 | 2.458246 | 0.09789964 | 0.05992617 | 2.87524 | 0.7055216 | 7353.42
2024-08-05 | PFF Curva do Joelho
2024-08-05 | COMPLEXO DE FILTRAGEM-PILHA B02 REJEITO FILTRADO | 0 | 19 | 838.89
2024-08-05 | Alimentação Gobal ITM 02 Principal |  |  | 5169 | [6 empty] | 48.38417 | 23.32958 | 3.085864 | 0.1129341 | 0.1008055 | 3.883197 | 0.6220909 | 4829.51
2024-08-05 | Alimentação Gobal ITM 02 A |  |  | 5908 | [6 empty] | 49.94509 | 21.73957 | 3.006726 | 0.1188386 | 0.04900346 | 3.368586 | 0.6760989 | 4686.145
2024-08-05 | ITM 04[SUBPRODUTO]-ITM 02 NOVA SINTER CORRETIVO | 0 | 146 | 4303.03
2024-08-05 | ITM 02 PRINCIPAL-PATIO MANGABA[PILHA SILICOSO] SILICOSO | 0 | 47 | 1260.22 | [6 empty] | 51.32 | 17.49 | 2.22 | 0.13 | 0.07 | 6.52
2024-08-05 | PATIO MANGABA[PILHA 1]-USINA DE BLENDAGEM SILICOSO | 0 | 54 | 2456.46
2024-08-05 | Sinter Terceiros TIG
2024-08-05 | Rejeito Filtrado |  |  | 7595 | [6 empty] | 32.39 | 43.4 | [6 empty] | 475 | 18
2024-08-05 | Rejeito Desaguado |  |  | 2735.21 | [6 empty] | 35.14 | 44.44 | 1.34 | 0.065 | 0.12 | 3.53 | 0.37
2024-08-05 | SUMPAO-ITM 02 NOVA[A] SINTER COMUM | 0 | 29 | 1431.74
2024-08-05 | CAVA SAMAMBAIA BAIXO-CAVA CARRAPATO 3035 ALTO ESTERIL FRANCO | 0 | 22 | 1202.88
2024-08-05 | Alimentação Seca ITM 08 C |  |  | 4628 | [6 empty] | 43.66679 | 29.77678 | 3.435888 | 0.08891837 | 0.1767411 | 3.780098 | 0.6667221 | 3792.05
2024-08-05 | SUMPAO-ITM 02 PRINCIPAL SINTER COMUM | 0 | 40 | 1855.15
2024-08-05 | ITM 02 NOVA[B]-PATIO MANGABA[PILHA SILICOSO] SILICOSO | 0 | 31 | 938.22 | [6 empty] | 51.11 | 19.61 | 2.12 | 0.11 | 0.22 | 4.73
2024-08-05 | alimentacao_itm09_d |  |  | 3357 | [6 empty] | 48.44 | 25.52 | 1.26 | 0.099 | 0.04 | 3.51 | 0.55 | 707.27
2024-08-05 | SARZEDO-PATIO MANGABA[PILHA 1] ROM ATERRO | 0 | 1 | 41.71
2024-08-05 | PATIO MANGABA[PILHA 1]-ITM 02 PRINCIPAL SINTER CORRETIVO | 0 | 7 | 316.2
2024-08-05 | ITM 02 NOVA[A]-PATIO MANGABA[PILHA SILICOSO] SILICOSO | 0 | 33 | 967.16 | [6 empty] | 52.61 | 16.57 | 2.41 | 0.152 | 0.09 | 5.18
2024-08-05 | PFF Pilhão |  |  | 203.37
2024-08-05 | PATIO MANGABA[PILHA SILICOSO]-ACESSO PRINCIPAL INTERNO SILICOSO | 0 | 4 | 170.33
2024-08-05 | PFF Abobora
2024-08-05 | Sinter Blendagem ITM 09 B |  |  | 3996
2024-08-05 | ITM 02 NOVA-PATIO MANGABA[PILHA OVER] OVER | 0 | 28 | 821.15
2024-08-05 | CAVA SAMPAIO-PILHA B02 ESTERIL FRANCO | 0 | 11 | 474.46
2024-08-05 | ITM 09-USINA DE BLENDAGEM SINTER FEED ESPECIAL | 0 | 7 | 203.37
2024-08-05 | Sinter Terceiros Vargem Grande
2024-08-05 | ITM 04[SUBPRODUTO]-ITM 08 SINTER CORRETIVO | 0 | 75 | 2219.19
2024-08-05 | ITM 02 PRINCIPAL-PATIO MANGABA[PILHA OVER] OVER | 0 | 19 | 525.14
2024-08-05 | PRAÇA DA 11-CAVA SAMPAIO ESTERIL FRANCO | 0 | 17 | 765.19
2024-08-05 | alimentacao_itm09_b |  |  | 5782 | [6 empty] | 57.65 | 12.67 | 2.35 | 0.107 | 0.07 | 2.02 | 0.73 | 5353.42
2024-08-05 | ITM 08-PATIO MANGABA[PILHA OVER] OVER | 0 | 42 | 1201.73
2024-08-05 | Alimentação Seca ITM 08 AB
2024-08-05 | Over Descarte |  |  | 383.98
2024-08-05 | ITM 09-PATIO LAVADOR OVER | 0 | 1 | 44.36
2024-08-05 | ITM 09D-ITM 02 NOVA[B] SINTER CORRETIVO | 0 | 94 | 2792.19
2024-08-05 | PILHA B02-PILHA B02 REJEITO TRATADO | 0 | 13 | 526.41
2024-08-05 | alimentacao_itm09_c |  |  | 1881 | [6 empty] | 57.65 | 12.67 | 2.35 | 0.107 | 0.07 | 2.02 | 0.73 | 5353.42
2024-08-05 | PATIO MANGABA[PILHA 1]-ITM 08 SINTER CORRETIVO | 0 | 6 | 266.59
2024-08-05 | PATIO MANGABA[PILHA 1]-ITM 02 NOVA SINTER CORRETIVO | 0 | 16 | 728.28
2024-08-05 | PDE SAMPAIO-CAVA CARRAPATO 5960 ALTO ESTERIL FRANCO | 0 | 6 | 294.22
2024-08-05 | ITM 09-CAVA SAMAMBAIA INTERMEDIARIO OVER | 0 | 1 | 47.92
2024-08-05 | Hematitinha Comum ITM 09 C
2024-08-05 | PATIO DE PRODUTOS-PLATAFORMA TERMINAL-SARZEDO[PILHA 7] PELLET FEED | 31 | 347 | 8981.77
2024-08-05 | Filtro 03 |  |  | 2289.67
2024-08-05 | ITM 04[SUBPRODUTO]-ITM 02 NOVA SINTER COMUM | 5 | 106 | 3013.94
2024-08-05 | ITM 04[SUBPRODUTO]-ITM 08 SINTER COMUM | 5 | 35 | 993.69
2024-08-05 | ITM 02 NOVA[A]-USINA DE BLENDAGEM SINTER FEED ESPECIAL | 2 | 40 | 1329.38 | [6 empty] | 59.91 | 11.88 | 0.83 | 0.043 | 0.07 | 1.45
2024-08-05 | Sinter Pátio Produtos ITM09 B
2024-08-05 | ITM 09-ITM 02 NOVA SINTER COMUM | 2 | 6 | 161.42
2024-08-05 | PATIO DE PRODUTOS-PLATAFORMA TERMINAL-SARZEDO[PILHA 4] SINTER FEED ESPECIAL | 31 | 447 | 11457.1
2024-08-05 | Hematitinha Complemento ITM 09 B
2024-08-05 | Hematitinha Comum ITM 09 D
2024-08-05 | Hematitinha Especial ITM 09 A |  |  | 923
2024-08-05 | Alimentação Gobal ITM 02 B |  |  | 6494 | [6 empty] | 50.65773 | 20.3934 | 3.119969 | 0.1061047 | 0.1472073 | 3.46833 | 0.6778577 | 8224.325
2024-08-05 | Hematitinha Complemento ITM 09 D
2024-08-05 | PDE SAMPAIO-ITM 09 FINOS | 0 | 31 | 1632.12
2024-08-05 | PDE SAMPAIO-ITM 04[ESTOQUE ROM] FINOS | 0 | 9 | 449.06
2024-08-05 | Over Reprocesso |  |  | 1710
2024-08-05 | Média Filtro |  |  | 7216.8
2024-08-05 | Sinter Pátio Produtos ITM09 D
2024-08-05 | Hematitinha Especial ITM 09 C
2024-08-05 | PATIO DE PRODUTOS-PLATAFORMA TERMINAL-SARZEDO[PILHA 5] SINTER FEED ESPECIAL | 31 | 150 | 3747.91
2024-08-05 | Sinter Pátio Produtos ITM09 C
2024-08-05 | BARRAGEM B4[MANGABA]-ITM 04[ESTOQUE ROM] ROM FERROMAR | 0 | 43 | 2132.65
2024-08-05 | Filtro 04 |  |  | 1340.29
2024-08-05 | ITM 09-ITM 08 SINTER COMUM | 39 | 16 | 440.22
2024-08-05 | PILHAO - PDE MANGABA-ITM 09 MATERIAL PILHAO ESPECIAL | 9 | 35 | 1627.19
2024-08-05 | Hematitinha Especial ITM 09 B
2024-08-05 | ITM 02 NOVA[B]-USINA DE BLENDAGEM SINTER FEED ESPECIAL | 2 | 31 | 908.45 | [6 empty] | 56.2 | 17.44 | 0.85 | 0.045 | 0.09 | 1.22
2024-08-05 | Hematitinha Comum ITM 09 A |  |  | 564
2024-08-05 | ITM 04[SUBPRODUTO]-ITM 02 PRINCIPAL SINTER COMUM | 5 | 50 | 1395.62
2024-08-05 | ITM 09-BARRAGEM B4 OVER | 8 | 4 | 181.53
2024-08-05 | PILHAO - PDE MANGABA-ITM 04[ESTOQUE ROM] MATERIAL PILHAO | 10 | 9 | 412.3
2024-08-05 | CAVA SAMPAIO-ITM 04[ESTOQUE ROM] ROM FERROMAR | 8 | 18 | 752.79
2024-08-05 | Hematitinha Especial ITM 09 D
2024-08-05 | CAVA SAMPAIO-BARRAGEM B4 ESTERIL FRANCO | 4 | 21 | 924.61
2024-08-05 | Sinter Blendagem ITM 09 C |  |  | 1881
2024-08-05 | Hematitinha Comum ITM 09 B
2024-08-05 | PILHAO - PDE MANGABA-PATIO MANGABA[PILHA 1] ESTERIL FRANCO | 0 | 19 | 839.58
2024-08-05 | Filtro 01 |  |  | 1619.52
2024-08-05 | Sinter Blendagem ITM 09 D
2024-08-05 | SUMPAO-ITM 08 SINTER COMUM | 0 | 10 | 444.6
2024-08-05 | CAVA SAMAMBAIA BAIXO-ITM 09 ROM FERROMAR | 0 | 108 | 5442.42
2024-08-05 | Filtro 02 |  |  | 2345.51
2024-08-05 | Sinter Pátio Produtos ITM09 A |  |  | 203.37
2024-08-05 | Hematitinha Complemento ITM 09 A
2024-08-05 | ITM 02 PRINCIPAL-USINA DE BLENDAGEM SINTER FEED ESPECIAL | 3 | 51 | 1501.64 | [6 empty] | 55.57 | 18.48 | 0.82 | 0.045 | 0.09 | 1.09
2024-08-05 | Sinter Blendagem ITM 09 A |  |  | 2612
2024-08-05 | PILHAO - PDE MANGABA-ITM 09 MATERIAL PILHAO | 7 | 68 | 3074.59
2024-08-05 | CAVA SAMAMBAIA BAIXO-ITM 04[ESTOQUE ROM] ROM FERROMAR | 0 | 51 | 2571.09
2024-08-05 | Hematitinha Complemento ITM 09 C
2024-08-05 | DESAGUAMENTO DE PRODUTO ITM 8-PATIO DE PRODUTOS PELLET FEED | 39 | 148 | 4689.22 | [6 empty] | 62.77 | 7.05 | 0.93 | 0.051 | 0.09 | 1.88
2024-08-06 | Hematitinha Comum ITM 09 A |  |  | 555
2024-08-06 | Hematitinha Complemento ITM 09 C
2024-08-06 | Hematitinha Especial ITM 09 C
2024-08-06 | Filtro 03 |  |  | 1762.2
2024-08-06 | Filtro 01 |  |  | 1281.6
2024-08-06 | Sinter Blendagem ITM 09 A |  |  | 390
2024-08-06 | Sinter Blendagem ITM 09 C |  |  | 4603
2024-08-06 | Hematitinha Complemento ITM 09 B
2024-08-06 | Alimentação Gobal ITM 02 B |  |  | 5888 | [6 empty] | 44.55267 | 29.90093 | 2.403044 | 0.0745525 | 0.1907854 | 3.257972 | 0.381724 | 8824.405
2024-08-06 | Sinter Terceiros TIG
2024-08-06 | Over Reprocesso |  |  | 2687.03
2024-08-06 | Hematitinha Especial ITM 09 B
2024-08-06 | BARRAGEM B4[MANGABA]-ITM 04[ESTOQUE ROM] ROM FERROMAR | 0 | 101 | 4714.9
2024-08-06 | Hematitinha Complemento ITM 09 D
2024-08-06 | alimentacao_itm09_d |  |  | 3464 | [6 empty] | 48.44 | 25.52 | 1.26 | 0.099 | 0.04 | 3.51 | 0.55 | 707.27
2024-08-06 | alimentacao_itm09_b |  |  | 5229 | [6 empty] | 40.04276 | 35.89846 | 3.108083 | 0.1038957 | 0.4280834 | 3.244518 | 0.8563755 | 2073.82
2024-08-06 | alimentacao_itm09_c |  |  | 5390 | [6 empty] | 59.59436 | 9.267963 | 1.781534 | 0.08679958 | 0.04077324 | 3.243377 | 0 | 11151.68
2024-08-06 | PFF Curva do Joelho
2024-08-06 | Sinter Blendagem ITM 09 D
2024-08-06 | Hematitinha Complemento ITM 09 A
2024-08-06 | PFF Abobora |  |  | 1073
2024-08-06 | USINA DE BLENDAGEM-ITM 02 PRINCIPAL SINTER CORRETIVO | 0 | 44 | 1619.28
2024-08-06 | PFF Pilhão |  |  | 1926
2024-08-06 | Hematitinha Comum ITM 09 D |  |  | 181
2024-08-06 | ITM 08-PILHA B02 REJEITO DESAGUADO | 0 | 6 | 253.86
2024-08-06 | PRAÇA DA 11-CAVA SAMPAIO ESTERIL FRANCO | 0 | 21 | 922.05
2024-08-06 | Hematitinha Especial ITM 09 D
2024-08-06 | Alimentação Gobal ITM 02 A |  |  | 6215 | [6 empty] | 45.58771 | 28.64878 | 2.149804 | 0.07764187 | 0.125601 | 3.414732 | 0.4217307 | 7531.585
2024-08-06 | Sinter Pátio Produtos ITM09 A |  |  | 2999.34
2024-08-06 | Alimentação Gobal ITM 02 Principal |  |  | 4320 | [6 empty] | 47.22014 | 26.51316 | 2.048426 | 0.07993431 | 0.1401734 | 3.34583 | 0.6029701 | 7691.81
2024-08-06 | alimentacao_itm09_a |  |  | 4437 | [6 empty] | 59.29868 | 9.785317 | 1.867981 | 0.0898715 | 0.0452178 | 3.057335 | 0.1110124
2024-08-06 | Sinter Terceiros Vargem Grande
2024-08-06 | Feijãozinho ITM 02 Principal |  |  | 462
2024-08-06 | Sinter Blendagem ITM 09 B
2024-08-06 | Rejeito Desaguado |  |  | 2843.99 | [6 empty] | 38.37 | 40.26 | 0.92 | 0.061 | 0.12 | 3.54
2024-08-06 | Filtro 02 |  |  | 1922.4
2024-08-06 | PLATAFORMA TERMINAL-SARZEDO[VAGAO]-PATIO B1 FINO ESPECIAL ABOBORAS FXAB | 0 | 242 | 6432.618
2024-08-06 | Rejeito Filtrado |  |  | 6301.2 | [6 empty] | 28.54 | 46.95 | [6 empty] | 475 | 18
2024-08-06 | Sinter Pátio Produtos ITM09 C
2024-08-06 | Alimentação Seca ITM 08 AB
2024-08-06 | Sinter Pátio Produtos ITM09 B
2024-08-06 | Hematitinha Comum ITM 09 B |  |  | 60
2024-08-06 | Alimentação Seca ITM 08 C |  |  | 2446 | [6 empty] | 45.87002 | 28.77195 | 2.140139 | 0.07881991 | 0.1386343 | 2.844992 | 0.5638387 | 2067.21
2024-08-06 | Hematitinha Especial ITM 09 A
2024-08-06 | Hematitinha Comum ITM 09 C
2024-08-06 | PATIO B1-USINA DE BLENDAGEM FINO ESPECIAL ABOBORAS FXAB | 0 | 29 | 1404.15
2024-08-06 | Sinter Pátio Produtos ITM09 D
2024-08-06 | Over Descarte |  |  | 1158
2024-08-06 | PATIO MANGABA[SILICOSO]-ACESSO PORTARIA ITAMINAS SILICOSO | 39 | 2 | 90.46
2024-08-06 | ITM 04[SUBPRODUTO]-CAVA PAIOL SINTER COMUM | 0 | 55 | 1624.21
2024-08-06 | ITM 04[SUBPRODUTO]-ITM 02 PRINCIPAL SINTER CORRETIVO | 0 | 98 | 2979.38
2024-08-06 | SUMPAO-ITM 08 SINTER COMUM | 0 | 12 | 514.52
2024-08-06 | Filtro 04 |  |  | 1335
2024-08-06 | ITM 09-BARRAGEM B1[PONTO ABASTECIMENTO AGUA 2] OVER | 7 | 1 | 45.26
2024-08-06 | ITM 02 NOVA[A]-PATIO MANGABA[PILHA SILICOSO] SILICOSO | 0 | 33 | 966.39 | [6 empty] | 52.8 | 15.97 | 1.72 | 0.102 | 0.12 | 5.1
2024-08-06 | ITM 02 NOVA-PATIO MANGABA[PILHA OVER] OVER | 0 | 16 | 483.96
2024-08-06 | ITM 04[SUBPRODUTO]-ITM 08 SINTER CORRETIVO | 0 | 84 | 2522.54
2024-08-06 | PATIO MANGABA[PILHA 1]-ITM 09 ROM OPORTUNIDADE | 4 | 16 | 757.69
2024-08-06 | ITM 09-CAVA CARRAPATO 3035 BAIXO FORRO OVER | 0 | 13 | 610.49
2024-08-06 | PILHAO - PDE MANGABA-ITM 09 MATERIAL PILHAO | 7 | 62 | 2925.88
2024-08-06 | ITM 08-PATIO MANGABA[PILHA OVER] OVER | 0 | 21 | 604.42
2024-08-06 | CAVA SAMAMBAIA BAIXO-ITM 04[ESTOQUE ROM] ROM FERROMAR | 0 | 129 | 6095.4
2024-08-06 | ITM 09-ITM 08 SINTER COMUM | 39 | 43 | 1229.44
2024-08-06 | PATIO B1-ITM 09 FINO ESPECIAL ABOBORAS FXAB | 0 | 25 | 1073.8
2024-08-06 | ITM 09-USINA DE BLENDAGEM SINTER FEED ESPECIAL | 0 | 98 | 2999.34
2024-08-06 | Média Filtro |  |  | 7064.17
2024-08-06 | USINA DE BLENDAGEM-ITM 02 NOVA SINTER CORRETIVO | 0 | 49 | 1827.92
2024-08-06 | PILHAO - PDE MANGABA-ITM 04[ESTOQUE ROM] MATERIAL PILHAO | 10 | 53 | 2456.24
2024-08-06 | PILHAO - PDE MANGABA-ITM 09 MATERIAL PILHAO ESPECIAL | 9 | 50 | 2354.62
2024-08-06 | DESAGUAMENTO DE PRODUTO ITM 8-PATIO DE PRODUTOS PELLET FEED | 39 | 158 | 4975.03 | [6 empty] | 62 | 8 | 0.86 | 0.048 | 0.09 | 1.92
2024-08-06 | PILHA B02-PILHA B02 REJEITO TRATADO | 0 | 20 | 802.4
2024-08-06 | ITM 02 PRINCIPAL-USINA DE BLENDAGEM SINTER FEED ESPECIAL | 3 | 30 | 829.31 | [6 empty] | 56.49 | 16.26 | 0.82 | 0.048 | 0.1 | 2.02
2024-08-06 | PDE SAMPAIO-ITM 09 FINOS | 0 | 10 | 523.83
2024-08-06 | CAVA SAMAMBAIA BAIXO-ITM 09 ROM FERROMAR | 0 | 117 | 5936.36
2024-08-06 | PLATAFORMA TERMINAL-SARZEDO[VAGAO]-PATIO B1 SINTER VARGEM GRANDE | 0 | 246 | 6428.72
2024-08-06 | COMPLEXO DE FILTRAGEM-PILHA B02 REJEITO FILTRADO | 0 | 17 | 748.26
2024-08-06 | ITM 09-PATIO MANGABA[PILHA OVER] OVER | 0 | 1 | 42.88
2024-08-06 | PDE SAMPAIO-ITM 04[ESTOQUE ROM] FINOS | 0 | 118 | 5782.57
2024-08-06 | PILHAO - PDE MANGABA-PATIO MANGABA[PILHA 1] ESTERIL FRANCO | 0 | 3 | 133.67
2024-08-06 | ITM 02 NOVA[B]-PATIO MANGABA[PILHA SILICOSO] SILICOSO | 0 | 40 | 1197.78 | [6 empty] | 47.65 | 24.82 | 2.19 | 0.086 | 0.34 | 4.28
2024-08-06 | ITM 09D-ITM 02 NOVA[B] SINTER CORRETIVO | 0 | 88 | 2882.58
2024-08-06 | DESAGUAMENTO DE PRODUTO ITM 8-ITM 08 SINTER COMUM | 0 | 3 | 88.33
2024-08-06 | ITM 02 NOVA[A]-USINA DE BLENDAGEM SINTER FEED ESPECIAL | 2 | 28 | 922.94 | [6 empty] | 58.02 | 14.52 | 0.83 | 0.042 | 0.1 | 1.6
2024-08-06 | ITM 09-BARRAGEM B4 OVER | 8 | 10 | 460.01
2024-08-06 | ITM 09-ITM 02 PRINCIPAL SINTER COMUM | 39 | 59 | 1780.35
2024-08-06 | ITM 04[SUBPRODUTO]-ITM 02 NOVA SINTER CORRETIVO | 0 | 138 | 4158.4
2024-08-06 | ITM 02 PRINCIPAL-ITM 02 PRINCIPAL SINTER COMUM | 0 | 2 | 48.65
2024-08-06 | PATIO MANGABA[PILHA 1]-USINA DE BLENDAGEM SILICOSO | 0 | 34 | 1502.38
2024-08-06 | ITM 02 PRINCIPAL-PATIO MANGABA[PILHA OVER] OVER | 0 | 8 | 227.98
2024-08-06 | PATIO DE PRODUTOS-PLATAFORMA TERMINAL-SARZEDO[PILHA 7] PELLET FEED | 31 | 373 | 9335.65
2024-08-06 | ITM 04[SUBPRODUTO]-ITM 02 PRINCIPAL SINTER COMUM | 5 | 73 | 2147.25
2024-08-06 | SUMPAO-ITM 02 PRINCIPAL SINTER COMUM | 0 | 32 | 1370.92
2024-08-06 | ITM 02 NOVA[B]-USINA DE BLENDAGEM SINTER FEED ESPECIAL | 2 | 23 | 666.66 | [6 empty] | 55.08 | 18.8 | 0.96 | 0.042 | 0.11 | 1.32
2024-08-06 | ITM 04[SUBPRODUTO]-ITM 02 NOVA SINTER COMUM | 5 | 102 | 2961.81
2024-08-06 | CAVA SAMPAIO-BARRAGEM B4 ESTERIL FRANCO | 4 | 9 | 376.98
2024-08-06 | ITM 02 PRINCIPAL-PATIO MANGABA[PILHA SILICOSO] SILICOSO | 0 | 34 | 931.25 | [6 empty] | 50.44 | 20.28 | 1.95 | 0.116 | 0.11 | 4.82
2024-08-07 | ITM 09-ITM 08 SINTER COMUM | 39 | 39 | 1084.93
2024-08-07 | ITM 02 PRINCIPAL-PATIO MANGABA[PILHA OVER] OVER | 0 | 5 | 145.99
2024-08-07 | CAVA SAMPAIO-ACESSO PRINCIPAL INTERNO ESTERIL FRANCO | 6 | 1 | 43.21
2024-08-07 | ITM 02 NOVA[A]-USINA DE BLENDAGEM SINTER FEED ESPECIAL | 2 | 32 | 960.58 | [6 empty] | 59.85 | 12 | 0.86 | 0.05 | 0.07 | 1
2024-08-07 | PLATAFORMA TERMINAL-SARZEDO[PILHA 5]-PLATAFORMA TERMINAL-SARZEDO[VAGAO 2] SINTER FEED COMUM | 0 | 40 | 1002.52
2024-08-07 | Hematitinha Comum ITM 09 D
2024-08-07 | PDE SAMPAIO-ITM 09 FINOS | 0 | 72 | 3532.08
2024-08-07 | PLATAFORMA TERMINAL-SARZEDO[PILHA 5]-PLATAFORMA TERMINAL-SARZEDO[VAGAO] SINTER FEED COMUM | 33 | 43 | 1028.98
2024-08-07 | PATIO DE PRODUTOS-PLATAFORMA TERMINAL-SARZEDO[VAGAO 2] SINTER FEED ESPECIAL | 31 | 215 | 5568.84
2024-08-07 | SARZEDO-ITM 08 ROM ATERRO | 0 | 12 | 480.72
2024-08-07 | CAVA SAMAMBAIA BAIXO-ITM 09 ROM FERROMAR | 0 | 135 | 6790.32
2024-08-07 | ITM 04[SUBPRODUTO]-ITM 02 NOVA SINTER CORRETIVO | 0 | 105 | 3190.72
2024-08-07 | Hematitinha Complemento ITM 09 B
2024-08-07 | PFF Pilhão |  |  | 610.86
2024-08-07 | Sinter Blendagem ITM 09 C |  |  | 5236
2024-08-07 | ITM 02 PRINCIPAL-PATIO MANGABA[PILHA SILICOSO] SILICOSO | 0 | 27 | 746.46 | [6 empty] | 47.4 | 24.06 | 1.65 | 0.078 | 0.13 | 5.6
2024-08-07 | ITM 02 PRINCIPAL-USINA DE BLENDAGEM SINTER FEED ESPECIAL | 3 | 22 | 633.44 | [6 empty] | 57.62 | 13.78 | 0.98 | 0.048 | 0.1 | 1.95
2024-08-07 | PATIO DE PRODUTOS-PLATAFORMA TERMINAL-SARZEDO[VAGAO] SINTER FEED ESPECIAL | 31 | 145 | 3732.75
2024-08-07 | alimentacao_itm09_b |  |  | 5407 | [6 empty] | 41.99137 | 29.49261 | 4.082952 | 0.04344011 | 0.1935933 | 5.815916 | 0.6296714 | 7532.67
2024-08-07 | Hematitinha Especial ITM 09 D
2024-08-07 | PATIO DE PRODUTOS-PLATAFORMA TERMINAL-SARZEDO[PILHA 9] SINTER FEED ESPECIAL | 31 | 93 | 2368.34
2024-08-07 | alimentacao_itm09_c |  |  | 5966 | [6 empty] | 57.82864 | 10.59541 | 2.324636 | 0.1002 | 0.04777273 | 3.939908 | 0 | 8621.64
2024-08-07 | USINA DE BLENDAGEM-ITM 02 NOVA SINTER CORRETIVO | 0 | 11 | 493.52
2024-08-07 | Sinter Pátio Produtos ITM09 A |  |  | 610.86
2024-08-07 | Filtro 04 |  |  | 1087.56
2024-08-07 | ITM 04[SUBPRODUTO]-ITM 02 PRINCIPAL SINTER CORRETIVO | 0 | 88 | 2706.52
2024-08-07 | Sinter Blendagem ITM 09 D
2024-08-07 | PDE SAMPAIO-ITM 04[ESTOQUE ROM] FINOS | 0 | 144 | 6824.8
2024-08-07 | PFF Abobora
2024-08-07 | ITM 02 NOVA[B]-USINA DE BLENDAGEM SINTER FEED ESPECIAL | 2 | 15 | 408.1 | [6 empty] | 56.74 | 16.77 | 0.84 | 0.042 | 0.09 | 1.02
2024-08-07 | Sinter Terceiros Vargem Grande
2024-08-07 | ITM 04[SUBPRODUTO]-CAVA PAIOL SINTER COMUM | 0 | 157 | 4569.87
2024-08-07 | Rejeito Desaguado |  |  | 2305.75 | [6 empty] | 35.44 | 44.39 | 0.79 | 0.074 | 0.09 | 3.74
2024-08-07 | Alimentação Seca ITM 08 C |  |  | 3419 | [6 empty] | 47.9533 | 25.2963 | 2.536578 | 0.09891909 | 0.1606448 | 3.963182 | 0.6551308 | 2981.03
2024-08-07 | Hematitinha Especial ITM 09 A
2024-08-07 | Hematitinha Especial ITM 09 B
2024-08-07 | Filtro 01 |  |  | 1027.14
2024-08-07 | PILHAO - PDE MANGABA-ITM 09 MATERIAL PILHAO ESPECIAL | 9 | 62 | 3172.03
2024-08-07 | Sinter Pátio Produtos ITM09 B
2024-08-07 | Hematitinha Comum ITM 09 B
2024-08-07 | Hematitinha Comum ITM 09 C
2024-08-07 | Filtro 03 |  |  | 1570.92
2024-08-07 | Filtro 02 |  |  | 1510.5
2024-08-07 | PFF Curva do Joelho
2024-08-07 | Hematitinha Complemento ITM 09 A
2024-08-07 | Alimentação Gobal ITM 02 A |  |  | 5713 | [6 empty] | 50.31951 | 22.18726 | 2.456632 | 0.1074531 | 0.07081979 | 4.083712 | 0.6557722 | 5650.1
2024-08-07 | ITM 02 NOVA[A]-PATIO MANGABA[PILHA SILICOSO] SILICOSO | 0 | 27 | 745.26 | [6 empty] | 53.92 | 15.47 | 1.67 | 0.098 | 0.07 | 4.28
2024-08-07 | Sinter Blendagem ITM 09 B
2024-08-07 | alimentacao_itm09_d |  |  | 3177 | [6 empty] | 37.87 | 40.87 | 2.06 | 0.065 | 0.3 | 2.11 | 0.37 | 2100.3
2024-08-07 | USINA DE BLENDAGEM-ITM 02 PRINCIPAL SINTER CORRETIVO | 0 | 27 | 1006.53
2024-08-07 | ITM 09-USINA DE BLENDAGEM SINTER FEED ESPECIAL | 0 | 19 | 610.86
2024-08-07 | Sinter Pátio Produtos ITM09 D
2024-08-07 | Sinter Terceiros TIG
2024-08-07 | CAVA SAMPAIO-BARRAGEM B4 ESTERIL FRANCO | 4 | 1 | 39.65
2024-08-07 | PILHA B02-PILHA B02 REJEITO TRATADO | 0 | 14 | 503.53
2024-08-07 | PILHAO - PDE MANGABA-ITM 04[ESTOQUE ROM] MATERIAL PILHAO | 10 | 45 | 2111.12
2024-08-07 | PATIO DE PRODUTOS-PLATAFORMA TERMINAL-SARZEDO[PILHA 4] SINTER FEED ESPECIAL | 31 | 334 | 8694.23
2024-08-07 | PATIO B1-USINA DE BLENDAGEM FINO ESPECIAL ABOBORAS FXAB | 0 | 25 | 1144.62
2024-08-07 | Média Filtro |  |  | 6797.29
2024-08-07 | PRAÇA DA 11-CAVA SAMPAIO ESTERIL FRANCO | 0 | 14 | 594.39
2024-08-07 | PATIO DE PRODUTOS-PLATAFORMA TERMINAL-SARZEDO[PILHA 7] PELLET FEED | 31 | 158 | 4011.24
2024-08-07 | alimentacao_itm09_a |  |  | 4829 | [6 empty] | 58.16111 | 10.34546 | 2.222373 | 0.09767679 | 0.04645476 | 3.808755 | 0 | 10621.64
2024-08-07 | Alimentação Seca ITM 08 AB |  |  | 1791 | [6 empty] | 47.9533 | 25.2963 | 2.536578 | 0.09891909 | 0.1606448 | 3.963182 | 0.6551308 | 2981.03
2024-08-07 | PILHAO - PDE MANGABA-ITM 09 MATERIAL PILHAO | 7 | 99 | 4824.98
2024-08-07 | DESAGUAMENTO DE PRODUTO ITM 8-PATIO DE PRODUTOS PELLET FEED | 39 | 162 | 4869.97 | [6 empty] | 61.84 | 8.22 | 1.09 | 0.061 | 0.08 | 1.96 |  |  |  | 22
2024-08-07 | BARRAGEM B4[MANGABA]-ITM 04[ESTOQUE ROM] ROM FERROMAR | 0 | 85 | 3849.85
2024-08-07 | Sinter Blendagem ITM 09 A |  |  | 2138
2024-08-07 | Alimentação Gobal ITM 02 B |  |  | 4390 | [6 empty] | 44.99803 | 29.10043 | 2.332469 | 0.07817165 | 0.2272223 | 4.255683 | 0.6239047 | 2956.78
2024-08-07 | Hematitinha Complemento ITM 09 C
2024-08-07 | ITM 04[SUBPRODUTO]-ITM 08 SINTER CORRETIVO | 0 | 50 | 1515.06
2024-08-07 | ITM 09-BARRAGEM B4 OVER | 8 | 1 | 41.75
2024-08-07 | ITM 08-PATIO MANGABA[PILHA OVER] OVER | 0 | 24 | 713.14
2024-08-07 | PATIO MANGABA[PILHA 1]-USINA DE BLENDAGEM SILICOSO | 0 | 5 | 221.84
2024-08-07 | ITM 04[SUBPRODUTO]-PATIO MANGABA[PILHA 1] SINTER CORRETIVO | 0 | 49 | 1395.32
2024-08-07 | ITM 09D-ITM 02 NOVA[B] SINTER CORRETIVO | 0 | 65 | 1861.32
2024-08-07 | ITM 08-PILHA B02 REJEITO DESAGUADO | 0 | 5 | 213.91
2024-08-07 | Hematitinha Complemento ITM 09 D
2024-08-07 | Over Descarte |  |  | 860.54
2024-08-07 | Feijãozinho ITM 02 Principal |  |  | 738.08
2024-08-07 | ITM 04[SUBPRODUTO]-ITM 02 PRINCIPAL SINTER COMUM | 5 | 40 | 1173.45
2024-08-07 | COMPLEXO DE FILTRAGEM-PILHA B02 REJEITO FILTRADO | 0 | 21 | 902.57
2024-08-07 | ITM 09-ITM 02 PRINCIPAL SINTER COMUM | 39 | 106 | 3163.71
2024-08-07 | ITM 02 NOVA[B]-PATIO MANGABA[PILHA SILICOSO] SILICOSO | 0 | 26 | 748.97 | [6 empty] | 48.51 | 24.45 | 1.95 | 0.083 | 0.22 | 3.78
2024-08-07 | Over Reprocesso |  |  | 2682
2024-08-07 | ITM 04[SUBPRODUTO]-ITM 02 NOVA SINTER COMUM | 5 | 59 | 1703.51
2024-08-07 | Hematitinha Especial ITM 09 C
2024-08-07 | CAVA SAMAMBAIA BAIXO-ITM 04[ESTOQUE ROM] ROM FERROMAR | 0 | 104 | 5178.96
2024-08-07 | Alimentação Gobal ITM 02 Principal |  |  | 2543 | [6 empty] | 47.65871 | 26.08001 | 2.364894 | 0.09274009 | 0.1585558 | 3.778435 | 0.6330126 | 5735.36
2024-08-07 | Hematitinha Comum ITM 09 A |  |  | 1281
2024-08-07 | ITM 09-ITM 08 SINTER CORRETIVO | 0 | 16 | 463.45
2024-08-07 | ITM 02 NOVA-PATIO MANGABA[PILHA OVER] OVER | 0 | 18 | 529.78
2024-08-07 | CAVA SAMPAIO-ITM 04[ESTOQUE ROM] ROM FERROMAR | 8 | 13 | 551.7
2024-08-07 | ITM 09-CAVA CARRAPATO 3035 BAIXO FORRO OVER | 0 | 19 | 818.79
2024-08-07 | Rejeito Filtrado |  |  | 5196.12 | [6 empty] | 33.42 | 39.85 | [6 empty] | 355 | 22
2024-08-07 | Sinter Pátio Produtos ITM09 C
2024-08-08 | Hematitinha Comum ITM 09 C
2024-08-08 | alimentacao_itm09_d |  |  | 4430 | [6 empty] | 44.47525 | 31.51582 | 1.539672 | 0.06843883 | 0.3294326 | 2.56051 | 0.6784175 | 5394.66
2024-08-08 | Filtro 03 |  |  | 1499.28
2024-08-08 | Alimentação Seca ITM 08 AB |  |  | 4006
2024-08-08 | alimentacao_itm09_c |  |  | 5899 | [6 empty] | 57.74396 | 10.75918 | 2.060972 | 0.08216726 | 0.07908831 | 4.064386 | 0 | 12597.51
2024-08-08 | Feijãozinho ITM 02 Principal |  |  | 1729
2024-08-08 | Filtro 04 |  |  | 1061.99
2024-08-08 | Sinter Pátio Produtos ITM09 A
2024-08-08 | alimentacao_itm09_a |  |  | 5920 | [6 empty] | 57.75556 | 10.73674 | 2.097097 | 0.08463793 | 0.07479777 | 4.047331 | 0
2024-08-08 | Over Descarte |  |  | 407.47
2024-08-08 | PFF Curva do Joelho
2024-08-08 | Hematitinha Especial ITM 09 C
2024-08-08 | Alimentação Gobal ITM 02 B |  |  | 5810 | [6 empty] | 41.31541 | 34.77243 | 2.013556 | 0.07510106 | 0.1664499 | 3.819156 | 0.8943418 | 9184.41
2024-08-08 | Rejeito Filtrado |  |  | 5122.54 | [6 empty] | 31.23 | 44.88 | [6 empty] | 405 | 18
2024-08-08 | Sinter Blendagem ITM 09 B |  |  | 898
2024-08-08 | PATIO B1-ITM 09 FINO ESPECIAL ABOBORAS FXAB | 0 | 18 | 911.78
2024-08-08 | Hematitinha Comum ITM 09 D
2024-08-08 | Sinter Pátio Produtos ITM09 B |  |  | 403.1
2024-08-08 | Sinter Terceiros Vargem Grande
2024-08-08 | Alimentação Gobal ITM 02 A |  |  | 6596 | [6 empty] | 40.92416 | 36.5919 | 1.778239 | 0.06214161 | 0.2303348 | 2.726449 | 0.7657985 | 11452.34
2024-08-08 | Filtro 02 |  |  | 1499.28
2024-08-08 | Alimentação Seca ITM 08 C |  |  | 4640 | [6 empty] | 39.04569 | 38.97447 | 1.699104 | 0.06555788 | 0.2076907 | 3.149438 | 0.9715477 | 2098.31
2024-08-08 | Sinter Terceiros TIG |  |  | 1209.14
2024-08-08 | Hematitinha Complemento ITM 09 A
2024-08-08 | PRAÇA DA 11-ITM 04[ESTOQUE ROM] ROM FERROMAR | 0 | 6 | 261.61
2024-08-08 | Sinter Blendagem ITM 09 C |  |  | 4699
2024-08-08 | Hematitinha Especial ITM 09 A |  |  | 972
2024-08-08 | alimentacao_itm09_b |  |  | 3124 | [6 empty] | 57.74396 | 10.75918 | 2.060972 | 0.08216726 | 0.07908831 | 4.064386 | 0 | 12597.51
2024-08-08 | Over Reprocesso |  |  | 4052
2024-08-08 | Alimentação Gobal ITM 02 Principal |  |  | 1651 | [6 empty] | 43.00504 | 33.63911 | 1.682128 | 0.07182155 | 0.1064466 | 2.989418 | 0.713443 | 2493.78
2024-08-08 | Sinter Blendagem ITM 09 A |  |  | 3758
2024-08-08 | Média Filtro |  |  | 6580.09
2024-08-08 | Sinter Blendagem ITM 09 D
2024-08-08 | Hematitinha Especial ITM 09 D
2024-08-08 | Filtro 01 |  |  | 1061.99
2024-08-08 | Sinter Sarzedo
2024-08-08 | PFF Abobora |  |  | 403.1
2024-08-08 | Rejeito Desaguado |  |  | 4777 | [6 empty] | 43 | 33.69 | 0.85 | 0.055 | 0.16 | 3.49
2024-08-08 | Hematitinha Complemento ITM 09 B
2024-08-08 | Sinter Pátio Produtos ITM09 C
2024-08-08 | Sinter Pátio Produtos ITM09 D
2024-08-08 | Hematitinha Comum ITM 09 B
2024-08-08 | PATIO B1-USINA DE BLENDAGEM FINO ESPECIAL ABOBORAS FXAB | 0 | 32 | 1563.08
2024-08-08 | PRAÇA DA 11-CAVA SAMPAIO ESTERIL FRANCO | 0 | 14 | 595.62
2024-08-08 | ITM 09-ITM 02 PRINCIPAL SINTER COMUM | 39 | 10 | 267.66
2024-08-08 | PFF Pilhão
2024-08-08 | ITM 09-ITM 08 SINTER COMUM | 39 | 24 | 716.56
2024-08-08 | ITM 08-PILHA B02 REJEITO DESAGUADO | 0 | 9 | 403.35
2024-08-08 | Hematitinha Complemento ITM 09 D
2024-08-08 | Hematitinha Especial ITM 09 B
2024-08-08 | Hematitinha Comum ITM 09 A
2024-08-08 | DESAGUAMENTO DE PRODUTO ITM 8-PATIO DE PRODUTOS PELLET FEED | 39 | 150 | 4723.77 | [6 empty] | 61.92 | 8.18 | 0.92 | 0.059 | 0.09 | 1.91
2024-08-08 | ITM 02 PRINCIPAL-USINA DE BLENDAGEM SINTER FEED ESPECIAL | 3 | 25 | 715.34 | [6 empty] | 54.7 | 19.25 | 0.79 | 0.045 | 0.1 | 1.43
2024-08-08 | BARRAGEM B4[MANGABA]-ITM 04[ESTOQUE ROM] ROM FERROMAR | 0 | 24 | 1045.4
2024-08-08 | ITM 02 NOVA-PATIO MANGABA[PILHA OVER] OVER | 0 | 16 | 487.44
2024-08-08 | CAVA SAMAMBAIA BAIXO-ITM 09 ROM FERROMAR | 0 | 107 | 5372.85
2024-08-08 | ITM 02 NOVA[B]-USINA DE BLENDAGEM SINTER FEED ESPECIAL | 2 | 24 | 658.27 | [6 empty] | 56.16 | 16.94 | 0.87 | 0.048 | 0.08 | 1.61
2024-08-08 | ITM 04[SUBPRODUTO]-ITM 02 PRINCIPAL SINTER CORRETIVO | 0 | 71 | 2318.8
2024-08-08 | ITM 02 PRINCIPAL-PATIO MANGABA[PILHA OVER] OVER | 0 | 2 | 63.72
2024-08-08 | PRAÇA DA 11-PATIO MANGABA[PILHA 2] FORRO HEMATITINHA | 0 | 3 | 141.39
2024-08-08 | CAVA SAMPAIO-BALANCA DA 11 ESTERIL FRANCO | 0 | 1 | 45.62
2024-08-08 | PILHAO - PDE MANGABA-ITM 04[ESTOQUE ROM] MATERIAL PILHAO | 10 | 21 | 965.7
2024-08-08 | ITM 02 PRINCIPAL-PATIO MANGABA[PILHA SILICOSO] SILICOSO | 0 | 44 | 1189.67 | [6 empty] | 50.77 | 19.21 | 2.06 | 0.11 | 0.08 | 5.57
2024-08-08 | PATIO DE PRODUTOS-PLATAFORMA TERMINAL-SARZEDO[PILHA 4] SINTER FEED ESPECIAL | 31 | 343 | 8706.32
2024-08-08 | PATIO B1-ITM 08 SINTER CORRETIVO | 0 | 6 | 286.36
2024-08-08 | PILHAO - PDE MANGABA-ITM 09 MATERIAL PILHAO ESPECIAL | 9 | 111 | 5557.63
2024-08-08 | PILHAO - PDE MANGABA-ITM 09 MATERIAL PILHAO | 7 | 61 | 2828.27
2024-08-08 | ITM 02 NOVA[A]-PATIO MANGABA[PILHA SILICOSO] SILICOSO | 0 | 37 | 1016.38 | [6 empty] | 53.3 | 13.93 | 2.93 | 0.177 | 0.09 | 6.21
2024-08-08 | PLATAFORMA TERMINAL-SARZEDO[PILHA 5]-PLATAFORMA TERMINAL-SARZEDO[VAGAO] SINTER FEED COMUM | 33 | 40 | 1020.48
2024-08-08 | ITM 04[SUBPRODUTO]-ITM 08 SINTER CORRETIVO | 0 | 58 | 1725.71
2024-08-08 | ITM 09-PATIO DE PRODUTOS FINO ESPECIAL ABOBORAS FXAB | 0 | 11 | 403.1
2024-08-08 | ITM 04[SUBPRODUTO]-ITM 08 SINTER COMUM | 5 | 92 | 2599.47
2024-08-08 | BARRAGEM B1[PONTO ABASTECIMENTO AGUA 2]-ITM 09 SINTER TIG | 0 | 38 | 2133.37
2024-08-08 | CAVA SAMPAIO-ITM 04[ESTOQUE ROM] ROM FERROMAR | 8 | 8 | 341.32
2024-08-08 | PATIO MANGABA[PILHA 1]-ITM 02 NOVA SINTER CORRETIVO | 0 | 17 | 475.39
2024-08-08 | PDE SAMPAIO-ITM 09 FINOS | 0 | 22 | 1083.51
2024-08-08 | CAVA SAMPAIO-BARRAGEM B4 ESTERIL FRANCO | 4 | 5 | 220.05
2024-08-08 | PATIO DE PRODUTOS-PLATAFORMA TERMINAL-SARZEDO[PILHA 6] PELLET FEED | 31 | 347 | 9170.792
2024-08-08 | BARRAGEM B4[MANGABA]-ITM 04[ESTOQUE ROM] ROM ATERRO | 0 | 14 | 574.06
2024-08-08 | CAVA PAIOL-ITM 08 SINTER COMUM | 0 | 11 | 531.41
2024-08-08 | PATIO DE PRODUTOS-PLATAFORMA TERMINAL-SARZEDO[PILHA 7] PELLET FEED | 31 | 169 | 4290.078
2024-08-08 | PATIO MANGABA[PILHA 1]-ITM 08 SINTER CORRETIVO | 0 | 23 | 731.15
2024-08-08 | CAVA SAMAMBAIA BAIXO-ITM 04[ESTOQUE ROM] ROM FERROMAR | 0 | 46 | 2360.13
2024-08-08 | PDE SAMPAIO-ITM 04[ESTOQUE ROM] FINOS | 0 | 58 | 2724.48
2024-08-08 | COMPLEXO DE FILTRAGEM-PILHA B02 REJEITO FILTRADO | 0 | 19 | 793.72
2024-08-08 | ITM 04[SUBPRODUTO]-ITM 02 NOVA SINTER COMUM | 5 | 127 | 3598.42
2024-08-08 | PATIO DE PRODUTOS-PLATAFORMA TERMINAL-SARZEDO[VAGAO] SINTER FEED ESPECIAL | 31 | 87 | 2258.53
2024-08-08 | ITM 02 NOVA[B]-PATIO MANGABA[PILHA SILICOSO] SILICOSO | 0 | 37 | 1068.96 | [6 empty] | 52.99 | 14.19 | 2.92 | 0.137 | 0.1 | 6.51
2024-08-08 | ITM 04[SUBPRODUTO]-ITM 02 PRINCIPAL SINTER COMUM | 5 | 9 | 270.02
2024-08-08 | ITM 02 NOVA[A]-USINA DE BLENDAGEM SINTER FEED ESPECIAL | 2 | 43 | 1343.79 | [6 empty] | 60.29 | 11.36 | 0.88 | 0.046 | 0.08 | 1.27
2024-08-08 | ITM 08-PATIO MANGABA[PILHA OVER] OVER | 0 | 16 | 471.69
2024-08-08 | ITM 09D-ITM 02 NOVA[B] SINTER CORRETIVO | 0 | 136 | 4030.36
2024-08-08 | Hematitinha Complemento ITM 09 C
2024-08-08 | ITM 09-USINA DE BLENDAGEM SINTER FEED ESPECIAL | 0 | 40 | 1209.14
2024-08-08 | ITM 09-CAVA SAMAMBAIA INTERMEDIARIO OVER | 0 | 1 | 61.8
2024-08-08 | ITM 04[SUBPRODUTO]-PATIO MANGABA[PILHA 1] SINTER CORRETIVO | 0 | 95 | 2876.97
2024-08-08 | ITM 04[SUBPRODUTO]-ITM 02 NOVA SINTER CORRETIVO | 0 | 70 | 2116.77
2024-08-08 | PILHA B02-PILHA B02 REJEITO TRATADO | 0 | 22 | 913.17
2024-08-08 | ITM 09-CAVA CARRAPATO 3035 BAIXO FORRO OVER | 0 | 8 | 345.67
2024-08-08 | PATIO MANGABA[PILHA 1]-USINA DE BLENDAGEM SILICOSO | 0 | 30 | 1273.01
2024-08-09 | PRAÇA DA 11-PATIO MANGABA[PILHA 1] ESTERIL FRANCO | 0 | 1 | 31.61
2024-08-09 | PILHAO - PDE MANGABA-ITM 09 MATERIAL PILHAO ESPECIAL | 9 | 108 | 4598.17
2024-08-09 | ITM 09-PATIO DE PRODUTOS FINO ESPECIAL ABOBORAS FXAB | 0 | 43 | 1345.43
2024-08-09 | BARRAGEM B1[PONTO ABASTECIMENTO AGUA 2]-ITM 09 SINTER TIG | 0 | 103 | 4932.83
2024-08-09 | PATIO MANGABA[SILICOSO]-ACESSO PORTARIA ITAMINAS SILICOSO | 39 | 1 | 28.71
2024-08-09 | alimentacao_itm09_b |  |  | 4238 | [6 empty] | 57.98777 | 9.952892 | 2.633501 | 0.07359645 | 0.1063692 | 3.852468 | 0
2024-08-09 | Alimentação Seca ITM 08 C |  |  | 4635 | [6 empty] | 48.06454 | 20.95891 | 4.514236 | 0.08360666 | 2.68 | 3.737626 | 0.7170838
2024-08-09 | Sinter Blendagem ITM 09 D
2024-08-09 | CAVA SAMPAIO-ITM 04[ESTOQUE ROM] ROM FERROMAR | 8 | 3 | 152.71
2024-08-09 | ITM 04[SUBPRODUTO]-ITM 02 NOVA SINTER CORRETIVO | 0 | 100 | 2969.83
2024-08-09 | ITM 04[SUBPRODUTO]-ITM 02 NOVA SINTER COMUM | 5 | 95 | 2716
2024-08-09 | PATIO DE PRODUTOS-PLATAFORMA TERMINAL-SARZEDO[PILHA 7] PELLET FEED | 31 | 237 | 6094.94
2024-08-09 | ITM 04[SUBPRODUTO]-ITM 08 SINTER COMUM | 5 | 45 | 1264.61
2024-08-09 | ITM 02 PRINCIPAL-USINA DE BLENDAGEM SINTER FEED ESPECIAL | 3 | 22 | 613.77 | [6 empty] | 56.41 | 15.96 | 1.14 | 0.071 | 0.08 | 1.75
2024-08-09 | PILHAO - PDE MANGABA-ITM 09 MATERIAL PILHAO | 7 | 90 | 4032.75
2024-08-09 | PATIO DE PRODUTOS-PLATAFORMA TERMINAL-SARZEDO[PILHA 4] SINTER FEED ESPECIAL | 31 | 427 | 11383.98
2024-08-09 | ITM 09-PATIO DE PRODUTOS SINTER FEED ESPECIAL | 0 | 50 | 1506.04
2024-08-09 | ITM 09-USINA DE BLENDAGEM SINTER FEED ESPECIAL | 0 | 74 | 2334.59
2024-08-09 | ITM 04[SUBPRODUTO]-ITM 08 SINTER CORRETIVO | 0 | 67 | 2009.13
2024-08-09 | Hematitinha Comum ITM 09 C
2024-08-09 | Hematitinha Complemento ITM 09 D
2024-08-09 | Alimentação Gobal ITM 02 A |  |  | 6595 | [6 empty] | 49.70023 | 21.16953 | 3.132161 | 0.153758 | 0.1213486 | 3.717014 | 0.5718904 | 7614.005
2024-08-09 | PATIO B1-ITM 09 FINO ESPECIAL ABOBORAS FXAB | 0 | 23 | 1122.64
2024-08-09 | ITM 04[SUBPRODUTO]-ITM 02 PRINCIPAL SINTER COMUM | 5 | 116 | 3409.82
2024-08-09 | PRAÇA DA 11-CAVA SAMPAIO ESTERIL FRANCO | 0 | 4 | 170.62
2024-08-09 | Hematitinha Especial ITM 09 D
2024-08-09 | ITM 02 NOVA[B]-USINA DE BLENDAGEM SINTER FEED ESPECIAL | 2 | 23 | 647.12 | [6 empty] | 59.05 | 12.15 | 0.99 | 0.058 | 0.26 | 1.81
2024-08-09 | ITM 02 NOVA[A]-PATIO MANGABA[PILHA SILICOSO] SILICOSO | 0 | 49 | 1361.27 | [6 empty] | 52.85 | 15.5 | 2.46 | 0.171 | 0.14 | 5.62
2024-08-09 | ITM 02 PRINCIPAL-PATIO MANGABA[PILHA SILICOSO] SILICOSO | 0 | 32 | 866.51 | [6 empty] | 50.01 | 21.37 | 2.16 | 0.113 | 0.16 | 4.33
2024-08-09 | PILHA B02-PILHA B02 REJEITO TRATADO | 0 | 10 | 420.16
2024-08-09 | Sinter Sarzedo |  |  | 3921.63
2024-08-09 | ITM 09-CAVA CARRAPATO 3035 BAIXO FORRO OVER | 0 | 1 | 43.39
2024-08-09 | ITM 04[SUBPRODUTO]-ITM 02 PRINCIPAL SINTER CORRETIVO | 0 | 89 | 2764.79
2024-08-09 | Filtro 02 |  |  | 1605.84
2024-08-09 | PATIO MANGABA[PILHA 2]-ITM 08 FINOS DE MINERIO AQUISICAO TERCEIROS | 0 | 40 | 1557.38
2024-08-09 | PATIO B1-ITM 08 SINTER CORRETIVO | 0 | 7 | 308.03
2024-08-09 | ITM 09-ITM 02 NOVA SINTER COMUM | 2 | 65 | 1851.93
2024-08-09 | ITM 02 NOVA-PATIO MANGABA[PILHA OVER] OVER | 0 | 20 | 579.67
2024-08-09 | Sinter Terceiros Vargem Grande
2024-08-09 | CAVA SAMPAIO-ITM 09 ROM FERROMAR | 10 | 36 | 1902.97
2024-08-09 | ITM 09-PLATAFORMA TERMINAL-SARZEDO[VAGAO] SINTER FEED ESPECIAL | 31 | 64 | 1475.69
2024-08-09 | PILHAO - PDE MANGABA-PATIO MANGABA[PILHA 1] ESTERIL FRANCO | 0 | 3 | 138.73
2024-08-09 | ITM 08-PATIO MANGABA[PILHA OVER] OVER | 0 | 47 | 1457.45
2024-08-09 | ITM 09-PLATAFORMA TERMINAL-SARZEDO[PILHA 4] SINTER FEED ESPECIAL | 31 | 103 | 2445.948
2024-08-09 | ITM 04[SUBPRODUTO]-CAVA PAIOL SINTER ITM04 BLEND
2024-08-09 | PRAÇA DA 11-PATIO MANGABA[PILHA 2] FORRO HEMATITINHA | 0 | 13 | 646.2
2024-08-09 | BARRAGEM B4[MANGABA]-ITM 04[ESTOQUE ROM] ROM ATERRO | 0 | 4 | 165.56
2024-08-09 | PDE SAMPAIO-ITM 04[ESTOQUE ROM] FINOS | 0 | 7 | 364.81
2024-08-09 | ITM 02 NOVA[A]-USINA DE BLENDAGEM SINTER FEED ESPECIAL | 2 | 41 | 1243.35 | [6 empty] | 61.44 | 9.39 | 1 | 0.062 | 0.1 | 1.3
2024-08-09 | ITM 02 PRINCIPAL-PATIO MANGABA[PILHA OVER] OVER | 0 | 10 | 287.91
2024-08-09 | CAVA PAIOL-ITM 08 SINTER COMUM | 0 | 1 | 43.48
2024-08-09 | PATIO DE PRODUTOS-PLATAFORMA TERMINAL-SARZEDO[VAGAO] SINTER FEED ESPECIAL | 31 | 34 | 873.15
2024-08-09 | ITM 09D-ITM 02 NOVA[B] SINTER CORRETIVO | 0 | 28 | 798.15
2024-08-09 | Hematitinha Complemento ITM 09 A
2024-08-09 | Média Filtro |  |  | 6644.41
2024-08-09 | CAVA SAMAMBAIA BAIXO-ITM 04[ESTOQUE ROM] ROM FERROMAR | 0 | 7 | 349.32
2024-08-09 | Feijãozinho ITM 02 Principal |  |  | 675.79
2024-08-09 | Sinter Terceiros TIG |  |  | 3699
2024-08-09 | ITM 02 NOVA[B]-PATIO MANGABA[PILHA SILICOSO] SILICOSO | 0 | 43 | 1237.9 | [6 empty] | 52.55 | 15.49 | 2.71 | 0.161 | 0.15 | 5.91
2024-08-09 | Hematitinha Especial ITM 09 B
2024-08-09 | Hematitinha Especial ITM 09 A |  |  | 626
2024-08-09 | PATIO DE PRODUTOS-PATIO MANGABA[PILHA 1] SINTER FEED ESPECIAL | 0 | 1 | 22.83
2024-08-09 | Rejeito Desaguado |  |  | 3704.84 | [6 empty] | 31.03 | 50.84 | 0.87 | 0.053 | 0.09 | 3.51 | 0.37
2024-08-09 | Hematitinha Comum ITM 09 A
2024-08-09 | alimentacao_itm09_c |  |  | 4247 | [6 empty] | 57.98777 | 9.952892 | 2.633501 | 0.07359645 | 0.1063692 | 3.852468 | 0 | 15849.27
2024-08-09 | Filtro 01 |  |  | 1806.57
2024-08-09 | alimentacao_itm09_a |  |  | 5568 | [6 empty] | 56.84699 | 9.844099 | 2.531798 | 0.07349475 | 0.09913999 | 3.825197
2024-08-09 | PATIO B1-ITM 08 SINTER VARGEM GRANDE | 0 | 20 | 881.91
2024-08-09 | Filtro 03 |  |  | 1873.48
2024-08-09 | Over Descarte |  |  | 43.39
2024-08-09 | ITM 04[SUBPRODUTO]-PATIO MANGABA[PILHA 1] SINTER ITM04 BLEND
2024-08-09 | CAVA SAMPAIO-BARRAGEM B4 ESTERIL FRANCO | 4 | 8 | 316.39
2024-08-09 | Sinter Blendagem ITM 09 B |  |  | 537
2024-08-09 | PFF Abobora |  |  | 1122
2024-08-09 | ACESSO PORTARIA ITAMINAS-ITM 02 PRINCIPAL FINOS | 0 | 1 | 40.28
2024-08-09 | Hematitinha Comum ITM 09 D
2024-08-09 | Hematitinha Complemento ITM 09 C
2024-08-09 | PATIO DE PRODUTOS-PLATAFORMA TERMINAL-SARZEDO[PILHA 9] SINTER FEED ESPECIAL | 31 | 67 | 1689.24
2024-08-09 | Sinter Pátio Produtos ITM09 B |  |  | 1345.43
2024-08-09 | Over Reprocesso |  |  | 2232
2024-08-09 | ITM 04[SUBPRODUTO]-PATIO MANGABA[PILHA 1] SINTER CORRETIVO
2024-08-09 | Sinter Blendagem ITM 09 C |  |  | 460
2024-08-09 | Sinter Blendagem ITM 09 A |  |  | 1102
2024-08-09 | Sinter Pátio Produtos ITM09 D
2024-08-09 | PFF Pilhão |  |  | 2218
2024-08-09 | Alimentação Gobal ITM 02 B |  |  | 6411 | [6 empty] | 47.88282 | 24.43753 | 2.918235 | 0.108161 | 0.1377093 | 3.565546 | 0.6812286 | 6560.225
2024-08-09 | Hematitinha Complemento ITM 09 B
2024-08-09 | alimentacao_itm09_d |  |  | 2694 | [6 empty] | 47.04 | 26.32 | 2.75 | 0.088 | 0.24 | 2.91 | 0.55 | 4516.88
2024-08-09 | Sinter Pátio Produtos ITM09 A |  |  | 3840.63
2024-08-09 | Filtro 04 |  |  | 1873.48
2024-08-09 | Hematitinha Comum ITM 09 B
2024-08-09 | DESAGUAMENTO DE PRODUTO ITM 8-PATIO DE PRODUTOS PELLET FEED | 39 | 127 | 3859.26 | [6 empty] | 62.5 | 7.12 | 0.99 | 0.06 | 0.07 | 1.98
2024-08-09 | PFF Curva do Joelho
2024-08-09 | ACESSO PORTARIA ITAMINAS-ITM 02 PRINCIPAL ROM ATERRO | 0 | 20 | 748.89
2024-08-09 | Alimentação Gobal ITM 02 Principal |  |  | 2005 | [6 empty] | 47.24553 | 25.58988 | 2.91245 | 0.09863632 | 0.1381263 | 3.37853 | 0.674531 | 3870.96
2024-08-09 | ITM 08-PILHA B02 REJEITO DESAGUADO | 0 | 3 | 124.14
2024-08-09 | PRAÇA DA 11-ITM 09 FORRO OVER | 0 | 1 | 47.34
2024-08-09 | Hematitinha Especial ITM 09 C
2024-08-09 | Rejeito Filtrado |  |  | 7159.37 | [6 empty] | 33.75 | 39.63 | [6 empty] | 510 | 18
2024-08-09 | Sinter Pátio Produtos ITM09 C
2024-08-09 | Alimentação Seca ITM 08 AB |  |  | 1372 | [6 empty] | 48.06454 | 20.95891 | 4.514236 | 0.08360666 | 2.68 | 3.737626 | 0.7170838 | 4455.62
2024-08-09 | CAVA PAIOL-ITM 02 PRINCIPAL SINTER COMUM | 0 | 10 | 482.38
2024-08-09 | ITM 04[SUBPRODUTO]-CAVA PAIOL SINTER COMUM |  |  | 144
2024-08-09 | CAVA SAMAMBAIA BAIXO-ITM 09 ROM FERROMAR | 0 | 110 | 5820.03
2024-08-09 | COMPLEXO DE FILTRAGEM-PILHA B02 REJEITO FILTRADO | 0 | 18 | 764.12
2024-08-09 | PATIO DE PRODUTOS-PLATAFORMA TERMINAL-SARZEDO[VAGAO] SINTER FEED COMUM | 31 | 44 | 1059.56
2024-08-10 | PATIO DE PRODUTOS-PLATAFORMA TERMINAL-SARZEDO[PILHA 7] PELLET FEED | 31 | 307 | 7913.18
2024-08-10 | ITM 02 NOVA[A]-PATIO MANGABA[PILHA SILICOSO] SILICOSO | 0 | 45 | 1312.09 | [6 empty] | 51.94 | 16.92 | 2.65 | 0.216 | 0.08 | 5.57
2024-08-10 | COMPLEXO DE FILTRAGEM-PILHA B02 REJEITO FILTRADO | 0 | 9 | 382.79
2024-08-10 | PATIO MANGABA[PILHA 1]-ITM 08 SINTER CORRETIVO | 0 | 9 | 408.39
2024-08-10 | ITM 02 NOVA[B]-USINA DE BLENDAGEM SINTER FEED ESPECIAL | 2 | 23 | 649.41 | [6 empty] | 57.56 | 15.01 | 1.35 | 0.061 | 0.1 | 1.47
2024-08-10 | ITM 04[SUBPRODUTO]-ITM 02 NOVA SINTER CORRETIVO | 0 | 91 | 2637.45
2024-08-10 | ITM 02 PRINCIPAL-PATIO MANGABA[PILHA OVER] OVER | 0 | 6 | 170.56
2024-08-10 | CAVA SAMPAIO-BARRAGEM B4 ESTERIL FRANCO | 4 | 1 | 42.58
2024-08-10 | PATIO DE PRODUTOS-PLATAFORMA TERMINAL-SARZEDO[VAGAO] SINTER FEED COMUM | 31 | 24 | 575.43
2024-08-10 | PATIO MANGABA[PILHA 1]-ITM 02 NOVA SINTER CORRETIVO | 0 | 6 | 272.05
2024-08-10 | PATIO MANGABA[PILHA 1]-USINA DE BLENDAGEM SILICOSO | 0 | 71 | 2805.37
2024-08-10 | ITM 02 NOVA[A]-USINA DE BLENDAGEM SINTER FEED ESPECIAL | 2 | 32 | 1005.51 | [6 empty] | 59.38 | 13.04 | 0.95 | 0.053 | 0.12 | 1.32
2024-08-10 | ITM 09-CAVA CARRAPATO 3035 BAIXO FORRO OVER | 0 | 15 | 677.37
2024-08-10 | PDE SAMPAIO-ITM 04[ESTOQUE ROM] FINOS | 0 | 18 | 909.32
2024-08-10 | PATIO B1-ITM 08 SINTER CORRETIVO | 0 | 9 | 446.97
2024-08-10 | ITM 09-ITM 02 NOVA SINTER COMUM | 2 | 101 | 3113
2024-08-10 | Média Filtro |  |  | 6643.61
2024-08-10 | ITM 02 PRINCIPAL-PATIO MANGABA[PILHA SILICOSO] SILICOSO | 0 | 51 | 1422.24 | [6 empty] | 50.3 | 20.05 | 2 | 0.121 | 0.17 | 5.63
2024-08-10 | ITM 04[SUBPRODUTO]-ITM 02 PRINCIPAL SINTER COMUM | 5 | 64 | 1913.13
2024-08-10 | ITM 04[SUBPRODUTO]-ITM 08 SINTER COMUM | 5 | 72 | 2051.4
2024-08-10 | ITM 09-ITM 02 PRINCIPAL SINTER COMUM | 39 | 2 | 61.53
2024-08-10 | BARRAGEM B1[PONTO ABASTECIMENTO AGUA 2]-ITM 09 SINTER TIG | 0 | 114 | 6019.56
2024-08-10 | ITM 02 PRINCIPAL-USINA DE BLENDAGEM SINTER FEED ESPECIAL | 3 | 34 | 982.28 | [6 empty] | 56.32 | 17.06 | 1.06 | 0.051 | 0.09 | 1.63
2024-08-10 | PATIO DE PRODUTOS-PLATAFORMA TERMINAL-SARZEDO[VAGAO] SINTER FEED ESPECIAL | 31 | 155 | 3809.41
2024-08-10 | ITM 02 NOVA-PATIO MANGABA[PILHA OVER] OVER | 0 | 14 | 426.93
2024-08-10 | CAVA SAMAMBAIA BAIXO-ITM 04[ESTOQUE ROM] ROM FERROMAR | 0 | 4 | 204.52
2024-08-10 | CAVA SAMPAIO-ITM 09 ROM FERROMAR | 10 | 3 | 132.99
2024-08-10 | CAVA SAMAMBAIA BAIXO-ITM 09 ROM FERROMAR | 0 | 100 | 5544.87
2024-08-10 | BARRAGEM B4[MANGABA]-ITM 04[ESTOQUE ROM] ROM FERROMAR | 0 | 1 | 46.7
2024-08-10 | ITM 04[SUBPRODUTO]-ITM 02 PRINCIPAL SINTER CORRETIVO | 0 | 67 | 1975.25
2024-08-10 | PILHAO - PDE MANGABA-PATIO MANGABA[PILHA 1] ESTERIL FRANCO | 0 | 2 | 91.12
2024-08-10 | PATIO DE PRODUTOS-PLATAFORMA TERMINAL-SARZEDO[PILHA 9] SINTER FEED ESPECIAL | 31 | 225 | 5802.87
2024-08-10 | ITM 09-PATIO DE PRODUTOS SINTER FEED ESPECIAL | 0 | 210 | 6488.34
2024-08-10 | PLATAFORMA TERMINAL-SARZEDO[VAGAO]-PATIO B1 SINTER TIG | 0 | 190 | 5202.12
2024-08-10 | ITM 08-PATIO MANGABA[PILHA OVER] OVER | 0 | 27 | 755.73
2024-08-10 | PILHAO - PDE MANGABA-ITM 09 MATERIAL PILHAO | 7 | 137 | 5872.07
2024-08-10 | ITM 02 NOVA[B]-PATIO MANGABA[PILHA SILICOSO] SILICOSO | 0 | 27 | 772.38 | [6 empty] | 50.67 | 18.3 | 2.6 | 0.161 | 0.15 | 6.11
2024-08-10 | PILHA B02-PILHA B02 REJEITO TRATADO | 0 | 8 | 248.74
2024-08-10 | PILHAO - PDE MANGABA-ITM 04[ESTOQUE ROM] MATERIAL PILHAO | 10 | 5 | 191.43
2024-08-10 | PATIO DE PRODUTOS-PLATAFORMA TERMINAL-SARZEDO[PILHA 4] SINTER FEED ESPECIAL | 31 | 51 | 1242.98
2024-08-10 | DESAGUAMENTO DE PRODUTO ITM 8-PATIO DE PRODUTOS PELLET FEED | 39 | 105 | 3201.05 | [6 empty] | 62.02 | 8.11 | 0.95 | 0.052 | 0.1 | 1.94 |  |  |  | 21
2024-08-10 | PILHAO - PDE MANGABA-BARRAGEM B4 ESTERIL FRANCO | 9 | 4 | 182.85
2024-08-10 | Filtro 04 |  |  | 1506.6
2024-08-10 | PILHAO - PDE MANGABA-ITM 09 MATERIAL PILHAO ESPECIAL | 9 | 26 | 1219.19
2024-08-10 | ITM 04[SUBPRODUTO]-ITM 02 NOVA SINTER COMUM | 5 | 116 | 3271.33
2024-08-10 | ITM 04[SUBPRODUTO]-ITM 08 SINTER CORRETIVO | 0 | 54 | 1615.03
2024-08-10 | PLATAFORMA TERMINAL-SARZEDO[PILHA 5]-PLATAFORMA TERMINAL-SARZEDO[VAGAO] SINTER FEED COMUM | 33 | 19 | 485.822
2024-08-10 | Sinter Pátio Produtos ITM09 B
2024-08-10 | Hematitinha Comum ITM 09 A
2024-08-10 | PFF Curva do Joelho
2024-08-10 | Alimentação Gobal ITM 02 A |  |  | 5341 | [6 empty] | 46.5203 | 26.89324 | 2.572474 | 0.09683909 | 0.2539034 | 3.182279 | 0.6045758 | 8065.33
2024-08-10 | Alimentação Seca ITM 08 AB
2024-08-10 | Filtro 02 |  |  | 1897.2
2024-08-10 | Hematitinha Especial ITM 09 A |  |  | 1052
2024-08-10 | Sinter Blendagem ITM 09 C |  |  | 4414
2024-08-10 | Feijãozinho ITM 02 Principal |  |  | 880.8
2024-08-10 | alimentacao_itm09_c |  |  | 5956 | [6 empty] | 58.30831 | 11.35649 | 2.073801 | 0.07429547 | 0.1312907 | 2.540095 | 0 | 14284.68
2024-08-10 | Sinter Pátio Produtos ITM09 C
2024-08-10 | ITM 08-PILHA B02 REJEITO DESAGUADO | 0 | 4 | 164.03
2024-08-10 | Sinter Pátio Produtos ITM09 A
2024-08-10 | alimentacao_itm09_b |  |  | 5927 | [6 empty] | 58.30831 | 11.35649 | 2.073801 | 0.07429547 | 0.1312907 | 2.540095
2024-08-10 | ITM 09-ACESSO PLATAFORMA SARZEDO[OFICINA TSL] FORRO OVER | 31 | 3 | 121.38
2024-08-10 | Sinter Terceiros TIG |  |  | 5055
2024-08-10 | Hematitinha Complemento ITM 09 B
2024-08-10 | Hematitinha Especial ITM 09 B
2024-08-10 | Sinter Blendagem ITM 09 D
2024-08-10 | Hematitinha Especial ITM 09 D
2024-08-10 | Sinter Sarzedo |  |  | 6488.34
2024-08-10 | Hematitinha Comum ITM 09 C
2024-08-10 | Hematitinha Especial ITM 09 C
2024-08-10 | Hematitinha Comum ITM 09 D
2024-08-10 | PFF Pilhão |  |  | 914
2024-08-10 | Alimentação Gobal ITM 02 B |  |  | 4690 | [6 empty] | 46.53997 | 26.72659 | 2.632497 | 0.1110144 | 0.2110013 | 3.365501 | 0.64 | 4890.8
2024-08-10 | Sinter Blendagem ITM 09 A |  |  | 1200
2024-08-10 | Sinter Pátio Produtos ITM09 D
2024-08-10 | Alimentação Seca ITM 08 C |  |  | 4404 | [6 empty] | 50.11175 | 22.39039 | 2.524282 | 0.07419276 | 0.2352608 | 2.743103 | 0.4488856 | 2003.33
2024-08-10 | alimentacao_itm09_d |  |  | 3973 | [6 empty] | 46.37 | 28.31 | 0.67 | 0.048 | 0.06 | 4.48 | 0.55 | 4910.89
2024-08-10 | Rejeito Desaguado |  |  | 4232.43 | [6 empty] | 36.71 | 42.17 | 1.3 | 0.059 | 0.17 | 3.5 | 0.37
2024-08-10 | PFF Abobora
2024-08-10 | Hematitinha Comum ITM 09 B
2024-08-10 | Filtro 03 |  |  | 2008.8
2024-08-10 | PATIO DE PRODUTOS-PATIO MANGABA[PILHA 1] SINTER FEED ESPECIAL | 0 | 1 | 21.9
2024-08-10 | Rejeito Filtrado |  |  | 6751.8 | [6 empty] | 31.39 | 45.5 | [6 empty] | 405 | 18
2024-08-10 | PRAÇA DA 11-CAVA SAMPAIO ESTERIL FRANCO | 0 | 9 | 393.6
2024-08-10 | Hematitinha Complemento ITM 09 C
2024-08-10 | Filtro 01 |  |  | 1399.2
2024-08-10 | Hematitinha Complemento ITM 09 D
2024-08-10 | Alimentação Gobal ITM 02 Principal |  |  | 3657 | [6 empty] | 45.36383 | 28.8827 | 2.275966 | 0.07762216 | 0.2578693 | 3.330114 | 0.64 | 3819.72
2024-08-10 | Over Reprocesso |  |  | 2542
2024-08-10 | alimentacao_itm09_a |  |  | 5252 | [6 empty] | 58.12884 | 11.17075 | 2.130049 | 0.07419713 | 0.1273421 | 2.697924
2024-08-10 | Sinter Blendagem ITM 09 B |  |  | 1439
2024-08-10 | Sinter Terceiros Vargem Grande
2024-08-10 | Over Descarte |  |  | 798.75
2024-08-10 | Hematitinha Complemento ITM 09 A
2024-08-11 | ITM 09-USINA DE BLENDAGEM SINTER FEED ESPECIAL | 0 | 28 | 916.93
2024-08-11 | PILHAO - PDE MANGABA-ITM 09 MATERIAL PILHAO | 7 | 127 | 5647.03
2024-08-11 | ITM 02 NOVA[B]-PATIO MANGABA[PILHA SILICOSO] SILICOSO | 0 | 30 | 883.2 | [6 empty] | 49.44 | 20.26 | 2.66 | 0.145 | 0.14 | 5.88
2024-08-11 | ITM 04[SUBPRODUTO]-ITM 02 NOVA SINTER CORRETIVO | 0 | 68 | 2011.85
2024-08-11 | ITM 02 PRINCIPAL-PATIO MANGABA[PILHA OVER] OVER | 0 | 6 | 178.55
2024-08-11 | ITM 04[SUBPRODUTO]-ITM 02 NOVA SINTER COMUM | 5 | 97 | 2822.01
2024-08-11 | ITM 09-PATIO DE PRODUTOS SINTER FEED ESPECIAL | 0 | 65 | 1958.66
2024-08-11 | PILHAO - PDE MANGABA-ITM 04[ESTOQUE ROM] MATERIAL PILHAO | 10 | 8 | 333.6
2024-08-11 | Filtro 04 |  |  | 1847.4
2024-08-11 | PATIO MANGABA[PILHA 1]-USINA DE BLENDAGEM SILICOSO | 0 | 49 | 2084.49
2024-08-11 | ITM 02 NOVA[B]-USINA DE BLENDAGEM SINTER FEED ESPECIAL | 2 | 19 | 541.28 | [6 empty] | 57.4 | 16.02 | 0.87 | 0.054 | 0.09 | 1.01
2024-08-11 | ITM 08-PATIO MANGABA[PILHA OVER] OVER | 0 | 33 | 931.3
2024-08-11 | ITM 04[SUBPRODUTO]-ITM 02 PRINCIPAL SINTER COMUM | 5 | 58 | 1756.07
2024-08-11 | ITM 09-CAVA CARRAPATO 3035 BAIXO FORRO OVER | 0 | 9 | 323.33
2024-08-11 | PILHA B02-PILHA B02 REJEITO TRATADO | 0 | 11 | 376.73
2024-08-11 | ITM 09-ITM 08 SINTER COMUM | 39 | 12 | 340.62
2024-08-11 | USINA DE BLENDAGEM-ITM 02 NOVA SINTER CORRETIVO | 0 | 1 | 27.47
2024-08-11 | ITM 02 NOVA[A]-USINA DE BLENDAGEM SINTER FEED ESPECIAL | 2 | 31 | 1038.64 | [6 empty] | 59.15 | 13.3 | 0.82 | 0.052 | 0.1 | 1.28
2024-08-11 | CAVA SAMPAIO-ITM 09 ROM FERROMAR | 10 | 7 | 289.05
2024-08-11 | ITM 04[SUBPRODUTO]-ITM 08 SINTER COMUM | 5 | 66 | 1921.29
2024-08-11 | CAVA SAMAMBAIA BAIXO-ITM 09 ROM FERROMAR | 0 | 74 | 4051.14
2024-08-11 | ITM 02 NOVA[A]-PATIO MANGABA[PILHA SILICOSO] SILICOSO | 0 | 34 | 993.11 | [6 empty] | 52.15 | 16.48 | 2.51 | 0.185 | 0.1 | 5.89
2024-08-11 | ITM 02 NOVA-PATIO MANGABA[PILHA OVER] OVER | 0 | 27 | 889.17
2024-08-11 | SAMAMBAIA CAIXA DAGUA-ITM 02 NOVA ROM FERROMAR | 0 | 1 | 41.73
2024-08-11 | COMPLEXO DE FILTRAGEM-PILHA B02 REJEITO FILTRADO | 0 | 22 | 977.47
2024-08-11 | BARRAGEM B1[PONTO ABASTECIMENTO AGUA 2]-ITM 09 SINTER TIG | 0 | 34 | 1833.13
2024-08-11 | CAVA SAMAMBAIA BAIXO-ITM 04[ESTOQUE ROM] ROM FERROMAR | 0 | 2 | 98.24
2024-08-11 | Média Filtro |  |  | 6632.77
2024-08-11 | DESAGUAMENTO DE PRODUTO ITM 8-PATIO DE PRODUTOS PELLET FEED | 39 | 105 | 3175.26 | [6 empty] | 62.84 | 7.1 | 0.93 | 0.063 | 0.09 | 1.9
2024-08-11 | CAVA SAMPAIO-BARRAGEM B4 ESTERIL FRANCO | 4 | 6 | 327.86
2024-08-11 | PATIO MANGABA[PILHA 1]-ITM 08 SINTER CORRETIVO | 0 | 23 | 1035.9
2024-08-11 | ITM 09-PATIO MANGABA[PILHA OVER] OVER | 0 | 1 | 51.83
2024-08-11 | PDE SAMPAIO-ITM 04[ESTOQUE ROM] FINOS | 0 | 12 | 609.96
2024-08-11 | PILHAO - PDE MANGABA-BARRAGEM B4 ESTERIL FRANCO | 9 | 2 | 82.46
2024-08-11 | ITM 09-ITM 02 NOVA SINTER COMUM | 2 | 41 | 1244.28
2024-08-11 | ITM 08-PILHA B02 REJEITO DESAGUADO | 0 | 13 | 562.05
2024-08-11 | ITM 09-ITM 02 PRINCIPAL SINTER COMUM | 39 | 50 | 1478.43
2024-08-11 | ITM 04[SUBPRODUTO]-ITM 02 PRINCIPAL SINTER CORRETIVO | 0 | 50 | 1504.3
2024-08-11 | ITM 04[SUBPRODUTO]-ITM 08 SINTER CORRETIVO | 0 | 57 | 1695.12
2024-08-11 | ITM 02 PRINCIPAL-PATIO MANGABA[PILHA SILICOSO] SILICOSO | 0 | 35 | 981.93 | [6 empty] | 48.98 | 20.79 | 2.36 | 0.161 | 0.13 | 6.33
2024-08-11 | ITM 02 PRINCIPAL-USINA DE BLENDAGEM SINTER FEED ESPECIAL | 3 | 25 | 719.36 | [6 empty] | 56.79 | 16.38 | 1.04 | 0.065 | 0.09 | 1.64
2024-08-11 | PATIO MANGABA[PILHA 2]-ITM 08 FINOS DE MINERIO AQUISICAO TERCEIROS | 0 | 2 | 73.15
2024-08-11 | PRAÇA DA 11-CAVA SAMPAIO ESTERIL FRANCO | 0 | 9 | 396.71
2024-08-11 | PATIO DE PRODUTOS-PATIO MANGABA[PILHA 1] SINTER FEED ESPECIAL | 0 | 6 | 181.55
2024-08-11 | Feijãozinho ITM 02 Principal |  |  | 411.95
2024-08-11 | PFF Pilhão
2024-08-11 | Alimentação Gobal ITM 02 A |  |  | 5730 | [6 empty] | 49.69713 | 20.49592 | 3.300762 | 0.2031568 | 0.1286548 | 4.466949 | 0.6339465 | 5336.03
2024-08-11 | Hematitinha Complemento ITM 09 B
2024-08-11 | Hematitinha Especial ITM 09 B
2024-08-11 | Sinter Pátio Produtos ITM09 D
2024-08-11 | Hematitinha Complemento ITM 09 C
2024-08-11 | PFF Curva do Joelho
2024-08-11 | Sinter Sarzedo |  |  | 1958.66
2024-08-11 | Sinter Terceiros TIG |  |  | 1558
2024-08-11 | Sinter Blendagem ITM 09 A |  |  | 2218
2024-08-11 | Sinter Blendagem ITM 09 B |  |  | 2424
2024-08-11 | PFF Abobora
2024-08-11 | Sinter Blendagem ITM 09 D
2024-08-11 | Hematitinha Comum ITM 09 B
2024-08-11 | Sinter Pátio Produtos ITM09 B
2024-08-11 | Filtro 03 |  |  | 1416.34
2024-08-11 | Sinter Blendagem ITM 09 C |  |  | 3360
2024-08-11 | Alimentação Gobal ITM 02 Principal |  |  | 2486 | [6 empty] | 46.86552 | 25.56013 | 2.617415 | 0.1192521 | 0.14476 | 4.384556 | 0.720913 | 4933.4
2024-08-11 | Filtro 01 |  |  | 1724.24
2024-08-11 | Hematitinha Comum ITM 09 C
2024-08-11 | alimentacao_itm09_a |  |  | 4188 | [6 empty] | 58.73077 | 9.94931 | 2.016689 | 0.07843875 | 0.09752096 | 3.464 | 0 | 11426.84
2024-08-11 | Sinter Pátio Produtos ITM09 A
2024-08-11 | Over Descarte |  |  | 375.16
2024-08-11 | Sinter Terceiros Vargem Grande
2024-08-11 | Rejeito Filtrado |  |  | 6527.48 | [6 empty] | 35.82 | 36.02 | [6 empty] | 640 | 18
2024-08-11 | Alimentação Gobal ITM 02 B |  |  | 5479 | [6 empty] | 46.65846 | 25.13596 | 2.622161 | 0.1395739 | 0.1272655 | 5.087169 | 0.64 | 4392
2024-08-11 | Hematitinha Especial ITM 09 D
2024-08-11 | alimentacao_itm09_d |  |  | 3097 | [6 empty] | 48.13615 | 24.17195 | 1.896609 | 0.06702501 | 0.09426102 | 4.587639 | 0.7199384 | 4712.17
2024-08-11 | Sinter Pátio Produtos ITM09 C
2024-08-11 | Hematitinha Comum ITM 09 D
2024-08-11 | PDE SAMPAIO-ITM 09 FINOS | 0 | 37 | 1839.28
2024-08-11 | Hematitinha Complemento ITM 09 A
2024-08-11 | alimentacao_itm09_c |  |  | 4468 | [6 empty] | 58.85847 | 9.690169 | 1.992638 | 0.07933865 | 0.09119409 | 3.626531 | 0 | 9426.84
2024-08-11 | Filtro 02 |  |  | 1539.5
2024-08-11 | Alimentação Seca ITM 08 AB |  |  | 864 | [6 empty] | 48.87105 | 23.00984 | 2.699094 | 0.1589267 | 0.1241385 | 3.970289 | 0.6556758
2024-08-11 | Hematitinha Especial ITM 09 A |  |  | 970
2024-08-11 | Over Reprocesso |  |  | 2108
2024-08-11 | alimentacao_itm09_b |  |  | 4723 | [6 empty] | 58.85847 | 9.690169 | 1.992638 | 0.07933865 | 0.09119409 | 3.626531
2024-08-11 | Hematitinha Especial ITM 09 C
2024-08-11 | Hematitinha Complemento ITM 09 D
2024-08-11 | Rejeito Desaguado |  |  | 2968.05 | [6 empty] | 31.03 | 50.84 | 0.87 | 0.053 | 0.09 | 3.51 | 0.37
2024-08-11 | Alimentação Seca ITM 08 C |  |  | 3844 | [6 empty] | 48.87105 | 23.00984 | 2.699094 | 0.1589267 | 0.1241385 | 3.970289 | 0.6556758 | 1448.6
2024-08-11 | Hematitinha Comum ITM 09 A
2024-08-12 | Alimentação Gobal ITM 02 A |  |  | 6169 | [6 empty] | 45.39027 | 26.98982 | 3.097015 | 0.1296757 | 0.2167899 | 4.854412 | 0.3245905 | 4902.295
2024-08-12 | Alimentação Gobal ITM 02 B |  |  | 6019 | [6 empty] | 47.3279 | 26.75464 | 1.986957 | 0.09052523 | 0.1415521 | 3.516138 | 1.040903 | 8023.175
2024-08-12 | Sinter Pátio Produtos ITM09 C
2024-08-12 | Sinter Blendagem ITM 09 B |  |  | 3522
2024-08-12 | PILHA B02-PILHA B02 REJEITO TRATADO | 0 | 18 | 674.05
2024-08-12 | Hematitinha Especial ITM 09 D
2024-08-12 | alimentacao_itm09_d |  |  | 2942 | [6 empty] | 42.62585 | 33.9577 | 2.359934 | 0.09136064 | 0.1951575 | 1.891638 | 1.328788
2024-08-12 | ITM 04[SUBPRODUTO]-ITM 02 PRINCIPAL SINTER COMUM | 5 | 57 | 1624.76
2024-08-12 | ITM 02 PRINCIPAL-PATIO MANGABA[PILHA SILICOSO] SILICOSO | 0 | 54 | 1491.38 | [6 empty] | 51.74 | 17.98 | 2.25 | 0.159 | 0.07 | 5.09
2024-08-12 | Hematitinha Complemento ITM 09 A
2024-08-12 | PATIO MANGABA[PILHA 1]-ITM 02 NOVA SINTER CORRETIVO | 0 | 21 | 938.3
2024-08-12 | Sinter Blendagem ITM 09 D
2024-08-12 | Sinter Pátio Produtos ITM09 D
2024-08-12 | Filtro 02 |  |  | 1022.07
2024-08-12 | ITM 08-PILHA B02 REJEITO DESAGUADO | 0 | 5 | 204.51
2024-08-12 | alimentacao_itm09_a |  |  | 1996 | [6 empty] | 56.98535 | 11.0298 | 2.037434 | 0.08672147 | 0.107946 | 4.910088
2024-08-12 | ITM 04[SUBPRODUTO]-ITM 08 SINTER COMUM | 5 | 84 | 2369.92
2024-08-12 | Filtro 03 |  |  | 1362.76
2024-08-12 | Sinter Terceiros TIG
2024-08-12 | Rejeito Filtrado |  |  | 5694.39 | [6 empty] | 31.89 | 41.88 | [6 empty] | 445 | 19
2024-08-12 | Hematitinha Comum ITM 09 C
2024-08-12 | ITM 02 NOVA[A]-PATIO MANGABA[PILHA SILICOSO] SILICOSO | 0 | 31 | 904.34 | [6 empty] | 52.29 | 16.79 | 2.63 | 0.174 | 0.14 | 5.7
2024-08-12 | Sinter Pátio Produtos ITM09 A
2024-08-12 | Sinter Blendagem ITM 09 A |  |  | 1008
2024-08-12 | Sinter Terceiros Vargem Grande
2024-08-12 | DESAGUAMENTO DE PRODUTO ITM 8-PATIO DE PRODUTOS PELLET FEED | 39 | 131 | 4035.94 | [6 empty] | 62.42 | 7.86 | 0.84 | 0.057 | 0.08 | 1.9
2024-08-12 | PFF Abobora
2024-08-12 | PATIO MANGABA[PILHA 1]-ITM 02 PRINCIPAL SINTER CORRETIVO | 0 | 18 | 801.61
2024-08-12 | ITM 08-PATIO DE PRODUTOS REJEITO DESAGUADO | 0 | 9 | 390.91
2024-08-12 | ITM 08-PATIO MANGABA[PILHA OVER] OVER | 0 | 25 | 765.79
2024-08-12 | ITM 02 NOVA-PATIO MANGABA[PILHA OVER] OVER | 0 | 31 | 904.17
2024-08-12 | PILHAO - PDE MANGABA-PATIO MANGABA[PILHA 1] ESTERIL FRANCO | 0 | 8 | 287.07
2024-08-12 | CAVA SAMPAIO-BARRAGEM B4 ESTERIL FRANCO | 4 | 18 | 898.66
2024-08-12 | ITM 02 PRINCIPAL-PATIO MANGABA[PILHA OVER] OVER | 0 | 11 | 329.22
2024-08-12 | Hematitinha Complemento ITM 09 C
2024-08-12 | Over Descarte |  |  | 147.67
2024-08-12 | ITM 09-ITM 02 PRINCIPAL SINTER COMUM | 39 | 47 | 1420.23
2024-08-12 | Feijãozinho ITM 02 Principal |  |  | 478
2024-08-12 | Hematitinha Comum ITM 09 A
2024-08-12 | Hematitinha Comum ITM 09 B
2024-08-12 | ITM 04[SUBPRODUTO]-ITM 02 NOVA SINTER CORRETIVO | 0 | 50 | 1428.76
2024-08-12 | Alimentação Seca ITM 08 C |  |  | 3824 | [6 empty] | 48.09281 | 23.13493 | 2.795428 | 0.1382343 | 0.1284363 | 5.166684 | 0.4569508 | 1225.12
2024-08-12 | Sinter Blendagem ITM 09 C |  |  | 3210
2024-08-12 | Hematitinha Especial ITM 09 B
2024-08-12 | BARRAGEM B1[PONTO ABASTECIMENTO AGUA 2]-ITM 09 SINTER TIG | 0 | 1 | 43.06
2024-08-12 | Hematitinha Comum ITM 09 D
2024-08-12 | PATIO MANGABA[PILHA 1]-ITM 08 SINTER CORRETIVO | 0 | 22 | 944.94
2024-08-12 | Filtro 01 |  |  | 1752.12
2024-08-12 | Média Filtro |  |  | 6564.48
2024-08-12 | Sinter Sarzedo
2024-08-12 | PRAÇA DA 11-PILHA B02 ESTERIL FRANCO | 0 | 1 | 45.37
2024-08-12 | alimentacao_itm09_b |  |  | 5022 | [6 empty] | 56.56626 | 11.32953 | 2.047457 | 0.08837328 | 0.111694 | 5.197267
2024-08-12 | PRAÇA DA 11-PATIO MANGABA[PILHA 1] ESTERIL FRANCO | 0 | 2 | 95.92
2024-08-12 | Filtro 04 |  |  | 1557.44
2024-08-12 | CAVA SAMAMBAIA BAIXO-ITM 04[ESTOQUE ROM] ROM FERROMAR | 0 | 10 | 511.25
2024-08-12 | PATIO DE PRODUTOS-PLATAFORMA TERMINAL-SARZEDO[PILHA 4] SINTER FEED ESPECIAL | 31 | 410 | 10422
2024-08-12 | PILHAO - PDE MANGABA-ITM 09 MATERIAL PILHAO | 7 | 174 | 7814.69
2024-08-12 | PATIO MANGABA[PILHA 1]-USINA DE BLENDAGEM SILICOSO | 0 | 18 | 772.49
2024-08-12 | Hematitinha Complemento ITM 09 B
2024-08-12 | Hematitinha Complemento ITM 09 D
2024-08-12 | ITM 04[SUBPRODUTO]-ITM 02 NOVA SINTER COMUM | 5 | 113 | 3157.81
2024-08-12 | PATIO DE PRODUTOS-PLATAFORMA TERMINAL-SARZEDO[VAGAO] SINTER FEED ESPECIAL | 31 | 188 | 5033.01
2024-08-12 | COMPLEXO DE FILTRAGEM-PILHA B02 REJEITO FILTRADO | 0 | 3 | 131.53
2024-08-12 | PATIO DE PRODUTOS-PLATAFORMA TERMINAL-SARZEDO[PILHA 7] PELLET FEED | 31 | 540 | 14387.488
2024-08-12 | PFF Curva do Joelho
2024-08-12 | ITM 02 NOVA[B]-USINA DE BLENDAGEM SINTER FEED ESPECIAL | 2 | 23 | 663.06 | [6 empty] | 55.82 | 17.77 | 0.73 | 0.046 | 0.12 | 1.3
2024-08-12 | Alimentação Seca ITM 08 AB
2024-08-12 | ITM 04[SUBPRODUTO]-ITM 08 SINTER CORRETIVO | 0 | 49 | 1412.8
2024-08-12 | PDE SAMPAIO-ITM 04[ESTOQUE ROM] FINOS | 0 | 5 | 282.14
2024-08-12 | PATIO DE PRODUTOS-PLATAFORMA TERMINAL-SARZEDO[PILHA 9] SINTER FEED ESPECIAL | 31 | 10 | 269.21
2024-08-12 | ITM 09-PATIO MANGABA[PILHA OVER] OVER | 0 | 3 | 147.67
2024-08-12 | PILHAO - PDE MANGABA-BARRAGEM B1[PONTO ABASTECIMENTO AGUA 2] ESTERIL PILHAO | 10 | 1 | 44.72
2024-08-12 | PILHAO - PDE MANGABA-ITM 04[ESTOQUE ROM] MATERIAL PILHAO | 10 | 1 | 55.38
2024-08-12 | Rejeito Desaguado |  |  | 3061.92 | [6 empty] | 39.26 | 37.89 | 1.52 | 0.12 | 0.09 | 3.82
2024-08-12 | ITM 02 PRINCIPAL-USINA DE BLENDAGEM SINTER FEED ESPECIAL | 3 | 44 | 1278.73 | [6 empty] | 56.67 | 16.98 | 0.96 | 0.059 | 0.1 | 1
2024-08-12 | CAVA SAMAMBAIA BAIXO-ITM 09 ROM FERROMAR | 0 | 84 | 4274.35
2024-08-12 | Over Reprocesso |  |  | 3255
2024-08-12 | alimentacao_itm09_c |  |  | 4710 | [6 empty] | 56.56626 | 11.32953 | 2.047457 | 0.08837328 | 0.111694 | 5.197267 |  | 8939.08
2024-08-12 | PRAÇA DA 11-CAVA SAMPAIO ESTERIL FRANCO | 0 | 11 | 479.58
2024-08-12 | ITM 04[SUBPRODUTO]-ITM 02 PRINCIPAL SINTER CORRETIVO | 0 | 30 | 876.22
2024-08-12 | ITM 09-ITM 02 NOVA SINTER COMUM | 2 | 47 | 1373.71
2024-08-12 | PATIO DE PRODUTOS-PATIO MANGABA[PILHA 1] ESTERIL FRANCO | 0 | 4 | 116.53
2024-08-12 | Alimentação Gobal ITM 02 Principal |  |  | 4979 | [6 empty] | 47.4295 | 25.97793 | 2.312416 | 0.101118 | 0.1689057 | 3.701295 | 0.9191415 | 3909.5
2024-08-12 | ITM 02 NOVA[A]-USINA DE BLENDAGEM SINTER FEED ESPECIAL | 2 | 37 | 1127.15 | [6 empty] | 58.62 | 13.46 | 0.81 | 0.055 | 0.12 | 1.51
2024-08-12 | Hematitinha Especial ITM 09 C
2024-08-12 | Sinter Pátio Produtos ITM09 B
2024-08-12 | Hematitinha Especial ITM 09 A |  |  | 733
2024-08-12 | PFF Pilhão
2024-08-12 | ITM 02 NOVA[B]-PATIO MANGABA[PILHA SILICOSO] SILICOSO | 0 | 48 | 1349.98 | [6 empty] | 50.49 | 18.98 | 2.15 | 0.119 | 0.11 | 5.51
2024-08-13 | ITM 04[SUBPRODUTO]-ITM 02 NOVA SINTER COMUM | 5 | 13 | 377.82
2024-08-13 | Rejeito Desaguado |  |  | 3111.33 | [6 empty] | 41.89 | 36.9 | 1.6 | 0.059 | 0.1 | 2.8 | 0.46
2024-08-13 | alimentacao_itm09_b |  |  | 5437 | [6 empty] | 58.96698 | 9.553113 | 1.707275 | 0.07869131 | 0.1581707 | 3.773387 | 0
2024-08-13 | PILHAO - PDE MANGABA-ITM 02 NOVA MATERIAL PILHAO | 6 | 6 | 254.27
2024-08-13 | Hematitinha Comum ITM 09 B
2024-08-13 | PFF Abobora
2024-08-13 | PATIO DE PRODUTOS-PLATAFORMA TERMINAL-SARZEDO[PILHA 9] SINTER FEED ESPECIAL | 31 | 170 | 4380.33
2024-08-13 | PILHAO - PDE MANGABA-ITM 04[ESTOQUE ROM] MATERIAL PILHAO | 10 | 17 | 785.13
2024-08-13 | ITM 02 PRINCIPAL-USINA DE BLENDAGEM SINTER FEED ESPECIAL | 3 | 46 | 1338.25 | [6 empty] | 56.86 | 15.75 | 0.76 | 0.048 | 0.11 | 1.9
2024-08-13 | Hematitinha Especial ITM 09 D
2024-08-13 | PDE SAMPAIO-ITM 04[ESTOQUE ROM] FINOS | 0 | 14 | 681.09
2024-08-13 | Sinter Blendagem ITM 09 B |  |  | 4106
2024-08-13 | ITM 02 NOVA-PATIO MANGABA[PILHA OVER] OVER | 0 | 30 | 862.86
2024-08-13 | CAVA PAIOL-ITM 02 PRINCIPAL SINTER COMUM | 0 | 8 | 335
2024-08-13 | SARZEDO-PATIO MANGABA[PILHA 1] ROM ATERRO | 0 | 16 | 660.22
2024-08-13 | Hematitinha Comum ITM 09 A |  |  | 805
2024-08-13 | PATIO DE PRODUTOS-PLATAFORMA TERMINAL-SARZEDO[PILHA 7] PELLET FEED | 31 | 609 | 15581.92
2024-08-13 | ITM 09-ITM 08 SINTER COMUM | 39 | 5 | 144.41
2024-08-13 | Alimentação Gobal ITM 02 Principal |  |  | 4880 | [6 empty] | 49.22803 | 21.62835 | 2.581202 | 0.1367861 | 0.1084022 | 4.956395 | 0.7500917 | 8268.39
2024-08-13 | Filtro 03 |  |  | 1335.88
2024-08-13 | Sinter Pátio Produtos ITM09 B
2024-08-13 | ITM 04[SUBPRODUTO]-ITM 02 PRINCIPAL SINTER CORRETIVO | 0 | 123 | 3779.7
2024-08-13 | ITM 09-ITM 02 PRINCIPAL SINTER COMUM | 39 | 42 | 1228.78
2024-08-13 | ITM 02 PRINCIPAL-PATIO MANGABA[PILHA SILICOSO] SILICOSO | 0 | 51 | 1442.63 | [6 empty] | 51.55 | 17.79 | 1.9 | 0.112 | 0.09 | 5.2
2024-08-13 | ITM 09-BARRAGEM B4 OVER | 8 | 4 | 192.21
2024-08-13 | PRAÇA DA 11-CAVA SAMPAIO ESTERIL FRANCO | 0 | 16 | 667.87
2024-08-13 | Sinter Sarzedo |  |  | 2822.54
2024-08-13 | ITM 09-ITM 02 NOVA SINTER COMUM | 2 | 34 | 963.77
2024-08-13 | Hematitinha Especial ITM 09 A
2024-08-13 | alimentacao_itm09_d |  |  | 4895 | [6 empty] | 42.12 | 30.78 | 3.9 | 0.091 | 0.17 | 4.45 | 0.82 | 2626.65
2024-08-13 | PATIO DE PRODUTOS-PLATAFORMA TERMINAL-SARZEDO[PILHA 5] SINTER FEED ESPECIAL | 31 | 15 | 357.57
2024-08-13 | Sinter Pátio Produtos ITM09 C
2024-08-13 | PFF Pilhão
2024-08-13 | CAVA PAIOL-ITM 08 SINTER COMUM | 0 | 8 | 328.34
2024-08-13 | BARRAGEM B1[PONTO ABASTECIMENTO AGUA 2]-ITM 09 SINTER TIG | 0 | 81 | 3882.93
2024-08-13 | Hematitinha Complemento ITM 09 A
2024-08-13 | Over Descarte |  |  | 836.26
2024-08-13 | DESAGUAMENTO DE PRODUTO ITM 8-PATIO DE PRODUTOS PELLET FEED | 39 | 131 | 4117.13 | [6 empty] | 63.8 | 6.44 | 0.65 | 0.068 | 0.08 | 1.86
2024-08-13 | CAVA SAMAMBAIA BAIXO-ITM 09 ROM FERROMAR | 0 | 96 | 4627.28
2024-08-13 | Hematitinha Especial ITM 09 C
2024-08-13 | Hematitinha Comum ITM 09 C
2024-08-13 | PATIO MANGABA[PILHA 1]-ITM 08 SINTER CORRETIVO | 0 | 10 | 435.12
2024-08-13 | ITM 02 NOVA[B]-USINA DE BLENDAGEM SINTER FEED ESPECIAL | 2 | 20 | 556.39 | [6 empty] | 57.2 | 15.19 | 0.79 | 0.055 | 0.07 | 2
2024-08-13 | PILHAO - PDE MANGABA-PATIO MANGABA[PILHA 1] ESTERIL FRANCO | 0 | 14 | 527.95
2024-08-13 | ITM 09-PATIO DE PRODUTOS SINTER FEED ESPECIAL | 0 | 92 | 2822.54
2024-08-13 | Alimentação Gobal ITM 02 A |  |  | 6288 | [6 empty] | 49.88931 | 20.3464 | 2.676659 | 0.147197 | 0.09158187 | 5.275171 | 0.6765881 | 4764.5
2024-08-13 | ITM 08-PATIO MANGABA[PILHA OVER] OVER | 0 | 23 | 723.6
2024-08-13 | CAVA SAMPAIO-BARRAGEM B4 ESTERIL FRANCO | 4 | 10 | 444.8
2024-08-13 | ITM 04[SUBPRODUTO]-ITM 02 NOVA SINTER CORRETIVO | 0 | 165 | 4941.67
2024-08-13 | Filtro 02 |  |  | 1288.17
2024-08-13 | ITM 02 NOVA[B]-PATIO MANGABA[PILHA SILICOSO] SILICOSO | 0 | 42 | 1194.31 | [6 empty] | 51.89 | 17.2 | 2.59 | 0.164 | 0 | 5.5
2024-08-13 | PILHA B02-PILHA B02 REJEITO TRATADO | 0 | 33 | 1339.91
2024-08-13 | Sinter Terceiros Vargem Grande
2024-08-13 | Alimentação Seca ITM 08 AB |  |  | 1299 | [6 empty] | 48.83654 | 21.61538 | 2.842638 | 0.1383313 | 0.1122333 | 5.211186 | 0.553161
2024-08-13 | ITM 08-PILHA B02 REJEITO DESAGUADO | 0 | 18 | 767.39
2024-08-13 | Filtro 04 |  |  | 1192.75
2024-08-13 | alimentacao_itm09_a |  |  | 4426 | [6 empty] | 58.61856 | 9.810931 | 1.756647 | 0.08009649 | 0.1514254 | 3.98004
2024-08-13 | ITM 04[SUBPRODUTO]-ITM 02 PRINCIPAL SINTER COMUM | 5 | 14 | 414.45
2024-08-13 | ITM 04[SUBPRODUTO]-ITM 08 SINTER CORRETIVO | 0 | 144 | 4292.32
2024-08-13 | Hematitinha Especial ITM 09 B
2024-08-13 | PRAÇA DA 11-PATIO MANGABA[PILHA 1] ESTERIL FRANCO | 0 | 10 | 439.77
2024-08-13 | Sinter Blendagem ITM 09 A |  |  | 2421
2024-08-13 | Sinter Pátio Produtos ITM09 D
2024-08-13 | alimentacao_itm09_c |  |  | 5498 | [6 empty] | 58.96698 | 9.553113 | 1.707275 | 0.07869131 | 0.1581707 | 3.773387 | 0 | 11780.41
2024-08-13 | ITM 09-CAVA CARRAPATO 3035 BAIXO FORRO OVER | 0 | 12 | 644.05
2024-08-13 | Sinter Terceiros TIG |  |  | 3299.7
2024-08-13 | Alimentação Gobal ITM 02 B |  |  | 5624 | [6 empty] | 50.04465 | 19.92856 | 2.748664 | 0.1518492 | 0.09262151 | 5.379956 | 0.6707163 | 4495.5
2024-08-13 | Alimentação Seca ITM 08 C |  |  | 3060 | [6 empty] | 48.83654 | 21.61538 | 2.842638 | 0.1383313 | 0.1122333 | 5.211186 | 0.553161 | 1509
2024-08-13 | Hematitinha Complemento ITM 09 C
2024-08-13 | ITM 02 NOVA[A]-PATIO MANGABA[PILHA SILICOSO] SILICOSO | 0 | 40 | 1145.72 | [6 empty] | 52.68 | 16 | 2.28 | 0.173 | 0.08 | 5.5
2024-08-13 | PATIO DE PRODUTOS-PLATAFORMA TERMINAL-SARZEDO[VAGAO] SINTER FEED COMUM | 31 | 42 | 1006.174
2024-08-13 | Média Filtro |  |  | 6452.21
2024-08-13 | ITM 02 NOVA[A]-USINA DE BLENDAGEM SINTER FEED ESPECIAL | 2 | 43 | 1317.96 | [6 empty] | 58.85 | 12.84 | 0.78 | 0.05 | 0.09 | 1.97
2024-08-13 | PATIO MANGABA[PILHA 1]-ITM 02 PRINCIPAL SINTER CORRETIVO | 0 | 8 | 360.43
2024-08-13 | Hematitinha Complemento ITM 09 D
2024-08-13 | Rejeito Filtrado |  |  | 5104 | [6 empty] | 30.14 | 47.14 | [6 empty] | 445 | 19
2024-08-13 | Hematitinha Comum ITM 09 D
2024-08-13 | SARZEDO-ITM 08 ROM ATERRO | 0 | 1 | 44.7
2024-08-13 | PILHAO - PDE MANGABA-ITM 09 MATERIAL PILHAO | 7 | 146 | 6770.44
2024-08-13 | Over Reprocesso |  |  | 3131
2024-08-13 | Sinter Blendagem ITM 09 D
2024-08-13 | Sinter Blendagem ITM 09 C |  |  | 3798
2024-08-13 | PFF Curva do Joelho
2024-08-13 | Feijãozinho ITM 02 Principal |  |  | 690.17
2024-08-13 | Sinter Pátio Produtos ITM09 A
2024-08-13 | ITM 02 PRINCIPAL-PATIO MANGABA[PILHA OVER] OVER | 0 | 12 | 381.72
2024-08-13 | Hematitinha Complemento ITM 09 B
2024-08-13 | CAVA SAMAMBAIA BAIXO-ITM 04[ESTOQUE ROM] ROM FERROMAR | 0 | 18 | 938.33
2024-08-13 | ITM 04[SUBPRODUTO]-ITM 08 SINTER COMUM | 5 | 3 | 93.72
2024-08-13 | Filtro 01 |  |  | 1288.17
2024-08-13 | COMPLEXO DE FILTRAGEM-PILHA B02 REJEITO FILTRADO | 0 | 11 | 483.37
2024-08-14 | CAVA SAMPAIO-BARRAGEM B4 ESTERIL FRANCO | 4 | 11 | 500.07
2024-08-14 | alimentacao_itm09_d |  |  | 3218 | [6 empty] | 42.12 | 30.78 | 3.9 | 0.091 | 0.17 | 4.45 | 0.82 | 1072.16
2024-08-14 | ITM 02 PRINCIPAL-PATIO MANGABA[PILHA SILICOSO] SILICOSO | 0 | 53 | 1536.54 | [6 empty] | 53.21 | 15.37 | 1.61 | 0.146 | 0.15 | 6.41
2024-08-14 | Filtro 03 |  |  | 2018.45
2024-08-14 | PRAÇA DA 11-ITM 04[ESTOQUE ROM] ROM ATERRO | 0 | 1 | 46.65
2024-08-14 | PATIO MANGABA[PILHA 1]-ITM 02 PRINCIPAL SINTER CORRETIVO | 0 | 23 | 1099.89
2024-08-14 | PILHA B02-PILHA B02 REJEITO TRATADO | 0 | 26 | 1085.61
2024-08-14 | Alimentação Gobal ITM 02 B |  |  | 6032 | [6 empty] | 45.51675 | 27.11758 | 2.781872 | 0.1309127 | 0.2564453 | 3.793854 | 0.7400563 | 5717.825
2024-08-14 | Hematitinha Especial ITM 09 D
2024-08-14 | PRAÇA DA 11-CAVA SAMPAIO ESTERIL FRANCO | 0 | 21 | 907.02
2024-08-14 | PILHAO - PDE MANGABA-ITM 09 MATERIAL PILHAO | 7 | 85 | 3981.72
2024-08-14 | Sinter Blendagem ITM 09 C |  |  | 1987
2024-08-14 | Hematitinha Especial ITM 09 A |  |  | 1063
2024-08-14 | Hematitinha Complemento ITM 09 D
2024-08-14 | DESAGUAMENTO DE PRODUTO ITM 8-PATIO DE PRODUTOS PELLET FEED | 39 | 147 | 4748.76 | [6 empty] | 63.1 | 6.95 | 0.77 | 0.058 | 0.09 | 1.85 |  |  |  | 24
2024-08-14 | alimentacao_itm09_c |  |  | 5587 | [6 empty] | 58.01708 | 11.00868 | 2.289299 | 0.07553335 | 0.1545687 | 3.078833 | 0 | 11979.22
2024-08-14 | BARRAGEM B1[PONTO ABASTECIMENTO AGUA 2]-ITM 09 SINTER TIG | 0 | 22 | 1243.75
2024-08-14 | ITM 04[SUBPRODUTO]-ITM 02 NOVA SINTER COMUM | 5 | 174 | 5004.32
2024-08-14 | PFF Pilhão
2024-08-14 | ITM 09-PATIO DE PRODUTOS SINTER FEED ESPECIAL | 0 | 79 | 2487.34
2024-08-14 | ITM 09-ITM 02 NOVA SINTER COMUM | 2 | 100 | 2965.78
2024-08-14 | PATIO DE PRODUTOS-ITM 08 PELLET FEED | 0 | 6 | 172.71
2024-08-14 | DESAGUAMENTO DE PRODUTO ITM 8-ITM 08 SINTER COMUM | 0 | 2 | 52.83
2024-08-14 | COMPLEXO DE FILTRAGEM-PILHA B02 REJEITO FILTRADO | 0 | 13 | 574.03
2024-08-14 | CAVA SAMAMBAIA BAIXO-ITM 09 ROM FERROMAR | 0 | 126 | 6161
2024-08-14 | PATIO DE PRODUTOS-PLATAFORMA TERMINAL-SARZEDO[VAGAO] SINTER FEED COMUM | 31 | 43 | 1068.61
2024-08-14 | Sinter Pátio Produtos ITM09 B
2024-08-14 | Sinter Terceiros TIG |  |  | 1300
2024-08-14 | Sinter Blendagem ITM 09 D
2024-08-14 | ITM 02 NOVA-PATIO MANGABA[PILHA OVER] OVER | 0 | 22 | 600.24
2024-08-14 | Filtro 02 |  |  | 2133.79
2024-08-14 | Filtro 01 |  |  | 692.04
2024-08-14 | alimentacao_itm09_a |  |  | 5457 | [6 empty] | 58.15298 | 10.80043 | 2.206029 | 0.07598516 | 0.1550841 | 3.178202
2024-08-14 | Sinter Sarzedo
2024-08-14 | PATIO DE PRODUTOS-PLATAFORMA TERMINAL-SARZEDO[PILHA 9] SINTER FEED ESPECIAL | 31 | 122 | 3140.6
2024-08-14 | CAVA SAMAMBAIA BAIXO-ITM 04[ESTOQUE ROM] ROM FERROMAR | 0 | 18 | 933.46
2024-08-14 | PILHAO - PDE MANGABA-ITM 02 NOVA MATERIAL PILHAO | 6 | 4 | 169.57
2024-08-14 | Hematitinha Comum ITM 09 A
2024-08-14 | ITM 04[SUBPRODUTO]-ITM 08 SINTER COMUM | 5 | 52 | 1579.27
2024-08-14 | Over Reprocesso |  |  | 3379
2024-08-14 | ITM 02 PRINCIPAL-USINA DE BLENDAGEM SINTER FEED ESPECIAL | 3 | 57 | 1718.59 | [6 empty] | 54.56 | 18.29 | 1.14 | 0.042 | 0.06 | 1.91
2024-08-14 | PATIO DE PRODUTOS-PLATAFORMA TERMINAL-SARZEDO[PILHA 7] PELLET FEED | 31 | 130 | 3320.01
2024-08-14 | PLATAFORMA TERMINAL-SARZEDO[PILHA 5]-PATIO B1 SINTER FEED ESPECIAL | 0 | 5 | 139.88
2024-08-14 | PDE SAMPAIO-ITM 04[ESTOQUE ROM] FINOS | 0 | 19 | 874.71
2024-08-14 | ITM 02 PRINCIPAL-PATIO MANGABA[PILHA OVER] OVER | 0 | 8 | 293.63
2024-08-14 | ITM 08-PILHA B02 REJEITO DESAGUADO | 0 | 21 | 948.95
2024-08-14 | Média Filtro |  |  | 6432.12
2024-08-14 | PILHAO - PDE MANGABA-ITM 04[ESTOQUE ROM] MATERIAL PILHAO | 10 | 3 | 156.16
2024-08-14 | PATIO DE PRODUTOS-PILHA B02 REJEITO DESAGUADO | 0 | 8 | 334.79
2024-08-14 | ITM 02 NOVA[A]-USINA DE BLENDAGEM SINTER FEED ESPECIAL | 2 | 19 | 593.41 | [6 empty] | 58 | 14.09 | 0.94 | 0.057 | 0.05 | 1.45
2024-08-14 | Feijãozinho ITM 02 Principal |  |  | 1023.71
2024-08-14 | Rejeito Desaguado |  |  | 2721.23 | [6 empty] | 43.17 | 33.4 | 1.11 | 0.082 | 0.17 | 3.2
2024-08-14 | SUMPAO-ITM 08 SINTER COMUM | 0 | 15 | 624.8
2024-08-14 | Filtro 04 |  |  | 1326.41
2024-08-14 | SUMPAO-ITM 02 PRINCIPAL SINTER COMUM | 0 | 31 | 1419.42
2024-08-14 | Hematitinha Complemento ITM 09 B
2024-08-14 | Alimentação Gobal ITM 02 Principal |  |  | 5127 | [6 empty] | 47.83308 | 24.28495 | 2.409767 | 0.1337482 | 0.169896 | 4.038748 | 0.5865631 | 4748.39
2024-08-14 | Sinter Pátio Produtos ITM09 C |  |  | 2487.34
2024-08-14 | PATIO DE PRODUTOS-PLATAFORMA TERMINAL-SARZEDO[PILHA 5] SINTER FEED ESPECIAL | 31 | 99 | 2540.95
2024-08-14 | alimentacao_itm09_b |  |  | 5698 | [6 empty] | 58.01708 | 11.00868 | 2.289299 | 0.07553335 | 0.1545687 | 3.078833 | 0
2024-08-14 | PFF Abobora
2024-08-14 | ITM 08-PATIO MANGABA[PILHA OVER] OVER | 0 | 32 | 1029.15
2024-08-14 | PATIO DE PRODUTOS-PLATAFORMA TERMINAL-SARZEDO[PILHA 4] SINTER FEED ESPECIAL | 31 | 349 | 8874.8
2024-08-14 | SARZEDO-PATIO MANGABA[PILHA 1] ROM ATERRO | 0 | 14 | 559.96
2024-08-14 | Hematitinha Especial ITM 09 B
2024-08-14 | Hematitinha Comum ITM 09 C
2024-08-14 | Sinter Blendagem ITM 09 B |  |  | 3811
2024-08-14 | Hematitinha Complemento ITM 09 A
2024-08-14 | Over Descarte |  |  | 163.25
2024-08-14 | Rejeito Filtrado |  |  | 6170.69 | [6 empty] | 30.43 | 45.38 | [6 empty] | 425 | 18
2024-08-14 | CAVA CARRAPATO 5960 ALTO-BARRAGEM B1[PONTO ABASTECIMENTO AGUA 2] ESTERIL FRANCO | 0 | 2 | 95.3
2024-08-14 | PILHAO - PDE MANGABA-PATIO MANGABA[PILHA 1] ESTERIL FRANCO | 0 | 15 | 657.08
2024-08-14 | Alimentação Seca ITM 08 C |  |  | 5584 | [6 empty] | 47.17309 | 26.56736 | 1.510187 | 0.0639222 | 0.1454255 | 3.846164 | 1.443133 | 2904.17
2024-08-14 | Hematitinha Especial ITM 09 C
2024-08-14 | Hematitinha Complemento ITM 09 C
2024-08-14 | ITM 02 NOVA[A]-PATIO MANGABA[PILHA SILICOSO] SILICOSO | 0 | 21 | 639.39 | [6 empty] | 54.8 | 12.58 | 1.71 | 0.182 | 0.06 | 6.81
2024-08-14 | Hematitinha Comum ITM 09 D
2024-08-14 | PATIO DE PRODUTOS-PLATAFORMA TERMINAL-SARZEDO[VAGAO] SINTER FEED ESPECIAL | 31 | 168 | 4176.162
2024-08-14 | Alimentação Gobal ITM 02 A |  |  | 2699 | [6 empty] | 45.32037 | 27.22123 | 2.869139 | 0.1349923 | 0.2626011 | 3.81311 | 0.7443753 | 5313.695
2024-08-14 | Alimentação Seca ITM 08 AB
2024-08-14 | Sinter Terceiros Vargem Grande |  |  | 1187
2024-08-14 | Sinter Pátio Produtos ITM09 D
2024-08-14 | PFF Curva do Joelho
2024-08-14 | ITM 04[SUBPRODUTO]-ITM 02 NOVA SINTER CORRETIVO | 0 | 43 | 1290.91
2024-08-14 | ITM 04[SUBPRODUTO]-ITM 02 PRINCIPAL SINTER COMUM | 5 | 96 | 2743.61
2024-08-14 | PATIO MANGABA[PILHA 1]-ITM 08 SINTER CORRETIVO | 0 | 30 | 1399.59
2024-08-14 | ITM 04[SUBPRODUTO]-ITM 08 SINTER CORRETIVO | 0 | 35 | 1057.36
2024-08-14 | ITM 02 NOVA[B]-USINA DE BLENDAGEM SINTER FEED ESPECIAL | 2 | 34 | 999.86 | [6 empty] | 55.69 | 17.45 | 0.8 | 0.041 | 0.07 | 1.61
2024-08-14 | ITM 02 NOVA[B]-PATIO MANGABA[PILHA SILICOSO] SILICOSO | 0 | 41 | 1163.05 | [6 empty] | 54.39 | 14.43 | 1.59 | 0.144 | 0.17 | 5.61
2024-08-14 | Hematitinha Comum ITM 09 B
2024-08-14 | Sinter Pátio Produtos ITM09 A
2024-08-14 | Sinter Blendagem ITM 09 A |  |  | 4015
2024-08-14 | ITM 04[SUBPRODUTO]-ITM 02 PRINCIPAL SINTER CORRETIVO | 0 | 22 | 698.51
2024-08-14 | PATIO B1-ITM 09 SINTER VARGEM GRANDE | 0 | 36 | 1618.37
2024-08-14 | PRAÇA DA 11-PATIO MANGABA[PILHA 1] ESTERIL FRANCO | 0 | 4 | 197.21
2024-08-14 | ITM 02 NOVA-ITM 09 OVER | 0 | 1 | 29.23
2024-08-14 | ITM 09-CAVA CARRAPATO 3035 BAIXO FORRO OVER | 0 | 3 | 163.25
2024-08-15 | ITM 02 NOVA[B]-PATIO MANGABA[PILHA SILICOSO] SILICOSO | 0 | 37 | 1052.22 | [6 empty] | 54.17 | 14.29 | 1.73 | 0.158 | 0.21 | 5.81
2024-08-15 | ITM 04[SUBPRODUTO]-ITM 02 PRINCIPAL SINTER CORRETIVO | 0 | 45 | 1397.94
2024-08-15 | PLATAFORMA TERMINAL-SARZEDO[VAGAO]-PATIO B1 SINTER VARGEM GRANDE | 0 | 272 | 7742.64
2024-08-15 | ITM 09-ITM 02 NOVA SINTER COMUM | 2 | 75 | 2076.83
2024-08-15 | PILHAO - PDE MANGABA-ITM 09 MATERIAL PILHAO | 7 | 116 | 5433.13
2024-08-15 | PLATAFORMA TERMINAL-SARZEDO[VAGAO]-PATIO B1 FINO ESPECIAL ABOBORAS FXAB | 0 | 70 | 1997.48
2024-08-15 | PATIO MANGABA[PILHA 1]-ITM 02 NOVA SINTER CORRETIVO | 0 | 12 | 544.25
2024-08-15 | PDE SAMPAIO-ITM 09 FINOS | 0 | 49 | 2250.24
2024-08-15 | CAVA SAMPAIO-PILHA B02 ESTERIL FRANCO | 0 | 1 | 45.12
2024-08-15 | ITM 04[SUBPRODUTO]-ITM 08 SINTER CORRETIVO | 0 | 60 | 1768.42
2024-08-15 | CAVA SAMAMBAIA BAIXO-ITM 09 ROM FERROMAR | 0 | 102 | 5160.08
2024-08-15 | CAVA SAMAMBAIA BAIXO-ITM 04[ESTOQUE ROM] ROM FERROMAR | 0 | 10 | 465.66
2024-08-15 | PATIO MANGABA[PILHA 1]-ITM 02 PRINCIPAL SINTER CORRETIVO | 0 | 15 | 540.75
2024-08-15 | Média Filtro |  |  | 6468.18
2024-08-15 | PILHAO - PDE MANGABA-ITM 09 MATERIAL PILHAO ESPECIAL | 9 | 33 | 1605.59
2024-08-15 | ITM 02 NOVA[A]-USINA DE BLENDAGEM SINTER FEED ESPECIAL | 2 | 34 | 992.5 | [6 empty] | 61.17 | 10.22 | 0.56 | 0.044 | 0.09 | 1.55
2024-08-15 | PATIO MANGABA[PILHA 1]-ITM 08 SINTER CORRETIVO | 0 | 21 | 980.77
2024-08-15 | ITM 02 NOVA[A]-PATIO MANGABA[PILHA SILICOSO] SILICOSO | 0 | 39 | 1162.61 | [6 empty] | 55.72 | 12.07 | 1.65 | 0.164 | 0.09 | 6
2024-08-15 | ITM 09-CAVA CARRAPATO 3035 BAIXO FORRO OVER | 0 | 5 | 151.53
2024-08-15 | ITM 02 NOVA-PATIO MANGABA[PILHA OVER] OVER | 0 | 16 | 447.31
2024-08-15 | CAVA SAMPAIO-BARRAGEM B4 ESTERIL FRANCO | 4 | 3 | 146.58
2024-08-15 | PATIO MANGABA[PILHA SILICOSO]-ACESSO PRINCIPAL INTERNO SILICOSO | 0 | 4 | 176.56
2024-08-15 | PATIO MANGABA[PILHA 1]-USINA DE BLENDAGEM SILICOSO | 0 | 1 | 41.68
2024-08-15 | COMPLEXO DE FILTRAGEM-PILHA B02 REJEITO FILTRADO | 0 | 16 | 693.01
2024-08-15 | ITM 02 PRINCIPAL-PATIO MANGABA[PILHA OVER] OVER | 0 | 16 | 547.78
2024-08-15 | Filtro 04 |  |  | 2259.6
2024-08-15 | PILHAO - PDE MANGABA-PATIO MANGABA[PILHA 1] ESTERIL FRANCO | 0 | 2 | 91.04
2024-08-15 | ITM 04[SUBPRODUTO]-ITM 02 PRINCIPAL SINTER ITM04 BLEND | 0 | 81 | 2181.21
2024-08-15 | SUMPAO-ITM 02 NOVA[B] SINTER COMUM | 0 | 6 | 262.22
2024-08-15 | ITM 04[SUBPRODUTO]-ITM 02 NOVA SINTER CORRETIVO | 0 | 89 | 2693.95
2024-08-15 | ITM 04[SUBPRODUTO]-ITM 02 PRINCIPAL SINTER COMUM | 5 | 38 | 984.46
2024-08-15 | SUMPAO-ITM 08 SINTER COMUM | 0 | 11 | 504.97
2024-08-15 | ITM 04[SUBPRODUTO]-ITM 02 NOVA SINTER COMUM | 5 | 54 | 1406.16
2024-08-15 | PATIO DE PRODUTOS-PLATAFORMA TERMINAL-SARZEDO[PILHA 7] PELLET FEED | 31 | 349 | 9213.2
2024-08-15 | ITM 04[SUBPRODUTO]-ITM 08 SINTER COMUM | 5 | 16 | 397.23
2024-08-15 | PDE SAMPAIO-ITM 04[ESTOQUE ROM] FINOS | 0 | 17 | 841.88
2024-08-15 | ITM 09-PATIO DE PRODUTOS SINTER FEED ESPECIAL | 0 | 47 | 1194.85
2024-08-15 | PATIO DE PRODUTOS-PLATAFORMA TERMINAL-SARZEDO[PILHA 4] SINTER FEED ESPECIAL | 31 | 27 | 695.496
2024-08-15 | PATIO DE PRODUTOS-ITM 08 PELLET FEED | 0 | 1 | 28.8
2024-08-15 | PILHAO - PDE MANGABA-ITM 04[ESTOQUE ROM] MATERIAL PILHAO | 10 | 7 | 354.81
2024-08-15 | PLATAFORMA TERMINAL-SARZEDO[VAGAO]-ITM 09 FINO ESPECIAL ABOBORAS FXAB | 0 | 60 | 1777.59
2024-08-15 | SUMPAO-ITM 02 NOVA[A] SINTER COMUM | 0 | 9 | 412.16
2024-08-15 | ITM 02 PRINCIPAL-USINA DE BLENDAGEM SINTER FEED ESPECIAL | 3 | 47 | 1408.65 | [6 empty] | 56.7 | 16.21 | 0.61 | 0.046 | 0.09 | 1.88
2024-08-15 | PRAÇA DA 11-ITM 04[ESTOQUE ROM] ROM ATERRO | 0 | 5 | 211.28
2024-08-15 | ITM 09-PILHA B02 OVER | 0 | 1 | 46.32
2024-08-15 | ITM 02 PRINCIPAL-PATIO MANGABA[PILHA SILICOSO] SILICOSO | 0 | 58 | 1700.42 | [6 empty] | 47.86 | 25.3 | 1.39 | 0.077 | 0.31 | 4.26
2024-08-15 | ITM 02 NOVA[B]-USINA DE BLENDAGEM SINTER FEED ESPECIAL | 2 | 24 | 705.87 | [6 empty] | 56.49 | 16.51 | 0.68 | 0.064 | 0.11 | 1.68
2024-08-15 | ITM 08-PATIO MANGABA[PILHA OVER] OVER | 0 | 36 | 1107.44
2024-08-15 | SUMPAO-ITM 02 PRINCIPAL SINTER COMUM | 0 | 51 | 2294.62
2024-08-15 | DESAGUAMENTO DE PRODUTO ITM 8-PATIO DE PRODUTOS PELLET FEED | 39 | 145 | 4655.64 | [6 empty] | 62.1 | 8.01 | 0.76 | 0.059 | 0.09 | 1.95
2024-08-15 | PATIO DE PRODUTOS-PLATAFORMA TERMINAL-SARZEDO[PILHA 9] SINTER FEED ESPECIAL | 31 | 331 | 8319.68
2024-08-15 | Hematitinha Comum ITM 09 A
2024-08-15 | ITM 08-CAVA SAMPAIO REJEITO DESAGUADO | 0 | 1 | 42.78
2024-08-15 | Filtro 01 |  |  | 903.84
2024-08-15 | Sinter Pátio Produtos ITM09 B |  |  | 1194.85
2024-08-15 | Rejeito Desaguado |  |  | 3602.17 | [6 empty] | 37.64 | 40.75 | 0.93 | 0.079 | 0.13 | 3.5 | 0.55
2024-08-15 | Alimentação Seca ITM 08 AB
2024-08-15 | Hematitinha Complemento ITM 09 B
2024-08-15 | Sinter Terceiros TIG
2024-08-15 | Hematitinha Especial ITM 09 B
2024-08-15 | Sinter Pátio Produtos ITM09 A
2024-08-15 | Alimentação Seca ITM 08 C |  |  | 4953 | [6 empty] | 47.51813 | 26.32566 | 1.919486 | 0.07322739 | 0.201211 | 3.255072 | 0.9491645 | 1898.77
2024-08-15 | Rejeito Filtrado |  |  | 6972.48 | [6 empty] | 32.88 | 41.38 | [6 empty] | 345 | 18
2024-08-15 | Hematitinha Complemento ITM 09 C
2024-08-15 | Hematitinha Especial ITM 09 D
2024-08-15 | Alimentação Gobal ITM 02 Principal |  |  | 4463 | [6 empty] | 48.12207 | 25.50159 | 1.629994 | 0.06771441 | 0.1610552 | 3.582097 | 1.00425 | 5632.36
2024-08-15 | Alimentação Gobal ITM 02 A |  |  | 5811 | [6 empty] | 49.66078 | 23.26077 | 1.718155 | 0.09151184 | 0.1483398 | 3.530628 | 0.9035418 | 4434.13
2024-08-15 | Hematitinha Complemento ITM 09 A
2024-08-15 | alimentacao_itm09_d |  |  | 3027 | [6 empty] | 41.67472 | 33.45209 | 2.588572 | 0.09948995 | 0.4657847 | 3.231499 | 0.6489638 | 6122.35
2024-08-15 | PATIO LAVADOR-ITM 02 NOVA ROM ATERRO | 0 | 15 | 648.82
2024-08-15 | ITM 04[SUBPRODUTO]-PRAÇA DA 11 OVER | 0 | 1 | 46.97
2024-08-15 | Hematitinha Comum ITM 09 C
2024-08-15 | PRAÇA DA 11-PATIO MANGABA[PILHA 1] ESTERIL FRANCO | 0 | 2 | 83.08
2024-08-15 | Sinter Terceiros Vargem Grande
2024-08-15 | Hematitinha Complemento ITM 09 D
2024-08-15 | ITM 08-PILHA B02 REJEITO DESAGUADO | 0 | 11 | 462.39
2024-08-15 | Sinter Blendagem ITM 09 C |  |  | 4192
2024-08-15 | Hematitinha Comum ITM 09 D
2024-08-15 | Sinter Sarzedo
2024-08-15 | Sinter Pátio Produtos ITM09 C
2024-08-15 | alimentacao_itm09_a |  |  | 5313 | [6 empty] | 54.00395 | 17.1426 | 2.035111 | 0.07933801 | 0.1120009 | 3.066512
2024-08-15 | Sinter Pátio Produtos ITM09 D
2024-08-15 | alimentacao_itm09_c |  |  | 5612 | [6 empty] | 52.89859 | 18.83211 | 1.965099 | 0.08038595 | 0.1002762 | 3.063118 | 0.6139305 | 7261.22
2024-08-15 | PFF Abobora |  |  | 597.42
2024-08-15 | Over Descarte |  |  | 950.85
2024-08-15 | Hematitinha Especial ITM 09 A |  |  | 910
2024-08-15 | Hematitinha Comum ITM 09 B
2024-08-15 | Sinter Blendagem ITM 09 D
2024-08-15 | PFF Curva do Joelho
2024-08-15 | PFF Pilhão |  |  | 597.42
2024-08-15 | Hematitinha Especial ITM 09 C
2024-08-15 | alimentacao_itm09_b |  |  | 5615 | [6 empty] | 52.89859 | 18.83211 | 1.965099 | 0.08038595 | 0.1002762 | 3.063118 | 0.6139305
2024-08-15 | Filtro 02 |  |  | 2324.16
2024-08-15 | Over Reprocesso |  |  | 3360
2024-08-15 | PRAÇA DA 11-CAVA SAMPAIO ESTERIL FRANCO | 0 | 25 | 1105.73
2024-08-15 | ITM 04[SUBPRODUTO]-ITM 02 NOVA SINTER ITM04 BLEND | 0 | 61 | 1654.2
2024-08-15 | Feijãozinho ITM 02 Principal |  |  | 908.05
2024-08-15 | PILHA B02-PILHA B02 REJEITO TRATADO | 0 | 22 | 872.99
2024-08-15 | Filtro 03 |  |  | 1484.88
2024-08-15 | Sinter Blendagem ITM 09 A |  |  | 3583
2024-08-15 | Sinter Blendagem ITM 09 B |  |  | 3301
2024-08-15 | Alimentação Gobal ITM 02 B |  |  | 5485 | [6 empty] | 49.66078 | 23.26077 | 1.718155 | 0.09151184 | 0.1483398 | 3.530628 | 0.9035418 | 4434.13
2024-08-16 | ITM 04[SUBPRODUTO]-ITM 02 NOVA SINTER COMUM | 5 | 85 | 2423.02
2024-08-16 | Hematitinha Comum ITM 09 C
2024-08-16 | Sinter Blendagem ITM 09 C |  |  | 3108
2024-08-16 | ITM 04[SUBPRODUTO]-ITM 02 NOVA SINTER CORRETIVO | 0 | 131 | 3911.95
2024-08-16 | Sinter Blendagem ITM 09 A |  |  | 849
2024-08-16 | Filtro 02 |  |  | 1455.3
2024-08-16 | Sinter Blendagem ITM 09 D
2024-08-16 | BARRAGEM B4[MANGABA]-ITM 04[ESTOQUE ROM] ROM FERROMAR | 0 | 3 | 146.33
2024-08-16 | Filtro 03 |  |  | 882
2024-08-16 | PATIO DE PRODUTOS-PLATAFORMA TERMINAL-SARZEDO[PILHA 4] SINTER FEED ESPECIAL | 31 | 343 | 8708.86
2024-08-16 | ITM 02 PRINCIPAL-PATIO MANGABA[PILHA SILICOSO] SILICOSO | 0 | 60 | 1705.29 | [6 empty] | 52.58 | 16.94 | 1.87 | 0.17 | 0.27 | 5.21
2024-08-16 | PATIO MANGABA[PILHA 1]-ITM 08 SINTER CORRETIVO | 0 | 20 | 891.26
2024-08-16 | Sinter Pátio Produtos ITM09 D
2024-08-16 | ITM 02 NOVA[A]-PATIO MANGABA[PILHA SILICOSO] SILICOSO | 0 | 27 | 1164.7 | [6 empty] | 55.07 | 13.51 | 1.48 | 0.145 | 0.22 | 5.61
2024-08-16 | PATIO B1-ITM 09 FINO ESPECIAL ABOBORAS FXAB | 0 | 44 | 2121.62
2024-08-16 | Hematitinha Especial ITM 09 B
2024-08-16 | PATIO MANGABA[PILHA 1]-USINA DE BLENDAGEM SILICOSO | 0 | 64 | 2806.69
2024-08-16 | ITM 09-PLATAFORMA TERMINAL-SARZEDO[PILHA 4] SINTER FEED ESPECIAL | 31 | 199 | 4923.71
2024-08-16 | SUMPAO-ITM 02 PRINCIPAL SINTER COMUM | 0 | 30 | 1576.03
2024-08-16 | CAVA SAMPAIO-BARRAGEM B4 ESTERIL FRANCO | 4 | 3 | 111.5
2024-08-16 | Filtro 04 |  |  | 1543
2024-08-16 | PATIO B1-ITM 09 SINTER VARGEM GRANDE | 0 | 63 | 2961.5
2024-08-16 | ITM 04[SUBPRODUTO]-ITM 02 PRINCIPAL SINTER COMUM | 5 | 90 | 2598.49
2024-08-16 | PILHAO - PDE MANGABA-ITM 04[ESTOQUE ROM] MATERIAL PILHAO | 10 | 5 | 240.4
2024-08-16 | Sinter Pátio Produtos ITM09 B |  |  | 4258
2024-08-16 | alimentacao_itm09_b |  |  | 5865 | [6 empty] | 56.25898 | 13.44618 | 1.826806 | 0.08337577 | 0.1007246 | 3.741592 | 0
2024-08-16 | ITM 04[SUBPRODUTO]-ITM 08 SINTER COMUM | 5 | 38 | 1076.3
2024-08-16 | Sinter Pátio Produtos ITM09 C
2024-08-16 | Hematitinha Complemento ITM 09 B
2024-08-16 | Alimentação Seca ITM 08 AB
2024-08-16 | DESAGUAMENTO DE PRODUTO ITM 8-PATIO DE PRODUTOS PELLET FEED | 39 | 144 | 4426.83 | [6 empty] | 62.71 | 7.14 | 0.84 | 0.073 | 0.07 | 1.98 |  |  |  | 23
2024-08-16 | ITM 02 NOVA[B]-PATIO MANGABA[PILHA SILICOSO] SILICOSO | 0 | 21 | 1020.8 | [6 empty] | 53.9 | 15.7 | 1.62 | 0.166 | 0.11 | 5.01
2024-08-16 | Sinter Terceiros TIG
2024-08-16 | PFF Curva do Joelho
2024-08-16 | ITM 09-PATIO DE PRODUTOS SINTER FEED ESPECIAL | 0 | 145 | 4258.78
2024-08-16 | Filtro 01 |  |  | 1278.9
2024-08-16 | Alimentação Gobal ITM 02 A |  |  | 6046 | [6 empty] | 47.84406 | 24.82545 | 2.113094 | 0.1019799 | 0.2113468 | 4.089499 | 0.64 | 6799.355
2024-08-16 | Hematitinha Complemento ITM 09 C
2024-08-16 | ITM 09-ITM 02 NOVA SINTER COMUM | 2 | 92 | 2694.51
2024-08-16 | PDE SAMPAIO-ITM 09 FINOS | 0 | 5 | 238.36
2024-08-16 | PATIO DE PRODUTOS-PLATAFORMA TERMINAL-SARZEDO[PILHA 6] PELLET FEED | 31 | 310 | 8037.518
2024-08-16 | CAVA SAMAMBAIA BAIXO-ITM 09 ROM FERROMAR | 0 | 100 | 5270.08
2024-08-16 | CAVA SAMPAIO-PATIO MANGABA[PONTO ABASTECIMENTO AGUA 3] ESTERIL FRANCO | 2 | 6 | 262.84
2024-08-16 | Sinter Blendagem ITM 09 B
2024-08-16 | alimentacao_itm09_d |  |  | 4998 | [6 empty] | 50.42 | 21.08 | 2.49 | 0.104 | 0.22 | 3.61 | 1.1 | 328.57
2024-08-16 | PILHA B02-PILHA B02 REJEITO TRATADO | 0 | 10 | 380.78
2024-08-16 | PILHAO - PDE MANGABA-PATIO MANGABA[PILHA 1] ESTERIL FRANCO | 0 | 9 | 412.46
2024-08-16 | PATIO MANGABA[PILHA 1]-ITM 02 NOVA SINTER CORRETIVO | 0 | 7 | 320.57
2024-08-16 | PRAÇA DA 11-CAVA SAMPAIO ESTERIL FRANCO | 0 | 7 | 303.98
2024-08-16 | PILHAO - PDE MANGABA-PDE SAMPAIO ESTERIL PILHAO | 9 | 6 | 252.01
2024-08-16 | Hematitinha Especial ITM 09 D
2024-08-16 | alimentacao_itm09_a |  |  | 5725 | [6 empty] | 55.83455 | 14.12644 | 1.844273 | 0.08299815 | 0.100668 | 3.655898
2024-08-16 | ITM 09-BARRAGEM B4 OVER | 8 | 9 | 464.95
2024-08-16 | PRAÇA DA 11-PATIO MANGABA[PILHA 2] FORRO HEMATITINHA | 0 | 25 | 1118.66
2024-08-16 | Hematitinha Comum ITM 09 D
2024-08-16 | Alimentação Gobal ITM 02 B |  |  | 5263 | [6 empty] | 48.47434 | 24.29755 | 1.894218 | 0.09230528 | 0.1939909 | 4.017248 | 0.6446301 | 7614.125
2024-08-16 | PILHAO - PDE MANGABA-ITM 09 MATERIAL PILHAO ESPECIAL | 9 | 45 | 2501.95
2024-08-16 | PILHAO - PDE MANGABA-ITM 09 MATERIAL PILHAO | 7 | 38 | 1698
2024-08-16 | CAVA SAMAMBAIA BAIXO-ITM 04[ESTOQUE ROM] ROM FERROMAR | 0 | 8 | 422.4
2024-08-16 | alimentacao_itm09_c |  |  | 6005 | [6 empty] | 56.25898 | 13.44618 | 1.826806 | 0.08337577 | 0.1007246 | 3.741592 | 0 | 13834.85
2024-08-16 | ITM 02 NOVA-PATIO MANGABA[PILHA OVER] OVER | 0 | 20 | 563.46
2024-08-16 | Sinter Terceiros Vargem Grande |  |  | 2724
2024-08-16 | Feijãozinho ITM 02 Principal |  |  | 1172.8
2024-08-16 | Média Filtro |  |  | 6386
2024-08-16 | ITM 08-PILHA B02 REJEITO DESAGUADO | 0 | 8 | 328.09
2024-08-16 | ITM 09-ITM 02 PRINCIPAL SINTER COMUM | 39 | 20 | 607.37
2024-08-16 | ITM 08-PATIO MANGABA[PILHA OVER] OVER | 0 | 37 | 1116.56
2024-08-16 | ITM 04[SUBPRODUTO]-ITM 02 PRINCIPAL SINTER CORRETIVO | 0 | 87 | 2657.29
2024-08-16 | PATIO LAVADOR-ITM 02 NOVA ROM ATERRO | 0 | 1 | 43.53
2024-08-16 | ITM 04[SUBPRODUTO]-ITM 08 SINTER CORRETIVO | 0 | 88 | 2609.35
2024-08-16 | Hematitinha Especial ITM 09 A |  |  | 1667
2024-08-16 | Hematitinha Comum ITM 09 B
2024-08-16 | ITM 09-CAVA CARRAPATO 3035 BAIXO FORRO OVER | 0 | 5 | 173.03
2024-08-16 | Hematitinha Especial ITM 09 C
2024-08-16 | Hematitinha Complemento ITM 09 D
2024-08-16 | Alimentação Gobal ITM 02 Principal |  |  | 4286 | [6 empty] | 48.75101 | 23.94306 | 1.874989 | 0.0904075 | 0.1891006 | 4.020928 | 0.6471007 | 6462.5
2024-08-16 | Rejeito Desaguado |  |  | 2615.86 | [6 empty] | 29.03 | 53.49 | 1.1 | 0.067 | 0.15 | 3.43 | 0.37
2024-08-16 | PATIO MANGABA[PILHA 1]-ITM 02 PRINCIPAL SINTER CORRETIVO | 0 | 12 | 543.25
2024-08-16 | ITM 02 NOVA[B]-USINA DE BLENDAGEM SINTER FEED ESPECIAL | 2 | 16 | 503.1 | [6 empty] | 56.62 | 16.69 | 0.76 | 0.05 | 0.1 | 1.37
2024-08-16 | ITM 02 NOVA[A]-USINA DE BLENDAGEM SINTER FEED ESPECIAL | 2 | 43 | 1291.21 | [6 empty] | 58.37 | 14.55 | 0.59 | 0.045 | 0.08 | 1.21
2024-08-16 | PATIO MANGABA[PILHA OVER]-ACESSO PRINCIPAL INTERNO OVER | 0 | 1 | 44.62
2024-08-16 | COMPLEXO DE FILTRAGEM-PILHA B02 REJEITO FILTRADO | 0 | 18 | 781.48
2024-08-16 | PFF Abobora |  |  | 2014
2024-08-16 | Hematitinha Complemento ITM 09 A
2024-08-16 | Over Reprocesso |  |  | 3488
2024-08-16 | Rejeito Filtrado |  |  | 5159.7 | [6 empty] | 31.86 | 42.55 | 4.68 | 0.129 | 0.39 | 6.1 |  |  | 450 | 18
2024-08-16 | PDE SAMPAIO-ITM 04[ESTOQUE ROM] FINOS | 0 | 28 | 1379.72
2024-08-16 | ITM 02 PRINCIPAL-PATIO MANGABA[PILHA OVER] OVER | 0 | 4 | 118.64
2024-08-16 | ITM 08-CAVA SAMPAIO REJEITO DESAGUADO | 0 | 2 | 77.66
2024-08-16 | ITM 02 PRINCIPAL-USINA DE BLENDAGEM SINTER FEED ESPECIAL | 3 | 37 | 1101.64 | [6 empty] | 58.44 | 14.03 | 0.81 | 0.053 | 8 | 1.57
2024-08-16 | PFF Pilhão |  |  | 2244
2024-08-16 | ITM 09-ITM 08 SINTER COMUM | 39 | 1 | 28.58
2024-08-16 | ITM 09-ITM 09 ESTERIL FRANCO | 39 | 39 | 1599.38
2024-08-16 | Sinter Pátio Produtos ITM09 A
2024-08-16 | Over Descarte |  |  | 937.98
2024-08-16 | Alimentação Seca ITM 08 C |  |  | 4324 | [6 empty] | 48.04121 | 24.84723 | 2.068683 | 0.08349389 | 0.2211708 | 3.864391 | 0.64 | 1261.69
2024-08-16 | Sinter Sarzedo |  |  | 4923.71
2024-08-16 | PATIO DE PRODUTOS-PILHA B02 REJEITO DESAGUADO | 0 | 5 | 190.19
2024-08-16 | Hematitinha Comum ITM 09 A
2024-08-17 | Média Filtro |  |  | 6340.16
2024-08-17 | USINA DE BLENDAGEM-ITM 02 PRINCIPAL SINTER CORRETIVO | 0 | 14 | 505.57
2024-08-17 | BARRAGEM B1[PONTO ABASTECIMENTO AGUA 2]-ITM 09 SINTER TIG | 0 | 18 | 867.23
2024-08-17 | CAVA SAMAMBAIA BAIXO-ITM 09 ROM FERROMAR | 0 | 94 | 4972.16
2024-08-17 | ITM 09-ITM 02 PRINCIPAL SINTER COMUM | 39 | 88 | 2586.62
2024-08-17 | SUMPAO-ITM 02 NOVA[A] SINTER COMUM | 0 | 17 | 732.18
2024-08-17 | ITM 04[SUBPRODUTO]-ITM 08 SINTER COMUM | 5 | 47 | 1298.18
2024-08-17 | ITM 04[SUBPRODUTO]-ITM 02 NOVA SINTER COMUM | 5 | 107 | 3071.22
2024-08-17 | PATIO MANGABA[PILHA 1]-ITM 08 SINTER CORRETIVO | 0 | 14 | 672.65
2024-08-17 | ITM 02 NOVA[B]-PATIO MANGABA[PILHA SILICOSO] SILICOSO | 0 | 21 | 1274.55 | [6 empty] | 54.34 | 15.52 | 1.45 | 0.134 | 0.12 | 4.85
2024-08-17 | ITM 02 NOVA[B]-USINA DE BLENDAGEM SINTER FEED ESPECIAL | 2 | 16 | 495.71 | [6 empty] | 57.45 | 15.27 | 0.59 | 0.054 | 0.1 | 1.69
2024-08-17 | PILHAO - PDE MANGABA-PDE SAMPAIO ESTERIL PILHAO | 9 | 8 | 342.13
2024-08-17 | PATIO B1-ITM 09 SINTER VARGEM GRANDE | 0 | 96 | 4479.13
2024-08-17 | PILHAO - PDE MANGABA-ITM 04[ESTOQUE ROM] MATERIAL PILHAO | 10 | 8 | 355.96
2024-08-17 | ITM 04[SUBPRODUTO]-ITM 02 PRINCIPAL SINTER CORRETIVO | 0 | 77 | 2357.94
2024-08-17 | SUMPAO-ITM 08 SINTER COMUM | 0 | 31 | 1317.47
2024-08-17 | ITM 02 NOVA[A]-PATIO MANGABA[PILHA SILICOSO] SILICOSO | 0 | 27 | 1265.72 | [6 empty] | 55.23 | 13.67 | 1.56 | 0.126 | 0.13 | 4.9
2024-08-17 | PLATAFORMA TERMINAL-SARZEDO[VAGAO]-PATIO B1 SINTER TIG | 0 | 193 | 5220.36
2024-08-17 | ITM 02 PRINCIPAL-PATIO MANGABA[PILHA SILICOSO] SILICOSO | 0 | 39 | 1189.78 | [6 empty] | 52.68 | 17.34 | 1.64 | 0.148 | 0.15 | 5
2024-08-17 | PATIO DE PRODUTOS-PLATAFORMA TERMINAL-SARZEDO[PILHA 4] SINTER FEED ESPECIAL | 31 | 341 | 8463.51
2024-08-17 | Filtro 04 |  |  | 1466.52
2024-08-17 | PILHA B02-PILHA B02 REJEITO TRATADO | 0 | 13 | 504.36
2024-08-17 | PATIO MANGABA[PILHA 1]-USINA DE BLENDAGEM SILICOSO | 0 | 18 | 766.83
2024-08-17 | PRAÇA DA 11-PATIO MANGABA[PILHA 2] FORRO HEMATITINHA | 0 | 1 | 43.6
2024-08-17 | ITM 09-ITM 09 ESTERIL FRANCO | 39 | 52 | 2331.53
2024-08-17 | PLATAFORMA TERMINAL-SARZEDO[PILHA 5]-PATIO B1 SINTER FEED ESPECIAL | 0 | 10 | 481.41
2024-08-17 | DESAGUAMENTO DE PRODUTO ITM 8-PATIO DE PRODUTOS PELLET FEED | 39 | 159 | 4890.51 | [6 empty] | 62.28 | 7.75 | 0.8 | 0.062 | 0.07 | 1.89
2024-08-17 | BARRAGEM B4[MANGABA]-ITM 04[ESTOQUE ROM] ROM FERROMAR | 0 | 1 | 38.83
2024-08-17 | CAVA SAMPAIO-BARRAGEM B4 ESTERIL FRANCO | 4 | 1 | 39.5
2024-08-17 | Filtro 02 |  |  | 1288.76
2024-08-17 | PATIO DE PRODUTOS-PLATAFORMA TERMINAL-SARZEDO[PILHA 6] PELLET FEED | 31 | 269 | 6947.73
2024-08-17 | PDE SAMPAIO-ITM 04[ESTOQUE ROM] FINOS | 0 | 26 | 1288.26
2024-08-17 | ITM 09-PLATAFORMA TERMINAL-SARZEDO[PILHA 4] SINTER FEED ESPECIAL | 31 | 257 | 6235.89
2024-08-17 | PILHAO - PDE MANGABA-ITM 09 MATERIAL PILHAO | 7 | 104 | 4751.66
2024-08-17 | ITM 08-PATIO MANGABA[PILHA OVER] OVER | 0 | 33 | 963.41
2024-08-17 | PRAÇA DA 11-ITM 04[ESTOQUE ROM] ROM ATERRO | 0 | 1 | 49.85
2024-08-17 | COMPLEXO DE FILTRAGEM-PILHA B02 REJEITO FILTRADO | 0 | 15 | 664.3
2024-08-17 | ITM 02 PRINCIPAL-PATIO MANGABA[PILHA OVER] OVER | 0 | 8 | 231.77
2024-08-17 | PATIO MANGABA[PILHA 1]-ITM 02 PRINCIPAL SINTER CORRETIVO | 0 | 6 | 303.01
2024-08-17 | PILHAO - PDE MANGABA-BARRAGEM B4 ESTERIL FRANCO | 9 | 1 | 53.97
2024-08-17 | ITM 04[SUBPRODUTO]-ITM 02 PRINCIPAL SINTER COMUM | 5 | 71 | 2072.42
2024-08-17 | ITM 04[SUBPRODUTO]-ITM 08 SINTER CORRETIVO | 0 | 59 | 1791.06
2024-08-17 | ITM 02 NOVA-PATIO MANGABA[PILHA OVER] OVER | 0 | 22 | 652.1
2024-08-17 | ITM 02 PRINCIPAL-USINA DE BLENDAGEM SINTER FEED ESPECIAL | 3 | 42 | 1311.77 | [6 empty] | 57.73 | 14.81 | 0.7 | 0.055 | 0.09 | 1.69
2024-08-17 | SUMPAO-ITM 02 PRINCIPAL SINTER COMUM | 0 | 43 | 1774.85
2024-08-17 | ITM 09-ITM 02 NOVA SINTER COMUM | 2 | 52 | 1510.71
2024-08-17 | ITM 09-USINA DE BLENDAGEM SINTER FEED ESPECIAL | 0 | 15 | 458.82
2024-08-17 | Alimentação Gobal ITM 02 B |  |  | 6234 | [6 empty] | 49.4844 | 23.06382 | 1.580925 | 0.1036426 | 0.154817 | 4.201217 | 0.6622895 | 6872.55
2024-08-17 | ITM 09-BARRAGEM B4 OVER | 8 | 6 | 288.57
2024-08-17 | ITM 04[SUBPRODUTO]-ITM 02 NOVA SINTER CORRETIVO | 0 | 120 | 3632.94
2024-08-17 | Hematitinha Complemento ITM 09 D
2024-08-17 | Sinter Terceiros TIG
2024-08-17 | PFF Curva do Joelho
2024-08-17 | Sinter Terceiros Vargem Grande |  |  | 4031
2024-08-17 | alimentacao_itm09_b |  |  | 4952 | [6 empty] | 55.04941 | 14.86609 | 2.284086 | 0.09042986 | 0.1885286 | 3.369984 | 0
2024-08-17 | Sinter Pátio Produtos ITM09 C
2024-08-17 | PATIO DE PRODUTOS-PILHA B02 REJEITO DESAGUADO | 0 | 5 | 205.94
2024-08-17 | Alimentação Seca ITM 08 AB
2024-08-17 | Hematitinha Especial ITM 09 A |  |  | 1190
2024-08-17 | Alimentação Gobal ITM 02 A |  |  | 6253 | [6 empty] | 48.70727 | 23.14085 | 2.12377 | 0.1015173 | 0.2134843 | 4.4399 | 0.5845668 | 6436.41
2024-08-17 | Sinter Pátio Produtos ITM09 A
2024-08-17 | Sinter Pátio Produtos ITM09 D
2024-08-17 | PFF Pilhão |  |  | 786.41
2024-08-17 | Sinter Sarzedo |  |  | 6235.89
2024-08-17 | PILHAO - PDE MANGABA-ITM 09 MATERIAL PILHAO ESPECIAL | 9 | 24 | 1176.9
2024-08-17 | PRAÇA DA 11-PATIO MANGABA[PILHA 1] ESTERIL FRANCO | 0 | 2 | 88.16
2024-08-17 | alimentacao_itm09_a |  |  | 4781 | [6 empty] | 55.14921 | 14.77207 | 2.228179 | 0.08948518 | 0.1773603 | 3.406328
2024-08-17 | Hematitinha Comum ITM 09 C
2024-08-17 | Sinter Blendagem ITM 09 C |  |  | 1488
2024-08-17 | PRAÇA DA 11-CAVA SAMPAIO ESTERIL FRANCO | 0 | 18 | 780.28
2024-08-17 | ITM 08-PILHA B02 REJEITO DESAGUADO | 0 | 15 | 596.38
2024-08-17 | Sinter Blendagem ITM 09 D
2024-08-17 | Hematitinha Especial ITM 09 D
2024-08-17 | Hematitinha Comum ITM 09 A
2024-08-17 | PLATAFORMA TERMINAL-SARZEDO[PILHA 5]-ITM 08 SINTER FEED ESPECIAL | 0 | 44 | 1257.75
2024-08-17 | Hematitinha Especial ITM 09 C
2024-08-17 | Hematitinha Especial ITM 09 B
2024-08-17 | Hematitinha Complemento ITM 09 B
2024-08-17 | Over Reprocesso |  |  | 4064
2024-08-17 | Sinter Pátio Produtos ITM09 B |  |  | 786.41
2024-08-17 | alimentacao_itm09_c |  |  | 5165 | [6 empty] | 55.04941 | 14.86609 | 2.284086 | 0.09042986 | 0.1885286 | 3.369984 | 0 | 13733.89
2024-08-17 | Sinter Blendagem ITM 09 B |  |  | 637
2024-08-17 | Rejeito Filtrado |  |  | 5643.88 | [6 empty] | 31.91 | 44.01 | 3.75 | 0.147 | 0.38 | 5.61 |  |  | 450 | 18
2024-08-17 | Hematitinha Complemento ITM 09 A
2024-08-17 | Feijãozinho ITM 02 Principal |  |  | 1007.2
2024-08-17 | Sinter Blendagem ITM 09 A |  |  | 497
2024-08-17 | Hematitinha Complemento ITM 09 C
2024-08-17 | Filtro 01 |  |  | 1466.52
2024-08-17 | Alimentação Seca ITM 08 C |  |  | 5036 | [6 empty] | 47.1185 | 24.9279 | 2.451992 | 0.08641841 | 0.2490502 | 4.239777 | 0.5701791 | 3338.613
2024-08-17 | Hematitinha Comum ITM 09 B
2024-08-17 | Alimentação Gobal ITM 02 Principal |  |  | 4122 | [6 empty] | 49.10252 | 23.89083 | 1.828611 | 0.09426501 | 0.1940265 | 3.611417 | 0.6686066 | 6750.24
2024-08-17 | alimentacao_itm09_d |  |  | 4686 | [6 empty] | 40.34 | 35.46 | 2.4 | 0.106 | 0.51 | 3.22 | 0.82 | 2542.88
2024-08-17 | Hematitinha Comum ITM 09 D
2024-08-17 | Over Descarte |  |  | 588.57
2024-08-17 | Filtro 03 |  |  | 1422.08
2024-08-17 | PFF Abobora
2024-08-17 | ITM 09-PATIO DE PRODUTOS SINTER FEED ESPECIAL | 0 | 11 | 327.59
2024-08-17 | ITM 02 NOVA[A]-USINA DE BLENDAGEM SINTER FEED ESPECIAL | 2 | 33 | 994.72 | [6 empty] | 59.66 | 12.55 | 0.54 | 0.045 | 0.07 | 1.42
2024-08-17 | Rejeito Desaguado |  |  | 2862.49 | [6 empty] | 39.8 | 37.64 | 0.97 | 0.097 | 0.14 | 3.5 | 0.37
2024-08-17 | CAVA SAMAMBAIA BAIXO-ITM 04[ESTOQUE ROM] ROM FERROMAR | 0 | 7 | 362.76
2024-08-18 | Sinter Blendagem ITM 09 B |  |  | 1002
2024-08-18 | ITM 08-PATIO MANGABA[PILHA OVER] OVER | 0 | 27 | 822.55
2024-08-18 | PILHAO - PDE MANGABA-ITM 04[ESTOQUE ROM] MATERIAL PILHAO | 10 | 11 | 516.36
2024-08-18 | PDE SAMPAIO-ITM 04[ESTOQUE ROM] FINOS | 0 | 10 | 519.84
2024-08-18 | PATIO MANGABA[PILHA 1]-ITM 08 SINTER CORRETIVO | 0 | 18 | 854.48
2024-08-18 | ITM 04[SUBPRODUTO]-ITM 02 NOVA SINTER COMUM | 5 | 98 | 2926.06
2024-08-18 | PRAÇA DA 11-CAVA SAMPAIO ESTERIL FRANCO | 0 | 3 | 118.58
2024-08-18 | PILHAO - PDE MANGABA-ITM 09 MATERIAL PILHAO | 7 | 119 | 5503.4
2024-08-18 | ITM 04[SUBPRODUTO]-ITM 02 PRINCIPAL SINTER COMUM | 5 | 59 | 1725.69
2024-08-18 | Hematitinha Comum ITM 09 B
2024-08-18 | alimentacao_itm09_b |  |  | 5063 | [6 empty] | 57.06921 | 12.96816 | 1.782234 | 0.08362081 | 0.2577772 | 2.800322 | 0
2024-08-18 | CAVA SAMAMBAIA BAIXO-ITM 04[ESTOQUE ROM] ROM FERROMAR | 0 | 12 | 602.2
2024-08-18 | ITM 09-ITM 02 PRINCIPAL SINTER COMUM | 39 | 81 | 2427.16
2024-08-18 | Sinter Blendagem ITM 09 C |  |  | 3060
2024-08-18 | Média Filtro |  |  | 6281.49
2024-08-18 | Sinter Sarzedo |  |  | 2611.58
2024-08-18 | PATIO B1-ITM 08 SINTER CORRETIVO | 0 | 15 | 757.93
2024-08-18 | BARRAGEM B1[PONTO ABASTECIMENTO AGUA 2]-ITM 09 SINTER TIG | 0 | 15 | 747.51
2024-08-18 | ITM 09-ITM 08 SINTER COMUM | 39 | 33 | 971.75
2024-08-18 | ITM 02 NOVA-PATIO MANGABA[PILHA OVER] OVER | 0 | 14 | 395.15
2024-08-18 | Alimentação Seca ITM 08 AB
2024-08-18 | ITM 02 NOVA[B]-PATIO MANGABA[PILHA SILICOSO] SILICOSO | 0 | 21 | 1034.49 | [6 empty] | 53.96 | 15.32 | 1.77 | 0.167 | 0.22 | 4.92
2024-08-18 | ITM 09-PATIO DE PRODUTOS SINTER FEED ESPECIAL | 0 | 88 | 2611.58
2024-08-18 | Hematitinha Complemento ITM 09 C
2024-08-18 | Filtro 03 |  |  | 1522.52
2024-08-18 | ITM 02 NOVA[B]-USINA DE BLENDAGEM SINTER FEED ESPECIAL | 2 | 20 | 630.7 | [6 empty] | 56.32 | 16.93 | 0.56 | 0.045 | 0.14 | 1.69
2024-08-18 | PATIO MANGABA[PILHA 1]-ITM 02 NOVA SINTER CORRETIVO | 0 | 1 | 45.51
2024-08-18 | ITM 09-CAVA CARRAPATO 3035 BAIXO FORRO OVER | 0 | 9 | 411.62
2024-08-18 | PILHAO - PDE MANGABA-BARRAGEM B4 ESTERIL FRANCO | 9 | 1 | 44.66
2024-08-18 | PILHAO - PDE MANGABA-ITM 09 MATERIAL PILHAO ESPECIAL | 9 | 28 | 1215.88
2024-08-18 | Alimentação Gobal ITM 02 B |  |  | 6051 | [6 empty] | 49.25214 | 22.98949 | 1.754007 | 0.1198112 | 0.238097 | 4.21072 | 0.6892464 | 6150.195
2024-08-18 | Hematitinha Comum ITM 09 A
2024-08-18 | ITM 09-ITM 02 NOVA SINTER COMUM | 2 | 38 | 1081.44
2024-08-18 | ITM 04[SUBPRODUTO]-ITM 08 SINTER CORRETIVO | 0 | 104 | 3267.97
2024-08-18 | DESAGUAMENTO DE PRODUTO ITM 8-PATIO DE PRODUTOS PELLET FEED | 39 | 151 | 4832.23 | [6 empty] | 62.56 | 7.38 | 0.77 | 0.064 | 0.07 | 1.89
2024-08-18 | PATIO B1-ITM 09 SINTER VARGEM GRANDE | 0 | 107 | 5752.64
2024-08-18 | ITM 02 NOVA[A]-USINA DE BLENDAGEM SINTER FEED ESPECIAL | 2 | 29 | 867.04 | [6 empty] | 58.56 | 14.19 | 0.62 | 0.047 | 0.1 | 1.32
2024-08-18 | alimentacao_itm09_c |  |  | 4703 | [6 empty] | 57.06921 | 12.96816 | 1.782234 | 0.08362081 | 0.2577772 | 2.800322 | 0 | 11280.62
2024-08-18 | Sinter Blendagem ITM 09 A |  |  | 2899
2024-08-18 | ITM 02 PRINCIPAL-PATIO MANGABA[PILHA SILICOSO] SILICOSO | 0 | 43 | 1313.56 | [6 empty] | 53.72 | 16 | 1.78 | 0.15 | 0.15 | 4.8
2024-08-18 | ITM 04[SUBPRODUTO]-ITM 02 NOVA SINTER CORRETIVO | 0 | 128 | 4028.36
2024-08-18 | Alimentação Gobal ITM 02 Principal |  |  | 4687 | [6 empty] | 48.41452 | 24.79614 | 1.915299 | 0.09994779 | 0.2879616 | 3.524031 | 0.7151648 | 6005.42
2024-08-18 | ITM 02 PRINCIPAL-USINA DE BLENDAGEM SINTER FEED ESPECIAL | 3 | 55 | 1727.67 | [6 empty] | 57.93 | 14.56 | 0.71 | 0.059 | 0.12 | 1.58
2024-08-18 | PRAÇA DA 11-PATIO MANGABA[PILHA 1] ESTERIL FRANCO | 0 | 1 | 41.91
2024-08-18 | Filtro 04 |  |  | 1567.3
2024-08-18 | ITM 02 NOVA-USINA DE BLENDAGEM SILICOSO | 0 | 67 | 2063.81
2024-08-18 | Alimentação Gobal ITM 02 A |  |  | 6159 | [6 empty] | 48.03956 | 24.82584 | 2.170227 | 0.1254766 | 0.2500992 | 3.839773 | 0.37 | 4803.015
2024-08-18 | ITM 02 NOVA[A]-PATIO MANGABA[PILHA SILICOSO] SILICOSO | 0 | 27 | 1081.57 | [6 empty] | 55.09 | 14.39 | 1.7 | 0.173 | 0.11 | 4.6
2024-08-18 | Alimentação Seca ITM 08 C |  |  | 4324 | [6 empty] | 49.24351 | 23.05542 | 2.325479 | 0.09449559 | 0.2617109 | 3.610681 | 0.6776685 | 2949.06
2024-08-18 | Sinter Terceiros TIG |  |  | 707
2024-08-18 | Hematitinha Complemento ITM 09 D
2024-08-18 | Over Descarte |  |  | 1868.7
2024-08-18 | Filtro 01 |  |  | 806.04
2024-08-18 | Sinter Pátio Produtos ITM09 B
2024-08-18 | Hematitinha Complemento ITM 09 B
2024-08-18 | Sinter Terceiros Vargem Grande |  |  | 5291
2024-08-18 | ITM 09-BARRAGEM B4 OVER | 8 | 6 | 273.52
2024-08-18 | ITM 02 PRINCIPAL-PATIO MANGABA[PILHA OVER] OVER | 0 | 8 | 272
2024-08-18 | PFF Curva do Joelho
2024-08-18 | Over Reprocesso |  |  | 2667
2024-08-18 | PRAÇA DA 11-ITM 04[ESTOQUE ROM] ROM FERROMAR | 0 | 1 | 52.76
2024-08-18 | Feijãozinho ITM 02 Principal |  |  | 792.73
2024-08-18 | ITM 04[SUBPRODUTO]-ITM 08 SINTER COMUM | 5 | 30 | 987.78
2024-08-18 | CAVA SAMAMBAIA BAIXO-ITM 09 ROM FERROMAR | 0 | 66 | 3411.84
2024-08-18 | Hematitinha Especial ITM 09 D
2024-08-18 | PILHA B02-PILHA B02 REJEITO TRATADO | 0 | 19 | 762.18
2024-08-18 | Hematitinha Especial ITM 09 B
2024-08-18 | CAVA SAMPAIO-BARRAGEM B4 ESTERIL FRANCO | 4 | 8 | 350.1
2024-08-18 | PFF Pilhão |  |  | 1300
2024-08-18 | PDE SAMPAIO-ITM 09 FINOS | 0 | 9 | 483.84
2024-08-18 | PFF Abobora
2024-08-18 | PILHAO - PDE MANGABA-PDE SAMPAIO ESTERIL PILHAO | 9 | 4 | 174.82
2024-08-18 | Sinter Pátio Produtos ITM09 C
2024-08-18 | COMPLEXO DE FILTRAGEM-PILHA B02 REJEITO FILTRADO | 0 | 23 | 1037.89
2024-08-18 | Rejeito Filtrado |  |  | 5373.6 | [6 empty] | 34.77 | 38.08 | 4.83 | 0.16 | 0.58 | 5.96 |  |  | 430 | 19
2024-08-18 | ITM 08-PILHA B02 REJEITO DESAGUADO | 0 | 9 | 338.18
2024-08-18 | Rejeito Desaguado |  |  | 2615.86 | [6 empty] | 36.2 | 42.84 | 1 | 0.112 | 0.11 | 3.84
2024-08-18 | Hematitinha Comum ITM 09 C
2024-08-18 | Hematitinha Complemento ITM 09 A
2024-08-18 | alimentacao_itm09_a |  |  | 4223 | [6 empty] | 56.93313 | 13.09675 | 1.787927 | 0.08464622 | 0.2520705 | 2.873362 | 0
2024-08-18 | Hematitinha Especial ITM 09 A |  |  | 338
2024-08-18 | PLATAFORMA TERMINAL-SARZEDO[PILHA 5]-PLATAFORMA TERMINAL-SARZEDO[VAGAO] SINTER FEED COMUM | 33 | 42 | 1008.23
2024-08-18 | Filtro 02 |  |  | 1477.74
2024-08-18 | PILHAO - PDE MANGABA-PATIO MANGABA[PILHA 1] ESTERIL FRANCO | 0 | 3 | 99.11
2024-08-18 | alimentacao_itm09_d |  |  | 4938 | [6 empty] | 46.95 | 25.3 | 1.52 | 0.071 | 0.36 | 5.31 | 0.55 | 2346.53
2024-08-18 | ITM 04[SUBPRODUTO]-ITM 02 PRINCIPAL SINTER CORRETIVO | 0 | 82 | 2579.52
2024-08-18 | Sinter Blendagem ITM 09 D
2024-08-18 | SUMPAO-ITM 08 SINTER COMUM | 0 | 4 | 194
2024-08-18 | ITM 09-PATIO MANGABA[PILHA OVER] OVER | 0 | 20 | 900.56
2024-08-18 | Hematitinha Comum ITM 09 D
2024-08-18 | Sinter Pátio Produtos ITM09 A
2024-08-18 | Sinter Pátio Produtos ITM09 D
2024-08-18 | PATIO MANGABA[PILHA 1]-ITM 02 PRINCIPAL SINTER CORRETIVO | 0 | 7 | 315.57
2024-08-18 | Hematitinha Especial ITM 09 C
2024-08-19 | Hematitinha Especial ITM 09 D
2024-08-19 | PATIO DE PRODUTOS-PATIO MANGABA[PILHA 1] ESTERIL FRANCO | 0 | 10 | 258.55
2024-08-19 | Sinter Pátio Produtos ITM09 A
2024-08-19 | Alimentação Seca ITM 08 C |  |  | 5058 | [6 empty] | 46.75544 | 26.17171 | 1.993078 | 0.08176415 | 0.3810077 | 4.181903 | 0.7700942 | 1755.42
2024-08-19 | PATIO DE PRODUTOS-PLATAFORMA TERMINAL-SARZEDO[PILHA 7] PELLET FEED | 31 | 553 | 13996.54
2024-08-19 | Rejeito Filtrado |  |  | 8081 | [6 empty] | 36.36 | 36.25 | 4.36 | 0.171 | 0.58 | 6 |  |  | 475 | 17
2024-08-19 | Filtro 03 |  |  | 2622.93
2024-08-19 | CAVA SAMAMBAIA BAIXO-ITM 04[ESTOQUE ROM] ROM FERROMAR | 0 | 13 | 639.43
2024-08-19 | Alimentação Seca ITM 08 AB
2024-08-19 | ITM 08-PATIO MANGABA[PILHA OVER] OVER | 0 | 31 | 963.34
2024-08-19 | BARRAGEM B1[PONTO ABASTECIMENTO AGUA 2]-ITM 09 SINTER TIG | 0 | 32 | 1669.32
2024-08-19 | Alimentação Gobal ITM 02 Principal |  |  | 4652 | [6 empty] | 47.85654 | 25.22655 | 1.801677 | 0.1013835 | 0.4343086 | 3.616989 | 1.041979 | 5007.11
2024-08-19 | ITM 09-CAVA CARRAPATO 3035 BAIXO FORRO OVER | 0 | 10 | 436.85
2024-08-19 | Hematitinha Comum ITM 09 D
2024-08-19 | Feijãozinho ITM 02 Principal |  |  | 885.15
2024-08-19 | PILHAO - PDE MANGABA-PATIO MANGABA[PILHA 1] ESTERIL FRANCO | 0 | 15 | 677.9
2024-08-19 | Hematitinha Complemento ITM 09 C
2024-08-19 | ITM 09-ITM 02 NOVA SINTER COMUM | 2 | 35 | 1057.12
2024-08-19 | ITM 02 NOVA-PATIO MANGABA[PILHA OVER] OVER | 0 | 15 | 405.02
2024-08-19 | PILHAO - PDE MANGABA-ITM 04[ESTOQUE ROM] MATERIAL PILHAO | 10 | 8 | 367.86
2024-08-19 | ITM 02 NOVA-USINA DE BLENDAGEM SILICOSO | 0 | 26 | 807.62
2024-08-19 | PATIO DE PRODUTOS-PLATAFORMA TERMINAL-SARZEDO[PILHA 4] SINTER FEED ESPECIAL | 31 | 148 | 3701.88
2024-08-19 | BARRAGEM B4[MANGABA]-ITM 09 ROM FERROMAR | 0 | 8 | 351.98
2024-08-19 | ITM 09-PATIO DE PRODUTOS SINTER FEED ESPECIAL | 0 | 123 | 3639.24
2024-08-19 | Hematitinha Complemento ITM 09 A
2024-08-19 | COMPLEXO DE FILTRAGEM-PILHA B02 REJEITO FILTRADO | 0 | 9 | 390.8
2024-08-19 | Over Reprocesso |  |  | 2656
2024-08-19 | Hematitinha Especial ITM 09 C
2024-08-19 | alimentacao_itm09_a |  |  | 4227 | [6 empty] | 57.99988 | 11.35655 | 1.834775 | 0.09153188 | 0.1539498 | 3.085473 | 0
2024-08-19 | PILHA B02-PILHA B02 REJEITO TRATADO | 0 | 31 | 1306.77
2024-08-19 | Sinter Blendagem ITM 09 C |  |  | 3637
2024-08-19 | ITM 09-ITM 02 PRINCIPAL SINTER COMUM | 39 | 75 | 2345.47
2024-08-19 | ITM 04[SUBPRODUTO]-ITM 08 SINTER COMUM | 5 | 25 | 740.7
2024-08-19 | PATIO MANGABA[SILICOSO]-ACESSO PORTARIA ITAMINAS SILICOSO | 39 | 2 | 97.14
2024-08-19 | Sinter Pátio Produtos ITM09 C
2024-08-19 | PATIO DE PRODUTOS-ITM 08 PELLET FEED | 0 | 9 | 253.71
2024-08-19 | PFF Abobora
2024-08-19 | Sinter Blendagem ITM 09 B
2024-08-19 | Over Descarte |  |  | 436.85
2024-08-19 | Filtro 02 |  |  | 2126.7
2024-08-19 | ITM 04[SUBPRODUTO]-ITM 02 PRINCIPAL SINTER CORRETIVO | 0 | 87 | 2761.99
2024-08-19 | Alimentação Gobal ITM 02 B |  |  | 4855 | [6 empty] | 48.39765 | 24.63257 | 1.78588 | 0.1204225 | 0.2350159 | 3.652616 | 1.010271 | 8344.19
2024-08-19 | Hematitinha Comum ITM 09 A
2024-08-19 | Filtro 01 |  |  | 1488.23
2024-08-19 | PATIO DE PRODUTOS-PLATAFORMA TERMINAL-SARZEDO[PILHA 5] SINTER FEED ESPECIAL | 31 | 4 | 96.19
2024-08-19 | ITM 04[SUBPRODUTO]-ITM 02 NOVA SINTER CORRETIVO | 0 | 107 | 3380.57
2024-08-19 | Hematitinha Especial ITM 09 B
2024-08-19 | PATIO DE PRODUTOS-PLATAFORMA TERMINAL-SARZEDO[VAGAO] SINTER FEED ESPECIAL | 31 | 225 | 5686.93
2024-08-19 | ITM 02 NOVA[B]-USINA DE BLENDAGEM SINTER FEED ESPECIAL | 2 | 24 | 753.07 | [6 empty] | 58.07 | 14.52 | 0.62 | 0.05 | 0.11 | 1.58
2024-08-19 | Hematitinha Complemento ITM 09 D
2024-08-19 | PRAÇA DA 11-PATIO MANGABA[PILHA 2] FORRO HEMATITINHA | 0 | 1 | 44.93
2024-08-19 | BARRAGEM B4[MANGABA]-ITM 04[ESTOQUE ROM] ROM FERROMAR | 0 | 5 | 236.64
2024-08-19 | Alimentação Gobal ITM 02 A |  |  | 5573 | [6 empty] | 47.02291 | 25.90609 | 2.154289 | 0.1346438 | 0.2640338 | 3.982533 | 0.5849004 | 8514.01
2024-08-19 | Sinter Blendagem ITM 09 D
2024-08-19 | PILHAO - PDE MANGABA-ITM 09 MATERIAL PILHAO | 7 | 138 | 6787.2
2024-08-19 | SUMPAO-ITM 02 PRINCIPAL SINTER COMUM | 0 | 10 | 460.92
2024-08-19 | ITM 02 NOVA[B]-PATIO MANGABA[PILHA SILICOSO] SILICOSO |  |  | 849.73 | [6 empty] | 54.94 | 14.09 | 1.99 | 0.212 | 0.1 | 4.25
2024-08-19 | PDE SAMPAIO-ITM 09 FINOS | 0 | 15 | 829.38
2024-08-19 | alimentacao_itm09_d |  |  | 4175 | [6 empty] | 42.07316 | 32.42478 | 2.952201 | 0.1522915 | 0.187097 | 3.666913 | 1.361784 | 2163.97
2024-08-19 | DESAGUAMENTO DE PRODUTO ITM 8-PATIO DE PRODUTOS PELLET FEED | 39 | 117 | 3879.68 | [6 empty] | 61.99 | 8.18 | 0.7 | 0.062 | 0.07 | 1.91
2024-08-19 | CAVA SAMAMBAIA BAIXO-ITM 09 ROM FERROMAR | 0 | 90 | 4487.49
2024-08-19 | alimentacao_itm09_c |  |  | 4736 | [6 empty] | 58.19774 | 11.01392 | 1.845946 | 0.09321376 | 0.1318763 | 3.146096 | 0 | 9407.42
2024-08-19 | Sinter Terceiros TIG |  |  | 1468
2024-08-19 | ITM 04[SUBPRODUTO]-ITM 08 SINTER CORRETIVO | 0 | 111 | 3466.55
2024-08-19 | ITM 02 PRINCIPAL-USINA DE BLENDAGEM SINTER FEED ESPECIAL | 3 | 50 | 1592.88 | [6 empty] | 58.18 | 14.27 | 0.8 | 0.055 | 0.13 | 1.52
2024-08-19 | Hematitinha Complemento ITM 09 B
2024-08-19 | PLATAFORMA TERMINAL-SARZEDO[PILHA 5]-PLATAFORMA TERMINAL-SARZEDO[VAGAO] SINTER FEED COMUM | 33 | 1 | 24.52
2024-08-19 | Sinter Blendagem ITM 09 A |  |  | 2435
2024-08-19 | PRAÇA DA 11-PATIO MANGABA[PILHA 1] ESTERIL FRANCO | 0 | 5 | 223.38
2024-08-19 | PILHAO - PDE MANGABA-ITM 09 MATERIAL PILHAO ESPECIAL | 9 | 46 | 2136.95
2024-08-19 | Hematitinha Comum ITM 09 B
2024-08-19 | PFF Pilhão |  |  | 1602
2024-08-19 | ITM 02 PRINCIPAL-PATIO MANGABA[PILHA SILICOSO] SILICOSO | 0 | 41 | 1262.14 | [6 empty] | 52.21 | 17.66 | 2.12 | 0.133 | 0.21 | 4.96
2024-08-19 | PRAÇA DA 11-CAVA SAMPAIO ESTERIL FRANCO | 0 | 3 | 127.72
2024-08-19 | ITM 09-ITM 08 SINTER COMUM | 39 | 11 | 335.99
2024-08-19 | Filtro 04 |  |  | 1843.14
2024-08-19 | ITM 08-PILHA B02 REJEITO DESAGUADO | 0 | 9 | 410.11
2024-08-19 | ITM 02 NOVA[A]-USINA DE BLENDAGEM SINTER FEED ESPECIAL | 2 | 37 | 1140.33 | [6 empty] | 58.63 | 14.11 | 0.76 | 0.055 | 0.11 | 1.31
2024-08-19 | Rejeito Desaguado |  |  | 2696.91 | [6 empty] | 27.8 | 54.81 | 0.86 | 0.075 | 0.14 | 4.1
2024-08-19 | Hematitinha Comum ITM 09 C
2024-08-19 | ITM 04[SUBPRODUTO]-ITM 02 PRINCIPAL SINTER COMUM | 5 | 64 | 1984.23
2024-08-19 | PDE SAMPAIO-ITM 04[ESTOQUE ROM] FINOS | 0 | 19 | 1007.37
2024-08-19 | ITM 02 PRINCIPAL-PATIO MANGABA[PILHA OVER] OVER | 0 | 5 | 208.03
2024-08-19 | ITM 09-USINA DE BLENDAGEM SINTER FEED ESPECIAL | 0 | 11 | 353.68
2024-08-19 | SUMPAO-ITM 08 SINTER COMUM | 0 | 26 | 1268.42
2024-08-19 | CAVA SAMPAIO-BARRAGEM B4 ESTERIL FRANCO | 4 | 4 | 170.92
2024-08-19 | Sinter Terceiros Vargem Grande
2024-08-19 | alimentacao_itm09_b |  |  | 4915 | [6 empty] | 58.19774 | 11.01392 | 1.845946 | 0.09321376 | 0.1318763 | 3.146096 | 0
2024-08-19 | Hematitinha Especial ITM 09 A |  |  | 1192
2024-08-19 | PFF Curva do Joelho
2024-08-19 | PATIO DE PRODUTOS-PLATAFORMA TERMINAL-SARZEDO[VAGAO] SINTER FEED COMUM | 31 | 42 | 1003.23
2024-08-19 | Média Filtro |  |  | 6376.2
2024-08-19 | ITM 04[SUBPRODUTO]-ITM 02 NOVA SINTER COMUM | 5 | 86 | 2595.37
2024-08-19 | ITM 02 NOVA[A]-PATIO MANGABA[PILHA SILICOSO] SILICOSO |  |  | 1570.83 | [6 empty] | 54.09 | 15.18 | 2.09 | 0.219 | 0.08 | 4.44
2024-08-19 | Sinter Pátio Produtos ITM09 D
2024-08-19 | Sinter Pátio Produtos ITM09 B |  |  | 3957
2024-08-19 | Sinter Sarzedo
2024-08-20 | ITM 04[SUBPRODUTO]-CAVA PAIOL SINTER ITM04 BLEND
2024-08-20 | ITM 09-ITM 02 PRINCIPAL SINTER COMUM | 39 | 55 | 1639.29
2024-08-20 | Sinter Blendagem ITM 09 B |  |  | 3018
2024-08-20 | ITM 02 NOVA[B]-PATIO MANGABA[PILHA SILICOSO] SILICOSO | 0 | 44 | 1375.19 | [6 empty] | 54.88 | 14.27 | 1.48 | 0.141 | 0.14 | 5.21
2024-08-20 | Hematitinha Complemento ITM 09 A
2024-08-20 | Feijãozinho ITM 02 Principal |  |  | 1210.55
2024-08-20 | ITM 09-PATIO MANGABA[PILHA OVER] OVER | 0 | 5 | 231.82
2024-08-20 | PILHAO - PDE MANGABA-ITM 04[ESTOQUE ROM] MATERIAL PILHAO | 10 | 8 | 387.87
2024-08-20 | Hematitinha Especial ITM 09 C
2024-08-20 | PFF Abobora
2024-08-20 | PATIO DE PRODUTOS-PLATAFORMA TERMINAL-SARZEDO[PILHA 9] SINTER FEED ESPECIAL | 31 | 451 | 11193.42
2024-08-20 | Filtro 02 |  |  | 1717.34
2024-08-20 | PRAÇA DA 11-PATIO MANGABA[PILHA 1] ESTERIL FRANCO | 0 | 11 | 499.09
2024-08-20 | Alimentação Seca ITM 08 C |  |  | 6603 | [6 empty] | 44.39282 | 29.34118 | 2.696139 | 0.0795476 | 0.1948725 | 3.93377 | 0.8994809 | 4566.49
2024-08-20 | ITM 02 NOVA[A]-USINA DE BLENDAGEM SINTER FEED ESPECIAL | 2 | 38 | 1141.58 | [6 empty] | 56.8 | 16.22 | 0.82 | 0.071 | 0.08 | 1.49
2024-08-20 | Rejeito Filtrado |  |  | 5707.63 | [6 empty] | 33.72 | 40.08 | 4.65 | 0.177 | 0.06 | 5.68 |  |  | 350 | 19
2024-08-20 | SUMPAO-ITM 02 PRINCIPAL SINTER COMUM | 0 | 30 | 1077.36
2024-08-20 | Rejeito Desaguado |  |  | 2986.41 | [6 empty] | 35.83 | 43.35 | 0.95 | 0.107 | 0.1 | 3.94
2024-08-20 | SUMPAO-ITM 08 SINTER COMUM | 0 | 63 | 2146.21
2024-08-20 | Hematitinha Complemento ITM 09 B
2024-08-20 | Hematitinha Comum ITM 09 C
2024-08-20 | Média Filtro |  |  | 6342.79
2024-08-20 | CAVA SAMAMBAIA BAIXO-ITM 09 ROM FERROMAR | 0 | 116 | 5771.68
2024-08-20 | Hematitinha Complemento ITM 09 D
2024-08-20 | Over Reprocesso |  |  | 3181
2024-08-20 | COMPLEXO DE FILTRAGEM-PILHA B02 REJEITO FILTRADO | 0 | 20 | 740.73
2024-08-20 | PATIO MANGABA[PILHA 1]-ITM 08 SINTER CORRETIVO | 0 | 34 | 1096.04
2024-08-20 | ITM 04[SUBPRODUTO]-CAVA SAMPAIO FORRO HEMATITINHA | 8 | 1 | 46.08
2024-08-20 | Sinter Pátio Produtos ITM09 A
2024-08-20 | ITM 02 PRINCIPAL-PATIO MANGABA[PILHA OVER] OVER | 0 | 6 | 221.08
2024-08-20 | PDE SAMPAIO-ITM 09 FINOS | 0 | 22 | 1173.25
2024-08-20 | ITM 04[SUBPRODUTO]-ITM 08 SINTER CORRETIVO | 0 | 84 | 2902.22
2024-08-20 | ITM 04[SUBPRODUTO]-PATIO MANGABA[PILHA 1] SINTER ITM04 BLEND
2024-08-20 | Hematitinha Comum ITM 09 B
2024-08-20 | ITM 02 PRINCIPAL-PATIO MANGABA[PILHA SILICOSO] SILICOSO | 0 | 54 | 1616.48 | [6 empty] | 53.67 | 16.27 | 1.51 | 0.117 | 0.12 | 4.01
2024-08-20 | Hematitinha Comum ITM 09 D
2024-08-20 | ITM 09-USINA DE BLENDAGEM SINTER FEED ESPECIAL | 0 | 1 | 35.38
2024-08-20 | PILHAO - PDE MANGABA-BARRAGEM B4 ESTERIL FRANCO | 9 | 3 | 125.48
2024-08-20 | PDE SAMPAIO-ITM 04[ESTOQUE ROM] FINOS | 0 | 21 | 1024.46
2024-08-20 | CAVA SAMAMBAIA BAIXO-ITM 04[ESTOQUE ROM] ROM FERROMAR | 0 | 7 | 339.82
2024-08-20 | BARRAGEM B4[MANGABA]-ITM 04[ESTOQUE ROM] ROM FERROMAR | 0 | 4 | 187.68
2024-08-20 | ITM 04[SUBPRODUTO]-ITM 02 NOVA SINTER CORRETIVO | 0 | 105 | 3286.01
2024-08-20 | Sinter Blendagem ITM 09 C |  |  | 2148
2024-08-20 | PILHAO - PDE MANGABA-ITM 09 MATERIAL PILHAO | 7 | 135 | 6534.52
2024-08-20 | Hematitinha Especial ITM 09 A |  |  | 1338
2024-08-20 | ITM 04[SUBPRODUTO]-PATIO MANGABA[PILHA 1] SINTER CORRETIVO
2024-08-20 | Hematitinha Especial ITM 09 B
2024-08-20 | Sinter Pátio Produtos ITM09 B
2024-08-20 | DESAGUAMENTO DE PRODUTO ITM 8-PATIO DE PRODUTOS PELLET FEED | 39 | 141 | 4427.34 | [6 empty] | 61.94 | 8.19 | 0.79 | 0.065 | 0.06 | 1.93 |  |  |  | 18
2024-08-20 | PATIO MANGABA[PILHA 1]-ITM 02 PRINCIPAL SINTER CORRETIVO | 0 | 32 | 965.15
2024-08-20 | PRAÇA DA 11-CAVA SAMPAIO ESTERIL FRANCO | 0 | 7 | 320.41
2024-08-20 | ITM 09-ITM 09 ROM OPORTUNIDADE | 0 | 23 | 980.33
2024-08-20 | Hematitinha Especial ITM 09 D
2024-08-20 | ITM 02 NOVA-PATIO MANGABA[PILHA OVER] OVER | 0 | 15 | 417.27
2024-08-20 | PILHAO - PDE MANGABA-PATIO MANGABA[PILHA 1] ESTERIL FRANCO | 0 | 11 | 500.22
2024-08-20 | ITM 08-PILHA B02 REJEITO DESAGUADO | 0 | 17 | 702.99
2024-08-20 | PILHA B02-PILHA B02 REJEITO TRATADO | 0 | 17 | 656.4
2024-08-20 | alimentacao_itm09_c |  |  | 5102 | [6 empty] | 54.93213 | 15.74123 | 1.770185 | 0.07637109 | 0.06500528 | 3.527859 | 0 | 9524.82
2024-08-20 | ITM 02 NOVA[B]-USINA DE BLENDAGEM SINTER FEED ESPECIAL | 2 | 29 | 846.24 | [6 empty] | 59.46 | 12.47 | 0.6 | 0.058 | 0.06 | 1.73
2024-08-20 | Sinter Terceiros TIG
2024-08-20 | Over Descarte |  |  | 929.01
2024-08-20 | Alimentação Gobal ITM 02 B |  |  | 4428 | [6 empty] | 48.61743 | 24.15694 | 1.753414 | 0.1002396 | 0.1694735 | 4.149082 | 0.8227118 | 7389.51
2024-08-20 | Sinter Pátio Produtos ITM09 D
2024-08-20 | ITM 04[SUBPRODUTO]-ITM 02 PRINCIPAL SINTER CORRETIVO | 0 | 110 | 3500.82
2024-08-20 | Sinter Pátio Produtos ITM09 C
2024-08-20 | alimentacao_itm09_a |  |  | 4749 | [6 empty] | 55.49884 | 14.92086 | 1.783332 | 0.07929394 | 0.07660998 | 3.461609
2024-08-20 | Hematitinha Comum ITM 09 A
2024-08-20 | PATIO DE PRODUTOS-PATIO MANGABA[PILHA 1] ESTERIL FRANCO | 0 | 1 | 23.54
2024-08-20 | PATIO MANGABA[PILHA 1]-ITM 08 ROM ATERRO | 0 | 26 | 1090.48
2024-08-20 | Sinter Sarzedo
2024-08-20 | SUMPAO-ITM 02 NOVA[A] SINTER COMUM | 0 | 94 | 2871.82
2024-08-20 | ITM 09-ITM 08 SINTER COMUM | 39 | 38 | 1073.74
2024-08-20 | alimentacao_itm09_b |  |  | 4719 | [6 empty] | 54.93213 | 15.74123 | 1.770185 | 0.07637109 | 0.06500528 | 3.527859 | 0
2024-08-20 | ITM 04[SUBPRODUTO]-CAVA PAIOL SINTER COMUM
2024-08-20 | ITM 02 PRINCIPAL-USINA DE BLENDAGEM SINTER FEED ESPECIAL | 3 | 58 | 1779.32 | [6 empty] | 57.25 | 14.9 | 0.72 | 0.053 | 0.08 | 1.61
2024-08-20 | ITM 08-PATIO MANGABA[PILHA OVER] OVER | 0 | 34 | 1137.26
2024-08-20 | PFF Pilhão
2024-08-20 | Sinter Terceiros Vargem Grande
2024-08-20 | PLATAFORMA TERMINAL-SARZEDO[PILHA 5]-ITM 08 SINTER FEED ESPECIAL | 0 | 21 | 567.47
2024-08-20 | SUMPAO-ITM 02 NOVA[B] SINTER COMUM | 0 | 30 | 961
2024-08-20 | ITM 02 NOVA[A]-PATIO MANGABA[PILHA SILICOSO] SILICOSO | 0 | 37 | 1167.75 | [6 empty] | 54.38 | 14.17 | 1.59 | 0.159 | 0.1 | 5.91
2024-08-20 | Alimentação Seca ITM 08 AB
2024-08-20 | ITM 09-ITM 02 NOVA SINTER COMUM | 2 | 43 | 1284.68
2024-08-20 | Filtro 04 |  |  | 1161.73
2024-08-20 | Hematitinha Complemento ITM 09 C
2024-08-20 | Sinter Blendagem ITM 09 D
2024-08-20 | alimentacao_itm09_d |  |  | 3252 | [6 empty] | 43.4835 | 30.63291 | 3.14038 | 0.06975573 | 0.1128244 | 3.429312 | 1.703284 | 4905.4
2024-08-20 | Sinter Blendagem ITM 09 A |  |  | 3211
2024-08-20 | Alimentação Gobal ITM 02 A |  |  | 4507 | [6 empty] | 49.36407 | 22.82596 | 1.746623 | 0.1117898 | 0.1608071 | 4.414462 | 0.5941967 | 5614.71
2024-08-20 | PATIO DE PRODUTOS-PLATAFORMA TERMINAL-SARZEDO[PILHA 6] PELLET FEED | 31 | 474 | 11995.98
2024-08-20 | ITM 09-CAVA CARRAPATO 3035 BAIXO FORRO OVER | 0 | 9 | 397.19
2024-08-20 | CAVA SAMPAIO-ITM 09 ROM FERROMAR | 10 | 24 | 1010.41
2024-08-20 | CAVA SAMPAIO-BARRAGEM B4 ESTERIL FRANCO | 4 | 3 | 129.62
2024-08-20 | Filtro 03 |  |  | 1666.83
2024-08-20 | PFF Curva do Joelho
2024-08-20 | Alimentação Gobal ITM 02 Principal |  |  | 5188 | [6 empty] | 47.96961 | 25.06822 | 1.805928 | 0.09827554 | 0.1761479 | 4.076562 | 0.9385348 | 6411.44
2024-08-20 | Filtro 01 |  |  | 1161.73
2024-08-21 | Alimentação Seca ITM 08 C |  |  | 5357 | [6 empty] | 47.027 | 26.05292 | 2.467467 | 0.08758348 | 0.2063185 | 3.723366 | 0.6985519 | 6180.72
2024-08-21 | alimentacao_itm09_b |  |  | 5140 | [6 empty] | 60.55384 | 5.559152 | 2.380307 | 0.06015476 | 0.1210061 | 4.956993 | 0
2024-08-21 | Filtro 01 |  |  | 1308.52
2024-08-21 | Sinter Blendagem ITM 09 A |  |  | 4129
2024-08-21 | Rejeito Filtrado |  |  | 6668 | [6 empty] | 31.75 | 41.93 | 5.16 | 0.133 | 0.42 | 6.31 |  |  | 300 | 18
2024-08-21 | Sinter Pátio Produtos ITM09 B
2024-08-21 | Hematitinha Complemento ITM 09 C
2024-08-21 | Hematitinha Especial ITM 09 C
2024-08-21 | Feijãozinho ITM 02 Principal |  |  | 1044.13
2024-08-21 | Sinter Terceiros TIG
2024-08-21 | Hematitinha Comum ITM 09 C
2024-08-21 | Filtro 02 |  |  | 1931.92
2024-08-21 | alimentacao_itm09_a |  |  | 4765 | [6 empty] | 57.4577 | 11.16689 | 2.044285 | 0.06908584 | 0.09016386 | 4.169903
2024-08-21 | CAVA SAMAMBAIA BAIXO-ITM 04[ESTOQUE ROM] ROM FERROMAR | 0 | 14 | 694.53
2024-08-21 | Hematitinha Comum ITM 09 D
2024-08-21 | PFF Pilhão |  |  | 707
2024-08-21 | PFF Abobora
2024-08-21 | Filtro 03 |  |  | 2056.56
2024-08-21 | Sinter Pátio Produtos ITM09 C
2024-08-21 | Alimentação Gobal ITM 02 A |  |  | 4488 | [6 empty] | 51.07185 | 21.95573 | 1.345463 | 0.0917675 | 0.1138375 | 3.303002 | 0.6954627 | 5409.435
2024-08-21 | Alimentação Seca ITM 08 AB |  |  | 755 | [6 empty] | 47.027 | 26.05292 | 2.467467 | 0.08758348 | 0.2063185 | 3.723366 | 0.6985519
2024-08-21 | PRAÇA DA 11-PATIO MANGABA[PILHA 1] ESTERIL FRANCO | 0 | 5 | 188.87
2024-08-21 | PLATAFORMA TERMINAL-SARZEDO[PILHA 5]-ITM 08 SINTER FEED ESPECIAL | 0 | 23 | 667.85
2024-08-21 | Over Reprocesso |  |  | 2544
2024-08-21 | Hematitinha Comum ITM 09 A
2024-08-21 | Sinter Blendagem ITM 09 B |  |  | 1854
2024-08-21 | alimentacao_itm09_c |  |  | 5056 | [6 empty] | 60.55384 | 5.559152 | 2.380307 | 0.06015476 | 0.1210061 | 4.956993 | 0 | 7769.57
2024-08-21 | Over Descarte |  |  | 2097.67
2024-08-21 | Sinter Pátio Produtos ITM09 A
2024-08-21 | Hematitinha Especial ITM 09 D
2024-08-21 | Hematitinha Especial ITM 09 A |  |  | 636
2024-08-21 | ACESSO PORTARIA ITAMINAS-ITM 02 PRINCIPAL ROM ATERRO | 0 | 7 | 364.48
2024-08-21 | Sinter Pátio Produtos ITM09 D
2024-08-21 | Sinter Blendagem ITM 09 C
2024-08-21 | Hematitinha Complemento ITM 09 A
2024-08-21 | Sinter Terceiros Vargem Grande
2024-08-21 | Hematitinha Comum ITM 09 B
2024-08-21 | Rejeito Desaguado |  |  | 3122.44 | [6 empty] | 34.2 | 46.3 | 0.81 | 0.069 | 0.13 | 3.51 | 0.37
2024-08-21 | Sinter Blendagem ITM 09 D
2024-08-21 | Hematitinha Complemento ITM 09 D
2024-08-21 | alimentacao_itm09_d |  |  | 3654 | [6 empty] | 53.21 | 17.96 | 2.22 | 0.075 | 0.12 | 3.21 | 0.73 | 608.74
2024-08-21 | ITM 08-PILHA B02 REJEITO DESAGUADO | 0 | 14 | 572.15
2024-08-21 | Hematitinha Especial ITM 09 B
2024-08-21 | Hematitinha Complemento ITM 09 B
2024-08-21 | PFF Curva do Joelho
2024-08-21 | Alimentação Gobal ITM 02 Principal |  |  | 4564 | [6 empty] | 49.95004 | 23.33073 | 1.524977 | 0.09160664 | 0.1456869 | 3.322303 | 0.6925671 | 5721.06
2024-08-21 | Sinter Sarzedo |  |  | 707
2024-08-21 | Alimentação Gobal ITM 02 B |  |  | 4836 | [6 empty] | 50.15202 | 22.98929 | 1.507578 | 0.09142821 | 0.1399749 | 3.400324 | 0.7020924 | 6694.495
2024-08-21 | PILHAO - PDE MANGABA-PATIO MANGABA[PILHA 1] ESTERIL FRANCO | 0 | 22 | 985.3
2024-08-21 | ITM 09-ITM 02 PRINCIPAL SINTER COMUM | 39 | 43 | 1288.37
2024-08-21 | PILHAO - PDE MANGABA-BARRAGEM B4 ESTERIL FRANCO | 9 | 3 | 139.16
2024-08-21 | PATIO MANGABA[PILHA 1]-ITM 08 ROM ATERRO | 0 | 3 | 155.78
2024-08-21 | PATIO MANGABA[PILHA OVER]-ACESSO PRINCIPAL INTERNO OVER | 0 | 1 | 33.28
2024-08-21 | PILHAO - PDE MANGABA-ITM 04[ESTOQUE ROM] MATERIAL PILHAO | 10 | 14 | 692.84
2024-08-21 | ITM 04[SUBPRODUTO]-ITM 04[SUBPRODUTO] OVER | 2 | 1 | 39.26
2024-08-21 | ITM 02 NOVA-PATIO MANGABA[PILHA OVER] OVER | 0 | 19 | 505.02
2024-08-21 | ITM 09-ITM 09 ROM OPORTUNIDADE | 0 | 12 | 499.49
2024-08-21 | ITM 09-PATIO MANGABA[PILHA OVER] OVER | 0 | 15 | 645.39
2024-08-21 | ITM 08-PATIO MANGABA[PILHA OVER] OVER | 0 | 29 | 907.33
2024-08-21 | CAVA SAMAMBAIA BAIXO-ITM 09 ROM FERROMAR | 0 | 77 | 4049.38
2024-08-21 | PDE SAMPAIO-ITM 04[ESTOQUE ROM] FINOS | 0 | 7 | 366.85
2024-08-21 | ITM 04[SUBPRODUTO]-ITM 02 PRINCIPAL SINTER CORRETIVO | 0 | 81 | 2480.18
2024-08-21 | ITM 04[SUBPRODUTO]-ITM 02 NOVA SINTER COMUM | 5 | 90 | 2930.08
2024-08-21 | ITM 02 PRINCIPAL-PATIO MANGABA[PILHA SILICOSO] SILICOSO | 0 | 43 | 1206.03 | [6 empty] | 52.86 | 17.06 | 1.66 | 0.142 | 0.15 | 5.1
2024-08-21 | PILHAO - PDE MANGABA-ITM 09 MATERIAL PILHAO | 7 | 73 | 3456.45
2024-08-21 | ITM 02 NOVA[B]-PATIO MANGABA[PILHA SILICOSO] SILICOSO | 0 | 45 | 1335.79 | [6 empty] | 52.41 | 16.94 | 1.61 | 0.121 | 0.2 | 5.9
2024-08-21 | ITM 04[SUBPRODUTO]-ITM 08 SINTER CORRETIVO | 0 | 92 | 3015.5
2024-08-21 | PILHAO - PDE MANGABA-PILHA B02 ESTERIL PILHAO | 0 | 5 | 187.45
2024-08-21 | PILHA B02-PILHA B02 REJEITO TRATADO | 0 | 20 | 695.41
2024-08-21 | PRAÇA DA 11-CAVA SAMPAIO ESTERIL FRANCO | 0 | 3 | 138.87
2024-08-21 | PATIO DE PRODUTOS-PLATAFORMA TERMINAL-SARZEDO[PILHA 7] PELLET FEED | 31 | 270 | 6984.5
2024-08-21 | ITM 09-CAVA CARRAPATO 3035 BAIXO FORRO OVER | 0 | 30 | 1452.28
2024-08-21 | ITM 04[SUBPRODUTO]-ITM 02 PRINCIPAL SINTER COMUM | 5 | 104 | 3221.16
2024-08-21 | COMPLEXO DE FILTRAGEM-PILHA B02 REJEITO FILTRADO | 0 | 12 | 485.5
2024-08-21 | DESAGUAMENTO DE PRODUTO ITM 8-PATIO DE PRODUTOS PELLET FEED | 39 | 128 | 3851.18 | [6 empty] | 62.8 | 7.2 | 0.75 | 0.062 | 0.08 | 1.91
2024-08-21 | Filtro 04 |  |  | 1371
2024-08-21 | ITM 04[SUBPRODUTO]-ITM 02 NOVA SINTER CORRETIVO | 0 | 58 | 1744.66
2024-08-21 | PATIO DE PRODUTOS-PLATAFORMA TERMINAL-SARZEDO[PILHA 6] PELLET FEED | 31 | 67 | 1719.97
2024-08-21 | ITM 04[SUBPRODUTO]-ITM 08 SINTER COMUM | 5 | 29 | 1013.17
2024-08-21 | PRAÇA DA 11-ITM 09 ROM ATERRO | 0 | 11 | 432.26
2024-08-21 | PILHAO - PDE MANGABA-ITM 09 MATERIAL PILHAO ESPECIAL | 9 | 25 | 1373.18
2024-08-21 | ITM 09-ITM 02 NOVA SINTER COMUM | 2 | 44 | 1285.06
2024-08-21 | CAVA SAMPAIO-BARRAGEM B4 ESTERIL FRANCO | 4 | 4 | 175.73
2024-08-21 | ITM 02 PRINCIPAL-PATIO MANGABA[PILHA OVER] OVER | 0 | 7 | 191.57
2024-08-21 | PATIO DE PRODUTOS-PLATAFORMA TERMINAL-SARZEDO[PILHA 9] SINTER FEED ESPECIAL | 31 | 66 | 1676.07
2024-08-21 | ITM 02 NOVA[A]-PATIO MANGABA[PILHA SILICOSO] SILICOSO | 0 | 34 | 1031.57 | [6 empty] | 53.52 | 16.17 | 1.79 | 0.128 | 0.17 | 4.9
2024-08-21 | ITM 02 NOVA[B]-USINA DE BLENDAGEM SINTER FEED ESPECIAL | 2 | 42 | 1282.64 | [6 empty] | 59.22 | 12.88 | 0.54 | 0.046 | 0.1 | 1.7
2024-08-21 | ITM 09-USINA DE BLENDAGEM SINTER FEED ESPECIAL | 0 | 24 | 707
2024-08-21 | ITM 09-ITM 08 SINTER COMUM | 39 | 136 | 4074.75
2024-08-21 | ITM 02 PRINCIPAL-USINA DE BLENDAGEM SINTER FEED ESPECIAL | 3 | 62 | 1846.96 | [6 empty] | 57.05 | 15.76 | 0.6 | 0.044 | 0.08 | 1.88
2024-08-21 | ITM 04[SUBPRODUTO]-PATIO MANGABA[PILHA 1] SINTER CORRETIVO | 0 | 73 | 2251.52
2024-08-21 | Média Filtro |  |  | 6358.27
2024-08-21 | PATIO MANGABA[PILHA 1]-USINA DE BLENDAGEM SILICOSO | 0 | 5 | 228.86
2024-08-21 | PATIO MANGABA[OVER]-ITM 08 PELLET FEED | 36 | 7 | 279.01
2024-08-21 | PDE SAMPAIO-ITM 09 FINOS | 0 | 26 | 1270.24
2024-08-21 | ITM 02 NOVA[A]-USINA DE BLENDAGEM SINTER FEED ESPECIAL | 2 | 35 | 1036.64 | [6 empty] | 58.97 | 13.24 | 0.6 | 0.049 | 0.1 | 1.6
2024-08-22 | ITM 09-BARRAGEM B4 OVER | 8 | 2 | 86.19
2024-08-22 | ITM 04[SUBPRODUTO]-ITM 02 PRINCIPAL SINTER COMUM | 5 | 46 | 1398.54
2024-08-22 | ITM 04[SUBPRODUTO]-ITM 02 NOVA SINTER CORRETIVO | 0 | 119 | 3979.12
2024-08-22 | PATIO MANGABA[PILHA 1]-USINA DE BLENDAGEM SILICOSO | 0 | 35 | 1512.88
2024-08-22 | USINA DE BLENDAGEM-ITM 02 NOVA SINTER COMUM | 0 | 1 | 28.61
2024-08-22 | PILHAO - PDE MANGABA-BARRAGEM B4 ESTERIL FRANCO | 9 | 5 | 242.11
2024-08-22 | ITM 04[SUBPRODUTO]-ITM 02 NOVA SINTER COMUM | 5 | 101 | 2783.65
2024-08-22 | CAVA SAMAMBAIA BAIXO-ITM 09 ROM FERROMAR | 0 | 73 | 3823.69
2024-08-22 | CAVA SAMPAIO-BARRAGEM B4 ESTERIL FRANCO | 4 | 18 | 748.72
2024-08-22 | ITM 09-ITM 08 SINTER COMUM | 39 | 52 | 1614.57
2024-08-22 | ITM 08-PATIO MANGABA[PILHA OVER] OVER | 0 | 30 | 925.56
2024-08-22 | PRAÇA DA 11-PATIO MANGABA[PILHA 1] ESTERIL FRANCO | 0 | 2 | 93.24
2024-08-22 | PILHAO - PDE MANGABA-PATIO MANGABA[PILHA 1] ESTERIL FRANCO | 0 | 5 | 242.52
2024-08-22 | ITM 02 NOVA[B]-PATIO MANGABA[PILHA SILICOSO] SILICOSO | 0 | 19 | 586.73 | [6 empty] | 52.94 | 15.83 | 1.93 | 0.154 | 10 | 5.91
2024-08-22 | ITM 04[SUBPRODUTO]-ITM 08 SINTER CORRETIVO | 0 | 130 | 3865.65
2024-08-22 | BARRAGEM B4-ITM 04[ESTOQUE ROM] ROM FERROMAR | 0 | 3 | 131.49
2024-08-22 | ITM 02 NOVA[A]-PATIO MANGABA[PILHA SILICOSO] SILICOSO | 0 | 33 | 1032.73 | [6 empty] | 53.9 | 15.56 | 1.5 | 0.13 | 0.09 | 5.41
2024-08-22 | ITM 02 PRINCIPAL-USINA DE BLENDAGEM SINTER FEED ESPECIAL | 3 | 45 | 1349.12 | [6 empty] | 57.96 | 14.63 | 0.65 | 0.052 | 0.07 | 1.62
2024-08-22 | PLATAFORMA TERMINAL-SARZEDO[VAGAO]-PATIO B1 SINTER TIG | 0 | 80 | 2111.93
2024-08-22 | PATIO DE PRODUTOS-PLATAFORMA TERMINAL-SARZEDO[PILHA 7] PELLET FEED | 31 | 50 | 1296.46
2024-08-22 | PDE SAMPAIO-ITM 09 FINOS | 0 | 108 | 5429.34
2024-08-22 | ITM 04[SUBPRODUTO]-ITM 02 PRINCIPAL SINTER CORRETIVO | 0 | 151 | 4662.22
2024-08-22 | ITM 02 NOVA[A]-USINA DE BLENDAGEM SINTER FEED ESPECIAL | 2 | 24 | 753.64 | [6 empty] | 58.78 | 13.94 | 0.62 | 0.051 | 0.06 | 1.21
2024-08-22 | USINA DE BLENDAGEM-ITM 08 SINTER COMUM | 0 | 29 | 1295.4
2024-08-22 | ITM 09-PATIO DE PRODUTOS SINTER FEED ESPECIAL | 0 | 104 | 2930.68
2024-08-22 | PRAÇA DA 11-CAVA SAMPAIO ESTERIL FRANCO | 0 | 7 | 304.08
2024-08-22 | Média Filtro |  |  | 6348.35
2024-08-22 | ITM 09-USINA DE BLENDAGEM SINTER FEED ESPECIAL | 0 | 18 | 518.32
2024-08-22 | PATIO MANGABA[SILICOSO]-ACESSO PORTARIA ITAMINAS SILICOSO | 39 | 2 | 55.99
2024-08-22 | ITM 09-ITM 02 NOVA SINTER COMUM | 2 | 37 | 1062.42
2024-08-22 | COMPLEXO DE FILTRAGEM-PILHA B02 REJEITO FILTRADO | 0 | 8 | 346.4
2024-08-22 | ITM 02 NOVA[B]-USINA DE BLENDAGEM SINTER FEED ESPECIAL | 2 | 20 | 618.11 | [6 empty] | 59.35 | 13.04 | 0.56 | 0.047 | 0.08 | 1.33
2024-08-22 | ITM 09-ITM 02 PRINCIPAL SINTER COMUM | 39 | 87 | 2413.71
2024-08-22 | PILHAO - PDE MANGABA-ITM 09 MATERIAL PILHAO | 7 | 99 | 4613.44
2024-08-22 | ITM 09-ITM 08 OVER | 3 | 1 | 46.68
2024-08-22 | PDE SAMPAIO-ITM 04[ESTOQUE ROM] FINOS | 0 | 2 | 112.24
2024-08-22 | PATIO DE PRODUTOS-PLATAFORMA TERMINAL-SARZEDO[PILHA 9] SINTER FEED ESPECIAL | 31 | 308 | 7760.48
2024-08-22 | ITM 02 PRINCIPAL-PATIO MANGABA[PILHA SILICOSO] SILICOSO | 0 | 45 | 1303.9 | [6 empty] | 51.44 | 18.26 | 1.78 | 0.161 | 0.11 | 5.81
2024-08-22 | ITM 09-PATIO MANGABA[PILHA OVER] OVER | 0 | 6 | 250.15
2024-08-22 | PILHA B02-PILHA B02 REJEITO TRATADO | 0 | 16 | 572.27
2024-08-22 | ITM 09-CAVA CARRAPATO 3035 BAIXO FORRO OVER | 0 | 30 | 1361.35
2024-08-22 | ITM 02 PRINCIPAL-PATIO MANGABA[PILHA OVER] OVER | 0 | 8 | 234.34
2024-08-22 | CAVA SAMAMBAIA BAIXO-ITM 04[ESTOQUE ROM] ROM FERROMAR | 0 | 5 | 278.75
2024-08-22 | ITM 02 NOVA-PATIO MANGABA[PILHA OVER] OVER | 0 | 9 | 250.11
2024-08-22 | PILHAO - PDE MANGABA-ITM 09 MATERIAL PILHAO ESPECIAL | 9 | 41 | 2248.57
2024-08-22 | PFF Pilhão |  |  | 1910.8
2024-08-22 | CAVA SAMPAIO-ITM 09 ROM FERROMAR | 10 | 19 | 772
2024-08-22 | PILHAO - PDE MANGABA-ITM 04[ESTOQUE ROM] MATERIAL PILHAO | 10 | 11 | 515.35
2024-08-22 | DESAGUAMENTO DE PRODUTO ITM 8-PATIO DE PRODUTOS PELLET FEED | 39 | 137 | 4216.12 | [6 empty] | 62.1 | 8.01 | 0.98 | 0.071 | 0.08 | 1.89
2024-08-22 | Alimentação Gobal ITM 02 A |  |  | 4957 | [6 empty] | 48.39964 | 25.11602 | 1.655648 | 0.1099923 | 0.09572527 | 3.572966 | 0.6602182 | 5580.14
2024-08-22 | Hematitinha Complemento ITM 09 B
2024-08-22 | Hematitinha Especial ITM 09 D
2024-08-22 | Sinter Blendagem ITM 09 A |  |  | 2777
2024-08-22 | ITM 08-PILHA B02 REJEITO DESAGUADO | 0 | 8 | 327.39
2024-08-22 | Sinter Blendagem ITM 09 D
2024-08-22 | Alimentação Seca ITM 08 C |  |  | 7437 | [6 empty] | 48.53559 | 23.79725 | 2.466389 | 0.09591129 | 0.1965094 | 3.702144 | 0.4538763 | 3186.41
2024-08-22 | Sinter Terceiros TIG |  |  | 2266.6
2024-08-22 | alimentacao_itm09_d |  |  | 3425 | [6 empty] | 45.12798 | 27.93803 | 2.063668 | 0.0913243 | 0.1463181 | 4.82965 | 1.193486
2024-08-22 | Hematitinha Especial ITM 09 A |  |  | 1484
2024-08-22 | PATIO DE PRODUTOS-PATIO MANGABA[PILHA 1] ESTERIL FRANCO | 0 | 7 | 222.14
2024-08-22 | Sinter Pátio Produtos ITM09 D
2024-08-22 | Hematitinha Especial ITM 09 C
2024-08-22 | PLATAFORMA TERMINAL-SARZEDO[VAGAO]-ITM 09 SINTER TIG | 0 | 110 | 3238.26
2024-08-22 | Sinter Pátio Produtos ITM09 A
2024-08-22 | Sinter Blendagem ITM 09 C |  |  | 1027
2024-08-22 | Alimentação Seca ITM 08 AB |  |  | 2017 | [6 empty] | 48.53559 | 23.79725 | 2.466389 | 0.09591129 | 0.1965094 | 3.702144 | 0.4538763
2024-08-22 | Sinter Pátio Produtos ITM09 B
2024-08-22 | Hematitinha Complemento ITM 09 A
2024-08-22 | Hematitinha Complemento ITM 09 D
2024-08-22 | PFF Curva do Joelho
2024-08-22 | Rejeito Filtrado |  |  | 6140 | [6 empty] | 31.98 | 44.38 | 3.85 | 0.136 | 0.41 | 5.01 |  |  | 325 | 18
2024-08-22 | alimentacao_itm09_b |  |  | 5056 | [6 empty] | 45.12798 | 27.93803 | 2.063668 | 0.0913243 | 0.1463181 | 4.82965 | 1.193486 | 9552.73
2024-08-22 | Sinter Sarzedo |  |  | 3449
2024-08-22 | Alimentação Gobal ITM 02 Principal |  |  | 3398 | [6 empty] | 46.69923 | 26.98027 | 2.145409 | 0.1083693 | 0.159036 | 3.481288 | 0.7137144 | 8513.46
2024-08-22 | Hematitinha Comum ITM 09 C
2024-08-22 | Filtro 03 |  |  | 1825.56
2024-08-22 | Hematitinha Comum ITM 09 B
2024-08-22 | Rejeito Desaguado |  |  | 2512 | [6 empty] | 31.87 | 49.38 | 0.94 | 0.076 | 0.19 | 3.5 | 0.37
2024-08-22 | CAVA SAMPAIO-ITM 09 ESTERIL FRANCO | 0 | 3 | 102.6
2024-08-22 | Sinter Blendagem ITM 09 B
2024-08-22 | PFF Abobora
2024-08-22 | Hematitinha Comum ITM 09 D
2024-08-22 | Sinter Pátio Produtos ITM09 C
2024-08-22 | alimentacao_itm09_c |  |  | 4652 | [6 empty] | 59.11732 | 8.314991 | 2.067898 | 0.08290403 | 0.0587603 | 4.761002 | 0.5183349 | 8415.23
2024-08-22 | Hematitinha Comum ITM 09 A
2024-08-22 | Feijãozinho ITM 02 Principal |  |  | 1536
2024-08-22 | Sinter Terceiros Vargem Grande
2024-08-22 | alimentacao_itm09_a |  |  | 4361 | [6 empty] | 59.39317 | 7.785797 | 2.127889 | 0.07853557 | 0.07071314 | 4.798637 | 0.4188008
2024-08-22 | Over Descarte |  |  | 1744
2024-08-22 | Alimentação Gobal ITM 02 B |  |  | 2996 | [6 empty] | 48.23976 | 25.31658 | 1.697929 | 0.1040757 | 0.1108037 | 3.546901 | 0.6713792 | 6642.56
2024-08-22 | Filtro 01 |  |  | 1327.68
2024-08-22 | Filtro 02 |  |  | 1659.08
2024-08-22 | Over Reprocesso |  |  | 1922
2024-08-22 | Hematitinha Especial ITM 09 B
2024-08-22 | PRAÇA DA 11-ITM 09 ROM FERROMAR | 0 | 36 | 1598.62
2024-08-22 | Filtro 04 |  |  | 1327.68
2024-08-22 | Hematitinha Complemento ITM 09 C
2024-08-22 | PRAÇA DA 11-ITM 09 ESTERIL FRANCO | 0 | 1 | 38.44
2024-08-23 | Rejeito Desaguado |  |  | 3150.62 | [6 empty] | 38.79 | 37.88 | 1.06 | 0.11 | 0.13 | 4.11 | 0.46
2024-08-23 | ITM 08-PATIO MANGABA[PILHA OVER] OVER | 0 | 31 | 942.49
2024-08-23 | Sinter Terceiros TIG |  |  | 1063.63
2024-08-23 | ITM 09-ITM 02 PRINCIPAL SINTER COMUM | 39 | 10 | 288.69
2024-08-23 | Rejeito Filtrado |  |  | 6513 | [6 empty] | 29.14 | 47.3 | 4.73 | 0.156 | 0.36 | 5.11 |  |  | 375 | 18
2024-08-23 | ITM 04[SUBPRODUTO]-ITM 02 NOVA SINTER COMUM | 5 | 122 | 3405.02
2024-08-23 | PFF Curva do Joelho
2024-08-23 | PRAÇA DA 11-ITM 04[ESTOQUE ROM] ROM ATERRO | 0 | 11 | 446.67
2024-08-23 | PILHAO - PDE MANGABA-PATIO MANGABA[PILHA 1] ESTERIL FRANCO | 0 | 11 | 505.35
2024-08-23 | ITM 09-CAVA CARRAPATO 3035 BAIXO FORRO OVER | 0 | 8 | 355.03
2024-08-23 | ITM 02 PRINCIPAL-USINA DE BLENDAGEM SINTER FEED ESPECIAL | 3 | 39 | 1180.52 | [6 empty] | 57.69 | 15.01 | 0.61 | 0.061 | 0.12 | 1.63
2024-08-23 | ITM 04[SUBPRODUTO]-ITM 02 PRINCIPAL SINTER COMUM | 5 | 65 | 1948.05
2024-08-23 | Sinter Pátio Produtos ITM09 C
2024-08-23 | PFF Abobora
2024-08-23 | BARRAGEM B1[PONTO ABASTECIMENTO AGUA 2]-ITM 09 SINTER TIG | 0 | 26 | 1174.23
2024-08-23 | Filtro 01 |  |  | 1418.56
2024-08-23 | Hematitinha Comum ITM 09 A
2024-08-23 | PATIO DE PRODUTOS-PATIO MANGABA[PILHA 1] ESTERIL FRANCO | 0 | 1 | 30.36
2024-08-23 | ITM 02 NOVA[A]-USINA DE BLENDAGEM SINTER FEED ESPECIAL | 2 | 26 | 824.95 | [6 empty] | 57.33 | 15.91 | 0.58 | 0.053 | 0.06 | 1.49
2024-08-23 | Over Descarte |  |  | 614
2024-08-23 | Feijãozinho ITM 02 Principal |  |  | 1812.4
2024-08-23 | PRAÇA DA 11-ITM 09 ROM ATERRO | 0 | 63 | 3196.56
2024-08-23 | Sinter Blendagem ITM 09 A |  |  | 2390
2024-08-23 | ITM 02 NOVA[A]-PATIO MANGABA[PILHA SILICOSO] SILICOSO | 0 | 31 | 942.5 | [6 empty] | 54.22 | 14.95 | 1.86 | 0.171 | 0.11 | 4.55
2024-08-23 | ITM 02 NOVA[B]-USINA DE BLENDAGEM SINTER FEED ESPECIAL | 2 | 29 | 909.3 | [6 empty] | 58.95 | 13.39 | 0.56 | 0.049 | 0.08 | 1.58
2024-08-23 | CAVA SAMAMBAIA BAIXO-ITM 04[ESTOQUE ROM] ROM FERROMAR | 0 | 14 | 709.52
2024-08-23 | Hematitinha Especial ITM 09 B
2024-08-23 | ITM 02 PRINCIPAL-PATIO MANGABA[PILHA SILICOSO] SILICOSO | 0 | 41 | 1156.54 | [6 empty] | 53.76 | 15.9 | 1.93 | 0.137 | 0.5 | 4.74
2024-08-23 | alimentacao_itm09_b |  |  | 4693 | [6 empty] | 58.26743 | 9.739531 | 2.493433 | 0.08609551 | 0.1137908 | 3.849793 | 0.4084478
2024-08-23 | Hematitinha Especial ITM 09 A |  |  | 1035
2024-08-23 | PILHAO - PDE MANGABA-ITM 04[ESTOQUE ROM] MATERIAL PILHAO | 10 | 2 | 100.89
2024-08-23 | Média Filtro |  |  | 6355.51
2024-08-23 | BARRAGEM B4-ITM 04[ESTOQUE ROM] ROM FERROMAR | 0 | 3 | 133.33
2024-08-23 | alimentacao_itm09_a |  |  | 3905 | [6 empty] | 58.47578 | 9.390306 | 2.389114 | 0.08531312 | 0.1003001 | 4.073176 | 0.4353865
2024-08-23 | ITM 09-ITM 04[ESTOQUE ROM] OVER | 0 | 5 | 216.98
2024-08-23 | ITM 04[SUBPRODUTO]-ITM 02 PRINCIPAL SINTER CORRETIVO | 0 | 103 | 3158.5
2024-08-23 | Alimentação Seca ITM 08 AB |  |  | 1421 | [6 empty] | 48.09617 | 24.87238 | 2.221758 | 0.1044544 | 0.2584667 | 3.430859 | 0.4333639
2024-08-23 | Sinter Sarzedo |  |  | 1681.58
2024-08-23 | ITM 02 NOVA[B]-PATIO MANGABA[PILHA SILICOSO] SILICOSO | 0 | 35 | 1094.78 | [6 empty] | 53.17 | 17.19 | 1.61 | 0.131 | 0.15 | 4.62
2024-08-23 | Alimentação Gobal ITM 02 B |  |  | 4885 | [6 empty] | 50.99659 | 20.9291 | 1.613351 | 0.1351655 | 0.127851 | 3.977843 | 0.6689001 | 5508.58
2024-08-23 | Sinter Pátio Produtos ITM09 A
2024-08-23 | Hematitinha Especial ITM 09 C
2024-08-23 | Hematitinha Comum ITM 09 B
2024-08-23 | Hematitinha Complemento ITM 09 B
2024-08-23 | ITM 09-ITM 08 SINTER COMUM | 39 | 113 | 3225.59
2024-08-23 | PILHA B02-PILHA B02 REJEITO TRATADO | 0 | 9 | 298.49
2024-08-23 | ITM 09-ITM 02 NOVA SINTER COMUM | 2 | 18 | 521.08
2024-08-23 | Filtro 02 |  |  | 1680.64
2024-08-23 | alimentacao_itm09_d |  |  | 2880 | [6 empty] | 43.74368 | 28.28792 | 3.567034 | 0.07914105 | 0.06615869 | 5.075302 | 1.172733 | 7906.15
2024-08-23 | Hematitinha Comum ITM 09 D
2024-08-23 | Hematitinha Complemento ITM 09 A
2024-08-23 | Sinter Blendagem ITM 09 C |  |  | 2293
2024-08-23 | Alimentação Seca ITM 08 C |  |  | 8035 | [6 empty] | 48.09617 | 24.87238 | 2.221758 | 0.1044544 | 0.2584667 | 3.430859 | 0.4333639 | 4691.14
2024-08-23 | ITM 02 NOVA-PATIO MANGABA[PILHA OVER] OVER | 0 | 17 | 473.61
2024-08-23 | ITM 08-PILHA B02 REJEITO DESAGUADO | 0 | 6 | 247.2
2024-08-23 | ITM 02 PRINCIPAL-PATIO MANGABA[PILHA OVER] OVER | 0 | 10 | 285.51
2024-08-23 | Filtro 04 |  |  | 1523.08
2024-08-23 | USINA DE BLENDAGEM-ITM 08 SINTER COMUM | 0 | 21 | 973.76
2024-08-23 | ITM 04[SUBPRODUTO]-ITM 02 NOVA SINTER CORRETIVO | 0 | 87 | 2632.08
2024-08-23 | Alimentação Gobal ITM 02 Principal |  |  | 2950 | [6 empty] | 51.82868 | 19.42495 | 1.64603 | 0.151821 | 0.1134839 | 4.23258 | 0.6594908 | 3752.27
2024-08-23 | alimentacao_itm09_c |  |  | 3780 | [6 empty] | 58.26743 | 9.739531 | 2.493433 | 0.08609551 | 0.1137908 | 3.849793 | 0.4084478 | 6158.29
2024-08-23 | Sinter Terceiros Vargem Grande
2024-08-23 | PDE SAMPAIO-ITM 09 FINOS | 0 | 85 | 4272.71
2024-08-23 | PDE SAMPAIO-ITM 04[ESTOQUE ROM] FINOS | 0 | 16 | 812.98
2024-08-23 | PFF Pilhão |  |  | 617.95
2024-08-23 | Hematitinha Complemento ITM 09 C
2024-08-23 | Hematitinha Especial ITM 09 D
2024-08-23 | PILHAO - PDE MANGABA-ITM 09 MATERIAL PILHAO | 7 | 83 | 3902.43
2024-08-23 | PILHAO - PDE MANGABA-BARRAGEM B4 ESTERIL FRANCO | 9 | 8 | 353.95
2024-08-23 | ITM 09-CAVA SAMAMBAIA INTERMEDIARIO OVER | 0 | 1 | 41.99
2024-08-23 | Alimentação Gobal ITM 02 A |  |  | 4789 | [6 empty] | 48.87798 | 24.07854 | 1.724829 | 0.1093195 | 0.1662259 | 3.754443 | 0.6326448 | 4987.5
2024-08-23 | DESAGUAMENTO DE PRODUTO ITM 8-PATIO DE PRODUTOS PELLET FEED | 39 | 140 | 4261.01 | [6 empty] | 63.5 | 6.19 | 0.74 | 0.071 | 0.09 | 1.86 |  |  |  | 19
2024-08-23 | ITM 04[SUBPRODUTO]-ITM 08 SINTER CORRETIVO | 0 | 91 | 2694.96
2024-08-23 | Sinter Blendagem ITM 09 B |  |  | 512
2024-08-23 | Filtro 03 |  |  | 1890.72
2024-08-23 | COMPLEXO DE FILTRAGEM-PILHA B02 REJEITO FILTRADO | 0 | 15 | 627.14
2024-08-23 | PRAÇA DA 11-PATIO MANGABA[PILHA 1] ESTERIL FRANCO | 0 | 3 | 120.03
2024-08-23 | Over Reprocesso |  |  | 2697
2024-08-23 | PILHAO - PDE MANGABA-ITM 09 MATERIAL PILHAO ESPECIAL | 9 | 15 | 727.86
2024-08-23 | Sinter Pátio Produtos ITM09 B
2024-08-23 | Sinter Pátio Produtos ITM09 D
2024-08-23 | PRAÇA DA 11-CAVA SAMPAIO ESTERIL FRANCO | 0 | 4 | 198.67
2024-08-23 | Sinter Blendagem ITM 09 D
2024-08-23 | ITM 09-PATIO DE PRODUTOS SINTER FEED ESPECIAL | 0 | 56 | 1681.58
2024-08-23 | PATIO DE PRODUTOS-PLATAFORMA TERMINAL-SARZEDO[PILHA 7] PELLET FEED | 31 | 282 | 7043.76
2024-08-23 | Hematitinha Comum ITM 09 C
2024-08-23 | Hematitinha Complemento ITM 09 D
2024-08-24 | Hematitinha Especial ITM 09 A |  |  | 931
2024-08-24 | PILHAO - PDE MANGABA-ITM 04[ESTOQUE ROM] MATERIAL PILHAO | 10 | 1 | 49.29
2024-08-24 | Hematitinha Especial ITM 09 D
2024-08-24 | USINA DE BLENDAGEM-ITM 08 SINTER COMUM | 0 | 43 | 1912.1
2024-08-24 | ITM 09-PATIO DE PRODUTOS SINTER FEED ESPECIAL | 0 | 46 | 1384.31
2024-08-24 | Hematitinha Especial ITM 09 B
2024-08-24 | Rejeito Filtrado |  |  | 6162 | [6 empty] | 30.36 | 45.35 | 4.17 | 0.145 | 0.39 | 5.35 |  |  | 450 | 17
2024-08-24 | ITM 04[SUBPRODUTO]-ITM 08 SINTER COMUM | 5 | 74 | 2140.75
2024-08-24 | alimentacao_itm09_c |  |  | 4099 | [6 empty] | 57.97336 | 10.50627 | 2.393725 | 0.09401518 | 0.06001941 | 3.679822 | 0.9218022 | 8717.43
2024-08-24 | Feijãozinho ITM 02 Principal |  |  | 700.4
2024-08-24 | PFF Curva do Joelho
2024-08-24 | ITM 04[SUBPRODUTO]-ITM 02 NOVA SINTER CORRETIVO | 0 | 86 | 2577.16
2024-08-24 | ITM 08-PILHA B02 REJEITO DESAGUADO | 0 | 6 | 234.47
2024-08-24 | PFF Abobora
2024-08-24 | Filtro 02 |  |  | 1960.8
2024-08-24 | PFF Pilhão |  |  | 1084.8
2024-08-24 | PILHA B02-PILHA B02 REJEITO TRATADO | 0 | 15 | 639.84
2024-08-24 | ITM 02 PRINCIPAL-USINA DE BLENDAGEM SINTER FEED ESPECIAL | 3 | 34 | 1023.29 | [6 empty] | 57.7 | 15.14 | 0.47 | 0.046 | 0.08 | 1.72
2024-08-24 | Hematitinha Complemento ITM 09 B
2024-08-24 | Alimentação Gobal ITM 02 A |  |  | 5490 | [6 empty] | 47.92737 | 24.43465 | 1.974279 | 0.09158953 | 0.1970523 | 4.514453 | 0.73 | 3619.43
2024-08-24 | Sinter Blendagem ITM 09 D
2024-08-24 | alimentacao_itm09_d |  |  | 2690 | [6 empty] | 40.92 | 33.69 | 2.9 | 0.127 | 0.12 | 4.16 | 2.1 | 292.32
2024-08-24 | PILHAO - PDE MANGABA-BARRAGEM B1[PONTO ABASTECIMENTO AGUA 2] ESTERIL FRANCO | 10 | 5 | 201.33
2024-08-24 | PILHAO - PDE MANGABA-ITM 09 MATERIAL PILHAO | 7 | 28 | 1507.92
2024-08-24 | Sinter Blendagem ITM 09 B |  |  | 2538
2024-08-24 | Sinter Pátio Produtos ITM09 A
2024-08-24 | PDE SAMPAIO-ITM 09 FINOS | 0 | 5 | 261.71
2024-08-24 | PILHAO - PDE MANGABA-ITM 09 MATERIAL PILHAO ESPECIAL | 9 | 25 | 1356.3
2024-08-24 | PRAÇA DA 11-PATIO MANGABA[PILHA 1] ESTERIL FRANCO | 0 | 4 | 196.7
2024-08-24 | Rejeito Desaguado |  |  | 2430.71 | [6 empty] | 40.6 | 36.13 | 1.21 | 0.091 | 0.21 | 3.64 | 0.37
2024-08-24 | Sinter Blendagem ITM 09 A |  |  | 1609
2024-08-24 | ITM 04[SUBPRODUTO]-ITM 02 NOVA SINTER COMUM | 5 | 93 | 2583.26
2024-08-24 | alimentacao_itm09_a |  |  | 3102 | [6 empty] | 58.06712 | 10.29802 | 2.392865 | 0.09239127 | 0.06753627 | 3.753226 | 0.8310312
2024-08-24 | Sinter Pátio Produtos ITM09 C
2024-08-24 | ITM 04[SUBPRODUTO]-ITM 02 PRINCIPAL SINTER CORRETIVO | 0 | 22 | 641.3
2024-08-24 | Sinter Pátio Produtos ITM09 B
2024-08-24 | COMPLEXO DE FILTRAGEM-PILHA B02 REJEITO FILTRADO | 0 | 11 | 481.2
2024-08-24 | PRAÇA DA 11-ITM 09 ROM ATERRO | 0 | 2 | 92.53
2024-08-24 | ITM 09-ITM 08 SINTER COMUM | 39 | 46 | 1379.53
2024-08-24 | Sinter Pátio Produtos ITM09 D
2024-08-24 | Alimentação Seca ITM 08 C |  |  | 9437 | [6 empty] | 50.53006 | 21.30974 | 1.836228 | 0.07905517 | 0.1826232 | 4.128913 | 0.5908586
2024-08-24 | ITM 02 PRINCIPAL-PATIO MANGABA[PILHA OVER] OVER | 0 | 12 | 447.6
2024-08-24 | Filtro 04 |  |  | 1540.44
2024-08-24 | ITM 02 PRINCIPAL-PATIO MANGABA[PILHA SILICOSO] SILICOSO | 0 | 50 | 1439.15 | [6 empty] | 53.39 | 16.1 | 1.9 | 0.153 | 0.16 | 4.96
2024-08-24 | Alimentação Seca ITM 08 AB |  |  | 75 | [6 empty] | 50.53006 | 21.30974 | 1.836228 | 0.07905517 | 0.1826232 | 4.128913 | 0.5908586
2024-08-24 | Over Reprocesso |  |  | 2387
2024-08-24 | Hematitinha Complemento ITM 09 D
2024-08-24 | Hematitinha Comum ITM 09 B
2024-08-24 | ITM 09-CAVA CARRAPATO 3035 BAIXO FORRO OVER | 0 | 8 | 399.05
2024-08-24 | Hematitinha Comum ITM 09 C
2024-08-24 | ITM 08-PATIO MANGABA[PILHA OVER] OVER | 0 | 24 | 813.19
2024-08-24 | ITM 02 NOVA-PATIO MANGABA[PILHA OVER] OVER | 0 | 25 | 713.7
2024-08-24 | PATIO DE PRODUTOS-PLATAFORMA TERMINAL-SARZEDO[PILHA 6] PELLET FEED | 31 | 572 | 14894.08
2024-08-24 | Hematitinha Complemento ITM 09 C
2024-08-24 | CAVA SAMPAIO-BARRAGEM B1[PONTO ABASTECIMENTO AGUA 2] ESTERIL FRANCO | 16 | 1 | 52.88
2024-08-24 | ITM 04[SUBPRODUTO]-ITM 08 SINTER CORRETIVO | 0 | 96 | 2863.63
2024-08-24 | Over Descarte |  |  | 399.05
2024-08-24 | Alimentação Gobal ITM 02 B |  |  | 5702 | [6 empty] | 47.97785 | 24.75037 | 1.595128 | 0.08134601 | 0.1842344 | 4.588574 | 0.9999176 | 4532.1
2024-08-24 | ITM 02 NOVA[A]-PATIO MANGABA[PILHA SILICOSO] SILICOSO | 0 | 34 | 1043.18 | [6 empty] | 55.51 | 16.46 | 1.6 | 0.14 | 0.14 | 4.89
2024-08-24 | Sinter Sarzedo |  |  | 1384.31
2024-08-24 | PDE SAMPAIO-ITM 04[ESTOQUE ROM] FINOS | 0 | 15 | 775.14
2024-08-24 | CAVA SAMAMBAIA BAIXO-ITM 04[ESTOQUE ROM] ROM FERROMAR | 0 | 2 | 107.51
2024-08-24 | Sinter Blendagem ITM 09 C |  |  | 2672
2024-08-24 | ITM 02 NOVA[A]-USINA DE BLENDAGEM SINTER FEED ESPECIAL | 2 | 30 | 905.84 | [6 empty] | 57.02 | 16.28 | 0.55 | 0.044 | 0.1 | 1.46
2024-08-24 | Alimentação Gobal ITM 02 Principal |  |  | 2422 | [6 empty] | 49.12305 | 22.79177 | 1.533196 | 0.0934116 | 0.15 | 4.992639 | 0.8706056 | 2105.31
2024-08-24 | Hematitinha Comum ITM 09 A
2024-08-24 | ITM 02 NOVA[B]-PATIO MANGABA[PILHA SILICOSO] SILICOSO | 0 | 46 | 1428.55 | [6 empty] | 53.51 | 16.6 | 1.65 | 0.151 | 0.18 | 4.6
2024-08-24 | PRAÇA DA 11-ITM 04[ESTOQUE ROM] ROM ATERRO | 0 | 7 | 263.37
2024-08-24 | Filtro 03 |  |  | 1680.48
2024-08-24 | ITM 02 NOVA[B]-USINA DE BLENDAGEM SINTER FEED ESPECIAL | 2 | 36 | 1113.94 | [6 empty] | 57 | 15.92 | 0.75 | 0.48 | 0.1 | 1.58
2024-08-24 | Filtro 01 |  |  | 980.28
2024-08-24 | BARRAGEM B1[PONTO ABASTECIMENTO AGUA 2]-ITM 09 SINTER TIG | 0 | 20 | 1023.93
2024-08-24 | Sinter Terceiros TIG |  |  | 838
2024-08-24 | Hematitinha Complemento ITM 09 A
2024-08-24 | DESAGUAMENTO DE PRODUTO ITM 8-PATIO DE PRODUTOS PELLET FEED | 39 | 150 | 4677.38 | [6 empty] | 62.49 | 7.65 | 0.97 | 0.067 | 0.07 | 1.9
2024-08-24 | Hematitinha Especial ITM 09 C
2024-08-24 | Média Filtro |  |  | 6347.45
2024-08-24 | Sinter Terceiros Vargem Grande
2024-08-24 | Hematitinha Comum ITM 09 D
2024-08-24 | PATIO MANGABA[PILHA 1]-ITM 08 SINTER CORRETIVO | 0 | 10 | 408.4
2024-08-24 | PILHAO - PDE MANGABA-BARRAGEM B4 ESTERIL FRANCO | 9 | 5 | 217.52
2024-08-24 | PATIO MANGABA[PILHA 1]-ITM 02 NOVA SINTER CORRETIVO | 0 | 6 | 255.23
2024-08-24 | alimentacao_itm09_b |  |  | 4320 | [6 empty] | 57.97336 | 10.50627 | 2.393725 | 0.09401518 | 0.06001941 | 3.679822 | 0.9218022
2024-08-24 | CAVA SAMAMBAIA BAIXO-ITM 09 ROM FERROMAR | 0 | 98 | 5240.56
2024-08-24 | PILHAO - PDE MANGABA-PATIO MANGABA[PILHA 1] ESTERIL FRANCO | 0 | 16 | 722.22
2024-08-24 | PRAÇA DA 11-CAVA SAMPAIO ESTERIL FRANCO | 0 | 16 | 720.65
2024-08-24 | ITM 09-ITM 02 NOVA SINTER COMUM | 2 | 30 | 912.67
2024-08-25 | PFF Abobora
2024-08-25 | Hematitinha Especial ITM 09 A |  |  | 530
2024-08-25 | PILHAO - PDE MANGABA-BARRAGEM B4 ESTERIL FRANCO | 9 | 27 | 1240.98
2024-08-25 | Sinter Pátio Produtos ITM09 D
2024-08-25 | ITM 04[SUBPRODUTO]-ITM 02 PRINCIPAL SINTER COMUM | 5 | 96 | 2720.29
2024-08-25 | ITM 08-PATIO MANGABA[PILHA OVER] OVER | 0 | 23 | 755.41
2024-08-25 | Sinter Sarzedo
2024-08-25 | Sinter Pátio Produtos ITM09 C
2024-08-25 | PILHA B02-PILHA B02 REJEITO TRATADO | 0 | 34 | 1475.07
2024-08-25 | ITM 02 NOVA-PATIO MANGABA[PILHA OVER] OVER | 0 | 26 | 712.69
2024-08-25 | Hematitinha Complemento ITM 09 A
2024-08-25 | PDE SAMPAIO-ITM 04[ESTOQUE ROM] FINOS | 0 | 9 | 460.5
2024-08-25 | ITM 02 PRINCIPAL-USINA DE BLENDAGEM SINTER FEED ESPECIAL | 3 | 28 | 822.37 | [6 empty] | 57.43 | 15.3 | 0.63 | 0.052 | 0.1 | 1.7
2024-08-25 | Hematitinha Especial ITM 09 C
2024-08-25 | Over Descarte |  |  | 95.96
2024-08-25 | Hematitinha Complemento ITM 09 D
2024-08-25 | Hematitinha Comum ITM 09 C
2024-08-25 | Hematitinha Especial ITM 09 D
2024-08-25 | Média Filtro |  |  | 6372.15
2024-08-25 | Rejeito Filtrado |  |  | 6965 | [6 empty] | 33.56 | 41.16 | 4.36 | 0.146 | 0.38 | 5.48 |  |  | 400 | 18
2024-08-25 | Filtro 01 |  |  | 1360.77
2024-08-25 | Sinter Terceiros Vargem Grande
2024-08-25 | Alimentação Gobal ITM 02 A |  |  | 5879 | [6 empty] | 47.01323 | 25.84718 | 1.925799 | 0.1053474 | 0.2359841 | 4.392576 | 0.7390095 | 4923.98
2024-08-25 | Hematitinha Comum ITM 09 D
2024-08-25 | Alimentação Gobal ITM 02 B |  |  | 5540 | [6 empty] | 47.92193 | 24.77387 | 1.993634 | 0.1055638 | 0.2213259 | 4.08816 | 0.7973093 | 7556.56
2024-08-25 | Sinter Blendagem ITM 09 D
2024-08-25 | PDE SAMPAIO-ITM 09 FINOS | 0 | 27 | 1449.73
2024-08-25 | Sinter Blendagem ITM 09 C |  |  | 3143
2024-08-25 | Hematitinha Comum ITM 09 A
2024-08-25 | Alimentação Seca ITM 08 C |  |  | 9053 | [6 empty] | 50.68968 | 20.90907 | 1.932914 | 0.09050472 | 0.1854119 | 4.161046 | 0.3848843 | 3012.2
2024-08-25 | PFF Pilhão
2024-08-25 | Hematitinha Complemento ITM 09 C
2024-08-25 | Filtro 02 |  |  | 1795.53
2024-08-25 | alimentacao_itm09_d |  |  | 2576 | [6 empty] | 43.97988 | 30.25451 | 2.231224 | 0.09905798 | 0.147484 | 3.95387 | 1.389998 | 3166.88
2024-08-25 | Sinter Pátio Produtos ITM09 A
2024-08-25 | Filtro 03 |  |  | 1849.94
2024-08-25 | Sinter Pátio Produtos ITM09 B
2024-08-25 | PATIO DE PRODUTOS-PATIO MANGABA[PILHA 1] SILICOSO | 0 | 42 | 1963.65
2024-08-25 | Hematitinha Comum ITM 09 B
2024-08-25 | PILHAO - PDE MANGABA-CAVA CARRAPATO 3035 ALTO ESTERIL FRANCO | 0 | 1 | 62.48
2024-08-25 | Over Reprocesso |  |  | 1674
2024-08-25 | Rejeito Desaguado |  |  | 3488.77 | [6 empty] | 37.14 | 41.39 | 1 | 0.092 | 0.17 | 3.89 | 0.55
2024-08-25 | ITM 09-CAVA CARRAPATO 3035 BAIXO FORRO OVER | 0 | 2 | 95.96
2024-08-25 | ITM 09-ITM 08 SINTER COMUM | 39 | 14 | 378.48
2024-08-25 | USINA DE BLENDAGEM-ITM 08 SINTER COMUM | 0 | 31 | 1691.69
2024-08-25 | ITM 09-ITM 02 NOVA SINTER COMUM | 2 | 76 | 2101.37
2024-08-25 | ITM 04[SUBPRODUTO]-ITM 02 NOVA SINTER CORRETIVO | 0 | 93 | 2719.45
2024-08-25 | ITM 02 NOVA[B]-USINA DE BLENDAGEM SINTER FEED ESPECIAL | 2 | 30 | 941.41 | [6 empty] | 57.24 | 15.47 | 0.57 | 0.043 | 0.1 | 1.9
2024-08-25 | Alimentação Gobal ITM 02 Principal |  |  | 2330 | [6 empty] | 49.03089 | 23.00646 | 1.835482 | 0.1098543 | 0.1590078 | 4.516179 | 0.9282492 | 3000.71
2024-08-25 | Alimentação Seca ITM 08 AB
2024-08-25 | PILHAO - PDE MANGABA-PATIO MANGABA[PILHA 1] ESTERIL FRANCO | 0 | 2 | 85.92
2024-08-25 | Hematitinha Complemento ITM 09 B
2024-08-25 | COMPLEXO DE FILTRAGEM-PILHA B02 REJEITO FILTRADO | 0 | 20 | 867.23
2024-08-25 | PATIO MANGABA[PILHA 1]-ITM 08 SINTER CORRETIVO | 0 | 6 | 311.67
2024-08-25 | Sinter Blendagem ITM 09 B |  |  | 3228
2024-08-25 | PFF Curva do Joelho
2024-08-25 | alimentacao_itm09_c |  |  | 4030 | [6 empty] | 56.147 | 13.90467 | 1.73849 | 0.08856357 | 0.06416191 | 3.606352 | 0 | 7335.38
2024-08-25 | PILHAO - PDE MANGABA-PDE SAMPAIO ESTERIL PILHAO | 9 | 1 | 65.25
2024-08-25 | PILHAO - PDE MANGABA-ITM 09 MATERIAL PILHAO | 7 | 93 | 4483.77
2024-08-25 | ITM 02 PRINCIPAL-PATIO MANGABA[PILHA OVER] OVER | 0 | 10 | 362.85
2024-08-25 | ITM 04[SUBPRODUTO]-ITM 08 SINTER CORRETIVO | 0 | 87 | 2530.85
2024-08-25 | Sinter Blendagem ITM 09 A |  |  | 2964
2024-08-25 | ITM 04[SUBPRODUTO]-ITM 02 PRINCIPAL SINTER CORRETIVO | 0 | 52 | 1541.49
2024-08-25 | ITM 08-PILHA B02 REJEITO DESAGUADO | 0 | 11 | 529.22
2024-08-25 | ITM 02 NOVA[A]-USINA DE BLENDAGEM SINTER FEED ESPECIAL | 2 | 34 | 1050.3 | [6 empty] | 56.3 | 17.06 | 0.75 | 0.054 | 0.11 | 1.4
2024-08-25 | Sinter Terceiros TIG
2024-08-25 | PATIO MANGABA[PILHA 1]-ITM 02 NOVA SINTER CORRETIVO | 0 | 8 | 367.16
2024-08-25 | ITM 02 NOVA[B]-PATIO MANGABA[PILHA SILICOSO] SILICOSO | 0 | 32 | 1016.04 | [6 empty] | 52.45 | 17.04 | 2.2 | 0.163 | 0.17 | 5.1
2024-08-25 | ITM 02 NOVA[A]-PATIO MANGABA[PILHA SILICOSO] SILICOSO | 0 | 35 | 1079.29 | [6 empty] | 52.65 | 16.66 | 2.22 | 0.152 | 0.14 | 5.2
2024-08-25 | ITM 04[SUBPRODUTO]-ITM 08 SINTER COMUM | 5 | 78 | 2308.85
2024-08-25 | CAVA SAMAMBAIA BAIXO-ITM 09 ROM FERROMAR | 0 | 117 | 6277.29
2024-08-25 | Feijãozinho ITM 02 Principal |  |  | 1508.83
2024-08-25 | ITM 02 PRINCIPAL-PATIO MANGABA[PILHA SILICOSO] SILICOSO | 0 | 62 | 1800.75 | [6 empty] | 54.4 | 14.99 | 1.36 | 0.13 | 0.1 | 5.4
2024-08-25 | PRAÇA DA 11-CAVA SAMPAIO ESTERIL FRANCO | 0 | 11 | 505.28
2024-08-25 | alimentacao_itm09_b |  |  | 4015 | [6 empty] | 56.147 | 13.90467 | 1.73849 | 0.08856357 | 0.06416191 | 3.606352 | 0
2024-08-25 | PILHAO - PDE MANGABA-ITM 04[ESTOQUE ROM] MATERIAL PILHAO | 10 | 5 | 276.68
2024-08-25 | alimentacao_itm09_a |  |  | 3594 | [6 empty] | 56.55836 | 13.13198 | 1.878682 | 0.08938361 | 0.06488483 | 3.637818 | 0.1780391 | 9335.38
2024-08-25 | Hematitinha Especial ITM 09 B
2024-08-25 | Filtro 04 |  |  | 1958.76
2024-08-25 | DESAGUAMENTO DE PRODUTO ITM 8-PATIO DE PRODUTOS PELLET FEED | 39 | 141 | 4530.89 | [6 empty] | 63.04 | 6.78 | 0.85 | 0.064 | 0.07 | 1.86
2024-08-25 | ITM 04[SUBPRODUTO]-ITM 02 NOVA SINTER COMUM | 5 | 72 | 2155.49
2024-08-25 | PRAÇA DA 11-PATIO MANGABA[PILHA 1] ESTERIL FRANCO | 0 | 21 | 985.09
2024-08-26 | Hematitinha Complemento ITM 09 C
2024-08-26 | CAVA SAMPAIO-ITM 04[ESTOQUE ROM] ROM FERROMAR | 8 | 3 | 127.34
2024-08-26 | PFF Pilhão
2024-08-26 | ITM 02 NOVA-PATIO MANGABA[PILHA OVER] OVER | 0 | 18 | 523.9
2024-08-26 | Alimentação Seca ITM 08 AB | [9 empty] | 46.03289 | 27.17013 | 2.036109 | 0.105249 | 0.2698651 | 4.224295 | 0.325467
2024-08-26 | Hematitinha Comum ITM 09 A
2024-08-26 | Filtro 03 |  |  | 1743.68
2024-08-26 | Sinter Blendagem ITM 09 A |  |  | 2018
2024-08-26 | COMPLEXO DE FILTRAGEM-PILHA B02 REJEITO FILTRADO | 0 | 22 | 989.44
2024-08-26 | ITM 09-CAVA CARRAPATO 3035 BAIXO FORRO OVER | 0 | 14 | 750.17
2024-08-26 | Filtro 02 |  |  | 1689.19
2024-08-26 | ITM 02 NOVA[B]-USINA DE BLENDAGEM SINTER FEED ESPECIAL | 2 | 32 | 971.37 | [6 empty] | 58.76 | 13.71 | 0.59 | 0.043 | 0.08 | 1.51
2024-08-26 | Over Reprocesso |  |  | 2170
2024-08-26 | PATIO DE PRODUTOS-PLATAFORMA TERMINAL-SARZEDO[PILHA 7] PELLET FEED | 31 | 580 | 14886.42
2024-08-26 | PATIO DE PRODUTOS-PATIO MANGABA[PILHA 1] SILICOSO | 0 | 4 | 190.3
2024-08-26 | Hematitinha Complemento ITM 09 B
2024-08-26 | Hematitinha Comum ITM 09 D
2024-08-26 | Rejeito Filtrado |  |  | 6321 | [6 empty] | 34.36 | 38.95 | 4.38 | 0.149 | 0.41 | 6.4 |  |  | 300 | 17
2024-08-26 | ITM 04[SUBPRODUTO]-ITM 02 PRINCIPAL SINTER CORRETIVO | 0 | 51 | 1499.66
2024-08-26 | ITM 04[SUBPRODUTO]-ITM 08 SINTER COMUM | 5 | 88 | 3010.62
2024-08-26 | Hematitinha Especial ITM 09 A |  |  | 380
2024-08-26 | Over Descarte |  |  | 961
2024-08-26 | DESAGUAMENTO DE PRODUTO ITM 8-ITM 08 SINTER COMUM | 0 | 2 | 63.25
2024-08-26 | PILHA B02-PILHA B02 REJEITO TRATADO | 0 | 32 | 1404.14
2024-08-26 | PATIO DE PRODUTOS-ITM 08 PELLET FEED | 0 | 1 | 29.15
2024-08-26 | Sinter Blendagem ITM 09 D
2024-08-26 | ITM 02 NOVA[A]-PATIO MANGABA[PILHA SILICOSO] SILICOSO | 0 | 29 | 823.36 | [6 empty] | 53.25 | 16.4 | 1.83 | 0.152 | 0.12 | 5.2
2024-08-26 | Sinter Pátio Produtos ITM09 C
2024-08-26 | Hematitinha Especial ITM 09 C
2024-08-26 | ITM 04[SUBPRODUTO]-ITM 02 NOVA SINTER COMUM | 5 | 58 | 2061.69
2024-08-26 | Sinter Pátio Produtos ITM09 D
2024-08-26 | PILHAO - PDE MANGABA-BARRAGEM B4 ESTERIL FRANCO | 9 | 22 | 1045.26
2024-08-26 | Sinter Blendagem ITM 09 B |  |  | 2279
2024-08-26 | PATIO MANGABA[PILHA 1]-ITM 09 ROM ATERRO | 0 | 3 | 146.07
2024-08-26 | Hematitinha Complemento ITM 09 A
2024-08-26 | Sinter Blendagem ITM 09 C |  |  | 1342
2024-08-26 | PILHAO - PDE MANGABA-ITM 04[ESTOQUE ROM] MATERIAL PILHAO | 10 | 18 | 873.1
2024-08-26 | Hematitinha Especial ITM 09 B
2024-08-26 | PRAÇA DA 11-PILHA B02 ESTERIL FRANCO | 0 | 1 | 44.1
2024-08-26 | ITM 02 PRINCIPAL-USINA DE BLENDAGEM SINTER FEED ESPECIAL | 3 | 45 | 1335.68 | [6 empty] | 55.98 | 17.12 | 0.7 | 0.069 | 0.05 | 1.51
2024-08-26 | ITM 09-ITM 09 ROM ATERRO | 0 | 13 | 606.85
2024-08-26 | Alimentação Seca ITM 08 C |  |  | 6081 | [6 empty] | 46.03289 | 27.17013 | 2.036109 | 0.105249 | 0.2698651 | 4.224295 | 0.325467 | 5175.17
2024-08-26 | Filtro 01 |  |  | 1416.9
2024-08-26 | Hematitinha Comum ITM 09 B
2024-08-26 | Hematitinha Comum ITM 09 C
2024-08-26 | PATIO DE PRODUTOS-PATIO MANGABA[PILHA 1] ESTERIL FRANCO | 0 | 3 | 90.79
2024-08-26 | PATIO MANGABA[PILHA 1]-ITM 08 SINTER CORRETIVO | 0 | 34 | 1059.46
2024-08-26 | PRAÇA DA 11-CAVA SAMPAIO ESTERIL FRANCO | 0 | 6 | 286.03
2024-08-26 | ITM 04[SUBPRODUTO]-ITM 02 NOVA SINTER CORRETIVO | 0 | 70 | 2069.67
2024-08-26 | Filtro 04 |  |  | 1471.23
2024-08-26 | ITM 08-PILHA B02 REJEITO DESAGUADO | 0 | 26 | 1146.34
2024-08-26 | CAVA SAMAMBAIA BAIXO-ITM 04[ESTOQUE ROM] ROM FERROMAR | 0 | 8 | 442.26
2024-08-26 | PDE SAMPAIO-ITM 04[ESTOQUE ROM] FINOS | 0 | 14 | 711.2
2024-08-26 | CAVA SAMPAIO-BARRAGEM B4 ESTERIL FRANCO | 4 | 3 | 124.97
2024-08-26 | ITM 09-ITM 02 NOVA SINTER COMUM | 2 | 28 | 852.39
2024-08-26 | DESAGUAMENTO DE PRODUTO ITM 8-PATIO DE PRODUTOS PELLET FEED | 39 | 124 | 3904.66 | [6 empty] | 62.41 | 7.78 | 0.76 | 0.065 | 0.08 | 1.9
2024-08-26 | Sinter Terceiros Vargem Grande
2024-08-26 | ITM 04[SUBPRODUTO]-ITM 02 PRINCIPAL SINTER COMUM | 5 | 69 | 2369.88
2024-08-26 | Alimentação Gobal ITM 02 Principal |  |  | 4322 | [6 empty] | 46.98884 | 25.86294 | 1.832382 | 0.09754307 | 0.1732028 | 4.581623 | 0.3410246 | 3417.46
2024-08-26 | alimentacao_itm09_a |  |  | 3777 | [6 empty] | 55.45974 | 14.59339 | 1.694834 | 0.1016454 | 0.0856727 | 3.878442
2024-08-26 | Rejeito Desaguado |  |  | 3708.69 | [6 empty] | 45.61 | 27.67 | 1.2 | 0.125 | 0.17 | 5.1 | 0.55
2024-08-26 | Hematitinha Complemento ITM 09 D
2024-08-26 | PDE SAMPAIO-ITM 09 FINOS | 0 | 49 | 2674.81
2024-08-26 | PILHAO - PDE MANGABA-ITM 09 MATERIAL PILHAO | 7 | 77 | 3756.09
2024-08-26 | ITM 09-ITM 08 SINTER COMUM | 39 | 83 | 2400.5
2024-08-26 | Sinter Pátio Produtos ITM09 B
2024-08-26 | alimentacao_itm09_d |  |  | 3653 | [6 empty] | 45.98702 | 26.69143 | 2.395059 | 0.08317437 | 0.1452275 | 4.548586 | 1.214733 | 4363.84
2024-08-26 | BARRAGEM B4[MANGABA]-ITM 04[ESTOQUE ROM] ROM FERROMAR | 0 | 1 | 52.7
2024-08-26 | ITM 02 NOVA[A]-USINA DE BLENDAGEM SINTER FEED ESPECIAL | 2 | 30 | 916.63 | [6 empty] | 57.74 | 15.19 | 0.74 | 0.065 | 0.07 | 1.3
2024-08-26 | CAVA SAMAMBAIA BAIXO-ITM 09 ROM FERROMAR | 0 | 106 | 5726.69
2024-08-26 | ITM 02 PRINCIPAL-PATIO MANGABA[PILHA OVER] OVER | 0 | 7 | 239.02
2024-08-26 | ITM 02 NOVA[B]-PATIO MANGABA[PILHA SILICOSO] SILICOSO | 0 | 32 | 948.71 | [6 empty] | 50.2 | 19.69 | 2.07 | 0.122 | 0.25 | 5.81
2024-08-26 | ITM 08-PATIO MANGABA[PILHA OVER] OVER | 0 | 24 | 888.06
2024-08-26 | PFF Curva do Joelho
2024-08-26 | PRAÇA DA 11-PATIO MANGABA[PILHA 1] ESTERIL FRANCO | 0 | 28 | 1330.5
2024-08-26 | Média Filtro |  |  | 6370.18
2024-08-26 | ITM 02 PRINCIPAL-PATIO MANGABA[PILHA SILICOSO] SILICOSO | 0 | 43 | 1245.51 | [6 empty] | 52.96 | 15.92 | 1.92 | 0.153 | 0.09 | 5.91
2024-08-26 | Feijãozinho ITM 02 Principal |  |  | 1064.17
2024-08-26 | Hematitinha Especial ITM 09 D
2024-08-26 | Sinter Terceiros TIG
2024-08-26 | PFF Abobora
2024-08-26 | ITM 04[SUBPRODUTO]-ITM 08 SINTER CORRETIVO | 0 | 113 | 3303.5
2024-08-26 | ITM 09-PATIO MANGABA[PILHA OVER] OVER | 0 | 4 | 210.83
2024-08-26 | alimentacao_itm09_c |  |  | 2142 | [6 empty] | 55.29492 | 14.75856 | 1.684364 | 0.1047828 | 0.09083162 | 3.943698 | 0 | 8339.25
2024-08-26 | Sinter Pátio Produtos ITM09 A
2024-08-26 | Alimentação Gobal ITM 02 A |  |  | 5506 | [6 empty] | 46.15878 | 26.43299 | 1.981783 | 0.101425 | 0.1771222 | 5.0137 | 0.27 | 4898.235
2024-08-26 | Sinter Sarzedo
2024-08-26 | alimentacao_itm09_b |  |  | 4173 | [6 empty] | 55.29492 | 14.75856 | 1.684364 | 0.1047828 | 0.09083162 | 3.943698 | 0
2024-08-26 | Alimentação Gobal ITM 02 B |  |  | 5583 | [6 empty] | 46.32042 | 26.44541 | 1.990841 | 0.1041805 | 0.1981714 | 4.711133 | 0.298343 | 5978.195
2024-08-27 | Hematitinha Comum ITM 09 C
2024-08-27 | PILHAO - PDE MANGABA-PATIO MANGABA[PILHA 1] ESTERIL FRANCO | 0 | 10 | 482.49
2024-08-27 | PRAÇA DA 11-PATIO MANGABA[PILHA 1] ESTERIL FRANCO | 0 | 7 | 327.4
2024-08-27 | Feijãozinho ITM 02 Principal |  |  | 1381.4
2024-08-27 | ITM 04[SUBPRODUTO]-ITM 02 PRINCIPAL SINTER COMUM | 5 | 99 | 2833.86
2024-08-27 | Hematitinha Comum ITM 09 A
2024-08-27 | ITM 09-ITM 09 ESTERIL FRANCO | 39 | 18 | 747.49
2024-08-27 | Sinter Blendagem ITM 09 D
2024-08-27 | Filtro 01 |  |  | 1078.82
2024-08-27 | ITM 04[SUBPRODUTO]-ITM 08 SINTER CORRETIVO | 0 | 98 | 2829.04
2024-08-27 | ITM 09-BARRAGEM B4 OVER | 8 | 1 | 58.16
2024-08-27 | Hematitinha Comum ITM 09 B
2024-08-27 | PDE SAMPAIO-ITM 09 FINOS | 0 | 89 | 4409.97
2024-08-27 | Média Filtro |  |  | 6359.25
2024-08-27 | alimentacao_itm09_b |  |  | 2181 | [6 empty] | 56.44047 | 12.0074 | 2.004748 | 0.09409195 | 0.3497481 | 4.474449 | 0
2024-08-27 | PFF Curva do Joelho |  |  | 1055.66
2024-08-27 | Hematitinha Especial ITM 09 B
2024-08-27 | Sinter Pátio Produtos ITM09 A
2024-08-27 | Filtro 04 |  |  | 851.7
2024-08-27 | ITM 08-PILHA B02 REJEITO DESAGUADO | 0 | 15 | 594.55
2024-08-27 | Sinter Terceiros TIG
2024-08-27 | PATIO MANGABA[PILHA SILICOSO]-ACESSO PRINCIPAL INTERNO SILICOSO | 0 | 2 | 89.31
2024-08-27 | ITM 09-ITM 08 SINTER COMUM | 39 | 56 | 1668.52
2024-08-27 | Over Descarte |  |  | 394.22
2024-08-27 | Rejeito Desaguado |  |  | 2100.67 | [6 empty] | 42.18 | 34.61 | 1 | 0.084 | 0.14 | 3.5 | 0.55
2024-08-27 | Sinter Pátio Produtos ITM09 B
2024-08-27 | Sinter Pátio Produtos ITM09 D
2024-08-27 | ITM 02 PRINCIPAL-USINA DE BLENDAGEM SINTER FEED ESPECIAL | 3 | 40 | 1157.92 | [6 empty] | 56.22 | 17.02 | 0.56 | 0.05 | 0.07 | 1.88
2024-08-27 | Hematitinha Complemento ITM 09 C
2024-08-27 | ITM 02 NOVA[A]-PATIO MANGABA[PILHA SILICOSO] SILICOSO | 0 | 30 | 853.87 | [6 empty] | 54.76 | 14.22 | 1.87 | 0.18 | 0.08 | 5.01
2024-08-27 | ITM 09-ITM 02 PRINCIPAL SINTER COMUM | 39 | 4 | 119.06
2024-08-27 | BARRAGEM B4[MANGABA]-ITM 04[ESTOQUE ROM] ROM FERROMAR | 0 | 2 | 93.86
2024-08-27 | ITM 02 PRINCIPAL-PATIO MANGABA[PILHA OVER] OVER | 0 | 9 | 300.58
2024-08-27 | ITM 02 NOVA[B]-PATIO MANGABA[PILHA SILICOSO] SILICOSO | 0 | 25 | 697.36 | [6 empty] | 55.07 | 13.44 | 2.07 | 0.173 | 0.1 | 5.1
2024-08-27 | DESAGUAMENTO DE PRODUTO ITM 8-PATIO DE PRODUTOS PELLET FEED | 39 | 137 | 4192.54 | [6 empty] | 62.34 | 7.99 | 0.81 | 0.058 | 0.07 | 1.88 |  |  |  | 23
2024-08-27 | Sinter Pátio Produtos ITM09 C
2024-08-27 | ITM 04[SUBPRODUTO]-ITM 02 NOVA SINTER COMUM | 5 | 77 | 2202.23
2024-08-27 | ITM 02 PRINCIPAL-PATIO MANGABA[PILHA SILICOSO] SILICOSO | 0 | 41 | 1158.03 | [6 empty] | 52.82 | 17.05 | 1.38 | 0.11 | 0.22 | 5.1
2024-08-27 | PRAÇA DA 11-CAVA SAMPAIO ESTERIL FRANCO | 0 | 9 | 396.31
2024-08-27 | CAVA SAMPAIO-BARRAGEM B4 ESTERIL FRANCO | 4 | 4 | 165.76
2024-08-27 | alimentacao_itm09_a |  |  | 3284 | [6 empty] | 56.15819 | 12.68533 | 1.925801 | 0.09672633 | 0.2859475 | 4.343664
2024-08-27 | ITM 09-ITM 02 NOVA SINTER COMUM | 2 | 45 | 1351.48
2024-08-27 | Sinter Blendagem ITM 09 B |  |  | 2117
2024-08-27 | USINA DE BLENDAGEM-PATIO MANGABA[PILHA 1] SINTER FEED ESPECIAL | 0 | 51 | 2399.09
2024-08-27 | Hematitinha Especial ITM 09 A |  |  | 283
2024-08-27 | ITM 02 NOVA[A]-USINA DE BLENDAGEM SINTER FEED ESPECIAL | 2 | 24 | 708.32 | [6 empty] | 58.85 | 13.58 | 0.61 | 0.05 | 0.07 | 1.5
2024-08-27 | PILHAO - PDE MANGABA-ITM 04[ESTOQUE ROM] MATERIAL PILHAO | 10 | 12 | 613.05
2024-08-27 | PILHAO - PDE MANGABA-ITM 09 MATERIAL PILHAO | 7 | 68 | 3196.13
2024-08-27 | ITM 04[SUBPRODUTO]-ITM 02 PRINCIPAL SINTER CORRETIVO | 0 | 68 | 1932.25
2024-08-27 | Over Reprocesso |  |  | 2240
2024-08-27 | Alimentação Gobal ITM 02 B |  |  | 4667 | [6 empty] | 46.18866 | 26.63488 | 2.072736 | 0.1100995 | 0.2200045 | 4.556274 | 0.300378 | 2222
2024-08-27 | Rejeito Filtrado |  |  | 6075.46 | [6 empty] | 33.37 | 40.76 | 4.11 | 0.153 | 0.4 | 6.31 |  |  | 375 | 17
2024-08-27 | PLATAFORMA TERMINAL-SARZEDO[PILHA 5]-PATIO MANGABA[PILHA 1] SINTER COMUM | 31 | 6 | 186.28
2024-08-27 | PDE SAMPAIO-ITM 04[ESTOQUE ROM] FINOS | 0 | 14 | 713.14
2024-08-27 | PILHAO - PDE MANGABA-BARRAGEM B4 ESTERIL FRANCO | 9 | 21 | 954.31
2024-08-27 | Filtro 03 |  |  | 1930.52
2024-08-27 | CAVA SAMAMBAIA BAIXO-ITM 09 ROM FERROMAR | 0 | 100 | 4962.32
2024-08-27 | Filtro 02 |  |  | 2214.42
2024-08-27 | Alimentação Gobal ITM 02 A |  |  | 4752 | [6 empty] | 46.18866 | 26.63488 | 2.072736 | 0.1100995 | 0.2200045 | 4.556274 | 0.300378 | 2222
2024-08-27 | ITM 02 NOVA-PATIO MANGABA[PILHA OVER] OVER | 0 | 14 | 421.58
2024-08-27 | ITM 04[SUBPRODUTO]-ITM 08 SINTER COMUM | 5 | 98 | 2856.56
2024-08-27 | PRAÇA DA 11-ITM 04[ESTOQUE ROM] ROM ATERRO | 0 | 6 | 269.32
2024-08-27 | Hematitinha Complemento ITM 09 A
2024-08-27 | Alimentação Gobal ITM 02 Principal |  |  | 2984 | [6 empty] | 45.80431 | 27.0958 | 1.905525 | 0.09070203 | 0.2165558 | 4.928031 | 0.2726405 | 4544.52
2024-08-27 | ITM 02 NOVA[B]-USINA DE BLENDAGEM SINTER FEED ESPECIAL | 2 | 30 | 903.01 | [6 empty] | 57 | 15.34 | 0.55 | 0.46 | 0.08 | 1.7
2024-08-27 | ITM 09-PATIO DE PRODUTOS SINTER FEED ESPECIAL | 0 | 37 | 1055.66
2024-08-27 | PATIO MANGABA[PILHA 1]-ITM 09 ROM ATERRO | 0 | 11 | 465.01
2024-08-27 | Sinter Terceiros Vargem Grande
2024-08-27 | PFF Pilhão
2024-08-27 | CAVA SAMAMBAIA BAIXO-ITM 04[ESTOQUE ROM] ROM FERROMAR | 0 | 17 | 924.94
2024-08-27 | PFF Abobora
2024-08-27 | alimentacao_itm09_c |  |  | 3686 | [6 empty] | 56.44047 | 12.0074 | 2.004748 | 0.09409195 | 0.3497481 | 4.474449 | 0 | 6116.42
2024-08-27 | Sinter Sarzedo |  |  | 1055.66
2024-08-27 | Alimentação Seca ITM 08 AB | [9 empty] | 47.54389 | 24.6519 | 2.456859 | 0.1033723 | 0.2395616 | 4.135147 | 0.3777677
2024-08-27 | PILHA B02-PILHA B02 REJEITO TRATADO | 0 | 28 | 1235.03
2024-08-27 | Sinter Blendagem ITM 09 A |  |  | 1880
2024-08-27 | COMPLEXO DE FILTRAGEM-PILHA B02 REJEITO FILTRADO | 0 | 11 | 445.23
2024-08-27 | Hematitinha Complemento ITM 09 D
2024-08-27 | ITM 09-CAVA CARRAPATO 3035 BAIXO FORRO OVER | 0 | 7 | 336.06
2024-08-27 | CAVA SAMPAIO-ITM 04[ESTOQUE ROM] ROM FERROMAR | 8 | 4 | 173.04
2024-08-27 | alimentacao_itm09_d |  |  | 3339 | [6 empty] | 44.95683 | 28.88538 | 1.999734 | 0.06174862 | 0.2252233 | 4.199003 | 0.6579126 | 5094.67
2024-08-27 | Hematitinha Especial ITM 09 C
2024-08-27 | ITM 04[SUBPRODUTO]-ITM 02 NOVA SINTER CORRETIVO | 0 | 87 | 2478.36
2024-08-27 | Sinter Blendagem ITM 09 C |  |  | 1381
2024-08-27 | Hematitinha Comum ITM 09 D
2024-08-27 | Hematitinha Especial ITM 09 D
2024-08-27 | PLATAFORMA TERMINAL-SARZEDO[PILHA 5]-ITM 08 SINTER FEED ESPECIAL | 0 | 7 | 205.86
2024-08-27 | Hematitinha Complemento ITM 09 B
2024-08-27 | Alimentação Seca ITM 08 C |  |  | 6907 | [6 empty] | 47.54389 | 24.6519 | 2.456859 | 0.1033723 | 0.2395616 | 4.135147 | 0.3777677 | 4115.26
2024-08-27 | PATIO MANGABA[PILHA 1]-ITM 08 SINTER CORRETIVO | 0 | 16 | 663.48
2024-08-27 | ITM 08-PATIO MANGABA[PILHA OVER] OVER | 0 | 20 | 584.7
2024-08-28 | alimentacao_itm09_a |  |  | 4139 | [6 empty] | 55.5035 | 12.93004 | 2.376457 | 0.0851688 | 0.1971381 | 4.679304
2024-08-28 | Hematitinha Complemento ITM 09 C
2024-08-28 | Alimentação Gobal ITM 02 Principal |  |  | 1924 | [6 empty] | 48.16322 | 24.15489 | 1.887643 | 0.1338139 | 0.1889569 | 4.513163 | 0.6924531 | 5805.79
2024-08-28 | Rejeito Desaguado |  |  | 3016.42 | [6 empty] | 33.45 | 41.18 | 1.6 | 0.084 | 0.12 | 3.5 | 0.37
2024-08-28 | Sinter Blendagem ITM 09 B |  |  | 1517
2024-08-28 | Sinter Blendagem ITM 09 D
2024-08-28 | Hematitinha Complemento ITM 09 D
2024-08-28 | Hematitinha Complemento ITM 09 A
2024-08-28 | PATIO DE PRODUTOS-PLATAFORMA TERMINAL-SARZEDO[VAGAO] SINTER FEED ESPECIAL | 31 | 309 | 7989.2
2024-08-28 | Alimentação Gobal ITM 02 A |  |  | 4866 | [6 empty] | 47.84571 | 25.75357 | 2.10848 | 0.1085515 | 0.1719767 | 3.151329 | 0.64 | 4837.435
2024-08-28 | Alimentação Seca ITM 08 AB
2024-08-28 | Hematitinha Especial ITM 09 B
2024-08-28 | Hematitinha Complemento ITM 09 B
2024-08-28 | Sinter Sarzedo |  |  | 934.58
2024-08-28 | Feijãozinho ITM 02 Principal |  |  | 1306.3
2024-08-28 | Hematitinha Especial ITM 09 D
2024-08-28 | Sinter Pátio Produtos ITM09 D
2024-08-28 | Alimentação Seca ITM 08 C |  |  | 7703 | [6 empty] | 47.44 | 25.88 | 2.04 | 0.163 | 0.25 | 3.57 | 0.73 | 1628.42
2024-08-28 | Alimentação Gobal ITM 02 B |  |  | 4953 | [6 empty] | 48.37245 | 23.74012 | 1.883788 | 0.1358506 | 0.1760775 | 4.640213 | 0.7083102 | 6513.345
2024-08-28 | Sinter Terceiros TIG
2024-08-28 | Hematitinha Comum ITM 09 D
2024-08-28 | Rejeito Filtrado |  |  | 5502 | [6 empty] | 32.78 | 40.99 | 4.91 | 0.156 | 0.42 | 6.01 |  |  | 350 | 18
2024-08-28 | Hematitinha Comum ITM 09 B
2024-08-28 | Sinter Blendagem ITM 09 A |  |  | 1552
2024-08-28 | Sinter Pátio Produtos ITM09 A
2024-08-28 | PFF Pilhão
2024-08-28 | ITM 02 PRINCIPAL-PATIO MANGABA[PILHA SILICOSO] SILICOSO | 0 | 35 | 975.78 | [6 empty] | 51.98 | 17.45 | 1.62 | 0.137 | 0.14 | 5.17
2024-08-28 | Filtro 03 |  |  | 1833.84
2024-08-28 | PFF Abobora
2024-08-28 | Sinter Pátio Produtos ITM09 B
2024-08-28 | Hematitinha Especial ITM 09 A |  |  | 635
2024-08-28 | Hematitinha Especial ITM 09 C
2024-08-28 | COMPLEXO DE FILTRAGEM-PILHA B02 REJEITO FILTRADO | 0 | 9 | 386.28
2024-08-28 | alimentacao_itm09_b |  |  | 2047 | [6 empty] | 54.72935 | 13.69236 | 2.683577 | 0.07779615 | 0.07104594 | 4.848564 | 0
2024-08-28 | Sinter Blendagem ITM 09 C |  |  | 2128
2024-08-28 | Hematitinha Comum ITM 09 A
2024-08-28 | Hematitinha Comum ITM 09 C
2024-08-28 | alimentacao_itm09_d |  |  | 4064 | [6 empty] | 49.10893 | 23.2057 | 1.955446 | 0.07851338 | 0.1749332 | 4.000095 | 0.5891265 | 3191.25
2024-08-28 | Over Reprocesso |  |  | 3488
2024-08-28 | Filtro 01 |  |  | 865.98
2024-08-28 | Over Descarte |  |  | 1271.15
2024-08-28 | ITM 02 NOVA[B]-PATIO MANGABA[PILHA SILICOSO] SILICOSO | 0 | 40 | 1193.75 | [6 empty] | 53.8 | 14.1 | 1.77 | 0.15 | 0.1 | 5.11
2024-08-28 | PFF Curva do Joelho |  |  | 934.58
2024-08-28 | Sinter Pátio Produtos ITM09 C
2024-08-28 | alimentacao_itm09_c |  |  | 4739 | [6 empty] | 54.72935 | 13.69236 | 2.683577 | 0.07779615 | 0.07104594 | 4.848564 | 0 | 7402.74
2024-08-28 | PILHA B02-PILHA B02 REJEITO TRATADO | 0 | 18 | 584.7
2024-08-28 | CAVA SAMAMBAIA BAIXO-ITM 04[ESTOQUE ROM] ROM FERROMAR | 0 | 15 | 773.92
2024-08-28 | PDE SAMPAIO-ITM 04[ESTOQUE ROM] FINOS | 0 | 9 | 482.86
2024-08-28 | Média Filtro |  |  | 6328.63
2024-08-28 | PRAÇA DA 11-ITM 09 ROM FERROMAR | 0 | 22 | 1053.78
2024-08-28 | ITM 04[SUBPRODUTO]-ITM 02 PRINCIPAL SINTER CORRETIVO | 0 | 57 | 1695.46
2024-08-28 | ITM 02 PRINCIPAL-PATIO MANGABA[PILHA OVER] OVER | 0 | 4 | 125.94
2024-08-28 | Filtro 02 |  |  | 1630.56
2024-08-28 | ITM 09-PATIO DE PRODUTOS SINTER FEED ESPECIAL | 0 | 33 | 934.58
2024-08-28 | PATIO DE PRODUTOS-PATIO MANGABA[PILHA 1] ESTERIL FRANCO | 0 | 2 | 64.03
2024-08-28 | PRAÇA DA 11-PATIO MANGABA[PILHA 1] HEMATITINHA ESPECIAL | 0 | 25 | 1037.3
2024-08-28 | ITM 02 NOVA-PATIO MANGABA[PILHA OVER] OVER | 0 | 14 | 407.16
2024-08-28 | ITM 09-ITM 02 PRINCIPAL SINTER COMUM | 39 | 61 | 1788.98
2024-08-28 | DESAGUAMENTO DE PRODUTO ITM 8-PATIO DE PRODUTOS PELLET FEED | 39 | 135 | 4059.08 | [6 empty] | 62.44 | 7.37 | 0.95 | 0.071 | 0.11 | 1.92 | 0.73
2024-08-28 | ITM 04[SUBPRODUTO]-ITM 08 SINTER COMUM | 5 | 93 | 2783.67
2024-08-28 | PRAÇA DA 11-CAVA SAMPAIO ESTERIL FRANCO | 0 | 4 | 170.44
2024-08-28 | PATIO DE PRODUTOS-PLATAFORMA TERMINAL-SARZEDO[PILHA 7] PELLET FEED | 31 | 224 | 5873.08
2024-08-28 | PILHAO - PDE MANGABA-ITM 09 MATERIAL PILHAO | 7 | 39 | 1952.44
2024-08-28 | ITM 04[SUBPRODUTO]-ITM 08 SINTER CORRETIVO | 0 | 52 | 1586.45
2024-08-28 | ITM 08-PILHA B02 REJEITO DESAGUADO | 0 | 6 | 219.04
2024-08-28 | CAVA SAMAMBAIA ALTO-BARRAGEM B4 ESTERIL FRANCO | 0 | 1 | 49.57
2024-08-28 | ITM 04[SUBPRODUTO]-ITM 02 NOVA SINTER COMUM | 5 | 117 | 3414.66
2024-08-28 | PILHAO - PDE MANGABA-BARRAGEM B4 ESTERIL FRANCO | 9 | 14 | 649.85
2024-08-28 | PRAÇA DA 11-ITM 04[ESTOQUE ROM] ROM ATERRO | 0 | 2 | 89.92
2024-08-28 | PATIO DE PRODUTOS-PLATAFORMA TERMINAL-SARZEDO[PILHA 9] SINTER FEED ESPECIAL | 31 | 289 | 7417.94
2024-08-28 | ITM 08-PATIO MANGABA[PILHA OVER] OVER | 0 | 29 | 825.97
2024-08-28 | ITM 02 PRINCIPAL-USINA DE BLENDAGEM SINTER FEED ESPECIAL | 3 | 28 | 811.34 | [6 empty] | 56.59 | 15.81 | 0.72 | 0.064 | 0.07 | 1.83
2024-08-28 | Filtro 04 |  |  | 1171.62
2024-08-28 | ITM 09-PATIO LAVADOR OVER | 0 | 2 | 93.46
2024-08-28 | ITM 02 NOVA[B]-USINA DE BLENDAGEM SINTER FEED ESPECIAL | 2 | 34 | 1112.47 | [6 empty] | 58.37 | 13.5 | 0.72 | 0.065 | 0.07 | 1.61
2024-08-28 | USINA DE BLENDAGEM-PATIO MANGABA[PILHA 1] SINTER FEED ESPECIAL | 0 | 162 | 7763.34
2024-08-28 | ITM 02 NOVA[A]-USINA DE BLENDAGEM SINTER FEED ESPECIAL | 2 | 21 | 643.94 | [6 empty] | 59.64 | 12.36 | 0.78 | 0.063 | 0.09 | 1.81
2024-08-28 | PILHAO - PDE MANGABA-ITM 04[ESTOQUE ROM] MATERIAL PILHAO | 10 | 8 | 350.35
2024-08-28 | ITM 09-ITM 02 NOVA SINTER COMUM | 2 | 58 | 1675.91
2024-08-28 | Sinter Terceiros Vargem Grande
2024-08-28 | CAVA SAMPAIO-ITM 09 ROM FERROMAR | 10 | 61 | 2895.67
2024-08-28 | ITM 04[SUBPRODUTO]-ITM 02 PRINCIPAL SINTER COMUM | 5 | 120 | 3518.13
2024-08-28 | ITM 09-CAVA CARRAPATO 3035 BAIXO FORRO OVER | 0 | 26 | 1177.69
2024-08-28 | ITM 09-ITM 09 ESTERIL FRANCO | 39 | 50 | 2455.28
2024-08-28 | PDE SAMPAIO-ITM 09 FINOS | 0 | 10 | 512.59
2024-08-28 | CAVA SAMAMBAIA BAIXO-ITM 09 ROM FERROMAR | 0 | 38 | 1921.66
2024-08-28 | PATIO MANGABA[PILHA 1]-ITM 09 ROM ATERRO | 0 | 2 | 90.9
2024-08-28 | ITM 04[SUBPRODUTO]-ITM 02 NOVA SINTER CORRETIVO | 0 | 72 | 2137.27
2024-08-28 | FERRO VELHO [PILHA FERRO VELHO]-ITM 08 ROM ATERRO | 0 | 30 | 1340.73
2024-08-28 | ITM 02 NOVA[A]-PATIO MANGABA[PILHA SILICOSO] SILICOSO | 0 | 35 | 1006.78 | [6 empty] | 52.7 | 14.52 | 1.96 | 0.166 | 0.22 | 6.41
2024-08-29 | Hematitinha Comum ITM 09 C
2024-08-29 | Sinter Pátio Produtos ITM09 D
2024-08-29 | Over Reprocesso |  |  | 2560
2024-08-29 | Alimentação Gobal ITM 02 A |  |  | 5740 | [6 empty] | 47.1 | 26.48 | 1.59 | 0.084 | 0.23 | 4.11 | 0.55 | 2832.55
2024-08-29 | USINA DE BLENDAGEM-PATIO MANGABA[PILHA 1] SINTER FEED ESPECIAL | 0 | 108 | 5206.37
2024-08-29 | Sinter Blendagem ITM 09 C |  |  | 1991
2024-08-29 | PFF Curva do Joelho |  |  | 1258.69
2024-08-29 | Sinter Blendagem ITM 09 B |  |  | 2129
2024-08-29 | alimentacao_itm09_d |  |  | 3379 | [6 empty] | 43.72678 | 23.53553 | 7.904579 | 0.04474663 | 0.1217466 | 5.65551 | 0.8785607 | 2649.62
2024-08-29 | Hematitinha Complemento ITM 09 A
2024-08-29 | Sinter Blendagem ITM 09 A |  |  | 1074
2024-08-29 | Hematitinha Complemento ITM 09 C
2024-08-29 | alimentacao_itm09_b |  |  | 3614 | [6 empty] | 57.3013 | 10.1592 | 2.442258 | 0.07128307 | 0.1205071 | 4.922059 | 0
2024-08-29 | PFF Abobora
2024-08-29 | Sinter Pátio Produtos ITM09 C
2024-08-29 | Alimentação Gobal ITM 02 B |  |  | 5610 | [6 empty] | 47.21949 | 26.28086 | 1.983863 | 0.09550612 | 0.2432763 | 3.711711 | 0.5898289 | 5081.2
2024-08-29 | Hematitinha Comum ITM 09 A
2024-08-29 | Hematitinha Especial ITM 09 C
2024-08-29 | Sinter Pátio Produtos ITM09 B
2024-08-29 | Sinter Pátio Produtos ITM09 A
2024-08-29 | Hematitinha Complemento ITM 09 B
2024-08-29 | ITM 04[SUBPRODUTO]-ITM 02 NOVA SINTER ITM04 BLEND | 0 | 76 | 2191.82
2024-08-29 | Hematitinha Comum ITM 09 B
2024-08-29 | Hematitinha Especial ITM 09 D
2024-08-29 | Over Descarte |  |  | 596.18
2024-08-29 | Sinter Blendagem ITM 09 D
2024-08-29 | Rejeito Filtrado |  |  | 6597 | [6 empty] | 33.37 | 40.76 | 4.11 | 0.153 | 0.4 | 6.31 |  |  | 450 | 18
2024-08-29 | Filtro 02 |  |  | 2144.22
2024-08-29 | Alimentação Gobal ITM 02 Principal |  |  | 2936 | [6 empty] | 47.17049 | 26.36251 | 1.822372 | 0.0907884 | 0.2378328 | 3.875017 | 0.5734983 | 3183.55
2024-08-29 | Rejeito Desaguado |  |  | 2795.33 | [6 empty] | 37.72 | 40.76 | 1.18 | 0.088 | 0.17 | 3.5 | 0.37
2024-08-29 | Filtro 01 |  |  | 769.72
2024-08-29 | Hematitinha Especial ITM 09 A |  |  | 479
2024-08-29 | COMPLEXO DE FILTRAGEM-PILHA B02 REJEITO FILTRADO | 0 | 13 | 608.68
2024-08-29 | Sinter Sarzedo |  |  | 2170.92
2024-08-29 | Sinter Terceiros Vargem Grande
2024-08-29 | Filtro 03 |  |  | 2034.06
2024-08-29 | Alimentação Seca ITM 08 C |  |  | 6536 | [6 empty] | 45.02335 | 28.40919 | 3.070686 | 0.09874542 | 0.1808486 | 3.495608 | 0.6605906 | 6740.48
2024-08-29 | Hematitinha Comum ITM 09 D
2024-08-29 | alimentacao_itm09_c |  |  | 3701 | [6 empty] | 57.3013 | 10.1592 | 2.442258 | 0.07128307 | 0.1205071 | 4.922059 | 0 | 4047.96
2024-08-29 | Alimentação Seca ITM 08 AB
2024-08-29 | Hematitinha Complemento ITM 09 D
2024-08-29 | Sinter Terceiros TIG
2024-08-29 | ITM 02 NOVA[A]-USINA DE BLENDAGEM SINTER FEED ESPECIAL | 2 | 25 | 763.18 | [6 empty] | 59.02 | 13.3 | 0.67 | 0.051 | 0.09 | 1.47
2024-08-29 | Feijãozinho ITM 02 Principal |  |  | 830.62
2024-08-29 | ITM 09-ITM 09 ESTERIL FRANCO | 39 | 19 | 749.05
2024-08-29 | PRAÇA DA 11-CAVA SAMPAIO ESTERIL FRANCO | 0 | 8 | 336.8
2024-08-29 | FERRO VELHO [PILHA FERRO VELHO]-ITM 08 ROM ATERRO | 0 | 95 | 4180.08
2024-08-29 | alimentacao_itm09_a |  |  | 3873 | [6 empty] | 56.45078 | 11.32758 | 2.522059 | 0.07343688 | 0.1041508 | 4.897755 | 0 | 6047.96
2024-08-29 | DESAGUAMENTO DE PRODUTO ITM 8-PATIO DE PRODUTOS PELLET FEED | 39 | 142 | 4247.63 | [6 empty] | 62.18 | 7.98 | 0.82 | 0.059 | 0.09 | 1.9
2024-08-29 | Média Filtro |  |  | 6337.89
2024-08-29 | SAMAMBAIA CAIXA DAGUA-ITM 09 ROM FERROMAR | 0 | 18 | 1000.83
2024-08-29 | ITM 02 NOVA[B]-PATIO MANGABA[PILHA SILICOSO] SILICOSO | 0 | 41 | 1177.22
2024-08-29 | Filtro 04 |  |  | 1649
2024-08-29 | ITM 02 NOVA-PATIO MANGABA[PILHA OVER] OVER | 0 | 18 | 474.78
2024-08-29 | PILHAO - PDE MANGABA-ITM 09 MATERIAL PILHAO | 7 | 3 | 166.25
2024-08-29 | PILHAO - PDE MANGABA-PILHA B02 ESTERIL PILHAO | 0 | 1 | 42.44
2024-08-29 | ITM 04[SUBPRODUTO]-ITM 08 SINTER ITM04 BLEND | 0 | 70 | 2013.64
2024-08-29 | ITM 02 PRINCIPAL-PATIO MANGABA[PILHA OVER] OVER | 0 | 5 | 160.14
2024-08-29 | PDE SAMPAIO-ITM 04[ESTOQUE ROM] FINOS | 0 | 22 | 1065.1
2024-08-29 | PATIO MANGABA[PILHA SILICOSO]-ACESSO PRINCIPAL INTERNO SILICOSO | 0 | 1 | 44.15
2024-08-29 | ITM 04[SUBPRODUTO]-ITM 02 PRINCIPAL SINTER ITM04 BLEND | 0 | 45 | 1286.48
2024-08-29 | ITM 09-ITM 02 PRINCIPAL SINTER COMUM | 39 | 30 | 831.2
2024-08-29 | ITM 04[SUBPRODUTO]-ITM 02 NOVA SINTER COMUM | 5 | 80 | 2373.27
2024-08-29 | ITM 02 PRINCIPAL-USINA DE BLENDAGEM SINTER FEED ESPECIAL | 3 | 25 | 735.98 | [6 empty] | 57.1 | 15.9 | 0.71 | 0.059 | 0.08 | 1.58
2024-08-29 | CAVA SAMAMBAIA BAIXO-ITM 09 ROM FERROMAR | 0 | 31 | 1544.54
2024-08-29 | PRAÇA DA 11-PATIO MANGABA[PILHA 1] ESTERIL FRANCO | 0 | 11 | 467.59
2024-08-29 | PILHAO - PDE MANGABA-ITM 09 MATERIAL PILHAO ESPECIAL | 9 | 31 | 1605.58
2024-08-29 | ITM 09-ITM 02 NOVA SINTER COMUM | 2 | 82 | 2248.65
2024-08-29 | ITM 09-PATIO DE PRODUTOS SINTER FEED ESPECIAL | 0 | 75 | 2170.92
2024-08-29 | Hematitinha Especial ITM 09 B
2024-08-29 | PDE SAMPAIO-ITM 09 FINOS | 0 | 22 | 1081.09
2024-08-29 | ITM 02 PRINCIPAL-PATIO MANGABA[PILHA SILICOSO] SILICOSO | 0 | 29 | 814.19 | [6 empty] | 51.32 | 18.44 | 1.98 | 0.123 | 0.12 | 5.22
2024-08-29 | ITM 04[SUBPRODUTO]-ITM 02 PRINCIPAL SINTER COMUM | 5 | 64 | 1904.52
2024-08-29 | PFF Pilhão |  |  | 912.23
2024-08-29 | CAVA SAMAMBAIA BAIXO-ITM 04[ESTOQUE ROM] ROM FERROMAR | 0 | 8 | 401.56
2024-08-29 | ITM 02 NOVA[A]-PATIO MANGABA[PILHA SILICOSO] SILICOSO | 0 | 30 | 880.22 | [6 empty] | 52.24 | 17.42 | 1.82 | 0.137 | 0.18 | 5
2024-08-29 | ITM 08-PILHA B02 REJEITO DESAGUADO | 0 | 8 | 325.47
2024-08-29 | ITM 09-CAVA CARRAPATO 3035 BAIXO FORRO OVER | 0 | 14 | 596.18
2024-08-29 | ITM 04[SUBPRODUTO]-ITM 08 SINTER COMUM | 5 | 67 | 2006.96
2024-08-29 | PILHAO - PDE MANGABA-BARRAGEM B4 ESTERIL FRANCO | 9 | 5 | 223.44
2024-08-29 | PILHA B02-PILHA B02 REJEITO TRATADO | 0 | 14 | 540.27
2024-08-29 | ITM 02 NOVA[B]-USINA DE BLENDAGEM SINTER FEED ESPECIAL | 2 | 29 | 905.77 | [6 empty] | 59.6 | 12.26 | 0.56 | 0.048 | 0.09 | 1.79
2024-08-29 | ITM 08-PATIO MANGABA[PILHA OVER] OVER | 0 | 50 | 1438.08
2024-08-29 | PATIO DE PRODUTOS-PLATAFORMA TERMINAL-SARZEDO[PILHA 7] PELLET FEED | 31 | 366 | 9458.16
2024-08-29 | PRAÇA DA 11-ITM 09 ROM ATERRO | 0 | 43 | 1805.37
2024-08-29 | CAVA SAMPAIO-ITM 09 ROM FERROMAR | 10 | 3 | 139.85
2024-08-30 | PRAÇA DA 11-PATIO MANGABA[PILHA 1] ESTERIL FRANCO | 0 | 15 | 659.1
2024-08-30 | Filtro 01 |  |  | 648.23
2024-08-30 | FERRO VELHO [PILHA FERRO VELHO]-ITM 08 ROM ATERRO | 0 | 34 | 1578.93
2024-08-30 | PDE SAMPAIO-ITM 04[ESTOQUE ROM] FINOS | 0 | 1 | 52.03
2024-08-30 | ITM 04[SUBPRODUTO]-ITM 02 PRINCIPAL SINTER ITM04 BLEND | 0 | 141 | 4306.59
2024-08-30 | CAVA SAMAMBAIA BAIXO-ITM 09 ROM FERROMAR | 0 | 83 | 4097.81
2024-08-30 | Hematitinha Complemento ITM 09 A
2024-08-30 | PDE SAMPAIO-CAVA CARRAPATO 5960 ALTO ESTERIL FRANCO | 0 | 10 | 475.84
2024-08-30 | PRAÇA DA 11-ITM 04[ESTOQUE ROM] ROM ATERRO | 0 | 5 | 269.19
2024-08-30 | ITM 02 NOVA[B]-USINA DE BLENDAGEM SINTER FEED ESPECIAL | 2 | 27 | 876.3 | [6 empty] | 58.88 | 13.45 | 0.74 | 0.06 | 0.09 | 1.32
2024-08-30 | ITM 02 NOVA[B]-PATIO MANGABA[PILHA SILICOSO] SILICOSO | 0 | 48 | 1348.02 | [6 empty] | 53.69 | 15.71 | 2.13 | 0.156 | 0.14 | 4.79
2024-08-30 | ITM 02 PRINCIPAL-PATIO MANGABA[PILHA OVER] OVER | 0 | 6 | 140.54
2024-08-30 | Filtro 04 |  |  | 1650.04
2024-08-30 | ITM 09-ITM 02 PRINCIPAL SINTER COMUM | 39 | 11 | 319.54
2024-08-30 | Hematitinha Complemento ITM 09 C
2024-08-30 | ITM 02 NOVA[A]-USINA DE BLENDAGEM SINTER FEED ESPECIAL | 2 | 19 | 575.8 | [6 empty] | 58.24 | 13.95 | 0.73 | 0.052 | 0.13 | 1.79
2024-08-30 | PILHAO - PDE MANGABA-ITM 09 MATERIAL PILHAO | 7 | 44 | 2084.1
2024-08-30 | PILHAO - PDE MANGABA-PATIO MANGABA[PILHA 1] ESTERIL FRANCO | 0 | 6 | 263.73
2024-08-30 | Filtro 02 |  |  | 2533.99
2024-08-30 | ITM 09-ITM 02 NOVA SINTER COMUM | 2 | 137 | 4106.68
2024-08-30 | Rejeito Filtrado |  |  | 6600 | [6 empty] | 34.2 | 40.6 | 4.41 | 0.145 | 0.4 | 5 |  |  | 325 | 17
2024-08-30 | PILHAO - PDE MANGABA-PILHA B02 ESTERIL PILHAO | 0 | 10 | 472.92
2024-08-30 | PRAÇA DA 11-CAVA SAMPAIO ESTERIL FRANCO | 0 | 4 | 175.3
2024-08-30 | PILHAO - PDE MANGABA-ITM 09 MATERIAL PILHAO ESPECIAL | 9 | 53 | 2723.86
2024-08-30 | ITM 09-ITM 09 ROM OPORTUNIDADE | 0 | 44 | 2277.35
2024-08-30 | Alimentação Seca ITM 08 C |  |  | 6077 | [6 empty] | 45.60201 | 28.10718 | 2.424684 | 0.09318418 | 11.53996 | 3.752725 | 0.6751553 | 4539
2024-08-30 | Média Filtro |  |  | 6328.41
2024-08-30 | ITM 09-PATIO DE PRODUTOS PELLET FEED | 0 | 78 | 2243.15
2024-08-30 | PILHAO - PDE MANGABA-BARRAGEM B4 ESTERIL FRANCO | 9 | 6 | 243.74
2024-08-30 | Feijãozinho ITM 02 Principal |  |  | 616.46
2024-08-30 | ITM 02 NOVA-PATIO MANGABA[PILHA OVER] OVER | 0 | 18 | 557.53
2024-08-30 | PRAÇA DA 11-ITM 09 ROM ATERRO | 0 | 39 | 1843.14
2024-08-30 | PILHA B02-PILHA B02 REJEITO TRATADO | 0 | 30 | 1327.33
2024-08-30 | PATIO DE PRODUTOS-PLATAFORMA TERMINAL-SARZEDO[PILHA 7] PELLET FEED | 31 | 575 | 14739.14
2024-08-30 | DESAGUAMENTO DE PRODUTO ITM 8-PATIO DE PRODUTOS PELLET FEED | 39 | 146 | 4568.71 | [6 empty] | 62.76 | 7.15 | 0.95 | 0.076 | 0.06 | 1.88
2024-08-30 | Filtro 03 |  |  | 1767.74
2024-08-30 | ITM 02 NOVA[A]-PATIO MANGABA[PILHA SILICOSO] SILICOSO | 0 | 38 | 1091.32 | [6 empty] | 53.9 | 15.86 | 1.88 | 0.128 | 0.11 | 4.89
2024-08-30 | ITM 08-PATIO MANGABA[PILHA OVER] OVER | 0 | 29 | 906.1
2024-08-30 | ITM 09-ITM 08 SINTER COMUM | 39 | 8 | 220.54
2024-08-30 | ITM 02 PRINCIPAL-USINA DE BLENDAGEM SINTER FEED ESPECIAL | 3 | 27 | 806.77 | [6 empty] | 58.02 | 14 | 0.84 | 0.069 | 0.08 | 1.46
2024-08-30 | PDE SAMPAIO-ITM 09 FINOS | 0 | 60 | 3149.21
2024-08-30 | ITM 04[SUBPRODUTO]-ITM 08 SINTER ITM04 BLEND | 0 | 143 | 4215.57
2024-08-30 | Alimentação Seca ITM 08 AB
2024-08-30 | alimentacao_itm09_d |  |  | 3856 | [6 empty] | 46.55271 | 26.3383 | 1.736304 | 0.08185894 | 0.2096703 | 4.721789 | 0.6640019 | 6217
2024-08-30 | Sinter Blendagem ITM 09 A |  |  | 1373
2024-08-30 | Sinter Pátio Produtos ITM09 D
2024-08-30 | ITM 04[SUBPRODUTO]-ITM 02 NOVA SINTER ITM04 BLEND | 0 | 248 | 7309.99
2024-08-30 | Alimentação Gobal ITM 02 B |  |  | 5569 | [6 empty] | 47.95943 | 25.32708 | 1.734708 | 0.09494082 | 13.47552 | 3.95819 | 0.55 | 6979
2024-08-30 | alimentacao_itm09_b |  |  | 5781 | [6 empty] | 55.3562 | 10.01931 | 2.57608 | 0.06864208 | 0.06985196 | 4.5039 | 0
2024-08-30 | PFF Pilhão |  |  | 1365.47
2024-08-30 | PFF Curva do Joelho |  |  | 1365.47
2024-08-30 | Hematitinha Complemento ITM 09 D
2024-08-30 | Hematitinha Comum ITM 09 A
2024-08-30 | PFF Abobora
2024-08-30 | Sinter Blendagem ITM 09 D
2024-08-30 | ITM 04[SUBPRODUTO]-ITM 08 SINTER CORRETIVO |  |  | 0.01
2024-08-30 | Hematitinha Comum ITM 09 D
2024-08-30 | Sinter Sarzedo |  |  | 2730.94
2024-08-30 | Sinter Pátio Produtos ITM09 C
2024-08-30 | alimentacao_itm09_c |  |  | 5405 | [6 empty] | 55.3562 | 10.01931 | 2.57608 | 0.06864208 | 0.06985196 | 4.5039 | 0 | 9770.32
2024-08-30 | Sinter Blendagem ITM 09 B |  |  | 2519
2024-08-30 | Hematitinha Especial ITM 09 A |  |  | 1120
2024-08-30 | COMPLEXO DE FILTRAGEM-PILHA B02 REJEITO FILTRADO | 0 | 16 | 739.04
2024-08-30 | ITM 08-PILHA B02 REJEITO DESAGUADO | 0 | 16 | 679.95
2024-08-30 | Sinter Pátio Produtos ITM09 B
2024-08-30 | ITM 02 PRINCIPAL-PATIO MANGABA[PILHA SILICOSO] SILICOSO | 0 | 40 | 1147.4 | [6 empty] | 52.67 | 17.54 | 2.32 | 0.118 | 0.17 | 4.27
2024-08-30 | Over Descarte |  |  | 995.54
2024-08-30 | Hematitinha Comum ITM 09 B
2024-08-30 | Sinter Pátio Produtos ITM09 A
2024-08-30 | Alimentação Gobal ITM 02 A |  |  | 5243 | [6 empty] | 47.95943 | 25.32708 | 1.734708 | 0.09494082 | 13.47552 | 3.95819 | 0.55 | 6979
2024-08-30 | Over Reprocesso |  |  | 2573
2024-08-30 | Hematitinha Comum ITM 09 C
2024-08-30 | Hematitinha Especial ITM 09 D
2024-08-30 | ITM 09-CAVA CARRAPATO 3035 BAIXO FORRO OVER | 0 | 22 | 995.54
2024-08-30 | Sinter Blendagem ITM 09 C |  |  | 2177
2024-08-30 | Hematitinha Complemento ITM 09 B
2024-08-30 | Sinter Terceiros TIG
2024-08-30 | Alimentação Gobal ITM 02 Principal |  |  | 4638 | [6 empty] | 47.87211 | 25.26158 | 1.724785 | 0.09633003 | 17.20257 | 4.134818 | 0.55 | 3333
2024-08-30 | Sinter Terceiros Vargem Grande
2024-08-30 | alimentacao_itm09_a |  |  | 3093 | [6 empty] | 51.96807 | 9.225906 | 2.317912 | 0.06360376 | 0.08013815 | 4.234844
2024-08-30 | Hematitinha Especial ITM 09 B
2024-08-30 | ITM 09-PATIO DE PRODUTOS SINTER FEED ESPECIAL | 0 | 16 | 487.79
2024-08-30 | Hematitinha Especial ITM 09 C
2024-08-30 | Rejeito Desaguado |  |  | 3157.97 | [6 empty] | 33.41 | 46.74 | 0.98 | 0.077 | 0.14 | 4 | 0.55
2024-08-31 | ITM 09-ITM 02 NOVA SINTER COMUM | 2 | 82 | 2306.23
2024-08-31 | Feijãozinho ITM 02 Principal |  |  | 185.68
2024-08-31 | Alimentação Seca ITM 08 AB |  |  | 127 | [6 empty] | 48.40824 | 24.44772 | 2.313811 | 0.1104168 | 0.09070154 | 3.639174 | 0.6609215
2024-08-31 | Sinter Blendagem ITM 09 B |  |  | 1872
2024-08-31 | ITM 09-ITM 09 ROM OPORTUNIDADE | 0 | 11 | 481.46
2024-08-31 | PDE SAMPAIO-ITM 09 FINOS | 0 | 27 | 1487.08
2024-08-31 | Hematitinha Especial ITM 09 D
2024-08-31 | alimentacao_itm09_b |  |  | 4125 | [6 empty] | 58.4199 | 7.593995 | 3.591703 | 0.08314684 | 0.0543906 | 4.74605 | 0
2024-08-31 | Rejeito Desaguado |  |  | 4984 | [6 empty] | 30.75 | 50.47 | 0.81 | 0.091 | 0.08 | 4.29 | 0.55
2024-08-31 | ITM 08-PILHA B02 REJEITO DESAGUADO | 0 | 11 | 500.49
2024-08-31 | ITM 04[SUBPRODUTO]-ITM 02 PRINCIPAL SINTER ITM04 BLEND | 0 | 170 | 5568.7
2024-08-31 | Sinter Pátio Produtos ITM09 A
2024-08-31 | CAVA SAMAMBAIA BAIXO-ITM 04[ESTOQUE ROM] ROM FERROMAR | 0 | 33 | 1885.41
2024-08-31 | ITM 08-PATIO MANGABA[PILHA OVER] OVER | 0 | 40 | 1436.32
2024-08-31 | Alimentação Gobal ITM 02 B |  |  | 4606 | [6 empty] | 50.85352 | 20.62439 | 1.675855 | 0.1164461 | 0.09550672 | 4.356579 | 0.6864236 | 7144
2024-08-31 | PFF Abobora
2024-08-31 | Sinter Terceiros TIG
2024-08-31 | PRAÇA DA 11-PATIO MANGABA[PILHA 1] ESTERIL FRANCO | 0 | 4 | 174.79
2024-08-31 | PDE SAMPAIO-ITM 04[ESTOQUE ROM] FINOS | 0 | 43 | 2046.06
2024-08-31 | Hematitinha Complemento ITM 09 D
2024-08-31 | PILHAO - PDE MANGABA-ITM 09 MATERIAL PILHAO | 7 | 87 | 4267.21
2024-08-31 | ITM 02 NOVA[A]-PATIO MANGABA[PILHA SILICOSO] SILICOSO | 0 | 34 | 990.54 | [6 empty] | 51.44 | 18.66 | 1.88 | 0.107 | 0.19 | 5.41
2024-08-31 | PRAÇA DA 11-ITM 09 ROM ATERRO | 0 | 24 | 1269.22
2024-08-31 | Hematitinha Especial ITM 09 A |  |  | 1044
2024-08-31 | PFF Pilhão |  |  | 863.19
2024-08-31 | Hematitinha Comum ITM 09 A
2024-08-31 | alimentacao_itm09_d |  |  | 3343 | [6 empty] | 43.9165 | 29.90313 | 1.585969 | 0.06652082 | 0.1558386 | 5.18087 | 0.967033 | 3458
2024-08-31 | Hematitinha Especial ITM 09 C
2024-08-31 | ITM 02 NOVA-PATIO MANGABA[PILHA OVER] OVER | 0 | 16 | 465.19
2024-08-31 | ITM 02 NOVA[B]-PATIO MANGABA[PILHA SILICOSO] SILICOSO | 0 | 47 | 1356.31 | [6 empty] | 51.73 | 18.9 | 1.67 | 0.1 | 0.22 | 4.95
2024-08-31 | FERRO VELHO [PILHA FERRO VELHO]-ITM 08 ROM ATERRO | 0 | 38 | 1642.45
2024-08-31 | Sinter Pátio Produtos ITM09 C
2024-08-31 | Hematitinha Complemento ITM 09 A
2024-08-31 | PFF Curva do Joelho
2024-08-31 | ITM 02 NOVA[B]-USINA DE BLENDAGEM SINTER FEED ESPECIAL | 2 | 25 | 782.13 | [6 empty] | 58.25 | 13.78 | 0.88 | 0.07 | 0.1 | 1.81
2024-08-31 | Sinter Blendagem ITM 09 A |  |  | 1854
2024-08-31 | ITM 09-PATIO DE PRODUTOS SINTER FEED ESPECIAL | 0 | 31 | 863.19
2024-08-31 | Rejeito Filtrado |  |  | 5782 | [6 empty] | 33.29 | 41.22 | 4.13 | 0.14 | 0.32 | 6.11 |  |  | 350 | 18
2024-08-31 | Filtro 01 |  |  | 1086.75
2024-08-31 | PRAÇA DA 11-CAVA SAMPAIO ESTERIL FRANCO | 0 | 1 | 41.96
2024-08-31 | Filtro 04 |  |  | 1435
2024-08-31 | Over Reprocesso |  |  | 3152
2024-08-31 | alimentacao_itm09_c |  |  | 3456 | [6 empty] | 58.4199 | 7.593995 | 3.591703 | 0.08314684 | 0.0543906 | 4.74605 | 0 | 8213
2024-08-31 | PATIO DE PRODUTOS-PLATAFORMA TERMINAL-SARZEDO[PILHA 7] PELLET FEED | 31 | 558 | 14490.88
2024-08-31 | Over Descarte |  |  | 51.74
2024-08-31 | ITM 09-ITM 02 PRINCIPAL SINTER COMUM | 39 | 36 | 984.97
2024-08-31 | Hematitinha Complemento ITM 09 C
2024-08-31 | ITM 04[SUBPRODUTO]-ITM 08 SINTER ITM04 BLEND | 0 | 149 | 4519.9
2024-08-31 | PILHA B02-PILHA B02 REJEITO TRATADO | 0 | 28 | 1198.89
2024-08-31 | Hematitinha Especial ITM 09 B
2024-08-31 | Sinter Sarzedo |  |  | 863.19
2024-08-31 | ITM 04[SUBPRODUTO]-ITM 02 NOVA SINTER ITM04 BLEND | 0 | 251 | 7497.34
2024-08-31 | Média Filtro |  |  | 6328.41
2024-08-31 | ITM 02 PRINCIPAL-PATIO MANGABA[PILHA SILICOSO] SILICOSO | 0 | 44 | 1280.07 | [6 empty] | 53.7 | 15.91 | 1.81 | 0.14 | 0.1 | 5.02
2024-08-31 | ITM 09-BARRAGEM B4 OVER | 8 | 1 | 51.74
2024-08-31 | PATIO DE PRODUTOS-PLATAFORMA TERMINAL-SARZEDO[PILHA 9] SINTER FEED ESPECIAL | 31 | 228 | 5537.74
2024-08-31 | Hematitinha Comum ITM 09 D
2024-08-31 | PILHA B02-BARRAGEM B1[PONTO ABASTECIMENTO AGUA 2] LAMA | 0 | 3 | 133.06
2024-08-31 | ITM 02 NOVA[A]-USINA DE BLENDAGEM SINTER FEED ESPECIAL | 2 | 26 | 798.58 | [6 empty] | 58.64 | 13.66 | 0.7 | 0.059 | 0.07 | 1.61
2024-08-31 | alimentacao_itm09_a |  |  | 3190 | [6 empty] | 57.15644 | 7.91357 | 3.342258 | 0.07931974 | 0.05943271 | 4.645941
2024-08-31 | Filtro 03 |  |  | 1738.8
2024-08-31 | Sinter Pátio Produtos ITM09 B
2024-08-31 | ITM 02 PRINCIPAL-PATIO MANGABA[PILHA OVER] OVER | 0 | 11 | 371.36
2024-08-31 | Alimentação Gobal ITM 02 A |  |  | 5214 | [6 empty] | 50.85352 | 20.62439 | 1.675855 | 0.1164461 | 0.09550672 | 4.356579 | 0.6864236 | 7144
2024-08-31 | COMPLEXO DE FILTRAGEM-PILHA B02 REJEITO FILTRADO | 0 | 27 | 1123.9
2024-08-31 | PILHAO - PDE MANGABA-PATIO MANGABA[PILHA 1] ESTERIL FRANCO | 0 | 30 | 1427.94
2024-08-31 | DESAGUAMENTO DE PRODUTO ITM 8-PATIO DE PRODUTOS PELLET FEED | 39 | 157 | 5011.02 | [6 empty] | 61.18 | 9.21 | 0.95 | 0.072 | 0.06 | 1.99
2024-08-31 | ITM 02 PRINCIPAL-USINA DE BLENDAGEM SINTER FEED ESPECIAL | 3 | 31 | 956.94 | [6 empty] | 57.99 | 13.75 | 0.72 | 0.065 | 0.08 | 2.42
2024-08-31 | Hematitinha Comum ITM 09 C
2024-08-31 | Sinter Pátio Produtos ITM09 D
2024-08-31 | Filtro 02 |  |  | 1521.45
2024-08-31 | CAVA SAMAMBAIA BAIXO-ITM 09 ROM FERROMAR | 0 | 94 | 4659.13
2024-08-31 | Sinter Blendagem ITM 09 D
2024-08-31 | Sinter Terceiros Vargem Grande
2024-08-31 | Hematitinha Complemento ITM 09 B
2024-08-31 | ITM 04[SUBPRODUTO]-ITM 08 SINTER CORRETIVO |  |  | 0.01
2024-08-31 | Hematitinha Comum ITM 09 B
2024-08-31 | PRAÇA DA 11-ITM 04[ESTOQUE ROM] ROM ATERRO | 0 | 7 | 335.73
2024-08-31 | Alimentação Gobal ITM 02 Principal |  |  | 5205 | [6 empty] | 51.09842 | 20.24876 | 1.716817 | 0.111827 | 0.1146805 | 4.19273 | 0.6628921 | 3959
2024-08-31 | Sinter Blendagem ITM 09 C |  |  | 1986
2024-08-31 | Alimentação Seca ITM 08 C |  |  | 6357 | [6 empty] | 48.40824 | 24.44772 | 2.313811 | 0.1104168 | 0.09070154 | 3.639174 | 0.6609215 | 4091
2024-09-01 | Sinter Blendagem ITM 09 C |  |  | 2348
2024-09-01 | Sinter Pátio Produtos ITM09 D
2024-09-01 | Sinter Terceiros Vargem Grande
2024-09-01 | Sinter Pátio Produtos ITM09 A
2024-09-01 | PFF Abobora
2024-09-01 | Alimentação Gobal ITM 02 Principal |  |  | 5084 | [6 empty] | 49.43501 | 24.02999 | 1.386574 | 0.0796053 | 0.2286843 | 3.364477 | 0.7844766 | 2916.59
2024-09-01 | Feijãozinho ITM 02 Principal |  |  | 602.6 | [6 empty] | 51.07 | 21.08 | 2.09 | 0.084 | 0.09 | 3.71 | 0.55
2024-09-01 | Hematitinha Especial ITM 09 A |  |  | 798
2024-09-01 | Sinter Terceiros TIG
2024-09-01 | Alimentação Gobal ITM 02 B |  |  | 5004 | [6 empty] | 49.25764 | 24.24283 | 1.466857 | 0.07904518 | 0.2268173 | 3.314066 | 0.7340664 | 8680.825
2024-09-01 | Hematitinha Especial ITM 09 C
2024-09-01 | Sinter Sarzedo |  |  | 1258.97
2024-09-01 | Alimentação Seca ITM 08 AB | [9 empty] | 45.57745 | 26.69889 | 3.267729 | 0.09207479 | 0.1648753 | 4.268864 | 0.8181441
2024-09-01 | Hematitinha Comum ITM 09 B
2024-09-01 | Sinter Pátio Produtos ITM09 B
2024-09-01 | Sinter Blendagem ITM 09 D
2024-09-01 | Filtro 02 |  |  | 1521.45
2024-09-01 | CAVA SAMPAIO-BARRAGEM B4 ESTERIL FRANCO | 4 | 9 | 355.53
2024-09-01 | PFF Pilhão |  |  | 1258.97
2024-09-01 | Hematitinha Comum ITM 09 D
2024-09-01 | Hematitinha Especial ITM 09 B
2024-09-01 | Rejeito Desaguado |  |  | 2957.79 | [6 empty] | 44.28 | 30.79 | 1.2 | 0.085 | 0.22 | 4.01 | 0.46
2024-09-01 | Sinter Blendagem ITM 09 A |  |  | 2204
2024-09-01 | PRAÇA DA 11-ITM 04[ESTOQUE ROM] ROM ATERRO | 0 | 13 | 605.77
2024-09-01 | Sinter Blendagem ITM 09 B |  |  | 1320
2024-09-01 | PFF Curva do Joelho
2024-09-01 | Hematitinha Complemento ITM 09 D
2024-09-01 | Filtro 03 |  |  | 1738.8
2024-09-01 | ITM 02 PRINCIPAL-USINA DE BLENDAGEM SINTER FEED ESPECIAL | 3 | 33 | 1002.41 | [6 empty] | 57.33 | 15.99 | 0.68 | 0.049 | 0.1 | 1.56
2024-09-01 | Filtro 01 |  |  | 1086.75
2024-09-01 | Hematitinha Complemento ITM 09 A
2024-09-01 | Hematitinha Complemento ITM 09 B
2024-09-01 | Over Descarte |  |  | 43.67
2024-09-01 | Hematitinha Comum ITM 09 C
2024-09-01 | Hematitinha Comum ITM 09 A
2024-09-01 | alimentacao_itm09_d |  |  | 3190 | [6 empty] | 44.87368 | 29.46109 | 1.436469 | 0.07983996 | 0.2450992 | 4.204574 | 0.7482797 | 1923.59
2024-09-01 | Rejeito Filtrado |  |  | 6478 | [6 empty] | 30.01 | 47.08 | 3.74 | 0.134 | 0.24 | 5.52 |  |  | 275 | 17
2024-09-01 | Alimentação Gobal ITM 02 A |  |  | 5138 | [6 empty] | 48.02 | 24.7 | 1.81 | 0.095 | 0.16 | 4.42 | 0.55 | 5917.955
2024-09-01 | Over Reprocesso |  |  | 1957
2024-09-01 | Alimentação Seca ITM 08 C |  |  | 5954 | [6 empty] | 45.57745 | 26.69889 | 3.267729 | 0.09207479 | 0.1648753 | 4.268864 | 0.8181441 | 4894.79
2024-09-01 | Hematitinha Complemento ITM 09 C
2024-09-01 | Sinter Pátio Produtos ITM09 C
2024-09-01 | alimentacao_itm09_c |  |  | 3353 | [6 empty] | 56.16 | 11.68 | 3.15 | 0.085 | 0.07 | 4.33 | 0 | 9668.54
2024-09-01 | ITM 04[SUBPRODUTO]-ITM 02 PRINCIPAL SINTER ITM04 BLEND | 0 | 140 | 4156.64
2024-09-01 | CAVA SAMAMBAIA BAIXO-ITM 04[ESTOQUE ROM] ROM FERROMAR | 0 | 21 | 1188.22
2024-09-01 | DESAGUAMENTO DE PRODUTO ITM 8-PATIO DE PRODUTOS PELLET FEED | 39 | 141 | 4457.17 | [6 empty] | 62.02 | 8.18 | 0.79 | 0.061 | 0.08 | 1.87
2024-09-01 | ITM 02 PRINCIPAL-PATIO MANGABA[PILHA OVER] OVER | 0 | 3 | 73.65
2024-09-01 | Média Filtro |  |  | 6328.41
2024-09-01 | CAVA SAMPAIO-ITM 09 ROM FERROMAR | 10 | 87 | 4601.98
2024-09-01 | PILHA B02-PILHA B02 REJEITO TRATADO | 0 | 27 | 1093.3
2024-09-01 | ITM 09-ITM 02 NOVA SINTER COMUM | 2 | 94 | 2762.87
2024-09-01 | ITM 02 NOVA[A]-PATIO MANGABA[PILHA SILICOSO] SILICOSO | 0 | 34 | 983.6 | [6 empty] | 53.92 | 16.87 | 1.47 | 0.133 | 0.09 | 4.11
2024-09-01 | ITM 09-PILHA B02 OVER | 0 | 1 | 43.67
2024-09-01 | Hematitinha Especial ITM 09 D
2024-09-01 | ITM 02 NOVA[B]-USINA DE BLENDAGEM SINTER FEED ESPECIAL | 2 | 24 | 736.73 | [6 empty] | 59.06 | 13.33 | 0.72 | 0.68 | 0.049 | 0.1 | 1.56
2024-09-01 | ITM 04[SUBPRODUTO]-CAVA SAMAMBAIA INTERMEDIARIO OVER | 0 | 1 | 43.26
2024-09-01 | PDE SAMPAIO-ITM 09 FINOS | 0 | 12 | 625.08
2024-09-01 | FERRO VELHO [PILHA FERRO VELHO]-ITM 08 ROM ATERRO | 0 | 56 | 2357.23
2024-09-01 | ITM 08-PATIO MANGABA[PILHA OVER] OVER | 0 | 39 | 1260.9
2024-09-01 | PILHAO - PDE MANGABA-PATIO MANGABA[PILHA 1] ESTERIL FRANCO | 0 | 61 | 2776.87
2024-09-01 | alimentacao_itm09_b |  |  | 3528 | [6 empty] | 58.76 | 8.41 | 2.76 | 0.07 | 0.08 | 4.35 | 0
2024-09-01 | ITM 04[SUBPRODUTO]-ITM 08 SINTER ITM04 BLEND | 0 | 168 | 5134.33
2024-09-01 | PRAÇA DA 11-PATIO MANGABA[PILHA 1] ESTERIL FRANCO | 0 | 7 | 338.66
2024-09-01 | COMPLEXO DE FILTRAGEM-PILHA B02 REJEITO FILTRADO | 0 | 32 | 1382.72
2024-09-01 | ITM 04[SUBPRODUTO]-ITM 02 NOVA SINTER ITM04 BLEND | 0 | 259 | 7650.77
2024-09-01 | ITM 02 NOVA[A]-USINA DE BLENDAGEM SINTER FEED ESPECIAL | 2 | 25 | 760.6 | [6 empty] | 56.97 | 16.05 | 0.81 | 0.05 | 0.09 | 1.45
2024-09-01 | PILHA B02-BARRAGEM B1[PONTO ABASTECIMENTO AGUA 2] LAMA | 0 | 3 | 122.16
2024-09-01 | ITM 04[SUBPRODUTO]-ITM 02 NOVA SINTER CORRETIVO | 0 | 4
2024-09-01 | ITM 08-PILHA B02 REJEITO DESAGUADO | 0 | 13 | 580.99
2024-09-01 | PILHAO - PDE MANGABA-ITM 09 MATERIAL PILHAO | 7 | 33 | 1621.34
2024-09-01 | PRAÇA DA 11-ITM 09 ROM ATERRO | 0 | 9 | 418.88
2024-09-01 | PDE SAMPAIO-ITM 04[ESTOQUE ROM] FINOS | 0 | 34 | 1677.49
2024-09-01 | ITM 09-ITM 02 PRINCIPAL SINTER COMUM | 39 | 14 | 383.73
2024-09-01 | Filtro 04 |  |  | 1435
2024-09-01 | CAVA SAMAMBAIA BAIXO-ITM 09 ROM FERROMAR | 0 | 23 | 1237.29
2024-09-01 | ITM 02 NOVA-PATIO MANGABA[PILHA OVER] OVER | 0 | 20 | 558.98
2024-09-01 | ITM 09-PATIO DE PRODUTOS SINTER FEED ESPECIAL | 0 | 41 | 1258.97
2024-09-01 | PILHAO - PDE MANGABA-ITM 09 MATERIAL PILHAO ESPECIAL | 9 | 56 | 2713.14
2024-09-01 | PATIO DE PRODUTOS-PATIO MANGABA[PILHA 1] ESTERIL FRANCO | 0 | 9 | 259.03
2024-09-01 | ITM 02 PRINCIPAL-PATIO MANGABA[PILHA SILICOSO] SILICOSO | 0 | 36 | 1019.03 | [6 empty] | 50.98 | 19.45 | 2.01 | 0.105 | 0.21 | 5.11
2024-09-01 | alimentacao_itm09_a |  |  | 3005 | [6 empty] | 59.5 | 7.71 | 2.66 | 0.084 | 0.07 | 4.16 | 0 | 11668.54
2024-09-01 | ITM 02 NOVA[B]-PATIO MANGABA[PILHA SILICOSO] SILICOSO | 0 | 47 | 1314.83 | [6 empty] | 52.74 | 18.33 | 1.48 | 0.09 | 0.22 | 4.31
2024-09-02 | ITM 09-PATIO DE PRODUTOS SINTER FEED ESPECIAL | 0 | 53 | 1587.02
2024-09-02 | PILHAO - PDE MANGABA-ITM 09 MATERIAL PILHAO | 7 | 23 | 1180.74
2024-09-02 | Filtro 03 |  |  | 908.16
2024-09-02 | PILHAO - PDE MANGABA-ITM 09 MATERIAL PILHAO ESPECIAL | 9 | 58 | 2554.5
2024-09-02 | Hematitinha Especial ITM 09 B
2024-09-02 | Hematitinha Complemento ITM 09 A
2024-09-02 | ITM 02 NOVA[A]-PATIO MANGABA[PILHA SILICOSO] SILICOSO | 0 | 32 | 941.18 | [6 empty] | 52.05 | 17.23 | 1.92 | 0.115 | 0.16 | 5.92
2024-09-02 | ITM 02 NOVA[B]-PATIO MANGABA[PILHA SILICOSO] SILICOSO | 0 | 44 | 1339.71 | [6 empty] | 50.91 | 19.73 | 1.62 | 0.09 | 0.2 | 5.4
2024-09-02 | ITM 02 NOVA-PATIO MANGABA[PILHA OVER] OVER | 0 | 18 | 489.61
2024-09-02 | ITM 08-PATIO MANGABA[PILHA OVER] OVER | 0 | 22 | 610.04
2024-09-02 | Hematitinha Comum ITM 09 C
2024-09-02 | Sinter Terceiros TIG
2024-09-02 | ITM 02 NOVA[B]-USINA DE BLENDAGEM SINTER FEED ESPECIAL | 2 | 23 | 746 | [6 empty] | 60.22 | 11.38 | 0.55 | 0.04 | 0.1 | 1.8
2024-09-02 | Sinter Pátio Produtos ITM09 A
2024-09-02 | ITM 04[SUBPRODUTO]-ITM 02 PRINCIPAL SINTER ITM04 BLEND | 0 | 197 | 5874.81
2024-09-02 | ITM 02 PRINCIPAL-PATIO MANGABA[PILHA SILICOSO] SILICOSO | 0 | 44 | 1300.27 | [6 empty] | 51.48 | 19.57 | 1.44 | 0.09 | 0.18 | 4.91
2024-09-02 | FERRO VELHO [PILHA FERRO VELHO]-ITM 08 ROM ATERRO | 0 | 55 | 2434.55
2024-09-02 | PFF Curva do Joelho
2024-09-02 | ITM 02 PRINCIPAL-PATIO MANGABA[PILHA OVER] OVER | 0 | 6 | 169.15
2024-09-02 | Hematitinha Comum ITM 09 D
2024-09-02 | ITM 04[SUBPRODUTO]-ITM 08 SINTER ITM04 BLEND | 0 | 189 | 5542.93
2024-09-02 | Sinter Blendagem ITM 09 C |  |  | 1231
2024-09-02 | Sinter Blendagem ITM 09 D
2024-09-02 | Sinter Pátio Produtos ITM09 B
2024-09-02 | ITM 09-ITM 02 NOVA SINTER COMUM | 2 | 43 | 1288.33
2024-09-02 | PRAÇA DA 11-PATIO MANGABA[PILHA 1] ESTERIL FRANCO | 0 | 5 | 239.56
2024-09-02 | ITM 02 PRINCIPAL-USINA DE BLENDAGEM SINTER FEED ESPECIAL | 3 | 32 | 990.37 | [6 empty] | 58.36 | 13.94 | 0.73 | 0.05 | 0.1 | 1.68
2024-09-02 | Alimentação Seca ITM 08 C |  |  | 3979 | [6 empty] | 44.6225 | 29.55003 | 2.851398 | 0.1013895 | 0.1348422 | 3.317394 | 0.6807394 | 5120.44
2024-09-02 | CAVA SAMAMBAIA BAIXO-ITM 04[ESTOQUE ROM] ROM FERROMAR | 0 | 13 | 722.7
2024-09-02 | alimentacao_itm09_d |  |  | 2942 | [6 empty] | 46.48013 | 27.48508 | 1.500303 | 0.06234564 | 0.140348 | 4.06122 | 0.5823107 | 3725.82
2024-09-02 | Alimentação Gobal ITM 02 B |  |  | 5390 | [6 empty] | 50.48823 | 22.56694 | 1.701809 | 0.09079814 | 0.17 | 3.21 | 0.6038744 | 6456.665
2024-09-02 | Hematitinha Complemento ITM 09 B
2024-09-02 | PATIO DE PRODUTOS-PLATAFORMA TERMINAL-SARZEDO[PILHA 7] PELLET FEED | 31 | 428 | 11037.11
2024-09-02 | Hematitinha Comum ITM 09 A
2024-09-02 | Rejeito Filtrado |  |  | 6357.12 | [6 empty] | 35.69 | 37.63 | 4.1 | 0.138 | 0.38 | 6.31 |  |  | 400 | 18
2024-09-02 | PILHA B02-PILHA B02 REJEITO TRATADO | 0 | 20 | 793.8
2024-09-02 | Filtro 04 |  |  | 1873.08
2024-09-02 | COMPLEXO DE FILTRAGEM-PILHA B02 REJEITO FILTRADO | 0 | 18 | 794.66
2024-09-02 | Sinter Blendagem ITM 09 B |  |  | 1577.7
2024-09-02 | Feijãozinho ITM 02 Principal |  |  | 460.07 | [6 empty] | 49.6 | 21.78 | 2.81 | 0.102 | 0.14 | 3.9 | 0.65
2024-09-02 | Rejeito Desaguado |  |  | 3063 | [6 empty] | 32.85 | 47.92 | 1.08 | 0.072 | 0.13 | 3.5 | 0.37
2024-09-02 | PFF Pilhão |  |  | 1587.02
2024-09-02 | Over Reprocesso |  |  | 3317
2024-09-02 | CAVA SAMPAIO-ITM 09 ROM FERROMAR | 10 | 30 | 1498.87
2024-09-02 | Sinter Terceiros Vargem Grande
2024-09-02 | alimentacao_itm09_a |  |  | 4961 | [6 empty] | 60.26 | 9.28 | 1.38 | 0.07 | 0.05 | 3.04 | 0
2024-09-02 | Alimentação Gobal ITM 02 Principal |  |  | 4759 | [6 empty] | 50.59401 | 22.39075 | 1.713222 | 0.09090948 | 0.17 | 3.21 | 0.6113899 | 2697.41
2024-09-02 | ITM 09-PATIO MANGABA[PILHA OVER] OVER | 0 | 2 | 89.09
2024-09-02 | PFF Abobora
2024-09-02 | Sinter Pátio Produtos ITM09 D
2024-09-02 | Média Filtro |  |  | 6417.65
2024-09-02 | PRAÇA DA 11-CAVA SAMPAIO ESTERIL FRANCO | 0 | 2 | 85.51
2024-09-02 | PDE SAMPAIO-ITM 04[ESTOQUE ROM] FINOS | 0 | 41 | 2059.87
2024-09-02 | ITM 08-PILHA B02 REJEITO DESAGUADO | 0 | 8 | 343.58
2024-09-02 | Hematitinha Complemento ITM 09 C
2024-09-02 | ITM 09-CAVA CARRAPATO 3035 BAIXO FORRO OVER | 0 | 13 | 548.97
2024-09-02 | Hematitinha Especial ITM 09 A |  |  | 1024
2024-09-02 | PATIO DE PRODUTOS-PATIO MANGABA[PILHA 1] ESTERIL FRANCO | 0 | 3 | 82.84
2024-09-02 | ITM 02 NOVA[A]-USINA DE BLENDAGEM SINTER FEED ESPECIAL | 2 | 20 | 628.1 | [6 empty] | 58.62 | 13.65 | 0.79 | 0.053 | 0.14 | 1.51
2024-09-02 | DESAGUAMENTO DE PRODUTO ITM 8-PATIO DE PRODUTOS PELLET FEED | 39 | 134 | 3828.23 | [6 empty] | 62.2 | 7.8 | 0.8 | 0.059 | 0.08 | 1.91
2024-09-02 | Hematitinha Complemento ITM 09 D
2024-09-02 | ITM 09-ITM 02 PRINCIPAL SINTER COMUM | 39 | 20 | 613.31
2024-09-02 | ITM 04[SUBPRODUTO]-ITM 02 NOVA SINTER ITM04 BLEND | 0 | 126 | 3778.36
2024-09-02 | Sinter Blendagem ITM 09 A |  |  | 770.4
2024-09-02 | PRAÇA DA 11-PATIO MANGABA[PILHA 1] HEMATITINHA ESPECIAL | 0 | 20 | 850.9
2024-09-02 | alimentacao_itm09_b |  |  | 3904 | [6 empty] | 59.73 | 7.05 | 2.32 | 0.068 | 0.13 | 4.8 | 0
2024-09-02 | Hematitinha Comum ITM 09 B
2024-09-02 | PILHAO - PDE MANGABA-PATIO MANGABA[PILHA 1] ESTERIL FRANCO | 0 | 40 | 1928.68
2024-09-02 | alimentacao_itm09_c |  |  | 2408 | [6 empty] | 59.73 | 7.05 | 2.32 | 0.068 | 0.13 | 4.8 | 0 | 5970.22
2024-09-02 | Over Descarte |  |  | 638.06
2024-09-02 | Filtro 01 |  |  | 1702.8
2024-09-02 | Sinter Sarzedo |  |  | 1587.02
2024-09-02 | Alimentação Gobal ITM 02 A |  |  | 5361 | [6 empty] | 51.45 | 22.8 | 1.36 | 0.098 | 0.13 | 2.01 | 0.55 | 5168.335
2024-09-02 | Alimentação Seca ITM 08 AB
2024-09-02 | ITM 09-ITM 09 ESTERIL FRANCO | 39 | 35 | 1471.48
2024-09-02 | Filtro 02 |  |  | 1873.08
2024-09-02 | Hematitinha Especial ITM 09 D
2024-09-02 | PRAÇA DA 11-ITM 04[ESTOQUE ROM] ROM ATERRO | 0 | 18 | 763.43
2024-09-02 | PDE SAMPAIO-ITM 09 FINOS | 0 | 28 | 1366.54
2024-09-02 | Sinter Pátio Produtos ITM09 C
2024-09-02 | Hematitinha Especial ITM 09 C
2024-09-03 | Sinter Terceiros TIG
2024-09-03 | Feijãozinho ITM 02 Principal |  |  | 275.05 | [6 empty] | 52.65 | 18.04 | 1.7 | 0.11 | 0.09 | 4.52 | 0.73
2024-09-03 | Hematitinha Especial ITM 09 D
2024-09-03 | Hematitinha Comum ITM 09 A
2024-09-03 | PFF Pilhão |  |  | 631.76
2024-09-03 | Sinter Blendagem ITM 09 C |  |  | 1324.8
2024-09-03 | Sinter Pátio Produtos ITM09 B
2024-09-03 | Alimentação Gobal ITM 02 Principal |  |  | 3350 | [6 empty] | 48.79331 | 25.2598 | 1.87939 | 0.08889862 | 0.1689862 | 2.654456 | 0.7099326 | 3639.58
2024-09-03 | Hematitinha Complemento ITM 09 B
2024-09-03 | alimentacao_itm09_c |  |  | 3006 | [6 empty] | 61.37741 | 6.779645 | 2.103641 | 0.06727538 | 0.08299499 | 2.828111 | 0 | 2757.47
2024-09-03 | Over Descarte |  |  | 101.85
2024-09-03 | Alimentação Gobal ITM 02 A |  |  | 4436 | [6 empty] | 49.47264 | 22.13665 | 2.552541 | 0.1540219 | 0.1351452 | 3.942557 | 0.6038849 | 7234.81
2024-09-03 | Rejeito Filtrado |  |  | 4514 | [6 empty] | 35.68 | 38.67 | [6 empty] | 275 | 17
2024-09-03 | Alimentação Seca ITM 08 C |  |  | 3338 | [6 empty] | 43.22724 | 24.17813 | 2.678084 | 0.08773848 | 0.1566749 | 2.971468 | 0.5550791 | 3844.45
2024-09-03 | Rejeito Desaguado |  |  | 2843.59 | [6 empty] | 34.41 | 45.71 | 1.07 | 0.069 | 0.13 | 3.5 | 0.37
2024-09-03 | Sinter Blendagem ITM 09 B |  |  | 714.6
2024-09-03 | Sinter Sarzedo |  |  | 631.76
2024-09-03 | Alimentação Seca ITM 08 AB |  |  | 545 | [6 empty] | 43.22724 | 24.17813 | 2.678084 | 0.08773848 | 0.1566749 | 2.971468 | 0.5550791
2024-09-03 | Hematitinha Comum ITM 09 B
2024-09-03 | Filtro 01 |  |  | 708
2024-09-03 | PFF Curva do Joelho
2024-09-03 | PFF Abobora
2024-09-03 | PRAÇA DA 11-ITM 04[ESTOQUE ROM] ROM ATERRO | 0 | 1 | 61.32
2024-09-03 | alimentacao_itm09_d |  |  | 2842 | [6 empty] | 54.59257 | 14.21335 | 1.699653 | 0.104721 | 0.03765458 | 5.568002 | 0.7696985 | 3343.68
2024-09-03 | Sinter Blendagem ITM 09 A |  |  | 1368
2024-09-03 | Sinter Blendagem ITM 09 D
2024-09-03 | Filtro 03 |  |  | 1062
2024-09-03 | Hematitinha Especial ITM 09 A |  |  | 1356
2024-09-03 | Hematitinha Complemento ITM 09 D |  |  | 291
2024-09-03 | Alimentação Gobal ITM 02 B |  |  | 4238 | [6 empty] | 48.6722 | 25.23814 | 1.93313 | 0.08994132 | 0.1794132 | 2.774768 | 0.7027139 | 6216.27
2024-09-03 | Sinter Pátio Produtos ITM09 C
2024-09-03 | Over Reprocesso |  |  | 2914
2024-09-03 | Hematitinha Complemento ITM 09 C
2024-09-03 | Sinter Pátio Produtos ITM09 D
2024-09-03 | Filtro 02 |  |  | 1505
2024-09-03 | Hematitinha Especial ITM 09 B
2024-09-03 | Hematitinha Comum ITM 09 D
2024-09-03 | Hematitinha Comum ITM 09 C
2024-09-03 | Sinter Pátio Produtos ITM09 A
2024-09-03 | Sinter Terceiros Vargem Grande
2024-09-03 | Hematitinha Complemento ITM 09 A
2024-09-03 | Hematitinha Especial ITM 09 C
2024-09-03 | ITM 02 PRINCIPAL-USINA DE BLENDAGEM SINTER FEED ESPECIAL | 3 | 26 | 805.02 | [6 empty] | 56.78 | 16.18 | 0.78 | 0.06 | 0.11 | 1.6
2024-09-03 | CAVA SAMAMBAIA BAIXO-ITM 09 ROM FERROMAR | 0 | 52 | 2428.87
2024-09-03 | PILHAO - PDE MANGABA-PATIO MANGABA[PILHA 1] ESTERIL FRANCO | 0 | 20 | 837.74
2024-09-03 | ITM 02 NOVA-PATIO MANGABA[PILHA OVER] OVER | 0 | 23 | 656.27
2024-09-03 | FERRO VELHO [PILHA FERRO VELHO]-ITM 08 ROM ATERRO | 0 | 49 | 2187.83
2024-09-03 | alimentacao_itm09_b |  |  | 4320 | [6 empty] | 61.37741 | 6.779645 | 2.103641 | 0.06727538 | 0.08299499 | 2.828111 | 0
2024-09-03 | PDE SAMPAIO-ITM 04[ESTOQUE ROM] FINOS | 0 | 20 | 959.75
2024-09-03 | PATIO MANGABA[SILICOSO]-ACESSO PORTARIA ITAMINAS SILICOSO | 39 | 1 | 27.31
2024-09-03 | ITM 02 NOVA[B]-USINA DE BLENDAGEM SINTER FEED ESPECIAL | 2 | 16 | 507.83 | [6 empty] | 57.79 | 14.65 | 0.79 | 0.05 | 0.38 | 1.32
2024-09-03 | ITM 02 NOVA[B]-PATIO MANGABA[PILHA SILICOSO] SILICOSO | 0 | 32 | 1007.07 | [6 empty] | 51.12 | 18.71 | 1.84 | 0.11 | 0.15 | 5.92
2024-09-03 | ITM 02 PRINCIPAL-PATIO MANGABA[PILHA OVER] OVER | 0 | 9 | 271.29
2024-09-03 | ITM 02 PRINCIPAL-PATIO MANGABA[PILHA SILICOSO] SILICOSO | 0 | 38 | 1142.39 | [6 empty] | 49.73 | 20.9 | 1.94 | 0.109 | 0.13 | 5.63
2024-09-03 | CAVA SAMAMBAIA BAIXO-ITM 04[ESTOQUE ROM] ROM FERROMAR | 0 | 7 | 372.85
2024-09-03 | COMPLEXO DE FILTRAGEM-PILHA B02 REJEITO FILTRADO | 0 | 15 | 698.48
2024-09-03 | Média Filtro |  |  | 5783.1
2024-09-03 | ITM 08-PATIO MANGABA[PILHA OVER] OVER | 0 | 15 | 429.14
2024-09-03 | PLATAFORMA TERMINAL-SARZEDO[PILHA 5]-ITM 08 SINTER FEED ESPECIAL | 0 | 8 | 349.49
2024-09-03 | PILHAO - PDE MANGABA-ITM 09 MATERIAL PILHAO ESPECIAL | 9 | 30 | 1294.03
2024-09-03 | PDE SAMPAIO-ITM 09 FINOS | 0 | 15 | 778.79
2024-09-03 | PILHA B02-PILHA B02 REJEITO TRATADO | 0 | 21 | 875.95
2024-09-03 | ITM 09-ITM 09 ESTERIL FRANCO | 39 | 12 | 454.42
2024-09-03 | ITM 09-ITM 02 NOVA SINTER COMUM | 2 | 64 | 1884.64
2024-09-03 | CAVA SAMPAIO-ITM 09 ROM FERROMAR | 10 | 57 | 2719.28
2024-09-03 | ITM 09B-ITM 02 NOVA[A] SINTER CORRETIVO | 0 | 64 | 1939.75
2024-09-03 | DESAGUAMENTO DE PRODUTO ITM 8-PATIO DE PRODUTOS PELLET FEED | 39 | 109 | 3195.09 | [6 empty] | 63.5 | 6.2 | 0.87 | 0.062 | 0.07 | 1.91
2024-09-03 | ITM 09-ITM 02 PRINCIPAL SINTER COMUM | 39 | 29 | 811.52
2024-09-03 | ITM 04[SUBPRODUTO]-ITM 02 PRINCIPAL SINTER ITM04 BLEND | 0 | 179 | 5311.8
2024-09-03 | PRAÇA DA 11-PRAÇA DA 11 HEMATITINHA COMUM | 0 | 2 | 91.1
2024-09-03 | PRAÇA DA 11-ITM 09 ROM ATERRO | 0 | 20 | 934.94
2024-09-03 | ITM 09-CAVA CARRAPATO 3035 BAIXO FORRO OVER | 0 | 2 | 101.85
2024-09-03 | ITM 02 NOVA[A]-PATIO MANGABA[PILHA SILICOSO] SILICOSO | 0 | 32 | 971.26 | [6 empty] | 52 | 16.24 | 2.73 | 0.206 | 0.11 | 5.93
2024-09-03 | Filtro 04 |  |  | 1239
2024-09-03 | ITM 08-PILHA B02 REJEITO DESAGUADO | 0 | 6 | 258.18
2024-09-03 | PRAÇA DA 11-CAVA SAMPAIO ESTERIL FRANCO | 0 | 4 | 175.69
2024-09-03 | PATIO DE PRODUTOS-PLATAFORMA TERMINAL-SARZEDO[PILHA 7] PELLET FEED | 31 | 109 | 2797.1
2024-09-03 | alimentacao_itm09_a |  |  | 3720 | [6 empty] | 60.98093 | 6.869513 | 2.132352 | 0.07097244 | 0.06844817 | 3.301609 | 0
2024-09-03 | ITM 04[SUBPRODUTO]-ITM 02 NOVA SINTER ITM04 BLEND | 0 | 163 | 4835.66
2024-09-03 | FERRO VELHO [PILHA FERRO VELHO]-ITM 02 NOVA ROM ATERRO | 0 | 5 | 224.45
2024-09-03 | ITM 09-PATIO DE PRODUTOS SINTER FEED ESPECIAL | 0 | 21 | 631.76
2024-09-03 | ITM 04[SUBPRODUTO]-ITM 08 SINTER ITM04 BLEND | 0 | 120 | 3523.22
2024-09-03 | ITM 02 NOVA[A]-USINA DE BLENDAGEM SINTER FEED ESPECIAL | 2 | 15 | 469.45 | [6 empty] | 57.52 | 15.38 | 0.81 | 0.06 | 0.1 | 1.33
2024-09-03 | PILHAO - PDE MANGABA-ITM 09 MATERIAL PILHAO | 7 | 29 | 1460.34
2024-09-04 | Over Reprocesso |  |  | 2954
2024-09-04 | Hematitinha Comum ITM 09 D
2024-09-04 | Filtro 02 |  |  | 1960.04
2024-09-04 | Sinter Blendagem ITM 09 D
2024-09-04 | ITM 08-PATIO MANGABA[PILHA OVER] OVER | 0 | 31 | 866.57
2024-09-04 | Alimentação Gobal ITM 02 Principal |  |  | 3812 | [6 empty] | 48.31895 | 23.65825 | 2.176033 | 0.109 | 0.1978829 | 4.58927 | 0.6292703 | 3223.47
2024-09-04 | Hematitinha Especial ITM 09 C
2024-09-04 | alimentacao_itm09_c |  |  | 3192 | [6 empty] | 55.48227 | 10.56635 | 2.555893 | 0.08453867 | 0.11696 | 6.94208 | 0 | 5872.1
2024-09-04 | Over Descarte |  |  | 249.21
2024-09-04 | Sinter Terceiros Vargem Grande
2024-09-04 | Sinter Pátio Produtos ITM09 C
2024-09-04 | Rejeito Filtrado |  |  | 6447 | [6 empty] | 35.74 | 37.63 | 3.94 | 0.136 | 0.33 | 6.5 |  |  | 430 | 18
2024-09-04 | alimentacao_itm09_d |  |  | 3676 | [6 empty] | 52.33771 | 17.70921 | 2.233586 | 0.1623594 | 0.08538482 | 4.406154 | 0.64 | 5364.08
2024-09-04 | Hematitinha Complemento ITM 09 C
2024-09-04 | Hematitinha Comum ITM 09 A
2024-09-04 | Hematitinha Comum ITM 09 C
2024-09-04 | alimentacao_itm09_a |  |  | 4014 | [6 empty] | 57.36599 | 9.356354 | 2.411382 | 0.0790224 | 0.1061069 | 5.627513
2024-09-04 | Hematitinha Complemento ITM 09 A
2024-09-04 | Alimentação Gobal ITM 02 A |  |  | 3241 | [6 empty] | 47.90847 | 22.53468 | 2.641342 | 0.1149577 | 0.1916469 | 5.716778 | 0.6289882 | 4360.8
2024-09-04 | Hematitinha Comum ITM 09 B
2024-09-04 | Filtro 01 |  |  | 1186.34
2024-09-04 | Sinter Blendagem ITM 09 A |  |  | 1798
2024-09-04 | Hematitinha Complemento ITM 09 B
2024-09-04 | PFF Curva do Joelho
2024-09-04 | PFF Pilhão
2024-09-04 | Hematitinha Especial ITM 09 D
2024-09-04 | Alimentação Gobal ITM 02 B |  |  | 5473 | [6 empty] | 48.52746 | 23.191 | 2.294102 | 0.109 | 0.2355644 | 4.566661 | 0.6066613 | 6079.13
2024-09-04 | Hematitinha Especial ITM 09 A |  |  | 1472
2024-09-04 | Sinter Terceiros TIG
2024-09-04 | alimentacao_itm09_b |  |  | 4080 | [6 empty] | 55.48227 | 10.56635 | 2.555893 | 0.08453867 | 0.11696 | 6.94208 | 0
2024-09-04 | Hematitinha Especial ITM 09 B
2024-09-04 | PFF Abobora
2024-09-04 | Rejeito Desaguado |  |  | 2164.74 | [6 empty] | 35.02 | 43.42 | 1.27 | 0.101 | 0.1 | 4.61 | 0.37
2024-09-04 | PRAÇA DA 11-ITM 04[ESTOQUE ROM] ROM ATERRO | 0 | 3 | 122.68
2024-09-04 | Sinter Blendagem ITM 09 C |  |  | 2027
2024-09-04 | Alimentação Seca ITM 08 C |  |  | 6498 | [6 empty] | 42.06613 | 22.19684 | 3.704845 | 0.1056462 | 0.1666496 | 5.851272 | 0.6010313 | 6544.51
2024-09-04 | ITM 09-ITM 02 NOVA SINTER COMUM | 2 | 75 | 2251.89
2024-09-04 | Sinter Sarzedo
2024-09-04 | Sinter Blendagem ITM 09 B
2024-09-04 | Sinter Pátio Produtos ITM09 B
2024-09-04 | Filtro 03 |  |  | 1444.24
2024-09-04 | Sinter Pátio Produtos ITM09 A
2024-09-04 | Feijãozinho ITM 02 Principal |  |  | 1083 | [6 empty] | 52.53 | 17.94 | 1.72 | 0.145 | 0.24 | 4.6 | 0.55
2024-09-04 | Hematitinha Complemento ITM 09 D |  |  | 138
2024-09-04 | PILHAO - PDE MANGABA-BARRAGEM B1[PONTO ABASTECIMENTO AGUA 2] ESTERIL PILHAO | 10 | 1 | 46.6
2024-09-04 | PILHAO - PDE MANGABA-ITM 09 MATERIAL PILHAO | 7 | 65 | 3039.64
2024-09-04 | CAVA SAMPAIO-ITM 09 ROM FERROMAR | 10 | 93 | 4803.78
2024-09-04 | ITM 02 NOVA[A]-USINA DE BLENDAGEM SINTER FEED ESPECIAL | 2 | 14 | 419.78 | [6 empty] | 58.64 | 13.66 | 0.7 | 0.059 | 0.07 | 1.61
2024-09-04 | PLATAFORMA TERMINAL-SARZEDO[PILHA 5]-ITM 08 SINTER FEED ESPECIAL | 0 | 5 | 205.57
2024-09-04 | ITM 02 PRINCIPAL-USINA DE BLENDAGEM SINTER FEED ESPECIAL | 3 | 36 | 1085.88 | [6 empty] | 57.99 | 13.75 | 0.72 | 0.065 | 0.08 | 2.42
2024-09-04 | PATIO DE PRODUTOS-PLATAFORMA TERMINAL-SARZEDO[VAGAO] SINTER FEED ESPECIAL | 31 | 207 | 5073.93
2024-09-04 | Sinter Pátio Produtos ITM09 D
2024-09-04 | ITM 09-ITM 02 PRINCIPAL SINTER COMUM | 39 | 14 | 384.3
2024-09-04 | ITM 02 NOVA-PATIO MANGABA[PILHA OVER] OVER | 0 | 22 | 623.88
2024-09-04 | ITM 02 NOVA[B]-PATIO MANGABA[PILHA SILICOSO] SILICOSO | 0 | 44 | 1295.87 | [6 empty] | 51.73 | 18.9 | 1.67 | 0.1 | 0.22 | 4.95
2024-09-04 | PRAÇA DA 11-PRAÇA DA 11 HEMATITINHA COMUM | 0 | 6 | 257.98
2024-09-04 | ITM 09B-ITM 02 NOVA[A] SINTER CORRETIVO | 0 | 19 | 533.56
2024-09-04 | ITM 02 NOVA[A]-PATIO MANGABA[PILHA SILICOSO] SILICOSO | 0 | 19 | 565.51 | [6 empty] | 51.44 | 18.66 | 1.88 | 0.107 | 0.19 | 5.41
2024-09-04 | ITM 09-CAVA CARRAPATO 3035 BAIXO FORRO OVER | 0 | 6 | 249.21
2024-09-04 | PILHA B02-PILHA B02 REJEITO TRATADO | 0 | 18 | 689.12
2024-09-04 | Alimentação Seca ITM 08 AB
2024-09-04 | Média Filtro |  |  | 5949.08
2024-09-04 | FERRO VELHO [PILHA FERRO VELHO]-ITM 08 ROM ATERRO | 0 | 36 | 1714.42
2024-09-04 | PILHAO - PDE MANGABA-BARRAGEM B1[PONTO ABASTECIMENTO AGUA 2] ESTERIL FRANCO | 10 | 1 | 41.5
2024-09-04 | ITM 09-ITM 09 ESTERIL FRANCO | 39 | 8 | 332.17
2024-09-04 | ITM 04[SUBPRODUTO]-PATIO MANGABA[PILHA 1] SINTER ITM04 BLEND | 0 | 126 | 3706.22
2024-09-04 | ITM 02 PRINCIPAL-PATIO MANGABA[PILHA OVER] OVER | 0 | 5 | 127.68
2024-09-04 | PDE SAMPAIO-CAVA CARRAPATO 5960 ALTO ESTERIL FRANCO | 0 | 1 | 47.16
2024-09-04 | CAVA SAMAMBAIA BAIXO-ITM 09 ROM FERROMAR | 0 | 62 | 3315.65
2024-09-04 | PATIO DE PRODUTOS-PLATAFORMA TERMINAL-SARZEDO[PILHA 9] SINTER FEED ESPECIAL | 31 | 342 | 8308.22
2024-09-04 | Filtro 04 |  |  | 1856.38
2024-09-04 | ITM 02 NOVA[B]-USINA DE BLENDAGEM SINTER FEED ESPECIAL | 2 | 26 | 743.59 | [6 empty] | 58.25 | 13.78 | 0.88 | 0.07 | 0.1 | 1.81
2024-09-04 | CAVA SAMAMBAIA BAIXO-ITM 04[ESTOQUE ROM] ROM FERROMAR | 0 | 4 | 262.23
2024-09-04 | ITM 08-PILHA B02 REJEITO DESAGUADO | 0 | 10 | 406.64
2024-09-04 | BARRAGEM B1[PONTO ABASTECIMENTO AGUA 2]-BARRAGEM B1[PONTO ABASTECIMENTO AGUA 2] LAMA | 0 | 1 | 49.79
2024-09-04 | ITM 09-ITM 08 SINTER CORRETIVO | 0 | 61 | 1708.47
2024-09-04 | PILHAO - PDE MANGABA-PATIO MANGABA[PILHA 1] ESTERIL FRANCO | 0 | 13 | 520.79
2024-09-04 | PDE SAMPAIO-ITM 04[ESTOQUE ROM] FINOS | 0 | 6 | 302.26
2024-09-04 | ITM 04[SUBPRODUTO]-ITM 08 SINTER ITM04 BLEND | 0 | 85 | 2545.26
2024-09-04 | PRAÇA DA 11-CAVA SAMPAIO ESTERIL FRANCO | 0 | 7 | 315.93
2024-09-04 | ITM 02 PRINCIPAL-PATIO MANGABA[PILHA SILICOSO] SILICOSO | 0 | 51 | 1402.72 | [6 empty] | 53.7 | 15.91 | 1.81 | 0.14 | 0.1 | 5.02
2024-09-04 | SCALPER-ITM 08 FINOS SCALPER | 0 | 13 | 492.29
2024-09-04 | COMPLEXO DE FILTRAGEM-PILHA B02 REJEITO FILTRADO | 0 | 18 | 761.97
2024-09-04 | FERRO VELHO [PILHA FERRO VELHO]-ITM 02 NOVA ROM ATERRO | 0 | 14 | 625.64
2024-09-04 | ITM 04[SUBPRODUTO]-ITM 02 NOVA SINTER ITM04 BLEND | 0 | 113 | 3416.4
2024-09-04 | DESAGUAMENTO DE PRODUTO ITM 8-PATIO DE PRODUTOS PELLET FEED | 39 | 139 | 4126.53 | [6 empty] | 62.91 | 6.75 | 1 | 0.07 | 0.08 | 1.87
2024-09-04 | PATIO DE PRODUTOS-PATIO MANGABA[PILHA 1] ESTERIL FRANCO | 0 | 5 | 151.79
2024-09-04 | ITM 04[SUBPRODUTO]-ITM 02 PRINCIPAL SINTER ITM04 BLEND | 0 | 197 | 5899.75
2024-09-05 | PATIO DE PRODUTOS-PATIO MANGABA[PILHA 1] ESTERIL FRANCO | 0 | 24 | 900.75
2024-09-05 | ITM 02 PRINCIPAL-ITM 02 PRINCIPAL SINTER COMUM | 0 | 1 | 27.76
2024-09-05 | ITM 04[SUBPRODUTO]-ITM 02 PRINCIPAL SINTER ITM04 BLEND | 0 | 92 | 2743.06
2024-09-05 | ITM 02 NOVA-PATIO MANGABA[PILHA OVER] OVER | 0 | 20 | 564.41
2024-09-05 | ITM 09A-ITM 02 NOVA[A] SINTER CORRETIVO | 0 | 63 | 1716.15
2024-09-05 | PDE SAMPAIO-ITM 04[ESTOQUE ROM] FINOS | 0 | 19 | 1006.62
2024-09-05 | ITM 09B-ITM 02 NOVA[A] SINTER CORRETIVO | 0 | 17 | 460.79
2024-09-05 | PRAÇA DA 11-CAVA SAMPAIO ESTERIL FRANCO | 0 | 2 | 88.51
2024-09-05 | PILHAO - PDE MANGABA-ITM 09 MATERIAL PILHAO | 7 | 39 | 2127.7
2024-09-05 | ITM 08-PATIO MANGABA[PILHA OVER] OVER | 0 | 23 | 687.3
2024-09-05 | PATIO DE PRODUTOS-PLATAFORMA TERMINAL-SARZEDO[PILHA 7] PELLET FEED | 31 | 591 | 15457.604
2024-09-05 | ITM 09-ITM 02 PRINCIPAL SINTER COMUM | 39 | 8 | 241.22
2024-09-05 | PRAÇA DA 11-ITM 04[ESTOQUE ROM] ROM ATERRO | 0 | 15 | 664.38
2024-09-05 | ITM 02 NOVA[B]-USINA DE BLENDAGEM SINTER FEED ESPECIAL | 2 | 31 | 965.42 | [6 empty] | 58.4 | 13.94 | 0.72 | 0.055 | 0.09 | 1.76
2024-09-05 | PDE SAMPAIO-ITM 09 FINOS | 0 | 15 | 841.17
2024-09-05 | CAVA SAMAMBAIA BAIXO-CAVA CARRAPATO 3035 ALTO ESTERIL FRANCO | 0 | 2 | 85.73
2024-09-05 | ITM 02 PRINCIPAL-PATIO MANGABA[PILHA SILICOSO] SILICOSO | 0 | 46 | 1321.39 | [6 empty] | 50.89 | 18.97 | 1.84 | 0.126 | 0.12 | 5
2024-09-05 | PILHAO - PDE MANGABA-BARRAGEM B1[PONTO ABASTECIMENTO AGUA 2] ESTERIL PILHAO | 10 | 2 | 81.04
2024-09-05 | PATIO MANGABA[PILHA 1]-ITM 09 ROM ATERRO | 0 | 18 | 709.52
2024-09-05 | COMPLEXO DE FILTRAGEM-PILHA B02 REJEITO FILTRADO | 0 | 26 | 1131.12
2024-09-05 | PRAÇA DA 11-ITM 09 ROM FERROMAR | 0 | 50 | 2204.51
2024-09-05 | ITM 02 PRINCIPAL-USINA DE BLENDAGEM SINTER FEED ESPECIAL | 3 | 32 | 974.11 | [6 empty] | 57.69 | 14.58 | 0.8 | 0.059 | 0.1 | 1.92
2024-09-05 | ITM 09-ITM 08 SINTER COMUM | 39 | 7 | 209.01
2024-09-05 | Filtro 04 |  |  | 1358.11
2024-09-05 | CAVA SAMAMBAIA BAIXO-ITM 09 ROM FERROMAR | 0 | 61 | 3204.66
2024-09-05 | ITM 08-PILHA B02 REJEITO DESAGUADO | 0 | 4 | 155.25
2024-09-05 | ITM 09-ITM 08 SINTER CORRETIVO | 0 | 40 | 1126.64
2024-09-05 | ITM 04[SUBPRODUTO]-PATIO MANGABA[PILHA 1] SINTER ITM04 BLEND | 0 | 95 | 2779.15
2024-09-05 | ITM 02 NOVA[A]-PATIO MANGABA[PILHA SILICOSO] SILICOSO | 0 | 58 | 1777.03 | [6 empty] | 53.25 | 17.22 | 1.75 | 0.145 | 0.14 | 4.44
2024-09-05 | CAVA SAMPAIO-PATIO MANGABA[PONTO ABASTECIMENTO AGUA 3] ROM FERROMAR | 0 | 21 | 1013.95
2024-09-05 | PRAÇA DA 11-PILHA B02 ESTERIL FRANCO | 0 | 2 | 96.91
2024-09-05 | USINA DE BLENDAGEM-ITM 02 NOVA SINTER CORRETIVO | 0 | 1 | 29.2
2024-09-05 | ITM 02 NOVA[A]-USINA DE BLENDAGEM SINTER FEED ESPECIAL | 2 | 28 | 864.89 | [6 empty] | 58.69 | 13.43 | 0.61 | 0.053 | 0.09 | 1.9
2024-09-05 | PILHAO - PDE MANGABA-PATIO MANGABA[PILHA 1] ESTERIL FRANCO | 0 | 25 | 1076.37
2024-09-05 | ITM 09-ITM 02 NOVA SINTER COMUM | 2 | 9 | 270.18
2024-09-05 | DESAGUAMENTO DE PRODUTO ITM 8-PATIO DE PRODUTOS PELLET FEED | 39 | 152 | 4734.7 | [6 empty] | 62.6 | 7.23 | 0.98 | 0.065 | 0.07 | 1.88
2024-09-05 | ITM 04[SUBPRODUTO]-ITM 02 NOVA SINTER ITM04 BLEND | 0 | 236 | 6952.73
2024-09-05 | ITM 09-CAVA CARRAPATO 3035 BAIXO FORRO OVER | 0 | 1 | 10.75
2024-09-05 | Média Filtro |  |  | 5872.06
2024-09-05 | PILHA B02-PILHA B02 REJEITO TRATADO | 0 | 39 | 1672.42
2024-09-05 | CAVA SAMAMBAIA BAIXO-ITM 04[ESTOQUE ROM] ROM FERROMAR | 0 | 19 | 930.78
2024-09-05 | ITM 09-PATIO DE PRODUTOS SINTER FEED ESPECIAL | 0 | 47 | 1400.89
2024-09-05 | CAVA SAMPAIO-ITM 09 ROM FERROMAR | 10 | 54 | 2635.44
2024-09-05 | PRAÇA DA 11-PRAÇA DA 11 ESTERIL FRANCO | 0 | 1 | 36.08
2024-09-05 | ITM 02 NOVA[B]-PATIO MANGABA[PILHA SILICOSO] SILICOSO | 0 | 41 | 1263.45 | [6 empty] | 52.77 | 17.25 | 1.62 | 0.13 | 0.15 | 4.97
2024-09-05 | ITM 04[SUBPRODUTO]-ITM 08 SINTER ITM04 BLEND | 0 | 40 | 1156.65
2024-09-05 | ITM 09-PATIO MANGABA[PILHA OVER] OVER | 0 | 1 | 41.75
2024-09-05 | Rejeito Filtrado |  |  | 5563.87 | [6 empty] | 33.69 | 40.11 | 4.42 | 0.142 | 0.31 | 6.3 |  |  | 390 | 17
2024-09-05 | Hematitinha Complemento ITM 09 D
2024-09-05 | Sinter Terceiros TIG
2024-09-05 | Sinter Blendagem ITM 09 D
2024-09-05 | Alimentação Seca ITM 08 AB
2024-09-05 | Alimentação Gobal ITM 02 A |  |  | 5624 | [6 empty] | 49.90464 | 21.96016 | 2.304415 | 0.1140995 | 0.1514611 | 3.875648 | 0.6685389 | 6865.18
2024-09-05 | Hematitinha Complemento ITM 09 A
2024-09-05 | Filtro 02 |  |  | 1314.3
2024-09-05 | Sinter Pátio Produtos ITM09 A
2024-09-05 | Sinter Blendagem ITM 09 C |  |  | 1182
2024-09-05 | alimentacao_itm09_a |  |  | 4048 | [6 empty] | 56.56 | 12.18 | 2.15 | 0.111 | 0.15 | 4.37
2024-09-05 | Rejeito Desaguado |  |  | 2084.82 | [6 empty] | 32.65 | 47.58 | 1.16 | 0.09 | 0.12 | 4
2024-09-05 | Sinter Blendagem ITM 09 A |  |  | 2417
2024-09-05 | Alimentação Seca ITM 08 C |  |  | 6069 | [6 empty] | 47.13384 | 25.10805 | 3.073235 | 0.1071699 | 0.1457257 | 3.817853 | 0.7020853 | 5303.4
2024-09-05 | Sinter Pátio Produtos ITM09 B
2024-09-05 | PRAÇA DA 11-PRAÇA DA 11 HEMATITINHA COMUM | 0 | 3 | 140.35
2024-09-05 | Sinter Pátio Produtos ITM09 C
2024-09-05 | Filtro 01 |  |  | 1314.3
2024-09-05 | FERRO VELHO [PILHA FERRO VELHO]-ITM 02 NOVA ROM ATERRO | 0 | 6 | 265.99
2024-09-05 | Feijãozinho ITM 02 Principal |  |  | 606.59 | [6 empty] | 46.85 | 23.65 | 3.44 | 0.113 | 0.11 | 5.22 | 0.73
2024-09-05 | FERRO VELHO [PILHA FERRO VELHO]-ITM 08 ROM ATERRO | 0 | 37 | 1681.78
2024-09-05 | Hematitinha Comum ITM 09 B
2024-09-05 | Alimentação Gobal ITM 02 Principal |  |  | 4279 | [6 empty] | 49.80971 | 22.69724 | 2.001942 | 0.09504945 | 0.1838842 | 3.59421 | 0.6749577 | 1242.06
2024-09-05 | alimentacao_itm09_b |  |  | 4426 | [6 empty] | 51.26 | 18.08 | 2.81 | 0.21 | 0.1 | 5
2024-09-05 | Sinter Sarzedo |  |  | 1400.89
2024-09-05 | PFF Pilhão
2024-09-05 | ITM 02 PRINCIPAL-PATIO MANGABA[PILHA OVER] OVER | 0 | 7 | 220.77
2024-09-05 | alimentacao_itm09_c |  |  | 3840 | [6 empty] | 58.87 | 9.38 | 1.86 | 0.068 | 0.17 | 4.22
2024-09-05 | Sinter Terceiros Vargem Grande
2024-09-05 | Over Descarte |  |  | 62.5
2024-09-05 | Hematitinha Complemento ITM 09 C
2024-09-05 | Hematitinha Comum ITM 09 C
2024-09-05 | Hematitinha Especial ITM 09 A
2024-09-05 | Hematitinha Especial ITM 09 C
2024-09-05 | PFF Curva do Joelho |  |  | 1400.89
2024-09-05 | Hematitinha Especial ITM 09 B |  |  | 1034
2024-09-05 | Hematitinha Complemento ITM 09 B
2024-09-05 | Sinter Blendagem ITM 09 B
2024-09-05 | Alimentação Gobal ITM 02 B |  |  | 5614 | [6 empty] | 49.80272 | 22.87189 | 2.000545 | 0.09141672 | 0.1810898 | 3.454489 | 0.649808 | 4958.42
2024-09-05 | Filtro 03 |  |  | 1577.16
2024-09-05 | Over Reprocesso |  |  | 2883
2024-09-05 | Hematitinha Comum ITM 09 D
2024-09-05 | Hematitinha Comum ITM 09 A
2024-09-05 | PFF Abobora
2024-09-05 | alimentacao_itm09_d |  |  | 1512 | [6 empty] | 44.84089 | 28.89525 | 2.20269 | 0.09817547 | 0.1872516 | 4.090645 | 0.6605259 | 1710.91
2024-09-05 | Sinter Pátio Produtos ITM09 D
2024-09-05 | Hematitinha Especial ITM 09 D
2024-09-06 | CAVA SAMPAIO-PATIO MANGABA[PONTO ABASTECIMENTO AGUA 3] ROM FERROMAR | 0 | 17 | 798.35
2024-09-06 | ITM 04[SUBPRODUTO]-ITM 02 NOVA SINTER ITM04 BLEND | 0 | 122 | 3514.13
2024-09-06 | Sinter Pátio Produtos ITM09 D
2024-09-06 | ITM 02 PRINCIPAL-PATIO MANGABA[PILHA OVER] OVER | 0 | 6 | 185.65
2024-09-06 | DESAGUAMENTO DE PRODUTO ITM 8-PATIO DE PRODUTOS PELLET FEED | 39 | 139 | 4385.52 | [6 empty] | 63.5 | 6 | 0.75 | 0.063 | 0.08 | 1.86 |  |  |  | 24
2024-09-06 | Hematitinha Complemento ITM 09 D
2024-09-06 | Sinter Blendagem ITM 09 C |  |  | 902.7
2024-09-06 | ITM 02 PRINCIPAL-USINA DE BLENDAGEM SINTER FEED ESPECIAL | 3 | 33 | 994.67 | [6 empty] | 56.56 | 17.37 | 0.54 | 0.055 | 0.08 | 1.86
2024-09-06 | PATIO DE PRODUTOS-PLATAFORMA TERMINAL-SARZEDO[PILHA 9] SINTER FEED ESPECIAL | 31 | 591 | 15153.07
2024-09-06 | PDE SAMPAIO-CAVA CARRAPATO 5960 ALTO ESTERIL FRANCO | 0 | 2 | 58.71
2024-09-06 | PRAÇA DA 11-ITM 09 ROM ATERRO | 0 | 55 | 2412.94
2024-09-06 | PRAÇA DA 11-PRAÇA DA 11 HEMATITINHA COMUM | 0 | 11 | 493.53
2024-09-06 | ITM 02 NOVA[B]-PATIO MANGABA[PILHA SILICOSO] SILICOSO | 0 | 29 | 902.92 | [6 empty] | 52.56 | 17.79 | 1.43 | 0.145 | 0.14 | 4.98
2024-09-06 | alimentacao_itm09_b |  |  | 4593 | [6 empty] | 60.81 | 6.76 | 2.58 | 0.096 | 0.19 | 3
2024-09-06 | Sinter Terceiros TIG
2024-09-06 | Hematitinha Complemento ITM 09 C
2024-09-06 | ITM 09-ITM 08 SINTER COMUM | 39 | 58 | 1619.39
2024-09-06 | PATIO MANGABA[PILHA 1]-ITM 09 ROM OPORTUNIDADE | 4 | 63 | 2833.22
2024-09-06 | Hematitinha Comum ITM 09 D
2024-09-06 | ITM 08-PATIO MANGABA[PILHA OVER] OVER | 0 | 26 | 1259.38
2024-09-06 | ITM 02 NOVA[B]-USINA DE BLENDAGEM SINTER FEED ESPECIAL | 2 | 16 | 515.94 | [6 empty] | 57.86 | 15 | 0.69 | 0.065 | 0.1 | 1.74
2024-09-06 | Rejeito Desaguado |  |  | 2132.55 | [6 empty] | 32.65 | 47.58
2024-09-06 | ITM 04[SUBPRODUTO]-ITM 04[SUBPRODUTO] OVER | 2 | 4 | 173.98
2024-09-06 | ITM 08-PILHA B02 REJEITO DESAGUADO | 0 | 10 | 434.94
2024-09-06 | PDE SAMPAIO-ITM 04[ESTOQUE ROM] FINOS | 0 | 22 | 1184.28
2024-09-06 | Over Reprocesso |  |  | 2439.67
2024-09-06 | Hematitinha Complemento ITM 09 B
2024-09-06 | alimentacao_itm09_a |  |  | 3198 | [6 empty] | 57.88 | 9.62 | 2.11 | 0.082 | 0.1 | 5
2024-09-06 | Alimentação Gobal ITM 02 B |  |  | 3197 | [6 empty] | 49.04565 | 24.18627 | 1.427536 | 0.09450431 | 0.1445273 | 3.7898 | 0.82 | 3735.99
2024-09-06 | Sinter Pátio Produtos ITM09 A
2024-09-06 | Hematitinha Comum ITM 09 C
2024-09-06 | CAVA SAMPAIO-ITM 09 ROM FERROMAR | 10 | 26 | 1208.84
2024-09-06 | ITM 04[SUBPRODUTO]-PATIO MANGABA[PILHA 1] SINTER ITM04 BLEND | 0 | 62 | 1763.81
2024-09-06 | Sinter Pátio Produtos ITM09 B
2024-09-06 | Over Descarte
2024-09-06 | Alimentação Gobal ITM 02 A |  |  | 5292 | [6 empty] | 49.74147 | 22.31818 | 1.736972 | 0.1257169 | 0.1247305 | 4.227285 | 0.6958475 | 7880.52
2024-09-06 | PRAÇA DA 11-ITM 04[ESTOQUE ROM] ROM ATERRO | 0 | 14 | 634.38
2024-09-06 | Sinter Terceiros Vargem Grande
2024-09-06 | ITM 04[SUBPRODUTO]-ITM 08 SINTER ITM04 BLEND | 0 | 91 | 3034.79
2024-09-06 | PILHAO - PDE MANGABA-PATIO MANGABA[PILHA 1] ESTERIL FRANCO | 0 | 29 | 1362.24
2024-09-06 | ITM 02 PRINCIPAL-PATIO MANGABA[PILHA SILICOSO] SILICOSO | 0 | 54 | 1534.39 | [6 empty] | 49.57 | 21.88 | 1.68 | 0.106 | 0.14 | 5
2024-09-06 | ITM 09-PATIO DE PRODUTOS SINTER FEED ESPECIAL | 0 | 33 | 931.8
2024-09-06 | Hematitinha Especial ITM 09 C
2024-09-06 | ITM 02 NOVA[A]-PATIO MANGABA[PILHA SILICOSO] SILICOSO | 0 | 50 | 1457.26 | [6 empty] | 52.06 | 18.39 | 1.61 | 0.16 | 0.14 | 4.86
2024-09-06 | ITM 09D-ITM 02 NOVA[A] SINTER CORRETIVO | 0 | 13 | 373.08
2024-09-06 | Filtro 02 |  |  | 2025.66
2024-09-06 | ITM 09B-ITM 02 NOVA[A] SINTER CORRETIVO | 0 | 96 | 2717.74
2024-09-06 | PRAÇA DA 11-PATIO MANGABA[PILHA 1] ESTERIL FRANCO | 0 | 1 | 45.49
2024-09-06 | Rejeito Filtrado |  |  | 5765.34 | [6 empty] | 34.47 | 39.61 | 4.21 | 0.133 | 0.26 | 6 |  |  | 345 | 17
2024-09-06 | Hematitinha Especial ITM 09 D
2024-09-06 | Hematitinha Especial ITM 09 A |  |  | 906.7
2024-09-06 | alimentacao_itm09_d |  |  | 2015 | [6 empty] | 52.27 | 18.89 | 2.24 | 0.122 | 0.12 | 3.46
2024-09-06 | COMPLEXO DE FILTRAGEM-PILHA B02 REJEITO FILTRADO | 0 | 29 | 1283.27
2024-09-06 | PRAÇA DA 11-ITM 09 ROM FERROMAR | 0 | 5 | 215.55
2024-09-06 | PRAÇA DA 11-CAVA SAMPAIO ESTERIL FRANCO | 0 | 8 | 390.83
2024-09-06 | Filtro 01 |  |  | 1246.56
2024-09-06 | ITM 04[SUBPRODUTO]-ITM 02 PRINCIPAL SINTER ITM04 BLEND | 0 | 111 | 5579.1
2024-09-06 | PFF Curva do Joelho |  |  | 1231.8
2024-09-06 | ITM 02 NOVA[A]-USINA DE BLENDAGEM SINTER FEED ESPECIAL | 2 | 33 | 1018.69 | [6 empty] | 57.5 | 15.23 | 0.64 | 0.062 | 0.12 | 1.6
2024-09-06 | ITM 02 NOVA-PATIO MANGABA[PILHA OVER] OVER | 0 | 12 | 323.02
2024-09-06 | Alimentação Gobal ITM 02 Principal |  |  | 4417 | [6 empty] | 49.03461 | 24.22051 | 1.419548 | 0.09420949 | 0.1437664 | 3.781431 | 0.82 | 4923.28
2024-09-06 | Hematitinha Comum ITM 09 A
2024-09-06 | Hematitinha Especial ITM 09 B
2024-09-06 | Média Filtro |  |  | 5854.22
2024-09-06 | PFF Abobora
2024-09-06 | Sinter Blendagem ITM 09 A |  |  | 2136.55
2024-09-06 | Hematitinha Comum ITM 09 B
2024-09-06 | Sinter Sarzedo |  |  | 931.8
2024-09-06 | PDE SAMPAIO-ITM 09 FINOS | 0 | 43 | 2374.65
2024-09-06 | PILHA B02-PILHA B02 REJEITO TRATADO | 0 | 27 | 1166.87
2024-09-06 | CAVA SAMAMBAIA BAIXO-ITM 04[ESTOQUE ROM] ROM FERROMAR | 0 | 16 | 791.11
2024-09-06 | PILHAO - PDE MANGABA-ITM 09 MATERIAL PILHAO | 7 | 58 | 3116.01
2024-09-06 | Alimentação Seca ITM 08 C |  |  | 7353 | [6 empty] | 46.52161 | 26.51859 | 2.650052 | 0.09985026 | 0.1540758 | 3.769289 | 0.7648824 | 5204.78
2024-09-06 | Filtro 04 |  |  | 1817.9
2024-09-06 | PATIO DE PRODUTOS-PLATAFORMA TERMINAL-SARZEDO[VAGAO] SINTER FEED ESPECIAL | 31 | 17 | 447.96
2024-09-06 | CAVA SAMAMBAIA BAIXO-ITM 09 ROM FERROMAR | 0 | 5 | 263.64
2024-09-06 | Feijãozinho ITM 02 Principal |  |  | 747 | [6 empty] | 49.27 | 23.48 | 2.28 | 0.097 | 0.09 | 3.2
2024-09-06 | Filtro 03 |  |  | 675.22
2024-09-06 | PFF Pilhão
2024-09-06 | Sinter Blendagem ITM 09 B |  |  | 1787.9
2024-09-06 | PATIO MANGABA[PILHA 1]-ITM 09 ROM ATERRO | 0 | 3 | 110.96
2024-09-06 | SUMPAO-ESTOQUE MIB SINTER COMUM | 0 | 36 | 1594.59
2024-09-06 | alimentacao_itm09_c |  |  | 4009 | [6 empty] | 60.81 | 6.76 | 2.58 | 0.096 | 0.19 | 3
2024-09-06 | Hematitinha Complemento ITM 09 A
2024-09-06 | PILHAO - PDE MANGABA-ITM 04[ESTOQUE ROM] MATERIAL PILHAO | 10 | 6 | 287.8
2024-09-06 | Sinter Blendagem ITM 09 D
2024-09-06 | Alimentação Seca ITM 08 AB
2024-09-06 | FERRO VELHO [PILHA FERRO VELHO]-ITM 08 ROM ATERRO | 0 | 43 | 1918.03
2024-09-06 | Sinter Pátio Produtos ITM09 C
2024-09-07 | COMPLEXO DE FILTRAGEM-PILHA B02 REJEITO FILTRADO | 0 | 20 | 906.53
2024-09-07 | Hematitinha Especial ITM 09 C
2024-09-07 | PRAÇA DA 11-PRAÇA DA 11 HEMATITINHA COMUM | 0 | 33 | 1445.01
2024-09-07 | ITM 04[SUBPRODUTO]-ITM 04[SUBPRODUTO] OVER | 2 | 1 | 43.15
2024-09-07 | CAVA SAMAMBAIA BAIXO-ITM 04[ESTOQUE ROM] ROM FERROMAR | 0 | 4 | 199.18
2024-09-07 | Sinter Pátio Produtos ITM09 A
2024-09-07 | Alimentação Gobal ITM 02 A |  |  | 5405 | [6 empty] | 48.97917 | 24.78331 | 1.615403 | 0.1187602 | 0.1514749 | 2.95416 | 0.522182 | 7826.135
2024-09-07 | ITM 02 NOVA[A]-USINA DE BLENDAGEM SINTER FEED ESPECIAL | 2 | 34 | 1067.5 | [6 empty] | 57.12 | 16.02 | 0.47 | 0.05 | 0.09 | 1.6
2024-09-07 | Filtro 02 |  |  | 1862.35
2024-09-07 | Hematitinha Complemento ITM 09 A
2024-09-07 | Alimentação Seca ITM 08 C |  |  | 6786 | [6 empty] | 42.85904 | 30.93373 | 3.814008 | 0.09015798 | 0.180255 | 3.288323 | 0.5045935 | 3283.68
2024-09-07 | ITM 09D-ITM 02 NOVA[A] SINTER CORRETIVO | 0 | 74 | 2108.95
2024-09-07 | PILHA B02-PILHA B02 REJEITO TRATADO | 0 | 29 | 1238.1
2024-09-07 | Filtro 03 |  |  | 1596.3
2024-09-07 | Filtro 04 |  |  | 1702.72
2024-09-07 | CAVA SAMPAIO-PATIO MANGABA[PONTO ABASTECIMENTO AGUA 3] ROM FERROMAR | 0 | 8 | 329.39
2024-09-07 | alimentacao_itm09_c |  |  | 4249
2024-09-07 | ITM 04[SUBPRODUTO]-ITM 08 SINTER ITM04 BLEND | 0 | 37 | 2821.73
2024-09-07 | Over Descarte |  |  | 66.25
2024-09-07 | PATIO MANGABA[PILHA SILICOSO]-ACESSO PRINCIPAL INTERNO SILICOSO | 0 | 10 | 404.18
2024-09-07 | ITM 04[SUBPRODUTO]-PILHA B02 OVER | 0 | 7 | 276.37
2024-09-07 | PATIO DE PRODUTOS-PLATAFORMA TERMINAL-SARZEDO[PILHA 6] PELLET FEED | 31 | 338 | 8641.14
2024-09-07 | Sinter Terceiros TIG
2024-09-07 | Sinter Blendagem ITM 09 A |  |  | 1537.1
2024-09-07 | Sinter Blendagem ITM 09 C |  |  | 1303
2024-09-07 | ITM 02 NOVA[B]-PATIO MANGABA[PILHA SILICOSO] SILICOSO | 0 | 53 | 1621.59 | [6 empty] | 51.42 | 19.14 | 1.46 | 0.142 | 0.16 | 4.87
2024-09-07 | DESAGUAMENTO DE PRODUTO ITM 8-PATIO DE PRODUTOS PELLET FEED | 39 | 156 | 4858.43 | [6 empty] | 63.5 | 6.43 | 0.53 | 0.046 | 0.08 | 1.88
2024-09-07 | Hematitinha Complemento ITM 09 C
2024-09-07 | PILHAO - PDE MANGABA-PATIO MANGABA[PILHA 1] ESTERIL FRANCO | 0 | 20 | 950.87
2024-09-07 | PDE SAMPAIO-ITM 09 FINOS | 0 | 14 | 727.65
2024-09-07 | ITM 02 NOVA[A]-PATIO MANGABA[PILHA SILICOSO] SILICOSO | 0 | 40 | 1131.87 | [6 empty] | 51.1 | 19.4 | 1.72 | 0.17 | 0.13 | 4.92
2024-09-07 | Over Reprocesso |  |  | 2756.82
2024-09-07 | ITM 02 NOVA[B]-USINA DE BLENDAGEM SINTER FEED ESPECIAL | 2 | 30 | 964.54 | [6 empty] | 56.55 | 17 | 0.53 | 0.056 | 0.16 | 1.52
2024-09-07 | ITM 02 PRINCIPAL-USINA DE BLENDAGEM SINTER FEED ESPECIAL | 3 | 25 | 742.68 | [6 empty] | 56 | 17.35 | 0.56 | 0.049 | 0.12 | 1.74
2024-09-07 | Feijãozinho ITM 02 Principal |  |  | 473.8
2024-09-07 | Média Filtro |  |  | 5975.76
2024-09-07 | Hematitinha Especial ITM 09 A |  |  | 1016
2024-09-07 | ITM 04[SUBPRODUTO]-ITM 02 NOVA SINTER ITM04 BLEND | 0 | 107 | 3073.24
2024-09-07 | PRAÇA DA 11-PATIO MANGABA[PILHA 1] ESTERIL FRANCO | 0 | 9 | 407.9
2024-09-07 | ITM 04[SUBPRODUTO]-CAVA CARRAPATO 3035 ALTO OVER | 0 | 5 | 186.52
2024-09-07 | ITM 08-PATIO MANGABA[PILHA OVER] OVER | 0 | 39 | 1326.08
2024-09-07 | Rejeito Desaguado |  |  | 2164.14 | [6 empty] | 42.72 | 33.33 | 0.93 | 0.095 | 0.15 | 4 | 0.37
2024-09-07 | ITM 04[SUBPRODUTO]-ITM 02 PRINCIPAL SINTER ITM04 BLEND | 0 | 90 | 3830.11
2024-09-07 | Sinter Pátio Produtos ITM09 C
2024-09-07 | ITM 04[SUBPRODUTO]-BARRAGEM B4 FORRO OVER | 3 | 2 | 80.46
2024-09-07 | Sinter Pátio Produtos ITM09 B
2024-09-07 | ITM 09-PATIO MANGABA[PILHA OVER] OVER | 0 | 2 | 66.25
2024-09-07 | Sinter Terceiros Vargem Grande
2024-09-07 | FERRO VELHO [PILHA FERRO VELHO]-ITM 08 ROM ATERRO | 0 | 42 | 1880.54
2024-09-07 | PATIO DE PRODUTOS-PLATAFORMA TERMINAL-SARZEDO[VAGAO] SINTER FEED ESPECIAL | 31 | 335 | 8350.388
2024-09-07 | PATIO MANGABA[PILHA 1]-ITM 02 NOVA SINTER CORRETIVO | 0 | 11 | 489.85
2024-09-07 | PRAÇA DA 11-ITM 09 ROM FERROMAR | 0 | 56 | 2467.57
2024-09-07 | Filtro 01 |  |  | 1543.09
2024-09-07 | Hematitinha Especial ITM 09 D
2024-09-07 | Hematitinha Especial ITM 09 B
2024-09-07 | alimentacao_itm09_b |  |  | 4207 | [6 empty] | 55.82 | 12.82 | 2.29 | 0.096 | 0.15 | 4.44
2024-09-07 | Hematitinha Comum ITM 09 B
2024-09-07 | ITM 09-PATIO DE PRODUTOS SINTER FEED ESPECIAL | 0 | 91 | 2636.43
2024-09-07 | CAVA CARRAPATO 5960 BAIXO-ITM 04[ESTOQUE ROM] ROM FERROMAR | 0 | 8 | 414
2024-09-07 | ITM 08-PILHA B02 REJEITO DESAGUADO | 0 | 12 | 513.22
2024-09-07 | Alimentação Gobal ITM 02 Principal |  |  | 5259 | [6 empty] | 46.65569 | 28.63646 | 1.463738 | 0.09607794 | 0.1432116 | 2.713707 | 0.6058116 | 2715.34
2024-09-07 | Hematitinha Complemento ITM 09 B
2024-09-07 | Hematitinha Comum ITM 09 A
2024-09-07 | Sinter Sarzedo |  |  | 2636.46
2024-09-07 | PRAÇA DA 11-ITM 04[ESTOQUE ROM] ROM ATERRO | 0 | 7 | 313.58
2024-09-07 | PATIO DE PRODUTOS-PLATAFORMA TERMINAL-SARZEDO[PILHA 9] SINTER FEED ESPECIAL | 31 | 364 | 8968.16
2024-09-07 | Rejeito Filtrado |  |  | 6704.46 | [6 empty] | 31.09 | 45.38 | 3.36 | 0.116 | 0.24 | 5.89 |  |  | 375 | 18
2024-09-07 | alimentacao_itm09_a |  |  | 3196 | [6 empty] | 55.92 | 13.11 | 2.09 | 0.096 | 0.13 | 4.22
2024-09-07 | Hematitinha Comum ITM 09 D
2024-09-07 | PATIO MANGABA[PILHA 1]-ITM 02 PRINCIPAL SINTER CORRETIVO | 0 | 9 | 396.48
2024-09-07 | PILHAO - PDE MANGABA-BARRAGEM B4 ESTERIL FRANCO | 9 | 3 | 160.98
2024-09-07 | PILHAO - PDE MANGABA-ITM 09 MATERIAL PILHAO | 7 | 43 | 2213.39
2024-09-07 | PFF Abobora
2024-09-07 | ITM 02 PRINCIPAL-PATIO MANGABA[PILHA OVER] OVER | 0 | 9 | 244.71
2024-09-07 | Sinter Blendagem ITM 09 D
2024-09-07 | CAVA SAMAMBAIA ALTO-BARRAGEM B4 ESTERIL FRANCO | 0 | 5 | 210.81
2024-09-07 | PATIO MANGABA[PILHA 1]-ITM 09 ROM OPORTUNIDADE | 4 | 83 | 3832.78
2024-09-07 | PFF Pilhão
2024-09-07 | Hematitinha Complemento ITM 09 D
2024-09-07 | ITM 02 PRINCIPAL-PATIO MANGABA[PILHA SILICOSO] SILICOSO | 0 | 53 | 1524.84 | [6 empty] | 49.02 | 23.12 | 1.37 | 0.112 | 0.13 | 4.89
2024-09-07 | PRAÇA DA 11-CAVA SAMPAIO ESTERIL FRANCO | 0 | 14 | 744.07
2024-09-07 | ITM 04[SUBPRODUTO]-BARRAGEM B4 FORRO HEMATITINHA | 3 | 3 | 122.03
2024-09-07 | alimentacao_itm09_d |  |  | 2109 | [6 empty] | 50.82 | 20.31 | 2.28 | 0.166 | 0.08 | 3.97
2024-09-07 | Hematitinha Comum ITM 09 C
2024-09-07 | Alimentação Gobal ITM 02 B |  |  | 5560 | [6 empty] | 47.94601 | 26.9978 | 1.462467 | 0.1127697 | 0.1335751 | 2.446641 | 0.5119205 | 5717.185
2024-09-07 | ITM 02 NOVA-PATIO MANGABA[PILHA OVER] OVER | 0 | 24 | 693.28
2024-09-07 | PATIO MANGABA[PILHA 1]-ITM 08 SINTER CORRETIVO | 0 | 12 | 550.04
2024-09-07 | Sinter Pátio Produtos ITM09 D
2024-09-07 | PFF Curva do Joelho |  |  | 2336.46
2024-09-07 | Alimentação Seca ITM 08 AB
2024-09-07 | Sinter Blendagem ITM 09 B |  |  | 836
2024-09-08 | Hematitinha Comum ITM 09 A
2024-09-08 | ITM 04[SUBPRODUTO]-ITM 08 SINTER ITM04 BLEND | 0 | 117 | 3358.35
2024-09-08 | COMPLEXO DE FILTRAGEM-PILHA B02 REJEITO FILTRADO | 0 | 24 | 1104.81
2024-09-08 | Sinter Pátio Produtos ITM09 C
2024-09-08 | Hematitinha Comum ITM 09 D
2024-09-08 | Hematitinha Especial ITM 09 C
2024-09-08 | Over Reprocesso |  |  | 3040
2024-09-08 | Sinter Pátio Produtos ITM09 A
2024-09-08 | ITM 02 NOVA-PATIO MANGABA[PILHA OVER] OVER | 0 | 27 | 755.57
2024-09-08 | Feijãozinho ITM 02 Principal
2024-09-08 | PFF Curva do Joelho |  |  | 737.1
2024-09-08 | Alimentação Gobal ITM 02 A |  |  | 5745 | [6 empty] | 46.98894 | 25.79324 | 2.039077 | 0.1086424 | 0.1608218 | 4.367453 | 0.5553195 | 6597.95
2024-09-08 | Alimentação Seca ITM 08 C |  |  | 6695 | [6 empty] | 44.54788 | 29.30304 | 2.741953 | 0.08717645 | 0.1716757 | 3.649764 | 0.6143523 | 2519.24
2024-09-08 | Sinter Terceiros Vargem Grande
2024-09-08 | Over Descarte |  |  | 150.08
2024-09-08 | Sinter Pátio Produtos ITM09 B
2024-09-08 | Alimentação Gobal ITM 02 B |  |  | 5901 | [6 empty] | 48.02853 | 25.32326 | 1.360811 | 0.08726062 | 0.1252124 | 4.221814 | 0.64 | 4489
2024-09-08 | Alimentação Gobal ITM 02 Principal |  |  | 5616 | [6 empty] | 48.318 | 24.93382 | 1.46526 | 0.08770826 | 0.1341651 | 4.087523 | 0.64 | 7182.54
2024-09-08 | PRAÇA DA 11-PRAÇA DA 11 HEMATITINHA COMUM | 0 | 15 | 701.7
2024-09-08 | Sinter Blendagem ITM 09 B |  |  | 1498
2024-09-08 | Hematitinha Especial ITM 09 A |  |  | 767
2024-09-08 | PFF Pilhão |  |  | 737.095
2024-09-08 | Sinter Terceiros TIG
2024-09-08 | PFF Abobora
2024-09-08 | Hematitinha Comum ITM 09 C
2024-09-08 | Alimentação Seca ITM 08 AB
2024-09-08 | Rejeito Filtrado |  |  | 8025.06 | [6 empty] | 31.81 | 44.44 | 3.1 | 0.121 | 0.27 | 6.08 |  |  | 450 | 18
2024-09-08 | ITM 02 PRINCIPAL-USINA DE BLENDAGEM SINTER FEED ESPECIAL | 3 | 29 | 870.31 | [6 empty] | 58.4 | 13.8 | 0.66 | 0.048 | 0.09 | 1.75
2024-09-08 | alimentacao_itm09_a |  |  | 3560 | [6 empty] | 55.66 | 12.81 | 2.51 | 0.09 | 0.12 | 4.51
2024-09-08 | Sinter Blendagem ITM 09 A |  |  | 1104
2024-09-08 | Filtro 02 |  |  | 2389.14
2024-09-08 | Hematitinha Comum ITM 09 B
2024-09-08 | Hematitinha Complemento ITM 09 B
2024-09-08 | Sinter Blendagem ITM 09 C |  |  | 1599
2024-09-08 | Hematitinha Complemento ITM 09 D
2024-09-08 | Hematitinha Especial ITM 09 D
2024-09-08 | alimentacao_itm09_d |  |  | 2802
2024-09-08 | Sinter Blendagem ITM 09 D
2024-09-08 | alimentacao_itm09_b |  |  | 4511 | [6 empty] | 61.67 | 5.65 | 2.01 | 0.098 | 0.11 | 3.6
2024-09-08 | ITM 02 PRINCIPAL-PATIO MANGABA[PILHA OVER] OVER | 0 | 6 | 173.66
2024-09-08 | Rejeito Desaguado |  |  | 2839.99 | [6 empty] | 37.1 | 41.96 | 1.16 | 0.089 | 0.14 | 3.25 | 0.37
2024-09-08 | Sinter Pátio Produtos ITM09 D
2024-09-08 | Hematitinha Especial ITM 09 B
2024-09-08 | alimentacao_itm09_c |  |  | 2650 | [6 empty] | 61.67 | 5.65 | 2.01 | 0.098 | 0.11 | 3.6
2024-09-08 | Filtro 03 |  |  | 1899.06
2024-09-08 | ITM 02 NOVA[A]-PATIO MANGABA[PILHA SILICOSO] SILICOSO | 0 | 51 | 1520.85 | [6 empty] | 52.3 | 18 | 1.43 | 0.13 | 0.12 | 5.21
2024-09-08 | ITM 08-PATIO MANGABA[PILHA OVER] OVER | 0 | 61 | 1978.5
2024-09-08 | CAVA SAMPAIO-PATIO MANGABA[PONTO ABASTECIMENTO AGUA 3] ROM FERROMAR | 0 | 17 | 802.43
2024-09-08 | PILHA B02-PILHA B02 REJEITO TRATADO | 0 | 24 | 1012.52
2024-09-08 | ITM 04[SUBPRODUTO]-PILHA B02 OVER | 0 | 2 | 80.2
2024-09-08 | Sinter Sarzedo |  |  | 1474.19
2024-09-08 | Média Filtro |  |  | 6231.99
2024-09-08 | PATIO MANGABA[PILHA 1]-ITM 08 SINTER ITM04 BLEND | 0 | 34 | 1420.15
2024-09-08 | ITM 02 NOVA[B]-USINA DE BLENDAGEM SINTER FEED ESPECIAL | 2 | 30 | 919.89 | [6 empty] | 57.77 | 14.97 | 0.75 | 0.054 | 0.11 | 1.35
2024-09-08 | ITM 04[SUBPRODUTO]-ITM 02 NOVA SINTER ITM04 BLEND | 0 | 197 | 5752.14
2024-09-08 | ITM 09-PATIO DE PRODUTOS SINTER FEED ESPECIAL | 0 | 49 | 1474.19
2024-09-08 | ITM 04[SUBPRODUTO]-BARRAGEM B4 FORRO OVER | 3 | 1 | 41.52
2024-09-08 | Filtro 01 |  |  | 1715.28
2024-09-08 | PATIO MANGABA[PILHA 1]-ITM 09 ROM OPORTUNIDADE | 4 | 22 | 1167.09
2024-09-08 | ITM 09D-ITM 02 NOVA[A] SINTER CORRETIVO | 0 | 62 | 1793.38
2024-09-08 | PILHAO - PDE MANGABA-PATIO MANGABA[PILHA 1] ESTERIL FRANCO | 0 | 9 | 420.21
2024-09-08 | DESAGUAMENTO DE PRODUTO ITM 8-ITM 08 SINTER COMUM | 0 | 1 | 31.08
2024-09-08 | ITM 08-PILHA B02 REJEITO DESAGUADO | 0 | 14 | 549.6
2024-09-08 | PILHAO - PDE MANGABA-ITM 09 MATERIAL PILHAO | 7 | 82 | 3705.61
2024-09-08 | PRAÇA DA 11-CAVA SAMPAIO ESTERIL FRANCO | 0 | 2 | 84.7
2024-09-08 | FERRO VELHO [PILHA FERRO VELHO]-ITM 08 ROM ATERRO | 0 | 29 | 1286.01
2024-09-08 | PRAÇA DA 11-PATIO MANGABA[PILHA 1] ESTERIL FRANCO | 0 | 6 | 274.56
2024-09-08 | ITM 09D-ITM 02 NOVA[B] SINTER CORRETIVO | 0 | 3 | 93.61
2024-09-08 | PATIO MANGABA[PILHA SILICOSO]-ACESSO PRINCIPAL INTERNO SILICOSO | 0 | 9 | 375.09
2024-09-08 | CAVA SAMAMBAIA BAIXO-ITM 04[ESTOQUE ROM] ROM FERROMAR | 0 | 2 | 89.99
2024-09-08 | PRAÇA DA 11-ITM 09 ROM FERROMAR | 0 | 22 | 1051.92
2024-09-08 | PILHAO - PDE MANGABA-ITM 09 MATERIAL PILHAO ESPECIAL | 9 | 21 | 1073.15
2024-09-08 | PRAÇA DA 11-ITM 04[ESTOQUE ROM] ROM ATERRO | 0 | 8 | 331.27
2024-09-08 | ITM 02 PRINCIPAL-PATIO MANGABA[PILHA SILICOSO] SILICOSO | 0 | 38 | 1095.55 | [6 empty] | 50.95 | 20.06 | 1.54 | 0.111 | 0.12 | 5.03
2024-09-08 | ITM 09-BARRAGEM B1[PONTO ABASTECIMENTO AGUA 2] OVER | 7 | 5 | 150.08
2024-09-08 | ITM 04[SUBPRODUTO]-BARRAGEM B4 FORRO HEMATITINHA | 3 | 1 | 42.95
2024-09-08 | Filtro 04 |  |  | 2021.58
2024-09-08 | CAVA SAMAMBAIA ALTO-BARRAGEM B4 ESTERIL FRANCO | 0 | 2 | 87.25
2024-09-08 | CAVA SAMPAIO-ITM 09 ROM FERROMAR | 10 | 41 | 2162.67
2024-09-08 | PATIO MANGABA[PILHA 1]-ITM 02 PRINCIPAL SINTER ITM04 BLEND | 0 | 42 | 1828.42
2024-09-08 | Hematitinha Complemento ITM 09 C
2024-09-08 | ITM 04[SUBPRODUTO]-ITM 02 PRINCIPAL SINTER ITM04 BLEND | 0 | 175 | 5107.86
2024-09-08 | DESAGUAMENTO DE PRODUTO ITM 8-PATIO DE PRODUTOS PELLET FEED | 39 | 158 | 4815.91 | [6 empty] | 63 | 6.57 | 1.1 | 0.078 | 0.07 | 1.92
2024-09-08 | ITM 02 NOVA[B]-PATIO MANGABA[PILHA SILICOSO] SILICOSO | 0 | 47 | 1470.29 | [6 empty] | 50.6 | 20.36 | 1.57 | 0.13 | 0.15 | 5.11
2024-09-08 | PILHAO - PDE MANGABA-BARRAGEM B4 ESTERIL FRANCO | 9 | 14 | 699.84
2024-09-08 | Hematitinha Complemento ITM 09 A
2024-09-08 | PATIO MANGABA[PILHA 1]-ITM 02 PRINCIPAL SINTER CORRETIVO | 0 | 15 | 672.08
2024-09-08 | ITM 02 NOVA[A]-USINA DE BLENDAGEM SINTER FEED ESPECIAL | 2 | 32 | 980.5 | [6 empty] | 58 | 14.79 | 0.74 | 0.061 | 0.09 | 1.21
2024-09-08 | PRAÇA DA 11-ITM 04[ESTOQUE ROM] ROM FERROMAR | 0 | 5 | 245.85
2024-09-08 | PDE SAMPAIO-ITM 04[ESTOQUE ROM] FINOS | 0 | 15 | 744.13
2024-09-09 | Over Descarte
2024-09-09 | PATIO MANGABA[PILHA 1]-ITM 02 PRINCIPAL SINTER ITM04 BLEND | 0 | 17 | 774.91
2024-09-09 | Hematitinha Especial ITM 09 C
2024-09-09 | PLATAFORMA TERMINAL-SARZEDO[VAGAO]-PATIO B1 SINTER VARGEM GRANDE | 0 | 433 | 11041.356
2024-09-09 | PATIO MANGABA[PILHA 1]-ITM 09 ROM OPORTUNIDADE | 4 | 5 | 261.38
2024-09-09 | Sinter Terceiros Vargem Grande
2024-09-09 | Sinter Pátio Produtos ITM09 B
2024-09-09 | Hematitinha Complemento ITM 09 C
2024-09-09 | PILHAO - PDE MANGABA-ITM 09 MATERIAL PILHAO ESPECIAL | 9 | 22 | 1062.66
2024-09-09 | ITM 04[SUBPRODUTO]-ITM 02 PRINCIPAL SINTER ITM04 BLEND | 0 | 138 | 4048.64
2024-09-09 | Filtro 04 |  |  | 1797.1
2024-09-09 | PATIO MANGABA[PILHA 1]-ITM 08 SINTER ITM04 BLEND | 0 | 14 | 671.11
2024-09-09 | CAVA SAMAMBAIA ALTO-BARRAGEM B4 ESTERIL FRANCO | 0 | 1 | 54.14
2024-09-09 | ITM 09D-ITM 02 NOVA[A] SINTER CORRETIVO | 0 | 33 | 951.36
2024-09-09 | CAVA SAMAMBAIA BAIXO-PATIO MANGABA[PILHA 1] ROM FERROMAR | 0 | 1 | 46.25
2024-09-09 | ITM 08-PILHA B02 REJEITO DESAGUADO | 0 | 13 | 527.63
2024-09-09 | PILHAO - PDE MANGABA-ITM 09 MATERIAL PILHAO | 7 | 33 | 1529.39
2024-09-09 | SUMPAO-ESTOQUE MIB SINTER COMUM | 0 | 39 | 1738
2024-09-09 | PFF Curva do Joelho |  |  | 710.05
2024-09-09 | Sinter Pátio Produtos ITM09 A
2024-09-09 | CAVA SAMPAIO-PATIO MANGABA[PONTO ABASTECIMENTO AGUA 3] ROM FERROMAR | 0 | 4 | 195.9
2024-09-09 | ITM 09-ITM 08 SINTER CORRETIVO | 0 | 37 | 1119.85
2024-09-09 | ITM 02 PRINCIPAL-PATIO MANGABA[PILHA OVER] OVER | 0 | 12 | 370.93
2024-09-09 | Filtro 03 |  |  | 2096.85
2024-09-09 | PRAÇA DA 11-PRAÇA DA 11 HEMATITINHA COMUM | 0 | 17 | 784.75
2024-09-09 | Hematitinha Especial ITM 09 D
2024-09-09 | ITM 04[SUBPRODUTO]-BARRAGEM B4 FORRO OVER | 3 | 1 | 41.43
2024-09-09 | Sinter Sarzedo |  |  | 1420.1
2024-09-09 | ITM 02 NOVA-PATIO MANGABA[PILHA OVER] OVER | 0 | 23 | 643.99
2024-09-09 | Média Filtro |  |  | 6338.12
2024-09-09 | PRAÇA DA 11-ITM 04[ESTOQUE ROM] ROM ATERRO | 0 | 11 | 462.42
2024-09-09 | alimentacao_itm09_c |  |  | 4208 | [6 empty] | 56.68 | 11.06 | 3.07 | 0.07 | 0.11 | 4.08
2024-09-09 | PILHAO - PDE MANGABA-PILHA B02 ESTERIL PILHAO | 0 | 3 | 111.01
2024-09-09 | Hematitinha Especial ITM 09 A |  |  | 573
2024-09-09 | ITM 02 NOVA[B]-USINA DE BLENDAGEM SINTER FEED ESPECIAL | 2 | 25 | 786.32 | [6 empty] | 59.98 | 11.77 | 0.7 | 0.047 | 0.1 | 1.4
2024-09-09 | PFF Pilhão |  |  | 710.05
2024-09-09 | Hematitinha Comum ITM 09 D
2024-09-09 | COMPLEXO DE FILTRAGEM-PILHA B02 REJEITO FILTRADO | 0 | 9 | 424.16
2024-09-09 | PDE SAMPAIO-ITM 04[ESTOQUE ROM] FINOS | 0 | 3 | 150.91
2024-09-09 | DESAGUAMENTO DE PRODUTO ITM 8-PATIO DE PRODUTOS PELLET FEED | 39 | 160 | 4769.75 | [6 empty] | 62.65 | 7.32 | 0.83 | 0.055 | 0.08 | 1.9
2024-09-09 | PRAÇA DA 11-ITM 09 ROM FERROMAR | 0 | 36 | 1688.02
2024-09-09 | Alimentação Seca ITM 08 AB
2024-09-09 | ITM 02 PRINCIPAL-USINA DE BLENDAGEM SINTER FEED ESPECIAL | 3 | 30 | 942.41 | [6 empty] | 56.85 | 16.21 | 0.56 | 0.039 | 0.08 | 1.64
2024-09-09 | PILHA B02-PILHA B02 REJEITO TRATADO | 0 | 20 | 711.09
2024-09-09 | ITM 04[SUBPRODUTO]-ITM 02 PRINCIPAL SINTER CORRETIVO | 0 | 25 | 709.79
2024-09-09 | Sinter Blendagem ITM 09 A |  |  | 1857
2024-09-09 | ITM 04[SUBPRODUTO]-PATIO MANGABA[OVER] FORRO OVER | 3 | 1 | 40.21
2024-09-09 | ITM 04[SUBPRODUTO]-ITM 08 SINTER ITM04 BLEND | 0 | 82 | 2342.47
2024-09-09 | Alimentação Gobal ITM 02 B |  |  | 5933 | [6 empty] | 47.83756 | 25.12672 | 1.598168 | 0.08158956 | 0.1519652 | 4.334494 | 0.64 | 3535.08
2024-09-09 | alimentacao_itm09_b |  |  | 3838 | [6 empty] | 56.68 | 11.06 | 3.07 | 0.07 | 0.11 | 4.08
2024-09-09 | Hematitinha Complemento ITM 09 D
2024-09-09 | Sinter Blendagem ITM 09 D
2024-09-09 | Hematitinha Comum ITM 09 B
2024-09-09 | Hematitinha Comum ITM 09 A
2024-09-09 | ITM 04[SUBPRODUTO]-ITM 02 NOVA SINTER ITM04 BLEND | 0 | 157 | 4531.52
2024-09-09 | Alimentação Gobal ITM 02 A |  |  | 5788 | [6 empty] | 48.32969 | 23.87717 | 1.877295 | 0.092209 | 0.1851258 | 4.465598 | 0.5737301 | 4486.44
2024-09-09 | ITM 02 NOVA[A]-USINA DE BLENDAGEM SINTER FEED ESPECIAL | 2 | 21 | 673.66 | [6 empty] | 58.47 | 14.29 | 0.62 | 0.044 | 0.1 | 1.13
2024-09-09 | SUMPAO-ITM 02 PRINCIPAL SINTER COMUM | 0 | 1 | 48.71
2024-09-09 | Hematitinha Complemento ITM 09 B
2024-09-09 | CAVA SAMAMBAIA BAIXO-ITM 04[ESTOQUE ROM] ROM FERROMAR | 0 | 10 | 474.39
2024-09-09 | ITM 04[SUBPRODUTO]-ITM 02 NOVA SINTER CORRETIVO | 0 | 51 | 7040.51
2024-09-09 | Sinter Blendagem ITM 09 B |  |  | 2621
2024-09-09 | Feijãozinho ITM 02 Principal |  |  | 509.58 | [6 empty] | 52.47 | 19.63 | 1.16 | 0.082 | 0.12 | 3.7 | 0.64
2024-09-09 | PILHAO - PDE MANGABA-BARRAGEM B4 ESTERIL FRANCO | 9 | 6 | 249.9
2024-09-09 | ITM 09-PATIO DE PRODUTOS SINTER FEED ESPECIAL | 0 | 47 | 1420.1
2024-09-09 | Hematitinha Comum ITM 09 C
2024-09-09 | Hematitinha Complemento ITM 09 A
2024-09-09 | alimentacao_itm09_d |  |  | 2606 | [6 empty] | 50.88 | 8.37 | 2.55 | 0.073 | 0.1 | 4.32
2024-09-09 | Sinter Pátio Produtos ITM09 C
2024-09-09 | Alimentação Seca ITM 08 C |  |  | 5559 | [6 empty] | 49.69065 | 21.78833 | 2.093704 | 0.09027597 | 0.1409918 | 4.474779 | 0.6317209 | 2144.9
2024-09-09 | Hematitinha Especial ITM 09 B
2024-09-09 | PFF Abobora
2024-09-09 | Filtro 01 |  |  | 898.65
2024-09-09 | Rejeito Desaguado |  |  | 3672.83 | [6 empty] | 39.1 | 38.59 | 1.17 | 0.075 | 0.16 | 3.8 | 0.37
2024-09-09 | ITM 04[SUBPRODUTO]-ITM 08 SINTER CORRETIVO | 0 | 12 | 325.65
2024-09-09 | Filtro 02 |  |  | 2396.4
2024-09-09 | alimentacao_itm09_a |  |  | 3680 | [6 empty] | 58.65 | 8.37 | 2.55 | 0.073 | 0.1 | 4.32
2024-09-09 | Sinter Pátio Produtos ITM09 D
2024-09-09 | Sinter Blendagem ITM 09 C |  |  | 1022
2024-09-09 | ITM 08-PATIO MANGABA[PILHA OVER] OVER | 0 | 46 | 1356.8
2024-09-09 | ITM 02 NOVA[A]-PATIO MANGABA[PILHA SILICOSO] SILICOSO | 0 | 51 | 1618.77 | [6 empty] | 52.62 | 17.87 | 1.62 | 0.1 | 0.13 | 4.65
2024-09-09 | PATIO DE PRODUTOS-PLATAFORMA TERMINAL-SARZEDO[PILHA 6] PELLET FEED | 31 | 235 | 6015.28
2024-09-09 | Alimentação Gobal ITM 02 Principal |  |  | 4603 | [6 empty] | 45.34705 | 23.80692 | 1.516182 | 0.07736019 | 0.1441326 | 4.104804 | 0.6065854 | 5122.93
2024-09-09 | SUMPAO-ITM 08 SINTER COMUM | 0 | 1 | 45.73
2024-09-09 | Sinter Terceiros TIG
2024-09-09 | ITM 02 PRINCIPAL-PATIO MANGABA[PILHA SILICOSO] SILICOSO | 0 | 37 | 1079.38 | [6 empty] | 51.17 | 19.57 | 1.64 | 0.12 | 0.13 | 4.94
2024-09-09 | PILHAO - PDE MANGABA-PATIO MANGABA[PILHA 1] ESTERIL FRANCO | 0 | 3 | 138.4
2024-09-09 | CAVA CARRAPATO 5960 ALTO-ITM 04[ESTOQUE ROM] ROM FERROMAR | 0 | 6 | 263.22
2024-09-09 | ITM 02 NOVA[B]-PATIO MANGABA[PILHA SILICOSO] SILICOSO | 0 | 42 | 1301.5 | [6 empty] | 51.71 | 18.57 | 1.6 | 0.107 | 0.24 | 5.14
2024-09-09 | Over Reprocesso |  |  | 2112
2024-09-09 | Rejeito Filtrado |  |  | 7189 | [6 empty] | 34.09 | 39.81 | 3.64 | 0.119 | 0.28 | 6.8 |  |  | 400 | 17
2024-09-10 | PATIO B1-ITM 09 SINTER VARGEM GRANDE | 0 | 20 | 894.66
2024-09-10 | PILHA B02-PILHA B02 REJEITO TRATADO | 0 | 24 | 825.84
2024-09-10 | PRAÇA DA 11-ITM 04[ESTOQUE ROM] ROM FERROMAR | 0 | 1 | 47.23
2024-09-10 | SUMPAO-ITM 02 NOVA[A] SINTER COMUM | 0 | 12 | 349.83
2024-09-10 | Média Filtro |  |  | 6261.04
2024-09-10 | PILHAO - PDE MANGABA-ITM 04[ESTOQUE ROM] MATERIAL PILHAO | 10 | 6 | 265.12
2024-09-10 | CAVA SAMAMBAIA BAIXO-ITM 09 ROM FERROMAR | 0 | 82 | 4190.15
2024-09-10 | PLATAFORMA TERMINAL-SARZEDO[VAGAO]-PATIO B1 SINTER VARGEM GRANDE | 0 | 80 | 2135.37
2024-09-10 | ITM 09-PATIO DE PRODUTOS SINTER FEED ESPECIAL | 0 | 47 | 1345.01
2024-09-10 | ITM 02 NOVA[A]-USINA DE BLENDAGEM SINTER FEED ESPECIAL | 2 | 25 | 793.3 | [6 empty] | 58.58 | 13.6 | 0.71 | 0.054 | 0.11 | 1.21
2024-09-10 | ITM 02 PRINCIPAL-USINA DE BLENDAGEM SINTER FEED ESPECIAL | 3 | 29 | 901.24 | [6 empty] | 57.21 | 15.39 | 0.73 | 0.05 | 0.14 | 1.73
2024-09-10 | ITM 04[SUBPRODUTO]-ITM 02 NOVA SINTER CORRETIVO | 0 | 4 | 110.97
2024-09-10 | PDE SAMPAIO-ITM 04[ESTOQUE ROM] FINOS | 0 | 14 | 718.98
2024-09-10 | ITM 02 NOVA-PATIO MANGABA[PILHA OVER] OVER | 0 | 20 | 556.09
2024-09-10 | CAVA SAMAMBAIA BAIXO-PATIO MANGABA[PILHA 1] ROM FERROMAR | 0 | 2 | 104.15
2024-09-10 | ITM 04[SUBPRODUTO]-ITM 02 PRINCIPAL SINTER ITM04 BLEND | 0 | 113 | 3311.48
2024-09-10 | ITM 04[SUBPRODUTO]-ITM 02 NOVA SINTER ITM04 BLEND | 0 | 178 | 5183.7
2024-09-10 | CAVA CARRAPATO 5960 ALTO-PILHA B02 ESTERIL FRANCO | 0 | 2 | 78.8
2024-09-10 | CAVA SAMPAIO-CAVA SAMAMBAIA INTERMEDIARIO[BOLO DE NOIVA] ESTERIL FRANCO | 0 | 2 | 72.94
2024-09-10 | Filtro 04 |  |  | 1016.69
2024-09-10 | ITM 08-PILHA B02 REJEITO DESAGUADO | 0 | 6 | 243.45
2024-09-10 | DESAGUAMENTO DE PRODUTO ITM 8-PATIO DE PRODUTOS PELLET FEED | 39 | 139 | 4105.97 | [6 empty] | 62.3 | 7.94 | 0.84 | 0.055 | 0.08 | 1.88
2024-09-10 | CAVA SAMPAIO-ITM 09 ROM FERROMAR | 10 | 1 | 51.25
2024-09-10 | ITM 09B-ITM 02 NOVA[A] SINTER CORRETIVO | 0 | 44 | 1429.1
2024-09-10 | PLATAFORMA TERMINAL-SARZEDO[PILHA 5]-ITM 08 SINTER FEED ESPECIAL | 0 | 14 | 426.38
2024-09-10 | ITM 04[SUBPRODUTO]-ITM 02 PRINCIPAL SINTER CORRETIVO | 0 | 3 | 89.41
2024-09-10 | ITM 02 PRINCIPAL-PATIO MANGABA[PILHA SILICOSO] SILICOSO | 0 | 33 | 970.64 | [6 empty] | 50.03 | 20.98 | 1.91 | 0.14 | 0.18 | 4.85
2024-09-10 | ITM 02 NOVA[B]-PATIO MANGABA[PILHA SILICOSO] SILICOSO | 0 | 31 | 958.46 | [6 empty] | 51.99 | 17.78 | 2.19 | 0.195 | 0.14 | 4.78
2024-09-10 | ITM 02 NOVA[B]-USINA DE BLENDAGEM SINTER FEED ESPECIAL | 2 | 25 | 798.58 | [6 empty] | 57.68 | 14.8 | 0.78 | 0.051 | 0.11 | 1.56
2024-09-10 | COMPLEXO DE FILTRAGEM-PILHA B02 REJEITO FILTRADO | 0 | 15 | 640.2
2024-09-10 | PDE SAMPAIO-CAVA CARRAPATO 5960 ALTO ESTERIL FRANCO | 0 | 2 | 80.63
2024-09-10 | ITM 04[SUBPRODUTO]-ITM 08 SINTER ITM04 BLEND | 0 | 30 | 881.88
2024-09-10 | CAVA SAMPAIO-ITM 04[ESTOQUE ROM] ROM FERROMAR | 8 | 4 | 153.98
2024-09-10 | PATIO MANGABA[PILHA SILICOSO]-ACESSO PRINCIPAL INTERNO SILICOSO | 0 | 1 | 38.04
2024-09-10 | PILHA B02-BARRAGEM B1[PONTO ABASTECIMENTO AGUA 2] LAMA | 0 | 6 | 280.93
2024-09-10 | ITM 09-ITM 08 SINTER CORRETIVO | 0 | 48 | 1422.36
2024-09-10 | ITM 02 NOVA[A]-PATIO MANGABA[PILHA SILICOSO] SILICOSO | 0 | 41 | 1276.23 | [6 empty] | 53.16 | 15.47 | 2.16 | 0.2 | 0.16 | 4.92
2024-09-10 | PILHAO - PDE MANGABA-BARRAGEM B4 ESTERIL FRANCO | 9 | 12 | 534.94
2024-09-10 | PRAÇA DA 11-ITM 04[ESTOQUE ROM] ROM ATERRO | 0 | 9 | 429.82
2024-09-10 | ITM 02 PRINCIPAL-PATIO MANGABA[PILHA OVER] OVER | 0 | 7 | 205.5
2024-09-10 | PILHAO - PDE MANGABA-ITM 09 MATERIAL PILHAO ESPECIAL | 9 | 22 | 1129.49
2024-09-10 | SUMPAO-ITM 08 SINTER COMUM | 0 | 71 | 2857.14
2024-09-10 | SUMPAO-ITM 02 NOVA[B] SINTER COMUM | 0 | 10 | 297.35
2024-09-10 | CAVA SAMAMBAIA BAIXO-ITM 04[ESTOQUE ROM] ROM FERROMAR | 0 | 8 | 376.31
2024-09-10 | PILHAO - PDE MANGABA-ITM 02 NOVA MATERIAL PILHAO | 6 | 20 | 872.69
2024-09-10 | SUMPAO-ITM 02 PRINCIPAL SINTER COMUM | 0 | 83 | 3117.19
2024-09-10 | USINA DE BLENDAGEM-ITM 08 SINTER COMUM | 0 | 7 | 214.08
2024-09-10 | ITM 02 NOVA-ITM 09 OVER | 0 | 1 | 29.67
2024-09-10 | Filtro 02 |  |  | 1765.83
2024-09-10 | Sinter Pátio Produtos ITM09 C
2024-09-10 | USINA DE BLENDAGEM-FERRO VELHO SILICOSO | 0 | 23 | 980.76
2024-09-10 | Hematitinha Comum ITM 09 D
2024-09-10 | Filtro 03 |  |  | 1765.83
2024-09-10 | ITM 08-PATIO MANGABA[PILHA OVER] OVER | 0 | 52 | 1557.42
2024-09-10 | Sinter Sarzedo |  |  | 1345.1
2024-09-10 | Sinter Blendagem ITM 09 A |  |  | 1159
2024-09-10 | Sinter Pátio Produtos ITM09 B
2024-09-10 | Hematitinha Especial ITM 09 B
2024-09-10 | Hematitinha Especial ITM 09 A |  |  | 467
2024-09-10 | Hematitinha Complemento ITM 09 C
2024-09-10 | PRAÇA DA 11-PRAÇA DA 11 HEMATITINHA COMUM | 0 | 3 | 131.73
2024-09-10 | Alimentação Gobal ITM 02 B |  |  | 4376 | [6 empty] | 48.26742 | 24.13598 | 2.167345 | 0.1192039 | 0.2006168 | 3.939012 | 0.6138892 | 5127.115
2024-09-10 | Over Reprocesso
2024-09-10 | alimentacao_itm09_b |  |  | 2884 | [6 empty] | 51.59 | 18.79 | 2.13 | 0.163 | 0.05 | 4.4
2024-09-10 | PFF Curva do Joelho |  |  | 672.55
2024-09-10 | Filtro 01 |  |  | 1016.69
2024-09-10 | Alimentação Seca ITM 08 AB
2024-09-10 | Hematitinha Especial ITM 09 D
2024-09-10 | Hematitinha Comum ITM 09 C
2024-09-10 | Alimentação Seca ITM 08 C |  |  | 5616.2 | [6 empty] | 47.99386 | 24.72464 | 1.887196 | 0.07813012 | 0.1581397 | 4.108632 | 0.6895313 | 1983.91
2024-09-10 | alimentacao_itm09_a |  |  | 1924 | [6 empty] | 57.93 | 10.09 | 2.22 | 0.102 | 0.13 | 4.12
2024-09-10 | PRAÇA DA 11-ITM 09 ROM FERROMAR | 0 | 20 | 1007.95
2024-09-10 | Sinter Pátio Produtos ITM09 A
2024-09-10 | PFF Abobora
2024-09-10 | Sinter Terceiros Vargem Grande
2024-09-10 | Alimentação Gobal ITM 02 A |  |  | 4706 | [6 empty] | 47.73098 | 25.57557 | 2.003048 | 0.1104045 | 0.1885481 | 3.429631 | 0.6694853 | 7381.805
2024-09-10 | Alimentação Gobal ITM 02 Principal |  |  | 3638 | [6 empty] | 47.23289 | 25.421 | 2.287714 | 0.1026124 | 0.2461619 | 3.971544 | 0.5846102 | 5580.1
2024-09-10 | alimentacao_itm09_c |  |  | 2786 | [6 empty] | 60.56 | 6.34 | 2.28 | 0.09 | 0.09 | 4.23
2024-09-10 | Hematitinha Comum ITM 09 A
2024-09-10 | Hematitinha Especial ITM 09 C
2024-09-10 | Sinter Blendagem ITM 09 D
2024-09-10 | Hematitinha Complemento ITM 09 B
2024-09-10 | Sinter Pátio Produtos ITM09 D
2024-09-10 | Hematitinha Complemento ITM 09 D
2024-09-10 | Sinter Terceiros TIG
2024-09-10 | USINA DE BLENDAGEM-PATIO MANGABA[PILHA 1] SINTER FEED ESPECIAL | 0 | 4 | 110.18
2024-09-10 | alimentacao_itm09_d |  |  | 1982 | [6 empty] | 51.59 | 18.79 | 2.13 | 0.163 | 0.05 | 4.4
2024-09-10 | Rejeito Filtrado |  |  | 5565.04 | [6 empty] | 33.82 | 39.92 | 4.79 | 0.132 | 0.42 | 5.6 |  |  | 350 | 18
2024-09-10 | Hematitinha Comum ITM 09 B
2024-09-10 | Over Descarte |  |  | 2528
2024-09-10 | Rejeito Desaguado |  |  | 3350.53 | [6 empty] | 31.31 | 50.12 | 0.9 | 0.07 | 0.15 | 3.71 | 0.37
2024-09-10 | Sinter Blendagem ITM 09 C |  |  | 567
2024-09-10 | Feijãozinho ITM 02 Principal |  |  | 436.19
2024-09-10 | Sinter Blendagem ITM 09 B |  |  | 880
2024-09-10 | Hematitinha Complemento ITM 09 A
2024-09-10 | PFF Pilhão |  |  | 672.55
2024-09-11 | Sinter Blendagem ITM 09 D
2024-09-11 | PFF Abobora
2024-09-11 | Hematitinha Complemento ITM 09 D
2024-09-11 | Sinter Pátio Produtos ITM09 C
2024-09-11 | Hematitinha Comum ITM 09 A
2024-09-11 | Sinter Sarzedo |  |  | 1593
2024-09-11 | PDE SAMPAIO-ITM 09 FINOS | 0 | 24 | 1310.39
2024-09-11 | Filtro 01 |  |  | 734.72
2024-09-11 | Hematitinha Especial ITM 09 C
2024-09-11 | Sinter Pátio Produtos ITM09 B
2024-09-11 | Rejeito Desaguado |  |  | 3449.26 | [6 empty] | 37.52 | 39.72 | 1.11 | 0.102 | 0.14 | 4.92 | 0.55
2024-09-11 | Hematitinha Complemento ITM 09 A
2024-09-11 | alimentacao_itm09_b |  |  | 4292 | [6 empty] | 49.71 | 20.5 | 2.13 | 0.15 | 0.09 | 5.52 | 0.55
2024-09-11 | Alimentação Gobal ITM 02 A |  |  | 5951 | [6 empty] | 48.33487 | 24.12134 | 1.850501 | 0.09690996 | 0.1936443 | 4.260415 | 0.5708404 | 11673
2024-09-11 | Sinter Blendagem ITM 09 A |  |  | 2108
2024-09-11 | Sinter Pátio Produtos ITM09 D
2024-09-11 | Alimentação Gobal ITM 02 Principal |  |  | 5275 | [6 empty] | 50.37 | 21.65 | 1.52 | 0.095 | 0.1 | 4.3 | 0.91 | 6030
2024-09-11 | PFF Curva do Joelho |  |  | 796.94
2024-09-11 | Sinter Pátio Produtos ITM09 A
2024-09-11 | Over Reprocesso |  |  | 3196.67
2024-09-11 | Sinter Blendagem ITM 09 C
2024-09-11 | PFF Pilhão |  |  | 796.94
2024-09-11 | alimentacao_itm09_d |  |  | 3051 | [6 empty] | 49.05 | 22.93 | 2.05 | 0.092 | 0.22 | 4.22 | 0.64 | 1996
2024-09-11 | Hematitinha Complemento ITM 09 C
2024-09-11 | Hematitinha Comum ITM 09 C
2024-09-11 | Alimentação Gobal ITM 02 B |  |  | 5963 | [6 empty] | 50.37 | 21.65 | 1.52 | 0.095 | 0.1 | 4.3 | 0.91 | 4443
2024-09-11 | Sinter Terceiros TIG |  |  | 760
2024-09-11 | Alimentação Seca ITM 08 AB |  |  | 86 | [6 empty] | 47.96309 | 23.80883 | 2.665283 | 0.0897266 | 0.199186 | 4.269135 | 0.6796869
2024-09-11 | alimentacao_itm09_c |  |  | 4071 | [6 empty] | 59 | 10.34 | 1.61 | 0.063 | 0.19 | 2.1
2024-09-11 | Hematitinha Comum ITM 09 B
2024-09-11 | Hematitinha Especial ITM 09 B
2024-09-11 | Sinter Terceiros Vargem Grande
2024-09-11 | Rejeito Filtrado |  |  | 5465 | [6 empty] | 33.82 | 39.92 | 4.79 | 0.132 | 0.42 | 5.6 |  |  | 400 | 18
2024-09-11 | Hematitinha Comum ITM 09 D
2024-09-11 | Over Descarte
2024-09-11 | Filtro 03 |  |  | 1699.56
2024-09-11 | Sinter Blendagem ITM 09 B
2024-09-11 | Feijãozinho ITM 02 Principal |  |  | 452.9
2024-09-11 | Hematitinha Especial ITM 09 D
2024-09-11 | Hematitinha Complemento ITM 09 B
2024-09-11 | Hematitinha Especial ITM 09 A |  |  | 1064
2024-09-11 | Filtro 02 |  |  | 1469.44
2024-09-11 | Alimentação Seca ITM 08 C |  |  | 5713 | [6 empty] | 47.96309 | 23.80883 | 2.665283 | 0.0897266 | 0.199186 | 4.269135 | 0.6796869 | 3354
2024-09-11 | Filtro 04 |  |  | 1561.28
2024-09-11 | ITM 04[SUBPRODUTO]-ITM 02 PRINCIPAL SINTER ITM04 BLEND | 0 | 160 | 4326.73
2024-09-11 | CAVA SAMPAIO-CAVA SAMAMBAIA INTERMEDIARIO[BOLO DE NOIVA] ESTERIL FRANCO | 0 | 6 | 260.35
2024-09-11 | ITM 09-PATIO DE PRODUTOS SINTER FEED ESPECIAL | 0 | 54 | 1593.88
2024-09-11 | PILHAO - PDE MANGABA-BARRAGEM B4 ESTERIL FRANCO | 9 | 10 | 447.43
2024-09-11 | COMPLEXO DE FILTRAGEM-PILHA B02 REJEITO FILTRADO | 0 | 20 | 923.91
2024-09-11 | ITM 04[SUBPRODUTO]-ITM 08 SINTER ITM04 BLEND | 0 | 137 | 3821.56
2024-09-11 | CAVA SAMPAIO-ITM 04[ESTOQUE ROM] ROM FERROMAR | 8 | 8 | 378
2024-09-11 | PRAÇA DA 11-ITM 04[ESTOQUE ROM] ROM ATERRO | 0 | 11 | 503.89
2024-09-11 | PATIO DE PRODUTOS-PLATAFORMA TERMINAL-SARZEDO[PILHA 9] SINTER FEED ESPECIAL | 31 | 350 | 9143.94
2024-09-11 | ITM 09-ITM 08 SINTER CORRETIVO | 0 | 61 | 1967.25
2024-09-11 | ITM 02 NOVA-PATIO MANGABA[PILHA OVER] OVER | 0 | 22 | 626.49
2024-09-11 | ITM 02 NOVA[B]-USINA DE BLENDAGEM SINTER FEED ESPECIAL | 2 | 26 | 830.59 | [6 empty] | 57.43 | 14.68 | 0.97 | 0.076 | 0.09 | 1.83
2024-09-11 | PLATAFORMA TERMINAL-SARZEDO[VAGAO]-ITM 09 SINTER TIG | 0 | 151 | 4717.15
2024-09-11 | ITM 08-PATIO MANGABA[PILHA OVER] OVER | 0 | 43 | 1405.79
2024-09-11 | PATIO B1-ITM 09 SINTER VARGEM GRANDE | 0 | 18 | 760.24
2024-09-11 | ITM 02 PRINCIPAL-PATIO MANGABA[PILHA SILICOSO] SILICOSO | 0 | 52 | 1556.14 | [6 empty] | 52.3 | 17.32 | 1.73 | 0.16 | 0.12 | 5.36
2024-09-11 | PRAÇA DA 11-ITM 09 ROM FERROMAR | 0 | 29 | 1379.58
2024-09-11 | ITM 02 PRINCIPAL-USINA DE BLENDAGEM SINTER FEED ESPECIAL | 3 | 29 | 897.99 | [6 empty] | 56.78 | 15.18 | 1.01 | 0.079 | 0.08 | 2.14
2024-09-11 | PILHAO - PDE MANGABA-CAVA SAMAMBAIA INTERMEDIARIO[BOLO DE NOIVA] ESTERIL FRANCO | 0 | 7 | 359.07
2024-09-11 | ITM 04[SUBPRODUTO]-ITM 02 NOVA SINTER ITM04 BLEND | 0 | 258 | 6834.56
2024-09-11 | ITM 02 NOVA[A]-USINA DE BLENDAGEM SINTER FEED ESPECIAL | 2 | 19 | 608.83 | [6 empty] | 57.83 | 14.18 | 0.71 | 0.064 | 0.08 | 2
2024-09-11 | CAVA SAMAMBAIA BAIXO-ITM 04[ESTOQUE ROM] ROM FERROMAR | 0 | 18 | 853.47
2024-09-11 | ITM 02 PRINCIPAL-PATIO MANGABA[PILHA OVER] OVER | 0 | 12 | 360.31
2024-09-11 | PILHAO - PDE MANGABA-ITM 09 ROM FERROMAR | 7 | 21 | 963.18
2024-09-11 | ITM 02 NOVA[A]-PATIO MANGABA[PILHA SILICOSO] SILICOSO | 0 | 38 | 1213.17 | [6 empty] | 53.99 | 15.17 | 1.8 | 0.16 | 0.14 | 5
2024-09-11 | BARRAGEM B1[PONTO ABASTECIMENTO AGUA 2]-ITM 08 ROM ATERRO | 0 | 22 | 996.37
2024-09-11 | alimentacao_itm09_a |  |  | 3989 | [6 empty] | 57.02 | 11.15 | 2.1 | 0.145 | 0.07 | 4.5 | 0.55
2024-09-11 | PATIO DE PRODUTOS-PLATAFORMA TERMINAL-SARZEDO[VAGAO] SINTER FEED ESPECIAL | 31 | 108 | 2741.36
2024-09-11 | Média Filtro |  |  | 6250.99
2024-09-11 | PILHAO - PDE MANGABA-ITM 02 NOVA MATERIAL PILHAO | 6 | 38 | 1632.23
2024-09-11 | PILHA B02-PILHA B02 REJEITO TRATADO | 0 | 30 | 1323.47
2024-09-11 | PATIO DE PRODUTOS-PLATAFORMA TERMINAL-SARZEDO[PILHA 7] PELLET FEED | 31 | 513 | 13486.62
2024-09-11 | PILHA B02-BARRAGEM B1[PONTO ABASTECIMENTO AGUA 2] LAMA | 0 | 1 | 37.81
2024-09-11 | ITM 09B-ITM 02 NOVA[A] SINTER CORRETIVO | 0 | 196 | 5777.15
2024-09-11 | ITM 02 NOVA[B]-PATIO MANGABA[PILHA SILICOSO] SILICOSO | 0 | 42 | 1263.61 | [6 empty] | 52.06 | 18.89 | 2.19 | 0.188 | 0.15 | 3.52
2024-09-11 | CAVA SAMAMBAIA BAIXO-ITM 09 ROM FERROMAR | 0 | 84 | 4249.97
2024-09-11 | DESAGUAMENTO DE PRODUTO ITM 8-PATIO DE PRODUTOS PELLET FEED | 39 | 138 | 4100.22 | [6 empty] | 63.71 | 6.01 | 0.7 | 0.06 | 0.07 | 1.85
2024-09-11 | PRAÇA DA 11-ITM 09 ROM ATERRO | 0 | 26 | 1188.68
2024-09-11 | PILHAO - PDE MANGABA-ITM 09 MATERIAL PILHAO | 7 | 25 | 1164.15
2024-09-11 | PLATAFORMA TERMINAL-SARZEDO[PILHA 5]-PATIO MANGABA[PILHA 1] SINTER COMUM | 31 | 1 | 36.23
2024-09-11 | ITM 08-PILHA B02 REJEITO DESAGUADO | 0 | 11 | 467.76
2024-09-11 | PDE SAMPAIO-ITM 04[ESTOQUE ROM] FINOS | 0 | 8 | 434.96
2024-09-12 | PRAÇA DA 11-ITM 09 ROM FERROMAR | 0 | 30 | 1465.6
2024-09-12 | ITM 02 PRINCIPAL-PATIO MANGABA[PILHA SILICOSO] SILICOSO | 0 | 54 | 1587.48 | [6 empty] | 50.59 | 18.75 | 1.98 | 0.16 | 0.14 | 6.02
2024-09-12 | COMPLEXO DE FILTRAGEM-PILHA B02 REJEITO FILTRADO | 0 | 33 | 1498.47
2024-09-12 | ITM 02 PRINCIPAL-USINA DE BLENDAGEM SINTER FEED ESPECIAL | 3 | 35 | 1072.04 | [6 empty] | 56.03 | 16.48 | 0.91 | 0.078 | 0.11 | 1.96
2024-09-12 | PATIO DE PRODUTOS-PLATAFORMA TERMINAL-SARZEDO[PILHA 7] PELLET FEED | 31 | 74 | 1912.9
2024-09-12 | BARRAGEM B1[PONTO ABASTECIMENTO AGUA 2]-ITM 08 ROM ATERRO | 0 | 16 | 699.19
2024-09-12 | ITM 09-FERRO VELHO ESTERIL FRANCO | 0 | 23 | 968.46
2024-09-12 | PILHA B02-PILHA B02 REJEITO TRATADO | 0 | 14 | 569.17
2024-09-12 | BARRAGEM B4-BARRAGEM B4 ESTERIL FRANCO | 2 | 1 | 40.75
2024-09-12 | ITM 02 NOVA[B]-USINA DE BLENDAGEM SINTER FEED ESPECIAL | 2 | 33 | 1011.39 | [6 empty] | 57.23 | 14.2 | 0.99 | 0.08 | 0.12 | 1.89
2024-09-12 | PILHAO - PDE MANGABA-ITM 09 MATERIAL PILHAO ESPECIAL | 9 | 23 | 1010.27
2024-09-12 | ITM 08-PATIO MANGABA[PILHA OVER] OVER | 0 | 32 | 1091.7
2024-09-12 | CAVA SAMPAIO-CAVA SAMAMBAIA INTERMEDIARIO[BOLO DE NOIVA] ESTERIL FRANCO | 0 | 3 | 116.91
2024-09-12 | ITM 02 NOVA-PATIO MANGABA[PILHA OVER] OVER | 0 | 25 | 689.71
2024-09-12 | DESAGUAMENTO DE PRODUTO ITM 8-PATIO DE PRODUTOS PELLET FEED | 39 | 143 | 4494.89 | [6 empty] | 63.39 | 6.19 | 0.96 | 0.072 | 0.09 | 1.8
2024-09-12 | ITM 04[SUBPRODUTO]-ITM 04[SUBPRODUTO] OVER | 2 | 1 | 41.2
2024-09-12 | PILHAO - PDE MANGABA-CAVA SAMAMBAIA INTERMEDIARIO[BOLO DE NOIVA] ESTERIL FRANCO | 0 | 22 | 1078.05
2024-09-12 | PRAÇA DA 11-PATIO MANGABA[PILHA 1] ESTERIL FRANCO | 0 | 5 | 221.38
2024-09-12 | ITM 04[SUBPRODUTO]-ITM 02 NOVA SINTER ITM04 BLEND | 0 | 189
2024-09-12 | PATIO DE PRODUTOS-PLATAFORMA TERMINAL-SARZEDO[VAGAO] SINTER FEED ESPECIAL | 31 | 77 | 1964.38
2024-09-12 | CAVA SAMPAIO-BARRAGEM B4 ESTERIL FRANCO | 4 | 1 | 35.42
2024-09-12 | ITM 02 PRINCIPAL-PATIO MANGABA[PILHA OVER] OVER | 0 | 8 | 239.97
2024-09-12 | CAVA SAMAMBAIA BAIXO-ITM 09 ROM FERROMAR | 0 | 57 | 3111.53
2024-09-12 | ITM 02 NOVA[A]-PATIO MANGABA[PILHA SILICOSO] SILICOSO | 0 | 42 | 1270.7 | [6 empty] | 51.79 | 17.36 | 2.13 | 0.2 | 0.13 | 5.5
2024-09-12 | ITM 02 NOVA[B]-PATIO MANGABA[PILHA SILICOSO] SILICOSO | 0 | 64 | 1977.88 | [6 empty] | 53.99 | 13.82 | 1.94 | 0.19 | 0.15 | 6.1
2024-09-12 | ITM 09D-ITM 02 NOVA[A] SINTER CORRETIVO | 0 | 63 | 1956.61
2024-09-12 | ITM 08-PILHA B02 REJEITO DESAGUADO | 0 | 15 | 629.48
2024-09-12 | PATIO DE PRODUTOS-PLATAFORMA TERMINAL-SARZEDO[PILHA 9] SINTER FEED ESPECIAL | 31 | 435 | 11090.34
2024-09-12 | PATIO DE PRODUTOS-PATIO MANGABA[PILHA 1] ESTERIL FRANCO | 0 | 2 | 58.28
2024-09-12 | PDE SAMPAIO-ITM 04[ESTOQUE ROM] FINOS | 0 | 15 | 813.33
2024-09-12 | ITM 04[SUBPRODUTO]-ITM 02 PRINCIPAL SINTER ITM04 BLEND | 0 | 145 | 4639.05
2024-09-12 | CAVA SAMAMBAIA BAIXO-ITM 04[ESTOQUE ROM] ROM FERROMAR | 0 | 14 | 670.55
2024-09-12 | PATIO MANGABA[PILHA SILICOSO]-ACESSO PRINCIPAL INTERNO SILICOSO | 0 | 2 | 83.13
2024-09-12 | ITM 09-ITM 09 ROM OPORTUNIDADE | 0 | 28 | 1337.52
2024-09-12 | PDE SAMPAIO-ITM 09 FINOS | 0 | 4 | 216.32
2024-09-12 | PILHAO - PDE MANGABA-ITM 02 NOVA MATERIAL PILHAO | 6 | 20 | 854.64
2024-09-12 | ITM 02 NOVA[A]-USINA DE BLENDAGEM SINTER FEED ESPECIAL | 2 | 23 | 705.33 | [6 empty] | 59.33 | 12.21 | 0.76 | 0.057 | 0.08 | 1.8
2024-09-12 | ITM 04[SUBPRODUTO]-ITM 08 SINTER ITM04 BLEND | 0 | 147 | 4379.88
2024-09-12 | ITM 09B-ITM 02 NOVA[A] SINTER CORRETIVO | 0 | 78 | 2319.36
2024-09-12 | Filtro 04 |  |  | 1594.1
2024-09-12 | PILHAO - PDE MANGABA-ITM 09 MATERIAL PILHAO | 7 | 36 | 1744.79
2024-09-12 | ITM 09-PATIO DE PRODUTOS SINTER FEED ESPECIAL | 0 | 20 | 585.07
2024-09-12 | ITM 09-ITM 08 SINTER CORRETIVO | 0 | 49 | 1379.82
2024-09-12 | Média Filtro |  |  | 6248.63
2024-09-12 | Hematitinha Comum ITM 09 D
2024-09-12 | Hematitinha Comum ITM 09 A
2024-09-12 | alimentacao_itm09_b |  |  | 4827 | [6 empty] | 58.47 | 7.76 | 3.48 | 0.09 | 0.19 | 4.21
2024-09-12 | alimentacao_itm09_c |  |  | 3297 | [6 empty] | 58.47 | 7.76 | 3.48 | 0.09 | 0.19 | 4.21
2024-09-12 | Alimentação Gobal ITM 02 A |  |  | 5483 | [6 empty] | 49.25916 | 21.36272 | 1.960886 | 0.1432807 | 0.1133658 | 5.530571 | 0.3751193 | 8393.005
2024-09-12 | PFF Abobora
2024-09-12 | Filtro 03 |  |  | 1543.5
2024-09-12 | Alimentação Seca ITM 08 AB
2024-09-12 | Sinter Pátio Produtos ITM09 D
2024-09-12 | PFF Pilhão |  |  | 292.53
2024-09-12 | Over Reprocesso |  |  | 3244.51
2024-09-12 | Sinter Pátio Produtos ITM09 C
2024-09-12 | Hematitinha Comum ITM 09 B
2024-09-12 | Sinter Sarzedo |  |  | 585.07
2024-09-12 | Sinter Pátio Produtos ITM09 B
2024-09-12 | Hematitinha Especial ITM 09 B
2024-09-12 | Over Descarte |  |  | 968.46
2024-09-12 | Alimentação Gobal ITM 02 B |  |  | 5620 | [6 empty] | 47.23 | 24.05 | 2.01 | 0.153 | 0.19 | 5.61 | 0.27 | 3639.635
2024-09-12 | Sinter Pátio Produtos ITM09 A
2024-09-12 | PRAÇA DA 11-ITM 04[ESTOQUE ROM] ROM ATERRO | 0 | 9 | 436.33
2024-09-12 | Hematitinha Complemento ITM 09 A
2024-09-12 | Hematitinha Comum ITM 09 C
2024-09-12 | Hematitinha Especial ITM 09 A |  |  | 906
2024-09-12 | Hematitinha Complemento ITM 09 B
2024-09-12 | PFF Curva do Joelho |  |  | 292.53
2024-09-12 | alimentacao_itm09_a |  |  | 4138 | [6 empty] | 56.88 | 10.79 | 2.67 | 0.089 | 0.21 | 4.33
2024-09-12 | Hematitinha Especial ITM 09 D
2024-09-12 | Sinter Blendagem ITM 09 D
2024-09-12 | Hematitinha Complemento ITM 09 D
2024-09-12 | Filtro 02 |  |  | 1646
2024-09-12 | Sinter Blendagem ITM 09 A |  |  | 2461
2024-09-12 | Filtro 01 |  |  | 1431
2024-09-12 | Rejeito Filtrado |  |  | 6215 | [6 empty] | 35.88 | 36.06 | 4.44 | 0.157 | 0.4 | 6.82 |  |  | 320 | 19
2024-09-12 | Sinter Terceiros Vargem Grande |  |  | 1367
2024-09-12 | Rejeito Desaguado |  |  | 3612.62 | [6 empty] | 36 | 42.1 | 0.95 | 0.091 | 0.15 | 4.91
2024-09-12 | alimentacao_itm09_d |  |  | 3101 | [6 empty] | 54.77304 | 14.97016 | 1.415283 | 0.1422231 | 0.08310935 | 4.668913 | 0.3467762 | 4383.87
2024-09-12 | Feijãozinho ITM 02 Principal |  |  | 983.7 | [6 empty] | 51.47 | 19.91 | 2.18 | 0.127 | 0.12 | 3.66 | 0.73
2024-09-12 | Hematitinha Complemento ITM 09 C
2024-09-12 | Sinter Blendagem ITM 09 C |  |  | 2120
2024-09-12 | Alimentação Gobal ITM 02 Principal |  |  | 5400 | [6 empty] | 47.23 | 24.05 | 2.01 | 0.153 | 0.19 | 5.61 | 0.27 | 4602.21
2024-09-12 | Alimentação Seca ITM 08 C |  |  | 6543 | [6 empty] | 46.87707 | 24.79351 | 2.456075 | 0.1307865 | 0.08539292 | 5.033583 | 0.4465671 | 2892.57
2024-09-12 | Hematitinha Especial ITM 09 C
2024-09-12 | Sinter Terceiros TIG |  |  | 3375
2024-09-12 | Sinter Blendagem ITM 09 B |  |  | 2015
2024-09-13 | PRAÇA DA 11-PATIO MANGABA[PILHA 1] ESTERIL FRANCO | 0 | 4 | 193.95
2024-09-13 | PILHA B02-PILHA B02 REJEITO TRATADO | 0 | 23 | 1020.66
2024-09-13 | Hematitinha Comum ITM 09 C
2024-09-13 | ITM 02 NOVA[B]-PATIO MANGABA[PILHA SILICOSO] SILICOSO | 0 | 48 | 1483.37 | [6 empty] | 52.78 | 17.09 | 1.85 | 0.17 | 0.21 | 4.6
2024-09-13 | Filtro 03 |  |  | 1773.76
2024-09-13 | PDE SAMPAIO-CAVA CARRAPATO 5960 ALTO ESTERIL FRANCO | 0 | 2 | 83.6
2024-09-13 | Média Filtro |  |  | 6196.53
2024-09-13 | Hematitinha Complemento ITM 09 B
2024-09-13 | CAVA SAMAMBAIA BAIXO-ITM 04[ESTOQUE ROM] ROM FERROMAR | 0 | 5 | 240.48
2024-09-13 | PILHA B02-BARRAGEM B1[PONTO ABASTECIMENTO AGUA 2] LAMA | 0 | 1 | 41.27
2024-09-13 | Filtro 02 |  |  | 1940.46
2024-09-13 | PRAÇA DA 11-ITM 09 ROM FERROMAR | 0 | 27 | 1383.67
2024-09-13 | ITM 09-FERRO VELHO ESTERIL FRANCO | 0 | 22 | 903.87
2024-09-13 | ITM 04[SUBPRODUTO]-ITM 02 NOVA SINTER ITM04 BLEND | 0 | 199 | 5822.57
2024-09-13 | DESAGUAMENTO DE PRODUTO ITM 8-PATIO DE PRODUTOS PELLET FEED | 39 | 150 | 4664.85 | [6 empty] | 61.47 | 8.74 | 1.04 | 0.065 | 0.11 | 1.9
2024-09-13 | PFF Abobora
2024-09-13 | Alimentação Seca ITM 08 C |  |  | 7266 | [6 empty] | 48.05167 | 23.09027 | 2.814121 | 0.1322118 | 0.2309384 | 4.480046 | 0.4467858 | 2770.12
2024-09-13 | Rejeito Desaguado |  |  | 2817.73 | [6 empty] | 39.75 | 37.64 | 0.97 | 0.084 | 0.19 | 3.94 | 0.46
2024-09-13 | PRAÇA DA 11-ITM 09 ROM ATERRO | 0 | 10 | 456.69
2024-09-13 | Hematitinha Especial ITM 09 D
2024-09-13 | PFF Curva do Joelho |  |  | 787.1
2024-09-13 | ITM 09D-ITM 02 NOVA[B] SINTER CORRETIVO | 0 | 23 | 820.47
2024-09-13 | alimentacao_itm09_d |  |  | 3154 | [6 empty] | 48.81 | 23.02 | 2.08 | 0.094 | 0.13 | 4.56 | 0.55 | 1250.13
2024-09-13 | PATIO DE PRODUTOS-PLATAFORMA TERMINAL-SARZEDO[PILHA 7] PELLET FEED | 31 | 613 | 15508.78
2024-09-13 | Filtro 01 |  |  | 1219.46
2024-09-13 | SCALPER-ITM 02 NOVA FINOS SCALPER | 0 | 5 | 208
2024-09-13 | ITM 09D-ITM 02 NOVA[A] SINTER CORRETIVO | 0 | 135 | 4210.31
2024-09-13 | alimentacao_itm09_a |  |  | 3442 | [6 empty] | 57.36 | 11.21 | 2.42 | 0.107 | 0.17 | 3.53
2024-09-13 | Hematitinha Comum ITM 09 D
2024-09-13 | ITM 02 PRINCIPAL-USINA DE BLENDAGEM SINTER FEED ESPECIAL | 3 | 18 | 540.99 | [6 empty] | 54.37 | 19.27 | 0.81 | 0.057 | 0.14 | 1.7
2024-09-13 | ITM 02 PRINCIPAL-PATIO MANGABA[PILHA SILICOSO] SILICOSO | 0 | 36 | 1032.69 | [6 empty] | 51.14 | 18.53 | 1.94 | 0.147 | 0.14 | 5.62
2024-09-13 | PFF Pilhão |  |  | 787.1
2024-09-13 | ITM 04[SUBPRODUTO]-ITM 04[SUBPRODUTO] OVER | 2 | 1 | 38.37
2024-09-13 | Alimentação Seca ITM 08 AB
2024-09-13 | Hematitinha Especial ITM 09 A |  |  | 1247
2024-09-13 | CAVA SAMPAIO-BARRAGEM B4 ESTERIL FRANCO | 4 | 2 | 94.71
2024-09-13 | Sinter Pátio Produtos ITM09 C
2024-09-13 | ITM 09-ITM 08 SINTER CORRETIVO | 0 | 25 | 766
2024-09-13 | alimentacao_itm09_b |  |  | 4873 | [6 empty] | 61.7 | 6.32 | 2.77 | 0.074 | 0.13 | 1.94
2024-09-13 | Hematitinha Comum ITM 09 B
2024-09-13 | Sinter Pátio Produtos ITM09 A
2024-09-13 | Alimentação Gobal ITM 02 Principal |  |  | 2854 | [6 empty] | 49.29 | 22 | 1.59 | 0.114 | 0.12 | 5.34 | 0.55 | 4041.46
2024-09-13 | ITM 09-PATIO DE PRODUTOS SINTER FEED ESPECIAL | 0 | 52 | 1574.2
2024-09-13 | CAVA SAMAMBAIA BAIXO-CAVA SAMAMBAIA INTERMEDIARIO[BOLO DE NOIVA] ESTERIL FRANCO | 0 | 2 | 90.5
2024-09-13 | PDE SAMPAIO-ITM 04[ESTOQUE ROM] FINOS | 0 | 20 | 1077.94
2024-09-13 | Hematitinha Complemento ITM 09 D
2024-09-13 | Sinter Pátio Produtos ITM09 D
2024-09-13 | ITM 09-ITM 09 ROM OPORTUNIDADE | 0 | 27 | 1250.13
2024-09-13 | Alimentação Gobal ITM 02 A |  |  | 5802 | [6 empty] | 49.74287 | 20.4335 | 1.905261 | 0.1599737 | 0.1134653 | 5.741164 | 0.4645395 | 8429.815
2024-09-13 | Filtro 04 |  |  | 1330.32
2024-09-13 | Feijãozinho ITM 02 Principal |  |  | 494.7
2024-09-13 | Sinter Terceiros Vargem Grande
2024-09-13 | alimentacao_itm09_c |  |  | 5024 | [6 empty] | 61.7 | 6.32 | 2.77 | 0.074 | 0.13 | 1.94
2024-09-13 | ITM 02 PRINCIPAL-PATIO MANGABA[PILHA OVER] OVER | 0 | 1 | 30.89
2024-09-13 | Sinter Pátio Produtos ITM09 B
2024-09-13 | Hematitinha Especial ITM 09 B
2024-09-13 | Sinter Blendagem ITM 09 A |  |  | 2061
2024-09-13 | COMPLEXO DE FILTRAGEM-PILHA B02 REJEITO FILTRADO | 0 | 27 | 1202.83
2024-09-13 | Hematitinha Complemento ITM 09 C
2024-09-13 | Sinter Blendagem ITM 09 B |  |  | 858
2024-09-13 | PILHAO - PDE MANGABA-ITM 09 ROM FERROMAR | 7 | 20 | 1081.38
2024-09-13 | ITM 02 NOVA[A]-PATIO MANGABA[PILHA SILICOSO] SILICOSO | 0 | 58 | 1789.56 | [6 empty] | 52.24 | 17.28 | 1.64 | 0.158 | 0.13 | 5.61
2024-09-13 | PRAÇA DA 11-ITM 04[ESTOQUE ROM] ROM FERROMAR | 0 | 5 | 256.73
2024-09-13 | ITM 02 NOVA[A]-USINA DE BLENDAGEM SINTER FEED ESPECIAL | 2 | 25 | 796.73 | [6 empty] | 58.08 | 14.37 | 0.74 | 0.059 | 0.13 | 1.38
2024-09-13 | BARRAGEM B1[PONTO ABASTECIMENTO AGUA 2]-ITM 08 ROM ATERRO | 0 | 29 | 1326.58
2024-09-13 | ITM 02 NOVA[B]-USINA DE BLENDAGEM SINTER FEED ESPECIAL | 2 | 21 | 649 | [6 empty] | 58.41 | 13.58 | 0.73 | 0.059 | 0.15 | 1.69
2024-09-13 | ITM 08-PATIO MANGABA[PILHA OVER] OVER | 0 | 60 | 2192.39
2024-09-13 | Rejeito Filtrado |  |  | 6264 | [6 empty] | 34.64 | 37.78 | 4.66 | 0.151 | 0.4 | 6.66 |  |  | 355 | 19
2024-09-13 | Sinter Sarzedo |  |  | 1574.2
2024-09-13 | CAVA SAMPAIO-ITM 04[ESTOQUE ROM] ROM FERROMAR | 8 | 4 | 184.34
2024-09-13 | ITM 08-PILHA B02 REJEITO DESAGUADO | 0 | 17 | 748.2
2024-09-13 | ITM 04[SUBPRODUTO]-ITM 08 SINTER ITM04 BLEND | 0 | 120 | 3561.66
2024-09-13 | Hematitinha Comum ITM 09 A
2024-09-13 | Sinter Blendagem ITM 09 D
2024-09-13 | ITM 04[SUBPRODUTO]-ITM 02 PRINCIPAL SINTER ITM04 BLEND | 0 | 154 | 4616.02
2024-09-13 | Sinter Blendagem ITM 09 C
2024-09-13 | Sinter Terceiros TIG
2024-09-13 | Hematitinha Especial ITM 09 C
2024-09-13 | PATIO MANGABA[PILHA OVER]-PARQUE CACHOEIRA OVER | 0 | 1 | 34.83
2024-09-13 | CAVA SAMAMBAIA BAIXO-ITM 09 ROM FERROMAR | 0 | 49 | 2460.93
2024-09-13 | Over Descarte |  |  | 903.87
2024-09-13 | Hematitinha Complemento ITM 09 A
2024-09-13 | PILHAO - PDE MANGABA-ITM 09 MATERIAL PILHAO | 7 | 63 | 3044.26
2024-09-13 | ITM 02 NOVA-PATIO MANGABA[PILHA OVER] OVER | 0 | 15 | 398.56
2024-09-13 | PRAÇA DA 11-ITM 04[ESTOQUE ROM] ROM ATERRO | 0 | 6 | 289.47
2024-09-13 | Over Reprocesso |  |  | 3231.37
2024-09-13 | SCALPER-ITM 08 FINOS SCALPER | 0 | 12 | 504.16
2024-09-13 | Alimentação Gobal ITM 02 B |  |  | 5378 | [6 empty] | 49.46829 | 21.41928 | 1.707162 | 0.1303008 | 0.116604 | 5.479236 | 0.519436 | 4831.975
2024-09-13 | PILHAO - PDE MANGABA-CAVA SAMAMBAIA INTERMEDIARIO[BOLO DE NOIVA] ESTERIL FRANCO | 0 | 30 | 1321.62
2024-09-14 | Filtro 01 |  |  | 1194.72
2024-09-14 | ITM 09-ITM 08 SINTER CORRETIVO | 0 | 47 | 1193.22
2024-09-14 | Sinter Sarzedo |  |  | 1202.59
2024-09-14 | ITM 04[SUBPRODUTO]-ITM 02 NOVA SINTER ITM04 BLEND | 0 | 83 | 2442.35
2024-09-14 | ITM 02 PRINCIPAL-PATIO MANGABA[PILHA SILICOSO] SILICOSO | 0 | 38 | 1100.76 | [6 empty] | 52.21 | 18.06 | 1.79 | 0.157 | 0.11 | 4.7
2024-09-14 | PDE SAMPAIO-ITM 04[ESTOQUE ROM] FINOS | 0 | 17 | 902.17
2024-09-14 | Alimentação Seca ITM 08 AB
2024-09-14 | PDE SAMPAIO-CAVA CARRAPATO 5960 ALTO ESTERIL FRANCO | 0 | 3 | 131.14
2024-09-14 | ITM 08-PATIO MANGABA[PILHA OVER] OVER | 0 | 54 | 1645.98
2024-09-14 | ITM 04[SUBPRODUTO]-ITM 08 SINTER ITM04 BLEND | 0 | 37 | 1064.59
2024-09-14 | CAVA SAMAMBAIA BAIXO-ITM 09 ROM FERROMAR | 0 | 90 | 4382.07
2024-09-14 | Hematitinha Comum ITM 09 B
2024-09-14 | Hematitinha Complemento ITM 09 B
2024-09-14 | Hematitinha Complemento ITM 09 D
2024-09-14 | PFF Curva do Joelho |  |  | 601.29
2024-09-14 | USINA DE BLENDAGEM-ITM 02 PRINCIPAL SINTER CORRETIVO | 0 | 4 | 136.62
2024-09-14 | PFF Pilhão |  |  | 601.29
2024-09-14 | Hematitinha Especial ITM 09 C
2024-09-14 | Sinter Terceiros Vargem Grande |  |  | 2129
2024-09-14 | Sinter Blendagem ITM 09 A |  |  | 1732
2024-09-14 | Alimentação Gobal ITM 02 B |  |  | 5395 | [6 empty] | 49.44693 | 22.96131 | 1.278087 | 0.09035021 | 0.1233502 | 4.492419 | 0.55 | 2802.99
2024-09-14 | ITM 09-ITM 02 PRINCIPAL SINTER CORRETIVO | 0 | 13 | 396.54
2024-09-14 | PILHAO - PDE MANGABA-CAVA SAMAMBAIA INTERMEDIARIO[BOLO DE NOIVA] ESTERIL FRANCO | 0 | 58 | 2710.19
2024-09-14 | ITM 09D-ITM 02 NOVA[B] SINTER CORRETIVO | 0 | 36 | 1090.84
2024-09-14 | Hematitinha Comum ITM 09 D
2024-09-14 | Filtro 02 |  |  | 2075
2024-09-14 | ITM 02 PRINCIPAL-PATIO MANGABA[PILHA OVER] OVER | 0 | 3 | 86.31
2024-09-14 | Rejeito Desaguado |  |  | 3264.52 | [6 empty] | 37.88 | 40.94 | 0.9 | 0.093 | 0.1 | 3.48 | 0.37
2024-09-14 | ITM 09-PATIO DE PRODUTOS SINTER FEED ESPECIAL | 0 | 43 | 1202.59
2024-09-14 | COMPLEXO DE FILTRAGEM-PILHA B02 REJEITO FILTRADO | 0 | 32 | 1366.98
2024-09-14 | Sinter Pátio Produtos ITM09 C
2024-09-14 | Hematitinha Complemento ITM 09 A
2024-09-14 | alimentacao_itm09_b |  |  | 4827 | [6 empty] | 57.88 | 10.45 | 2.79 | 0.136 | 0.21 | 3.04
2024-09-14 | Filtro 03 |  |  | 1823
2024-09-14 | DESAGUAMENTO DE PRODUTO ITM 8-PATIO DE PRODUTOS PELLET FEED | 39 | 144 | 4385.81 | [6 empty] | 62.23 | 7.38 | 0.89 | 0.063 | 0.09 | 1.93
2024-09-14 | Alimentação Gobal ITM 02 A |  |  | 5919 | [6 empty] | 51.27939 | 19.5228 | 1.924209 | 0.1192626 | 0.167369 | 4.48523 | 0.5831604 | 4646.91
2024-09-14 | PRAÇA DA 11-ITM 09 ROM FERROMAR | 0 | 70 | 3510.2
2024-09-14 | PILHAO - PDE MANGABA-ITM 09 MATERIAL PILHAO ESPECIAL | 9 | 57 | 2679.28
2024-09-14 | ITM 04[SUBPRODUTO]-ITM 02 PRINCIPAL SINTER ITM04 BLEND | 0 | 50 | 1519.34
2024-09-14 | Over Descarte
2024-09-14 | SUMPAO-ITM 08 SINTER COMUM | 0 | 34 | 1384.58
2024-09-14 | ITM 09-FERRO VELHO ESTERIL FRANCO | 0 | 35 | 1398.26
2024-09-14 | Feijãozinho ITM 02 Principal |  |  | 391.47
2024-09-14 | ITM 02 NOVA[B]-PATIO MANGABA[PILHA SILICOSO] SILICOSO | 0 | 48 | 1382.49 | [6 empty] | 52.05 | 16.36 | 2.15 | 0.194 | 0.14 | 5.92
2024-09-14 | Sinter Blendagem ITM 09 C |  |  | 1242
2024-09-14 | alimentacao_itm09_c |  |  | 4558 | [6 empty] | 57.88 | 10.45 | 2.79 | 0.136 | 0.21 | 3.04
2024-09-14 | Alimentação Gobal ITM 02 Principal |  |  | 5259 | [6 empty] | 49.97028 | 21.96231 | 1.895117 | 0.1105352 | 0.1756808 | 3.994835 | 0.6205635 | 1836.16
2024-09-14 | Hematitinha Especial ITM 09 D
2024-09-14 | ITM 04[SUBPRODUTO]-ITM 09 HEMATITINHA ESPECIAL | 0 | 36 | 1011.7
2024-09-14 | alimentacao_itm09_d |  |  | 2842 | [6 empty] | 55.61 | 13.9 | 1.63 | 0.208 | 0.01 | 4.15 | 0.64
2024-09-14 | PATIO B1-ITM 09 SINTER VARGEM GRANDE | 0 | 51 | 2129.4
2024-09-14 | PILHA B02-PILHA B02 REJEITO TRATADO | 0 | 17 | 667.66
2024-09-14 | PATIO DE PRODUTOS-PLATAFORMA TERMINAL-SARZEDO[PILHA 9] SINTER FEED ESPECIAL | 31 | 211 | 5823.99
2024-09-14 | ITM 02 PRINCIPAL-USINA DE BLENDAGEM SINTER FEED ESPECIAL | 3 | 31 | 969.62 | [6 empty] | 54.94 | 18.46 | 0.69 | 0.05 | 0.09 | 1.64
2024-09-14 | USINA DE BLENDAGEM-ITM 02 NOVA SINTER COMUM | 0 | 8 | 355.26
2024-09-14 | SCALPER-ITM 08 FINOS SCALPER | 0 | 6 | 255.84
2024-09-14 | Filtro 04 |  |  | 1949.28
2024-09-14 | Sinter Pátio Produtos ITM09 A
2024-09-14 | Sinter Terceiros TIG
2024-09-14 | Over Reprocesso |  |  | 2914
2024-09-14 | PRAÇA DA 11-CAVA SAMPAIO ESTERIL FRANCO | 0 | 2 | 93.83
2024-09-14 | CAVA SAMAMBAIA BAIXO-ITM 04[ESTOQUE ROM] ROM FERROMAR | 0 | 18 | 785.54
2024-09-14 | ITM 02 NOVA-PATIO MANGABA[PILHA OVER] OVER | 0 | 19 | 544.21
2024-09-14 | Alimentação Seca ITM 08 C |  |  | 5862 | [6 empty] | 47.51448 | 24.07791 | 2.55806 | 0.1094659 | 0.2429996 | 4.57681 | 0.5661427 | 3554.9
2024-09-14 | ITM 02 NOVA[B]-USINA DE BLENDAGEM SINTER FEED ESPECIAL | 2 | 26 | 807.34 | [6 empty] | 59.23 | 18.46 | 0.69 | 0.05 | 0.09 | 1.64
2024-09-14 | Rejeito Filtrado |  |  | 7042 | [6 empty] | 35.87 | 37.33 | 4.45 | 0.154 | 0.35 | 5.64 |  |  | 415 | 18
2024-09-14 | Hematitinha Complemento ITM 09 C
2024-09-14 | PFF Abobora
2024-09-14 | alimentacao_itm09_a |  |  | 4263 | [6 empty] | 58.67 | 7.93 | 2.79 | 0.085 | 0.17 | 4.61
2024-09-14 | ITM 04[SUBPRODUTO]-PLATAFORMA TERMINAL-SARZEDO[PILHA 9] SINTER FEED ESPECIAL | 0 | 406 | 10529.88
2024-09-14 | ITM 09-ITM 09 ESTERIL FRANCO | 39 | 44 | 2015.26
2024-09-14 | Média Filtro |  |  | 6256.92
2024-09-14 | Sinter Pátio Produtos ITM09 B
2024-09-14 | Hematitinha Especial ITM 09 A |  |  | 1347
2024-09-14 | ITM 02 NOVA[A]-USINA DE BLENDAGEM SINTER FEED ESPECIAL | 2 | 23 | 728.59 | [6 empty] | 57.46 | 14.95 | 0.67 | 0.055 | 0.11 | 1.8
2024-09-14 | ITM 02 NOVA[A]-PATIO MANGABA[PILHA SILICOSO] SILICOSO | 0 | 42 | 1258.51 | [6 empty] | 52.36 | 16.39 | 1.88 | 0.169 | 0.14 | 5.81
2024-09-14 | Sinter Blendagem ITM 09 B |  |  | 2345
2024-09-14 | Hematitinha Especial ITM 09 B
2024-09-14 | ITM 08-PILHA B02 REJEITO DESAGUADO | 0 | 16 | 699.99
2024-09-14 | Hematitinha Comum ITM 09 C
2024-09-14 | Sinter Blendagem ITM 09 D
2024-09-14 | ITM 09D-ITM 02 NOVA[A] SINTER CORRETIVO | 0 | 103 | 2934.76
2024-09-14 | Hematitinha Comum ITM 09 A
2024-09-14 | BARRAGEM B1[PONTO ABASTECIMENTO AGUA 2]-ITM 08 ROM ATERRO | 0 | 12 | 517.34
2024-09-14 | Sinter Pátio Produtos ITM09 D
2024-09-15 | PFF Pilhão |  |  | 868.095
2024-09-15 | Alimentação Seca ITM 08 AB
2024-09-15 | ITM 09D-ITM 02 NOVA[A] SINTER CORRETIVO | 0 | 41 | 1172.88
2024-09-15 | COMPLEXO DE FILTRAGEM-PILHA B02 REJEITO FILTRADO | 0 | 16 | 734.41
2024-09-15 | Hematitinha Complemento ITM 09 D
2024-09-15 | alimentacao_itm09_c |  |  | 4508 | [6 empty] | 58.11 | 9.28 | 3.21 | 0.094 | 0.23 | 3.5
2024-09-15 | PFF Abobora
2024-09-15 | Sinter Sarzedo |  |  | 1736.19
2024-09-15 | Alimentação Gobal ITM 02 B |  |  | 5989 | [6 empty] | 47.39743 | 24.99029 | 2.17916 | 0.1103546 | 0.1984886 | 4.30685 | 0.55 | 9041.01
2024-09-15 | Alimentação Seca ITM 08 C |  |  | 5241 | [6 empty] | 48.3833 | 21.53562 | 3.409038 | 0.153085 | 0.2520163 | 4.796105 | 0.6035314 | 2043.75
2024-09-15 | ITM 04[SUBPRODUTO]-ITM 02 NOVA SINTER ITM04 BLEND | 0 | 253 | 7090.25
2024-09-15 | alimentacao_itm09_a |  |  | 4082 | [6 empty] | 58.73 | 9.28 | 3.21 | 0.094 | 0.23 | 3.5
2024-09-15 | ITM 09-ITM 02 PRINCIPAL SINTER CORRETIVO | 0 | 21 | 628.26
2024-09-15 | PILHAO - PDE MANGABA-CAVA SAMAMBAIA INTERMEDIARIO[BOLO DE NOIVA] ESTERIL FRANCO | 0 | 33 | 1569.69
2024-09-15 | ITM 09-ITM 08 SINTER CORRETIVO | 0 | 33 | 965.73
2024-09-15 | ITM 04[SUBPRODUTO]-ITM 02 PRINCIPAL SINTER ITM04 BLEND | 0 | 148 | 4212.95
2024-09-15 | Sinter Blendagem ITM 09 C |  |  | 1785
2024-09-15 | alimentacao_itm09_b |  |  | 4072 | [6 empty] | 58.11 | 9.28 | 3.21 | 0.094 | 0.23 | 3.5
2024-09-15 | Rejeito Desaguado |  |  | 3174.38 | [6 empty] | 37.91 | 40.12 | 1.1 | 0.087 | 0.15 | 4.01 | 0.37
2024-09-15 | Filtro 01 |  |  | 1350.8
2024-09-15 | Hematitinha Especial ITM 09 B
2024-09-15 | Hematitinha Comum ITM 09 D
2024-09-15 | PATIO MANGABA[PILHA 1]-ITM 08 ROM ATERRO | 0 | 2 | 88.84
2024-09-15 | ITM 09-FERRO VELHO ESTERIL FRANCO | 0 | 53 | 2391.55
2024-09-15 | Over Descarte
2024-09-15 | PILHAO - PDE MANGABA-ITM 09 MATERIAL PILHAO | 7 | 70 | 3130.15
2024-09-15 | Filtro 04 |  |  | 1530.68
2024-09-15 | ITM 02 PRINCIPAL-PATIO MANGABA[PILHA OVER] OVER | 0 | 9 | 261.8
2024-09-15 | CAVA SAMAMBAIA BAIXO-ITM 09 ROM FERROMAR | 0 | 29 | 1478.22
2024-09-15 | Sinter Blendagem ITM 09 A |  |  | 1980
2024-09-15 | Sinter Pátio Produtos ITM09 C
2024-09-15 | Sinter Blendagem ITM 09 B |  |  | 2862
2024-09-15 | Hematitinha Comum ITM 09 B
2024-09-15 | Over Reprocesso |  |  | 2232
2024-09-15 | ITM 02 NOVA[B]-PATIO MANGABA[PILHA SILICOSO] SILICOSO | 0 | 51 | 1462.46 | [6 empty] | 53.42 | 14.98 | 1.93 | 0.165 | 0.14 | 5.83
2024-09-15 | ITM 02 NOVA[A]-USINA DE BLENDAGEM SINTER FEED ESPECIAL | 2 | 25 | 819.81 | [6 empty] | 57.99 | 14.22 | 0.67 | 0.051 | 0.11 | 1.8
2024-09-15 | PRAÇA DA 11-CAVA SAMPAIO ESTERIL FRANCO | 0 | 1 | 49.33
2024-09-15 | PATIO B1-ITM 09 SINTER VARGEM GRANDE | 0 | 48 | 2100.95
2024-09-15 | ITM 02 PRINCIPAL-PATIO MANGABA[PILHA SILICOSO] SILICOSO | 0 | 42 | 1203 | [6 empty] | 52.32 | 17.31 | 1.57 | 0.133 | 0.13 | 5.61
2024-09-15 | SUMPAO-ITM 02 PRINCIPAL SINTER COMUM | 0 | 5 | 206.77
2024-09-15 | ITM 04[SUBPRODUTO]-ITM 08 SINTER ITM04 BLEND | 0 | 137 | 3870.77
2024-09-15 | Sinter Terceiros Vargem Grande |  |  | 2100
2024-09-15 | SUMPAO-ITM 02 NOVA[A] SINTER COMUM | 0 | 50 | 2201.51
2024-09-15 | Hematitinha Comum ITM 09 C
2024-09-15 | Hematitinha Complemento ITM 09 B
2024-09-15 | PILHA B02-PILHA B02 REJEITO TRATADO | 0 | 28 | 1025.41
2024-09-15 | Média Filtro |  |  | 6260
2024-09-15 | PFF Curva do Joelho |  |  | 868.095
2024-09-15 | PILHAO - PDE MANGABA-ITM 09 MATERIAL PILHAO ESPECIAL | 9 | 1 | 44.07
2024-09-15 | Rejeito Filtrado |  |  | 6303 | [6 empty] | 34.49 | 38.98 | 4.57 | 0.143 | 0.37 | 5.82 |  |  | 450 | 18
2024-09-15 | alimentacao_itm09_d |  |  | 2766 | [6 empty] | 54.64 | 14.33 | 1.78 | 0.196 | 0.02 | 5 | 0.73 | 2053.9
2024-09-15 | ITM 08-PATIO MANGABA[PILHA OVER] OVER | 0 | 53 | 1711.78
2024-09-15 | BARRAGEM B1[PONTO ABASTECIMENTO AGUA 2]-ITM 08 ROM ATERRO | 0 | 1 | 40.58
2024-09-15 | ITM 08-PILHA B02 REJEITO DESAGUADO | 0 | 12 | 445.58
2024-09-15 | Hematitinha Comum ITM 09 A
2024-09-15 | ITM 02 PRINCIPAL-USINA DE BLENDAGEM SINTER FEED ESPECIAL | 3 | 26 | 793.68 | [6 empty] | 59.39 | 12.57 | 0.73 | 0.05 | 0.09 | 1.43
2024-09-15 | PRAÇA DA 11-ITM 09 ROM FERROMAR | 0 | 109 | 4950.89
2024-09-15 | Hematitinha Complemento ITM 09 A
2024-09-15 | CAVA SAMAMBAIA BAIXO-CAVA CARRAPATO 3035 ALTO ESTERIL FRANCO | 0 | 3 | 129.26
2024-09-15 | Feijãozinho ITM 02 Principal
2024-09-15 | Sinter Pátio Produtos ITM09 B
2024-09-15 | Filtro 03 |  |  | 1665.74
2024-09-15 | Hematitinha Complemento ITM 09 C
2024-09-15 | Alimentação Gobal ITM 02 A |  |  | 5614 | [6 empty] | 47.426 | 25.25479 | 2.271383 | 0.11442 | 0.2125744 | 3.848005 | 0.6062819 | 12568.2
2024-09-15 | ITM 02 NOVA[B]-USINA DE BLENDAGEM SINTER FEED ESPECIAL | 2 | 23 | 715.5 | [6 empty] | 59.62 | 11.92 | 0.81 | 0.055 | 0.11 | 1.61
2024-09-15 | ITM 09-PATIO DE PRODUTOS SINTER FEED ESPECIAL | 0 | 56 | 1736.19
2024-09-15 | Alimentação Gobal ITM 02 Principal |  |  | 5082 | [6 empty] | 48.14944 | 23.67121 | 2.116054 | 0.1195483 | 0.183244 | 4.619134 | 0.5569825 | 8097.86
2024-09-15 | Hematitinha Especial ITM 09 D
2024-09-15 | PRAÇA DA 11-ITM 04[ESTOQUE ROM] ROM ATERRO | 0 | 4 | 167.93
2024-09-15 | PRAÇA DA 11-ITM 09 ROM ATERRO | 0 | 10 | 458.97
2024-09-15 | Sinter Pátio Produtos ITM09 A
2024-09-15 | Sinter Blendagem ITM 09 D
2024-09-15 | SUMPAO-ITM 02 NOVA[B] SINTER COMUM | 0 | 56 | 2725.09
2024-09-15 | ITM 02 NOVA[A]-PATIO MANGABA[PILHA SILICOSO] SILICOSO | 0 | 44 | 1363.78 | [6 empty] | 51.96 | 17.01 | 2.08 | 0.17 | 0.17 | 5.72
2024-09-15 | PDE SAMPAIO-ITM 04[ESTOQUE ROM] FINOS | 0 | 3 | 166.4
2024-09-15 | SUMPAO-ITM 08 SINTER COMUM | 0 | 18 | 778.4
2024-09-15 | Sinter Terceiros TIG
2024-09-15 | Hematitinha Especial ITM 09 C
2024-09-15 | Filtro 02 |  |  | 1755.78
2024-09-15 | ITM 02 NOVA-PATIO MANGABA[PILHA OVER] OVER | 0 | 25 | 753.69
2024-09-15 | Sinter Pátio Produtos ITM09 D
2024-09-15 | DESAGUAMENTO DE PRODUTO ITM 8-PATIO DE PRODUTOS PELLET FEED | 39 | 153 | 4668.15 | [6 empty] | 62.36 | 7.4 | 0.91 | 0.06 | 0.09 | 1.97
2024-09-15 | Hematitinha Especial ITM 09 A |  |  | 816
2024-09-16 | PDE SAMPAIO-ITM 09 FINOS | 0 | 26 | 1322
2024-09-16 | ITM 09-ITM 02 NOVA SINTER COMUM | 2 | 30 | 886.87
2024-09-16 | ITM 02 PRINCIPAL-PATIO MANGABA[PILHA SILICOSO] SILICOSO | 0 | 31 | 920.73 | [6 empty] | 50.01 | 20.15 | 1.86 | 0.136 | 0.2 | 5.69
2024-09-16 | PILHAO - PDE MANGABA-CAVA SAMAMBAIA INTERMEDIARIO[BOLO DE NOIVA] ESTERIL FRANCO | 0 | 17 | 866.72
2024-09-16 | ITM 02 NOVA[A]-PATIO MANGABA[PILHA SILICOSO] SILICOSO | 0 | 28 | 847.76 | [6 empty] | 52.36 | 17.67 | 1.77 | 0.129 | 0.15 | 4.99
2024-09-16 | ITM 02 NOVA-PATIO MANGABA[PILHA OVER] OVER | 0 | 14 | 412.66
2024-09-16 | SUMPAO-ITM 02 NOVA[A] SINTER COMUM | 0 | 12 | 489.61
2024-09-16 | ITM 02 NOVA[B]-USINA DE BLENDAGEM SINTER FEED ESPECIAL | 2 | 27 | 847.85 | [6 empty] | 60.05 | 11.14 | 0.76 | 0.046 | 0.11 | 1.83
2024-09-16 | PATIO B1-ITM 09 SINTER VARGEM GRANDE | 0 | 44 | 1987.48
2024-09-16 | DESAGUAMENTO DE PRODUTO ITM 8-PATIO DE PRODUTOS PELLET FEED | 39 | 137 | 4181.71 | [6 empty] | 62.31 | 7.71 | 0.9 | 0.062 | 0.08 | 1.96 |  |  |  | 19
2024-09-16 | SUMPAO-ITM 02 NOVA[B] SINTER COMUM | 0 | 19 | 773.36
2024-09-16 | PRAÇA DA 11-ITM 09 ROM FERROMAR | 0 | 84 | 3876.75
2024-09-16 | PATIO DE PRODUTOS-PLATAFORMA TERMINAL-SARZEDO[PILHA 6] PELLET FEED | 31 | 18 | 434.45
2024-09-16 | PRAÇA DA 11-PATIO MANGABA[PILHA 1] ESTERIL FRANCO | 0 | 1 | 49.09
2024-09-16 | ITM 09-PATIO DE PRODUTOS SINTER FEED ESPECIAL | 0 | 33 | 962.37
2024-09-16 | PRAÇA DA 11-ITM 04[ESTOQUE ROM] ROM ATERRO | 0 | 6 | 272.49
2024-09-16 | ITM 08-PILHA B02 REJEITO DESAGUADO | 0 | 10 | 412.27
2024-09-16 | PRAÇA DA 11-ITM 09 ROM ATERRO | 0 | 26 | 1192.93
2024-09-16 | Média Filtro |  |  | 6280.03
2024-09-16 | PILHAO - PDE MANGABA-PDE SAMPAIO ESTERIL PILHAO | 9 | 1 | 53.8
2024-09-16 | PDE SAMPAIO-ITM 04[ESTOQUE ROM] FINOS | 0 | 11 | 581.74
2024-09-16 | SUMPAO-ITM 08 SINTER COMUM | 0 | 12 | 475.23
2024-09-16 | CAVA SAMAMBAIA BAIXO-ITM 04[ESTOQUE ROM] ROM FERROMAR | 0 | 14 | 702.79
2024-09-16 | PILHA B02-PILHA B02 REJEITO TRATADO | 0 | 17 | 604.58
2024-09-16 | ITM 04[SUBPRODUTO]-ITM 02 PRINCIPAL SINTER ITM04 BLEND | 0 | 168 | 4904.13
2024-09-16 | PILHAO - PDE MANGABA-ITM 09 MATERIAL PILHAO | 7 | 18 | 956
2024-09-16 | PRAÇA DA 11-CAVA SAMPAIO ESTERIL FRANCO | 0 | 1 | 55.04
2024-09-16 | ITM 02 PRINCIPAL-PATIO MANGABA[PILHA OVER] OVER | 0 | 8 | 257.46
2024-09-16 | PATIO DE PRODUTOS-PLATAFORMA TERMINAL-SARZEDO[PILHA 9] SINTER FEED ESPECIAL | 31 | 184 | 4878.188
2024-09-16 | ITM 02 NOVA[A]-USINA DE BLENDAGEM SINTER FEED ESPECIAL | 2 | 18 | 549.14 | [6 empty] | 57.24 | 15.2 | 0.76 | 0.05 | 0.1 | 1.8
2024-09-16 | FERRO VELHO [PILHA FERRO VELHO]-ITM 08 ROM ATERRO | 0 | 1 | 44.15
2024-09-16 | ITM 04[SUBPRODUTO]-ITM 02 NOVA SINTER ITM04 BLEND | 0 | 228 | 6598.95
2024-09-16 | SUMPAO-ITM 02 PRINCIPAL SINTER COMUM | 0 | 12 | 489.47
2024-09-16 | COMPLEXO DE FILTRAGEM-PILHA B02 REJEITO FILTRADO | 0 | 21 | 933.16
2024-09-16 | ITM 09D-ITM 02 NOVA[A] SINTER CORRETIVO | 0 | 32 | 926.11
2024-09-16 | USINA DE BLENDAGEM-ITM 08 SINTER COMUM | 0 | 23 | 720.96
2024-09-16 | PATIO DE PRODUTOS-PLATAFORMA TERMINAL-SARZEDO[PILHA 7] PELLET FEED | 31 | 527 | 13504.5
2024-09-16 | ITM 02 PRINCIPAL-USINA DE BLENDAGEM SINTER FEED ESPECIAL | 3 | 27 | 840.84 | [6 empty] | 59.69 | 11.62 | 0.88 | 0.052 | 0.1 | 1.72
2024-09-16 | ITM 02 NOVA[B]-PATIO MANGABA[PILHA SILICOSO] SILICOSO | 0 | 35 | 1032.91 | [6 empty] | 51.88 | 18.13 | 1.82 | 0.126 | 0.17 | 5.14
2024-09-16 | ITM 09-ITM 02 PRINCIPAL SINTER CORRETIVO | 0 | 40 | 1176.54
2024-09-16 | CAVA SAMPAIO-ITM 09 ROM FERROMAR | 10 | 19 | 840.97
2024-09-16 | ITM 04[SUBPRODUTO]-ITM 08 SINTER ITM04 BLEND | 0 | 103 | 2940.9
2024-09-16 | PATIO DE PRODUTOS-PLATAFORMA TERMINAL-SARZEDO[PILHA 4] SINTER FEED ESPECIAL | 31 | 239 | 6195.31
2024-09-16 | PILHAO - PDE MANGABA-ITM 09 MATERIAL PILHAO ESPECIAL | 9 | 41 | 1896.11
2024-09-16 | ITM 08-PATIO MANGABA[PILHA OVER] OVER | 0 | 56 | 1739.39
2024-09-16 | Filtro 04 |  |  | 1531.2
2024-09-16 | ITM 09-ITM 08 SINTER CORRETIVO | 0 | 23 | 660.03
2024-09-16 | Rejeito Filtrado |  |  | 5920.64 | [6 empty] | 32.99 | 41.22 | 4.43 | 0.139 | 0.38 | 5.9 |  |  | 410 | 18
2024-09-16 | Hematitinha Comum ITM 09 D
2024-09-16 | Alimentação Gobal ITM 02 Principal |  |  | 5441 | [6 empty] | 48.49007 | 24.45941 | 2.073653 | 0.1125621 | 0.1530251 | 3.459302 | 0.6062469 | 6163.54
2024-09-16 | Sinter Terceiros TIG
2024-09-16 | Alimentação Gobal ITM 02 B |  |  | 5668 | [6 empty] | 48.70927 | 24.14366 | 2.073982 | 0.1151275 | 0.147586 | 3.460182 | 0.6151955 | 8780.58
2024-09-16 | alimentacao_itm09_b |  |  | 4549 | [6 empty] | 57.24 | 9.46 | 3.79 | 0.085 | 0.18 | 3.98
2024-09-16 | Sinter Sarzedo |  |  | 962.37
2024-09-16 | alimentacao_itm09_a |  |  | 3834 | [6 empty] | 56.71 | 7.67 | 4.7 | 0.077 | 0.08 | 5.9
2024-09-16 | Hematitinha Complemento ITM 09 C
2024-09-16 | Sinter Pátio Produtos ITM09 A
2024-09-16 | Hematitinha Complemento ITM 09 A
2024-09-16 | Sinter Pátio Produtos ITM09 C
2024-09-16 | Alimentação Seca ITM 08 AB
2024-09-16 | Sinter Terceiros Vargem Grande |  |  | 1987
2024-09-16 | Hematitinha Comum ITM 09 B
2024-09-16 | Hematitinha Especial ITM 09 D
2024-09-16 | alimentacao_itm09_c |  |  | 4315 | [6 empty] | 57.24 | 9.46 | 3.79 | 0.085 | 0.18 | 3.98
2024-09-16 | Hematitinha Comum ITM 09 C
2024-09-16 | Sinter Blendagem ITM 09 A |  |  | 1649
2024-09-16 | Over Descarte
2024-09-16 | Sinter Blendagem ITM 09 D
2024-09-16 | Over Reprocesso |  |  | 2108
2024-09-16 | Hematitinha Comum ITM 09 A
2024-09-16 | Sinter Blendagem ITM 09 C |  |  | 2267
2024-09-16 | ITM 09-FERRO VELHO ESTERIL FRANCO | 0 | 60 | 2739.13
2024-09-16 | Hematitinha Especial ITM 09 A |  |  | 766
2024-09-16 | SCALPER-ITM 08 FINOS SCALPER | 0 | 3 | 130.59
2024-09-16 | Filtro 02 |  |  | 1582.24
2024-09-16 | CAVA CARRAPATO 5960 ALTO-PILHA B02 ESTERIL FRANCO | 0 | 1 | 44.75
2024-09-16 | PFF Curva do Joelho |  |  | 481.19
2024-09-16 | PFF Abobora
2024-09-16 | Alimentação Seca ITM 08 C |  |  | 5396 | [6 empty] | 47.60621 | 25.87305 | 2.088843 | 0.1085908 | 0.2104378 | 3.592345 | 0.55 | 1367.03
2024-09-16 | Hematitinha Especial ITM 09 B
2024-09-16 | Filtro 01 |  |  | 867.68
2024-09-16 | alimentacao_itm09_d |  |  | 3025 | [6 empty] | 48.99 | 23.75 | 2.38 | 0.13 | 0.16 | 3.1 | 0.55
2024-09-16 | Rejeito Desaguado |  |  | 3198.71 | [6 empty] | 40.71 | 36.45 | 1.33 | 0.09 | 0.17 | 3.4 | 0.46
2024-09-16 | Hematitinha Especial ITM 09 C
2024-09-16 | Alimentação Gobal ITM 02 A |  |  | 3942 | [6 empty] | 46.64076 | 26.7877 | 2.344628 | 0.1099238 | 0.2069238 | 4.268494 | 0.55 | 3946.4
2024-09-16 | Sinter Blendagem ITM 09 B |  |  | 2841
2024-09-16 | Filtro 03 |  |  | 1939.52
2024-09-16 | PFF Pilhão |  |  | 481.19
2024-09-16 | Sinter Pátio Produtos ITM09 B
2024-09-16 | Hematitinha Complemento ITM 09 B
2024-09-16 | Hematitinha Complemento ITM 09 D
2024-09-16 | Sinter Pátio Produtos ITM09 D
2024-09-16 | Feijãozinho ITM 02 Principal |  |  | 67.45 | [6 empty] | 55.18 | 15.09 | 1.49 | 0.108 | 0.15 | 3.92 | 0.55
2024-09-16 | SCALPER-ITM 02 NOVA FINOS SCALPER | 0 | 1 | 43.46
2024-09-17 | Hematitinha Especial ITM 09 B
2024-09-17 | Filtro 03 |  |  | 1522.52
2024-09-17 | alimentacao_itm09_c |  |  | 4734 | [6 empty] | 57.6 | 9.62 | 3.2 | 0.085 | 0.19 | 4
2024-09-17 | Hematitinha Especial ITM 09 A |  |  | 816
2024-09-17 | Alimentação Seca ITM 08 AB |  |  | 931 | [6 empty] | 46.26186 | 27.82831 | 1.921432 | 0.09151668 | 0.1780125 | 3.467699 | 0.5222245
2024-09-17 | Hematitinha Especial ITM 09 C
2024-09-17 | USINA DE BLENDAGEM-FERRO VELHO SILICOSO | 0 | 27 | 1139.87
2024-09-17 | Sinter Pátio Produtos ITM09 D
2024-09-17 | ITM 09-FERRO VELHO ESTERIL FRANCO | 0 | 4 | 170.12
2024-09-17 | Hematitinha Complemento ITM 09 A
2024-09-17 | Over Descarte |  |  | 217.31
2024-09-17 | Feijãozinho ITM 02 Principal |  |  | 636.34
2024-09-17 | Sinter Pátio Produtos ITM09 C
2024-09-17 | Alimentação Gobal ITM 02 A |  |  | 4927 | [6 empty] | 46.47588 | 26.47534 | 2.117556 | 0.1018906 | 0.2262145 | 4.167728 | 0.5044645 | 6815.41
2024-09-17 | Sinter Terceiros TIG
2024-09-17 | PFF Curva do Joelho
2024-09-17 | Sinter Terceiros Vargem Grande |  |  | 1482
2024-09-17 | PRAÇA DA 11-ITM 09 ROM FERROMAR | 0 | 130 | 6133.91
2024-09-17 | Sinter Sarzedo |  |  | 2026.31
2024-09-17 | Filtro 02 |  |  | 1656.86
2024-09-17 | PRAÇA DA 11-ITM 04[ESTOQUE ROM] ROM ATERRO | 0 | 11 | 549.93
2024-09-17 | PFF Pilhão
2024-09-17 | Hematitinha Comum ITM 09 C
2024-09-17 | Alimentação Gobal ITM 02 B |  |  | 5578 | [6 empty] | 46.47588 | 26.47534 | 2.117556 | 0.1018906 | 0.2262145 | 4.167728 | 0.5044645 | 6815.41
2024-09-17 | alimentacao_itm09_b |  |  | 4778 | [6 empty] | 57.6 | 9.62 | 3.2 | 0.085 | 0.19 | 4
2024-09-17 | Rejeito Filtrado |  |  | 5239.26 | [6 empty] | 35.6 | 37.98 | 3.93 | 0.131 | 0.37 | 6 |  |  | 355 | 18
2024-09-17 | Sinter Blendagem ITM 09 A |  |  | 1595.05
2024-09-17 | Hematitinha Especial ITM 09 D
2024-09-17 | alimentacao_itm09_d |  |  | 1780 | [6 empty] | 47.79 | 26.03 | 1.58 | 0.1 | 0.19 | 3.36 | 0.91
2024-09-17 | PRAÇA DA 11-ITM 04[ESTOQUE ROM] ROM FERROMAR | 0 | 8 | 368.89
2024-09-17 | Hematitinha Complemento ITM 09 B
2024-09-17 | Sinter Pátio Produtos ITM09 B
2024-09-17 | Hematitinha Complemento ITM 09 D
2024-09-17 | ITM 09-PILHA B02 OVER | 0 | 3 | 129.89
2024-09-17 | Sinter Blendagem ITM 09 C |  |  | 2479.5
2024-09-17 | ITM 09-ITM 02 NOVA SINTER COMUM | 2 | 124 | 3251.55
2024-09-17 | Hematitinha Comum ITM 09 B
2024-09-17 | Alimentação Gobal ITM 02 Principal |  |  | 4902 | [6 empty] | 47.02715 | 26.03565 | 1.975554 | 0.1078666 | 0.1956508 | 4.004187 | 0.6048587 | 6108.5
2024-09-17 | Hematitinha Comum ITM 09 D
2024-09-17 | alimentacao_itm09_a |  |  | 4113 | [6 empty] | 56.595 | 11.0575 | 3.525 | 0.0795 | 0.215 | 3.555
2024-09-17 | Sinter Pátio Produtos ITM09 A
2024-09-17 | Alimentação Seca ITM 08 C |  |  | 3221 | [6 empty] | 46.26186 | 27.82831 | 1.921432 | 0.09151668 | 0.1780125 | 3.467699 | 0.5222245 | 3682.24
2024-09-17 | Over Reprocesso |  |  | 2217.21
2024-09-17 | ITM 02 PRINCIPAL-PATIO MANGABA[PILHA SILICOSO] SILICOSO | 0 | 44 | 1276.65
2024-09-17 | ITM 08-PILHA B02 REJEITO DESAGUADO | 0 | 19 | 802.07
2024-09-17 | PILHAO - PDE MANGABA-ITM 09 MATERIAL PILHAO ESPECIAL | 9 | 36 | 1760.39
2024-09-17 | Filtro 04 |  |  | 1477.74
2024-09-17 | Rejeito Desaguado |  |  | 3697.34 | [6 empty] | 34.66 | 45.45 | 0.83 | 0.065 | 0.16 | 3.69
2024-09-17 | PDE SAMPAIO-ITM 09 FINOS | 0 | 34 | 1581.01
2024-09-17 | ITM 09-CAVA CARRAPATO 3035 BAIXO FORRO OVER | 0 | 2 | 87.42
2024-09-17 | CAVA SAMAMBAIA BAIXO-ITM 09 ROM FERROMAR | 0 | 5 | 224.12
2024-09-17 | ITM 02 NOVA[B]-PATIO MANGABA[PILHA SILICOSO] SILICOSO | 0 | 38 | 1128.82
2024-09-17 | PRAÇA DA 11-PATIO MANGABA[PILHA 1] ESTERIL FRANCO | 0 | 2 | 90.38
2024-09-17 | ITM 02 NOVA[A]-PATIO MANGABA[PILHA SILICOSO] SILICOSO | 0 | 25 | 765.96
2024-09-17 | PILHAO - PDE MANGABA-CAVA SAMAMBAIA INTERMEDIARIO[BOLO DE NOIVA] ESTERIL FRANCO | 0 | 31 | 1408.68
2024-09-17 | ITM 08-PATIO MANGABA[PILHA OVER] OVER | 0 | 24 | 765.48
2024-09-17 | CAVA SAMPAIO-ITM 09 ROM FERROMAR | 10 | 1 | 53.11
2024-09-17 | ITM 02 PRINCIPAL-USINA DE BLENDAGEM SINTER FEED ESPECIAL | 3 | 31 | 955.77 | [6 empty] | 56.67 | 15.92 | 0.88 | 0.055 | 0.1 | 1.79
2024-09-17 | CAVA SAMAMBAIA BAIXO-ITM 04[ESTOQUE ROM] ROM FERROMAR | 0 | 19 | 804.15
2024-09-17 | PILHA B02-PILHA B02 REJEITO TRATADO | 0 | 29 | 1158.74
2024-09-17 | PFF Abobora |  |  | 2026.31
2024-09-17 | ITM 09-PATIO DE PRODUTOS SINTER FEED ESPECIAL | 0 | 72 | 2026.31
2024-09-17 | PATIO B1-ITM 09 SINTER VARGEM GRANDE | 0 | 30 | 1482.85
2024-09-17 | PATIO DE PRODUTOS-PLATAFORMA TERMINAL-SARZEDO[PILHA 4] SINTER FEED ESPECIAL | 31 | 1 | 29.7
2024-09-17 | ITM 04[SUBPRODUTO]-ITM 02 PRINCIPAL SINTER ITM04 BLEND | 0 | 187 | 5034.59
2024-09-17 | DESAGUAMENTO DE PRODUTO ITM 8-PATIO DE PRODUTOS PELLET FEED | 39 | 141 | 4323.26 | [6 empty] | 62.72 | 7.43 | 0.68 | 0.05 | 0.08 | 1.88
2024-09-17 | Sinter Blendagem ITM 09 B |  |  | 1905.7
2024-09-17 | ITM 09-ITM 02 PRINCIPAL SINTER CORRETIVO | 0 | 93 | 2656.73
2024-09-17 | PRAÇA DA 11-CAVA SAMPAIO ESTERIL FRANCO | 0 | 1 | 33.05
2024-09-17 | PRAÇA DA 11-ITM 09 ESTERIL FRANCO | 0 | 6 | 252.78
2024-09-17 | Hematitinha Comum ITM 09 A
2024-09-17 | PDE SAMPAIO-ITM 04[ESTOQUE ROM] FINOS | 0 | 18 | 926.42
2024-09-17 | ITM 02 NOVA-PATIO MANGABA[PILHA OVER] OVER | 0 | 15 | 451.55
2024-09-17 | Filtro 01 |  |  | 582.14
2024-09-17 | COMPLEXO DE FILTRAGEM-PILHA B02 REJEITO FILTRADO | 0 | 19 | 817.85
2024-09-17 | PLATAFORMA TERMINAL-SARZEDO[PILHA 5]-PATIO B1 SINTER FEED ESPECIAL | 0 | 15 | 431.57
2024-09-17 | USINA DE BLENDAGEM-PATIO MANGABA[PILHA 1] SINTER FEED ESPECIAL | 0 | 4 | 178.15
2024-09-17 | ITM 02 NOVA[B]-USINA DE BLENDAGEM SINTER FEED ESPECIAL | 2 | 23 | 720.85 | [6 empty] | 58.82 | 12.97 | 0.72 | 0.047 | 0.12 | 1.8
2024-09-17 | PATIO DE PRODUTOS-PLATAFORMA TERMINAL-SARZEDO[PILHA 7] PELLET FEED | 31 | 544 | 13780.89
2024-09-17 | PLATAFORMA TERMINAL-SARZEDO[VAGAO]-ITM 09 SINTER TIG | 0 | 173 | 4937.86
2024-09-17 | Média Filtro |  |  | 6213.35
2024-09-17 | ITM 02 PRINCIPAL-PATIO MANGABA[PILHA OVER] OVER | 0 | 10 | 286.34
2024-09-17 | Sinter Blendagem ITM 09 D
2024-09-17 | SUMPAO-ITM 08 SINTER COMUM | 0 | 73 | 3093.01
2024-09-17 | ITM 02 NOVA[A]-USINA DE BLENDAGEM SINTER FEED ESPECIAL | 2 | 23 | 669.62 | [6 empty] | 58.54 | 13.38 | 0.81 | 0.046 | 0.1 | 1.74
2024-09-17 | Hematitinha Complemento ITM 09 C
2024-09-17 | ITM 04[SUBPRODUTO]-ITM 08 SINTER ITM04 BLEND | 0 | 115 | 3165.14
2024-09-17 | ITM 04[SUBPRODUTO]-ITM 02 NOVA SINTER ITM04 BLEND | 0 | 218 | 5735.03
2024-09-18 | CAVA SAMAMBAIA BAIXO-ITM 09 ROM FERROMAR | 0 | 3 | 137.22
2024-09-18 | ITM 09-PILHA B02 OVER | 0 | 4 | 176.01
2024-09-18 | Sinter Sarzedo
2024-09-18 | COMPLEXO DE FILTRAGEM-PILHA B02 REJEITO FILTRADO | 0 | 15 | 664.81
2024-09-18 | PDE SAMPAIO-ITM 04[ESTOQUE ROM] FINOS | 0 | 2 | 98.86
2024-09-18 | Sinter Blendagem ITM 09 A |  |  | 2726.5
2024-09-18 | CAVA SAMAMBAIA BAIXO-CAVA SAMAMBAIA INTERMEDIARIO[BOLO DE NOIVA] ESTERIL FRANCO | 0 | 2 | 90.68
2024-09-18 | Filtro 03 |  |  | 1577.48
2024-09-18 | Filtro 02 |  |  | 1518.66
2024-09-18 | PFF Abobora
2024-09-18 | PATIO DE PRODUTOS-PLATAFORMA TERMINAL-SARZEDO[VAGAO] SINTER FEED ESPECIAL | 31 | 303 | 7803.65
2024-09-18 | ITM 08-PILHA B02 REJEITO DESAGUADO | 0 | 10 | 434.65
2024-09-18 | PATIO B1-ITM 09 SINTER VARGEM GRANDE | 0 | 46 | 2368.23
2024-09-18 | PILHAO - PDE MANGABA-CAVA SAMAMBAIA INTERMEDIARIO[BOLO DE NOIVA] ESTERIL FRANCO | 0 | 8 | 377.19
2024-09-18 | SUMPAO-ITM 08 SINTER COMUM | 0 | 58 | 2521.26
2024-09-18 | Sinter Terceiros Vargem Grande |  |  | 2368
2024-09-18 | Rejeito Filtrado |  |  | 5783 | [6 empty] | 34.41 | 39.25 | 4.21 | 0.126 | 0.34 | 6.1 |  |  | 375 | 18
2024-09-18 | SUMPAO-ITM 02 NOVA ROM FERROMAR | 0 | 23 | 932.43
2024-09-18 | ITM 02 NOVA[A]-PATIO MANGABA[PILHA SILICOSO] SILICOSO | 0 | 35 | 1065.61 | [6 empty] | 51.44 | 18.97 | 1.69 | 0.122 | 0.23 | 4.79
2024-09-18 | Hematitinha Especial ITM 09 A |  |  | 790
2024-09-18 | Sinter Pátio Produtos ITM09 C
2024-09-18 | PILHA B02-BARRAGEM B1[PONTO ABASTECIMENTO AGUA 2] LAMA | 0 | 3 | 130.4
2024-09-18 | PRAÇA DA 11-ITM 09 ROM FERROMAR | 0 | 125 | 5935.62
2024-09-18 | ITM 09D-ITM 02 NOVA[A] SINTER CORRETIVO | 0 | 44 | 1212.46
2024-09-18 | CAVA SAMAMBAIA BAIXO-PATIO MANGABA[PONTO ABASTECIMENTO AGUA 3] ESTERIL FRANCO | 0 | 2 | 97.05
2024-09-18 | ITM 02 NOVA-PATIO MANGABA[PILHA OVER] OVER | 0 | 15 | 426.59
2024-09-18 | ITM 09-CAVA CARRAPATO 3035 BAIXO FORRO OVER | 0 | 8 | 418.96
2024-09-18 | PRAÇA DA 11-ITM 04[ESTOQUE ROM] ROM ATERRO | 0 | 2 | 89.27
2024-09-18 | ITM 02 NOVA[B]-PATIO MANGABA[PILHA SILICOSO] SILICOSO | 0 | 40 | 1192.05 | [6 empty] | 50.92 | 19.8 | 1.53 | 0.111 | 0.24 | 4.97
2024-09-18 | Hematitinha Complemento ITM 09 A
2024-09-18 | Hematitinha Complemento ITM 09 B
2024-09-18 | PATIO DE PRODUTOS-PATIO MANGABA[PILHA 1] ESTERIL FRANCO | 0 | 18 | 534.37
2024-09-18 | PATIO DE PRODUTOS-PLATAFORMA TERMINAL-SARZEDO[PILHA 4] SINTER FEED ESPECIAL | 31 | 448 | 11699.93
2024-09-18 | ITM 09-ITM 02 NOVA SINTER COMUM | 2 | 30 | 838.6
2024-09-18 | alimentacao_itm09_a |  |  | 4115 | [6 empty] | 58.7 | 8.84 | 3.67 | 0.079 | 0.16 | 2.69
2024-09-18 | Hematitinha Especial ITM 09 B
2024-09-18 | Filtro 01 |  |  | 1460.25
2024-09-18 | Alimentação Seca ITM 08 AB
2024-09-18 | Over Reprocesso |  |  | 2361.5
2024-09-18 | Hematitinha Comum ITM 09 B
2024-09-18 | PDE SAMPAIO-ITM 09 FINOS | 0 | 76 | 3864.29
2024-09-18 | ITM 02 PRINCIPAL-PATIO MANGABA[PILHA SILICOSO] SILICOSO | 0 | 24 | 692.34 | [6 empty] | 50.12 | 19.99 | 1.8 | 0.149 | 0.1 | 5.14
2024-09-18 | Filtro 04 |  |  | 1226.61
2024-09-18 | PILHAO - PDE MANGABA-ITM 09 MATERIAL PILHAO | 7 | 15 | 733.33
2024-09-18 | Hematitinha Comum ITM 09 D
2024-09-18 | Sinter Blendagem ITM 09 D
2024-09-18 | Alimentação Gobal ITM 02 B |  |  | 4989 | [6 empty] | 45.82696 | 26.9154 | 1.949059 | 0.09295056 | 0.1636807 | 4.957698 | 0.4928679 | 6070.5
2024-09-18 | ITM 02 NOVA[A]-USINA DE BLENDAGEM SINTER FEED ESPECIAL | 2 | 25 | 737.32 | [6 empty] | 58.52 | 13.48 | 0.77 | 0.053 | 0.1 | 1.67
2024-09-18 | ITM 04[SUBPRODUTO]-ITM 08 SINTER ITM04 BLEND | 0 | 324 | 9247.12
2024-09-18 | PLATAFORMA TERMINAL-SARZEDO[PILHA 5]-PLATAFORMA TERMINAL-SARZEDO[VAGAO] SINTER FEED COMUM | 33 | 40 | 1046.06
2024-09-18 | DESAGUAMENTO DE PRODUTO ITM 8-ITM 08 SINTER COMUM | 0 | 6 | 178.85
2024-09-18 | Over Descarte |  |  | 649.12
2024-09-18 | alimentacao_itm09_b |  |  | 4266 | [6 empty] | 57.78 | 8.17 | 3.56 | 0.096 | 0.18 | 5.03
2024-09-18 | PRAÇA DA 11-ITM 04[ESTOQUE ROM] ROM FERROMAR | 0 | 2 | 102
2024-09-18 | Alimentação Gobal ITM 02 Principal |  |  | 3385 | [6 empty] | 46.94851 | 24.95259 | 2.104114 | 0.1099776 | 0.1614597 | 5.092088 | 0.545473 | 7773.72
2024-09-18 | ITM 09-ITM 02 PRINCIPAL SINTER CORRETIVO | 0 | 77 | 2289.18
2024-09-18 | Hematitinha Comum ITM 09 A
2024-09-18 | SCALPER-CAVA CARRAPATO 5960 ALTO OVER | 0 | 1 | 40.98
2024-09-18 | Hematitinha Especial ITM 09 C
2024-09-18 | ITM 08-PATIO MANGABA[PILHA OVER] OVER | 0 | 40 | 1439.86
2024-09-18 | DESAGUAMENTO DE PRODUTO ITM 8-PATIO DE PRODUTOS PELLET FEED | 39 | 130 | 4054.77 | [6 empty] | 62.12 | 8 | 0.68 | 0.051 | 0.08 | 1.92
2024-09-18 | PRAÇA DA 11-ITM 02 NOVA ROM ATERRO | 0 | 4 | 176.1
2024-09-18 | Feijãozinho ITM 02 Principal |  |  | 893.73 | [6 empty] | 49.35 | 24.07 | 0.97 | 0.064 | 0.11 | 3.98 | 0.37
2024-09-18 | alimentacao_itm09_d |  |  | 2688 | [6 empty] | 46.21778 | 28.20112 | 1.152298 | 0.05244255 | 0.15 | 4.119744 | 0.8502563 | 3822.52
2024-09-18 | ITM 09-PATIO DE PRODUTOS SINTER FEED ESPECIAL | 0 | 81 | 2240.47
2024-09-18 | Média Filtro |  |  | 6271.4
2024-09-18 | SCALPER-ITM 08 FINOS SCALPER | 0 | 9 | 377.82
2024-09-18 | PATIO DE PRODUTOS-PLATAFORMA TERMINAL-SARZEDO[VAGAO 2] SINTER FEED ESPECIAL | 31 | 297 | 7921.556
2024-09-18 | Hematitinha Complemento ITM 09 C
2024-09-18 | ITM 02 PRINCIPAL-USINA DE BLENDAGEM SINTER FEED ESPECIAL | 3 | 17 | 545.53 | [6 empty] | 56.35 | 16.45 | 0.74 | 0.052 | 0.08 | 1.89
2024-09-18 | Alimentação Gobal ITM 02 A |  |  | 4674 | [6 empty] | 46.31215 | 26.2492 | 2.02558 | 0.1013964 | 0.1736455 | 4.794243 | 0.6144584 | 6730.92
2024-09-18 | CAVA SAMAMBAIA BAIXO-ITM 04[ESTOQUE ROM] ROM FERROMAR | 0 | 6 | 259.26
2024-09-18 | USINA DE BLENDAGEM-PATIO MANGABA[PILHA 1] SINTER FEED ESPECIAL | 0 | 12 | 553.49
2024-09-18 | PLATAFORMA TERMINAL-SARZEDO[PILHA 5]-PLATAFORMA TERMINAL-SARZEDO[VAGAO 2] SINTER FEED COMUM | 0 | 45 | 1080.23
2024-09-18 | Hematitinha Especial ITM 09 D
2024-09-18 | PFF Pilhão |  |  | 1120.235
2024-09-18 | ITM 04[SUBPRODUTO]-ITM 02 NOVA SINTER ITM04 BLEND | 0 | 133 | 3725.65
2024-09-18 | Sinter Pátio Produtos ITM09 B
2024-09-18 | Sinter Blendagem ITM 09 B |  |  | 2497.55
2024-09-18 | Rejeito Desaguado |  |  | 3191.74 | [6 empty] | 37.32 | 41.4 | 1 | 0.072 | 0.17 | 3.67
2024-09-18 | PILHA B02-PILHA B02 REJEITO TRATADO | 0 | 31 | 1349.14
2024-09-18 | PFF Curva do Joelho |  |  | 1120.24
2024-09-18 | ITM 09-USINA DE BLENDAGEM OVER | 0 | 2 | 54.15
2024-09-18 | PRAÇA DA 11-PATIO MANGABA[PILHA 1] ESTERIL FRANCO | 0 | 4 | 183.4
2024-09-18 | Sinter Terceiros TIG
2024-09-18 | Alimentação Seca ITM 08 C |  |  | 5453 | [6 empty] | 44.89373 | 29.81276 | 1.499371 | 0.07589642 | 0.146278 | 3.914503 | 0.7231992 | 2534.86
2024-09-18 | alimentacao_itm09_c |  |  | 4699 | [6 empty] | 57.78 | 8.17 | 3.56 | 0.096 | 0.18 | 5.03
2024-09-18 | Hematitinha Comum ITM 09 C
2024-09-18 | Sinter Pátio Produtos ITM09 A
2024-09-18 | PILHAO - PDE MANGABA-PILHA B02 ESTERIL PILHAO | 0 | 3 | 108.58
2024-09-18 | Sinter Blendagem ITM 09 C |  |  | 2240.47
2024-09-18 | SUMPAO-ITM 09 ROM FERROMAR | 0 | 2 | 79.38
2024-09-18 | PILHAO - PDE MANGABA-ITM 09 MATERIAL PILHAO ESPECIAL | 9 | 56 | 2546.42
2024-09-18 | ITM 04[SUBPRODUTO]-ITM 02 PRINCIPAL SINTER ITM04 BLEND | 0 | 72 | 2058.66
2024-09-18 | Sinter Pátio Produtos ITM09 D
2024-09-18 | ITM 02 PRINCIPAL-PATIO MANGABA[PILHA OVER] OVER | 0 | 6 | 184.33
2024-09-18 | ITM 02 NOVA[B]-USINA DE BLENDAGEM SINTER FEED ESPECIAL | 2 | 25 | 806.95 | [6 empty] | 58.27 | 13.58 | 0.57 | 0.047 | 0.09 | 1.74
2024-09-18 | Hematitinha Complemento ITM 09 D
2024-09-18 | CAVA SAMPAIO-ITM 09 ROM FERROMAR | 10 | 4 | 203.72
2024-09-19 | ITM 04[SUBPRODUTO]-ITM 02 NOVA SINTER ITM04 BLEND | 0 | 188 | 5389.44
2024-09-19 | alimentacao_itm09_b |  |  | 5620 | [6 empty] | 57.19 | 9.47 | 2.86 | 0.102 | 0.18 | 5.1
2024-09-19 | PFF Pilhão |  |  | 392.5
2024-09-19 | PATIO DE PRODUTOS-PLATAFORMA TERMINAL-SARZEDO[PILHA 6] PELLET FEED | 31 | 319 | 8049.59
2024-09-19 | ITM 09-ITM 08 SINTER CORRETIVO | 0 | 54 | 1647.62
2024-09-19 | ITM 02 NOVA-PATIO MANGABA[PILHA OVER] OVER | 0 | 21 | 630.75
2024-09-19 | SUMPAO-ITM 09 ROM FERROMAR | 0 | 3 | 129.27
2024-09-19 | ITM 02 PRINCIPAL-PATIO MANGABA[PILHA SILICOSO] SILICOSO | 0 | 38 | 1104.64 | [6 empty] | 49.26 | 22.12 | 1.89 | 0.09 | 0.18 | 5.12
2024-09-19 | PRAÇA DA 11-ITM 04[ESTOQUE ROM] ROM ATERRO | 0 | 2 | 94.23
2024-09-19 | CAVA CARRAPATO 3035 ALTO-ITM 04[ESTOQUE ROM] ROM ATERRO | 0 | 1 | 28.38
2024-09-19 | Sinter Pátio Produtos ITM09 D
2024-09-19 | Hematitinha Especial ITM 09 B
2024-09-19 | ITM 04[SUBPRODUTO]-ITM 08 SINTER ITM04 BLEND | 0 | 214 | 6120.48
2024-09-19 | Média Filtro |  |  | 6161.47
2024-09-19 | PFF Curva do Joelho |  |  | 392.5
2024-09-19 | Hematitinha Comum ITM 09 A
2024-09-19 | Sinter Pátio Produtos ITM09 C
2024-09-19 | ITM 02 PRINCIPAL-PATIO MANGABA[PILHA OVER] OVER | 0 | 10 | 278.64
2024-09-19 | Hematitinha Especial ITM 09 A |  |  | 590
2024-09-19 | PATIO B1-ITM 09 SINTER VARGEM GRANDE | 0 | 37 | 1663.29
2024-09-19 | Alimentação Gobal ITM 02 A |  |  | 5023 | [6 empty] | 46.55348 | 26.13116 | 1.935611 | 0.1279424 | 0.1809868 | 4.526189 | 0.7266392 | 5844.36
2024-09-19 | Filtro 02 |  |  | 1596.04
2024-09-19 | CAVA SAMAMBAIA BAIXO-ITM 09 ROM FERROMAR | 0 | 24 | 1136.09
2024-09-19 | Hematitinha Comum ITM 09 C
2024-09-19 | CAVA SAMPAIO-CAVA SAMAMBAIA INTERMEDIARIO[BOLO DE NOIVA] ESTERIL FRANCO | 0 | 2 | 118.25
2024-09-19 | PATIO DE PRODUTOS-PLATAFORMA TERMINAL-SARZEDO[PILHA 9] SINTER FEED ESPECIAL | 31 | 235 | 5910.79
2024-09-19 | Sinter Terceiros TIG |  |  | 2238.53
2024-09-19 | CAVA SAMAMBAIA BAIXO-ITM 04[ESTOQUE ROM] ROM FERROMAR | 0 | 9 | 414.49
2024-09-19 | Rejeito Filtrado |  |  | 5276 | [6 empty] | 33.96 | 38.47 | 6.12 | 0.112 | 0.24 | 5.82 |  |  | 395 | 18
2024-09-19 | SCALPER-SUMPAO FINOS SCALPER | 0 | 5 | 227.39
2024-09-19 | PDE SAMPAIO-ITM 09 FINOS | 0 | 2 | 109.78
2024-09-19 | SUMPAO-ITM 02 NOVA ROM FERROMAR | 0 | 34 | 1397.65
2024-09-19 | Sinter Blendagem ITM 09 B |  |  | 4333.9
2024-09-19 | CAVA SAMPAIO-ITM 04[ESTOQUE ROM] ROM FERROMAR | 8 | 2 | 97.07
2024-09-19 | Alimentação Gobal ITM 02 B |  |  | 5413 | [6 empty] | 46.11953 | 26.89484 | 1.906204 | 0.1275384 | 0.1856924 | 4.397075 | 0.7986679 | 5753.83
2024-09-19 | Alimentação Seca ITM 08 AB
2024-09-19 | ITM 09-ITM 02 PRINCIPAL SINTER CORRETIVO | 0 | 26 | 811.77
2024-09-19 | Sinter Blendagem ITM 09 D
2024-09-19 | Hematitinha Complemento ITM 09 D
2024-09-19 | ITM 02 NOVA[A]-PATIO MANGABA[PILHA SILICOSO] SILICOSO | 0 | 28 | 846.27 | [6 empty] | 52.04 | 18.09 | 2.25 | 0.103 | 0.11 | 4.69
2024-09-19 | PILHAO - PDE MANGABA-ITM 09 MATERIAL PILHAO | 7 | 1 | 42.88
2024-09-19 | Feijãozinho ITM 02 Principal |  |  | 301.23 | [6 empty] | 51.71 | 20.08 | 1.67 | 0.048 | 0.05 | 3.97 | 0.37
2024-09-19 | PILHAO - PDE MANGABA-CAVA SAMAMBAIA INTERMEDIARIO[BOLO DE NOIVA] ESTERIL FRANCO | 0 | 13 | 602.94
2024-09-19 | PILHA B02-BARRAGEM B1[PONTO ABASTECIMENTO AGUA 2] LAMA | 0 | 7 | 254.63
2024-09-19 | ITM 02 NOVA[B]-PATIO MANGABA[PILHA SILICOSO] SILICOSO | 0 | 34 | 1010.65 | [6 empty] | 51.62 | 18.85 | 2.24 | 0.101 | 0.12 | 4.77
2024-09-19 | Sinter Terceiros Vargem Grande |  |  | 1503
2024-09-19 | Sinter Sarzedo |  |  | 3024.33
2024-09-19 | Alimentação Seca ITM 08 C |  |  | 5164 | [6 empty] | 47.14004 | 25.30823 | 1.814607 | 0.1053661 | 0.1772654 | 4.745648 | 0.6399568 | 2681.55
2024-09-19 | Sinter Blendagem ITM 09 A |  |  | 1581.75
2024-09-19 | PATIO DE PRODUTOS-PLATAFORMA TERMINAL-SARZEDO[VAGAO 2] SINTER FEED ESPECIAL | 31 | 231 | 5909.16
2024-09-19 | Hematitinha Comum ITM 09 D
2024-09-19 | Hematitinha Complemento ITM 09 B
2024-09-19 | ITM 09-PATIO DE PRODUTOS PELLET FEED | 0 | 77 | 2238.53
2024-09-19 | ITM 09D-ITM 02 NOVA[A] SINTER CORRETIVO | 0 | 17 | 488.98
2024-09-19 | PATIO DE PRODUTOS-PLATAFORMA TERMINAL-SARZEDO[VAGAO] SINTER FEED ESPECIAL | 31 | 165 | 4152.19
2024-09-19 | ITM 08-PILHA B02 REJEITO DESAGUADO | 0 | 15 | 630.1
2024-09-19 | ITM 09-PATIO DE PRODUTOS SINTER FEED ESPECIAL | 0 | 24 | 785.8
2024-09-19 | Filtro 03 |  |  | 1729
2024-09-19 | Hematitinha Especial ITM 09 D
2024-09-19 | PILHA B02-PILHA B02 REJEITO TRATADO | 0 | 28 | 1241.76
2024-09-19 | Sinter Pátio Produtos ITM09 A
2024-09-19 | Filtro 04 |  |  | 931.14
2024-09-19 | Over Reprocesso |  |  | 3109.08
2024-09-19 | CAVA SAMAMBAIA BAIXO-CAVA SAMAMBAIA INTERMEDIARIO[BOLO DE NOIVA] ESTERIL FRANCO | 0 | 5 | 254.21
2024-09-19 | PRAÇA DA 11-ITM 09 ROM FERROMAR | 0 | 106 | 5745.47
2024-09-19 | COMPLEXO DE FILTRAGEM-PILHA B02 REJEITO FILTRADO | 0 | 15 | 626.82
2024-09-19 | PFF Abobora |  |  | 2238.53
2024-09-19 | ITM 09-ITM 09 ROM ATERRO | 0 | 1 | 40.24
2024-09-19 | Alimentação Gobal ITM 02 Principal |  |  | 5730 | [6 empty] | 47.17461 | 25.0141 | 1.995814 | 0.1317097 | 0.1727349 | 4.706409 | 0.6276929 | 5936.37
2024-09-19 | ITM 02 NOVA[A]-USINA DE BLENDAGEM SINTER FEED ESPECIAL | 2 | 25 | 735.57 | [6 empty] | 56.2 | 17.15 | 0.79 | 0.053 | 0.09 | 1.94
2024-09-19 | alimentacao_itm09_d |  |  | 2949
2024-09-19 | Sinter Pátio Produtos ITM09 B
2024-09-19 | PILHAO - PDE MANGABA-PILHA B02 ESTERIL PILHAO | 0 | 6 | 254.92
2024-09-19 | ITM 04[SUBPRODUTO]-ITM 02 PRINCIPAL SINTER ITM04 BLEND | 0 | 134 | 3844.93
2024-09-19 | LABORATÓRIO-ITM 08 ROM OPORTUNIDADE | 0 | 17 | 775.7
2024-09-19 | ITM 02 PRINCIPAL-USINA DE BLENDAGEM SINTER FEED ESPECIAL | 3 | 29 | 907.48 | [6 empty] | 56.74 | 16.14 | 0.66 | 0.049 | 0.09 | 1.78
2024-09-19 | Filtro 01 |  |  | 1019.82
2024-09-19 | ITM 08-PATIO MANGABA[PILHA OVER] OVER | 0 | 37 | 1232.31
2024-09-19 | ITM 02 NOVA[B]-USINA DE BLENDAGEM SINTER FEED ESPECIAL | 2 | 30 | 947.75 | [6 empty] | 58.73 | 13.42 | 0.64 | 0.048 | 0.1 | 1.65
2024-09-19 | Rejeito Desaguado |  |  | 3532.33 | [6 empty] | 33.82 | 44.83 | 1.64 | 0.072 | 0.1 | 4.65
2024-09-19 | Hematitinha Especial ITM 09 C
2024-09-19 | PILHAO - PDE MANGABA-ITM 09 ROM FERROMAR | 7 | 29 | 1311.22
2024-09-19 | alimentacao_itm09_c |  |  | 5504 | [6 empty] | 57.19 | 9.47 | 2.86 | 0.102 | 0.18 | 5.1
2024-09-19 | Hematitinha Complemento ITM 09 C
2024-09-19 | Over Descarte
2024-09-19 | alimentacao_itm09_a |  |  | 2548 | [6 empty] | 56.67 | 10.23 | 3 | 0.116 | 0.45 | 4.64
2024-09-19 | Hematitinha Comum ITM 09 B
2024-09-19 | Hematitinha Complemento ITM 09 A
2024-09-19 | Sinter Blendagem ITM 09 C |  |  | 1032.65
2024-09-19 | SCALPER-ITM 08 FINOS SCALPER | 0 | 3 | 134.7
2024-09-19 | PATIO MANGABA[PILHA SILICOSO]-ACESSO PRINCIPAL INTERNO SILICOSO | 0 | 1 | 57.84
2024-09-19 | PDE SAMPAIO-ITM 04[ESTOQUE ROM] FINOS | 0 | 1 | 46.16
2024-09-19 | DESAGUAMENTO DE PRODUTO ITM 8-PATIO DE PRODUTOS PELLET FEED | 39 | 142 | 4471.76 | [6 empty] | 62.63 | 7.26 | 0.97 | 0.048 | 0.07 | 1.89
2024-09-20 | DESAGUAMENTO DE PRODUTO ITM 8-PATIO DE PRODUTOS PELLET FEED | 39 | 150 | 4663.87 | [6 empty] | 63.01 | 6.59 | 0.9 | 0.051 | 0.09 | 1.85
2024-09-20 | PATIO B1-ITM 09 SINTER VARGEM GRANDE | 0 | 3 | 142.69
2024-09-20 | COMPLEXO DE FILTRAGEM-PILHA B02 REJEITO FILTRADO | 0 | 15 | 643.31
2024-09-20 | ITM 02 PRINCIPAL-USINA DE BLENDAGEM SINTER FEED ESPECIAL | 3 | 32 | 1002.03 | [6 empty] | 57.94 | 13.96 | 0.87 | 0.041 | 0.08 | 1.98
2024-09-20 | PDE SAMPAIO-ITM 04[ESTOQUE ROM] FINOS | 0 | 7 | 289.19
2024-09-20 | PILHAO - PDE MANGABA-CAVA SAMAMBAIA INTERMEDIARIO[BOLO DE NOIVA] ESTERIL FRANCO | 0 | 27 | 1241.77
2024-09-20 | PRAÇA DA 11-CAVA SAMPAIO ESTERIL FRANCO | 0 | 1 | 47.44
2024-09-20 | SCALPER-SUMPAO FINOS SCALPER | 0 | 3 | 126.08
2024-09-20 | CAVA SAMAMBAIA BAIXO-CAVA CARRAPATO 3035 ALTO ESTERIL FRANCO | 0 | 1 | 37.89
2024-09-20 | ITM 02 PRINCIPAL-PATIO MANGABA[PILHA OVER] OVER | 0 | 7 | 198.31
2024-09-20 | PATIO B1-ITM 09 FINO FXTS TAS | 0 | 34 | 1545.39
2024-09-20 | CAVA SAMAMBAIA BAIXO-ITM 09 ROM FERROMAR | 0 | 16 | 822.72
2024-09-20 | ITM 09-ITM 08 SINTER CORRETIVO | 0 | 101 | 2999.24
2024-09-20 | PLATAFORMA TERMINAL-SARZEDO[VAGAO]-PATIO B1 FINO FXTS TAS | 0 | 506 | 13032.64
2024-09-20 | ITM 08-PILHA B02 REJEITO DESAGUADO | 0 | 7 | 233.12
2024-09-20 | PILHAO - PDE MANGABA-PILHA B02 ESTERIL PILHAO | 0 | 1 | 37.98
2024-09-20 | alimentacao_itm09_b |  |  | 5115 | [6 empty] | 59.04 | 8.65 | 2.03 | 0.097 | 0.12 | 4.22
2024-09-20 | PATIO DE PRODUTOS-PLATAFORMA TERMINAL-SARZEDO[PILHA 9] SINTER FEED ESPECIAL | 31 | 249 | 6403.5
2024-09-20 | CAVA SAMPAIO-ITM 04[ESTOQUE ROM] ROM FERROMAR | 8 | 15 | 745.46
2024-09-20 | PATIO DE PRODUTOS-PLATAFORMA TERMINAL-SARZEDO[PILHA 6] PELLET FEED | 31 | 309 | 7985.07
2024-09-20 | ITM 02 NOVA[A]-PATIO MANGABA[PILHA SILICOSO] SILICOSO | 0 | 30 | 882.38 | [6 empty] | 51.56 | 19.36 | 1.63 | 0.105 | 0.1 | 4.69
2024-09-20 | CAVA SAMAMBAIA BAIXO-ITM 04[ESTOQUE ROM] ROM FERROMAR | 0 | 3 | 148.4
2024-09-20 | PRAÇA DA 11-ITM 09 ROM FERROMAR | 0 | 106 | 5530.68
2024-09-20 | PRAÇA DA 11-ITM 04[ESTOQUE ROM] ROM ATERRO | 0 | 7 | 291.3
2024-09-20 | PLATAFORMA TERMINAL-SARZEDO[VAGAO]-ITM 08 FINO FXTS TAS | 0 | 27 | 1008.61
2024-09-20 | ITM 02 NOVA[B]-PATIO MANGABA[PILHA SILICOSO] SILICOSO | 0 | 32 | 919.48 | [6 empty] | 50.48 | 20.81 | 1.38 | 0.102 | 0.13 | 5.03
2024-09-20 | ITM 02 PRINCIPAL-PATIO MANGABA[PILHA SILICOSO] SILICOSO | 0 | 33 | 929.42 | [6 empty] | 51.19 | 20.1 | 1.37 | 0.096 | 0.12 | 4.78
2024-09-20 | ITM 02 NOVA[A]-USINA DE BLENDAGEM SINTER FEED ESPECIAL | 2 | 28 | 837.52 | [6 empty] | 58.68 | 13.42 | 0.8 | 0.046 | 0.08 | 1.5
2024-09-20 | alimentacao_itm09_a |  |  | 4012 | [6 empty] | 59.04 | 8.65 | 2.03 | 0.097 | 0.12 | 4.22
2024-09-20 | CAVA SAMPAIO-ITM 09 ESTERIL FRANCO | 0 | 13 | 548.35
2024-09-20 | CAVA SAMAMBAIA BAIXO-CAVA SAMAMBAIA INTERMEDIARIO[BOLO DE NOIVA] ESTERIL FRANCO | 0 | 8 | 340.93
2024-09-20 | ITM 04[SUBPRODUTO]-ITM 08 SINTER ITM04 BLEND | 0 | 133 | 3864.69
2024-09-20 | SUMPAO-ITM 02 NOVA ROM FERROMAR | 0 | 59 | 2405.97
2024-09-20 | PILHA B02-BARRAGEM B1[PONTO ABASTECIMENTO AGUA 2] LAMA | 0 | 6 | 268.32
2024-09-20 | PILHAO - PDE MANGABA-ITM 09 ROM FERROMAR | 7 | 45 | 2399.78
2024-09-20 | ITM 04[SUBPRODUTO]-ITM 02 PRINCIPAL SINTER ITM04 BLEND | 0 | 153 | 4529.88
2024-09-20 | Média Filtro |  |  | 6151.97
2024-09-20 | Filtro 04 |  |  | 1778
2024-09-20 | ITM 02 NOVA-PATIO MANGABA[PILHA OVER] OVER | 0 | 16 | 479.41
2024-09-20 | ITM 02 NOVA[B]-USINA DE BLENDAGEM SINTER FEED ESPECIAL | 2 | 29 | 870.39 | [6 empty] | 59.62 | 12.28 | 0.71 | 0.043 | 0.06 | 1.46
2024-09-20 | SUMPAO-ITM 04[ESTOQUE ROM] ROM FERROMAR | 0 | 1 | 41.69
2024-09-20 | PILHA B02-PILHA B02 REJEITO TRATADO | 0 | 33 | 1372.76
2024-09-20 | ITM 04[SUBPRODUTO]-ITM 02 NOVA SINTER ITM04 BLEND | 0 | 257 | 7447.7
2024-09-20 | Feijãozinho ITM 02 Principal |  |  | 0 | [6 empty] | 52.26 | 19.66 | 1.2 | 0.084 | 0.16 | 3.85 | 0.64
2024-09-20 | Alimentação Seca ITM 08 AB
2024-09-20 | Hematitinha Especial ITM 09 A |  |  | 1072
2024-09-20 | Sinter Sarzedo
2024-09-20 | PFF Pilhão
2024-09-20 | Alimentação Seca ITM 08 C |  |  | 6310.02 | [6 empty] | 49.07994 | 23.12567 | 1.932588 | 0.09219536 | 0.2309939 | 4.09464 | 0.4862997 | 4397
2024-09-20 | Rejeito Desaguado |  |  | 4037.92 | [6 empty] | 34.46 | 45.29 | 1.5 | 0.05 | 0.09 | 3.5
2024-09-20 | Hematitinha Complemento ITM 09 D
2024-09-20 | Hematitinha Especial ITM 09 C
2024-09-20 | alimentacao_itm09_c |  |  | 5046 | [6 empty] | 59.04 | 8.65 | 2.03 | 0.097 | 0.12 | 4.22
2024-09-20 | Alimentação Gobal ITM 02 B |  |  | 5071 | [6 empty] | 45.29742 | 27.25262 | 2.958743 | 0.06527372 | 0.1002488 | 4.39782 | 0.6237916 | 6430
2024-09-20 | Hematitinha Comum ITM 09 D
2024-09-20 | Hematitinha Complemento ITM 09 B
2024-09-20 | Sinter Blendagem ITM 09 B |  |  | 3989.7
2024-09-20 | alimentacao_itm09_d |  |  | 3000 | [6 empty] | 50.03 | 22.69 | 1.63 | 0.107 | 0.09 | 3.56
2024-09-20 | Sinter TAS |  |  | 1545
2024-09-20 | Hematitinha Comum ITM 09 B
2024-09-20 | Sinter Blendagem ITM 09 D
2024-09-20 | Over Reprocesso |  |  | 2944
2024-09-20 | Over Descarte
2024-09-20 | Filtro 03 |  |  | 1524
2024-09-20 | Hematitinha Complemento ITM 09 C
2024-09-20 | Filtro 01 |  |  | 1066.8
2024-09-20 | Filtro 02 |  |  | 1981.2
2024-09-20 | Hematitinha Comum ITM 09 C
2024-09-20 | Sinter Terceiros TIG
2024-09-20 | Rejeito Filtrado |  |  | 6350 | [6 empty] | 33.6 | 40.82 | 4.5 | 0.119 | 24 | 5.58 |  |  | 375 | 18
2024-09-20 | ITM 08-PATIO MANGABA[PILHA OVER] OVER | 0 | 59 | 1920.73
2024-09-20 | Sinter Pátio Produtos ITM09 A
2024-09-20 | Sinter Blendagem ITM 09 A |  |  | 1945.8
2024-09-20 | Alimentação Gobal ITM 02 Principal |  |  | 4912 | [6 empty] | 46.31 | 25.25 | 3.34 | 0.054 | 0.09 | 4.57 | 0.55 | 5074
2024-09-20 | Sinter Pátio Produtos ITM09 C
2024-09-20 | Sinter Blendagem ITM 09 C |  |  | 4008.6
2024-09-20 | Hematitinha Complemento ITM 09 A
2024-09-20 | Hematitinha Comum ITM 09 A
2024-09-20 | PFF Curva do Joelho
2024-09-20 | Sinter Pátio Produtos ITM09 B
2024-09-20 | PFF Abobora
2024-09-20 | Sinter Pátio Produtos ITM09 D
2024-09-20 | Hematitinha Especial ITM 09 B
2024-09-20 | Sinter Terceiros Vargem Grande
2024-09-20 | Alimentação Gobal ITM 02 A |  |  | 5117 | [6 empty] | 45.29742 | 27.25262 | 2.958743 | 0.06527372 | 0.1002488 | 4.39782 | 0.6237916 | 6430
2024-09-20 | Hematitinha Especial ITM 09 D
2024-09-21 | Alimentação Gobal ITM 02 B |  |  | 3759 | [6 empty] | 46.59594 | 27.18503 | 1.684322 | 0.1042849 | 0.14 | 3.887171 | 0.6978192 | 6094
2024-09-21 | Filtro 03 |  |  | 1745.61
2024-09-21 | Sinter Pátio Produtos ITM09 D
2024-09-21 | PFF Abobora
2024-09-21 | alimentacao_itm09_c |  |  | 4685 | [6 empty] | 58.12 | 9.63 | 1.86 | 0.082 | 0.22 | 4.56
2024-09-21 | Alimentação Gobal ITM 02 Principal |  |  | 4399 | [6 empty] | 48.02 | 25.05 | 1.74 | 0.103 | 0.14 | 3.93 | 0.64 | 5401
2024-09-21 | Sinter Blendagem ITM 09 A |  |  | 2622.6
2024-09-21 | Filtro 02 |  |  | 1520.37
2024-09-21 | Sinter Sarzedo |  |  | 2031.04
2024-09-21 | alimentacao_itm09_d |  |  | 3168 | [6 empty] | 50.65 | 21.19 | 1.81 | 0.125 | 0.1 | 3.89
2024-09-21 | Sinter Blendagem ITM 09 D
2024-09-21 | Hematitinha Comum ITM 09 D
2024-09-21 | Sinter Pátio Produtos ITM09 B
2024-09-21 | Hematitinha Complemento ITM 09 B
2024-09-21 | Sinter Terceiros TIG
2024-09-21 | Hematitinha Complemento ITM 09 A
2024-09-21 | Sinter Pátio Produtos ITM09 C
2024-09-21 | Over Reprocesso |  |  | 2144
2024-09-21 | Feijãozinho ITM 02 Principal
2024-09-21 | Rejeito Filtrado |  |  | 6194.1 | [6 empty] | 31.01 | 44.62 | 3.97 | 0.12 | 0.25 | 6.07 |  |  | 370 | 18
2024-09-21 | Alimentação Gobal ITM 02 A |  |  | 4400 | [6 empty] | 46.64309 | 26.64279 | 1.715756 | 0.1027132 | 0.1478585 | 4.311533 | 0.6978192 | 6094
2024-09-21 | Filtro 01 |  |  | 1351.44
2024-09-21 | Sinter TAS |  |  | 5375
2024-09-21 | Hematitinha Complemento ITM 09 C
2024-09-21 | PFF Curva do Joelho |  |  | 1015.52
2024-09-21 | ITM 02 NOVA-PATIO MANGABA[PILHA OVER] OVER | 0 | 15 | 499.26
2024-09-21 | Hematitinha Especial ITM 09 B
2024-09-21 | Alimentação Seca ITM 08 AB
2024-09-21 | Sinter Blendagem ITM 09 B |  |  | 3949.2
2024-09-21 | Over Descarte
2024-09-21 | Hematitinha Especial ITM 09 A |  |  | 1098
2024-09-21 | PFF Pilhão |  |  | 1015.52
2024-09-21 | Rejeito Desaguado |  |  | 3566.73 | [6 empty] | 33.68 | 46.95 | 0.93 | 0.061 | 0.12 | 3.5 | 0.37
2024-09-21 | Hematitinha Especial ITM 09 D
2024-09-21 | Hematitinha Comum ITM 09 B
2024-09-21 | Sinter Terceiros Vargem Grande
2024-09-21 | Sinter Pátio Produtos ITM09 A
2024-09-21 | Hematitinha Especial ITM 09 C
2024-09-21 | Sinter Blendagem ITM 09 C |  |  | 4044.6
2024-09-21 | Hematitinha Comum ITM 09 C
2024-09-21 | Hematitinha Comum ITM 09 A
2024-09-21 | Alimentação Seca ITM 08 C |  |  | 5489 | [6 empty] | 49.04797 | 23.2285 | 1.676879 | 0.1228381 | 0.1129481 | 4.272658 | 0.64 | 3582
2024-09-21 | Hematitinha Complemento ITM 09 D
2024-09-21 | ITM 02 NOVA[B]-USINA DE BLENDAGEM SINTER FEED ESPECIAL | 2 | 23 | 736.36 | [6 empty] | 58.94 | 13.99 | 0.57 | 0.043 | 0.08 | 1.48
2024-09-21 | ITM 08-PILHA B02 REJEITO DESAGUADO | 0 | 19 | 713.76
2024-09-21 | COMPLEXO DE FILTRAGEM-PILHA B02 REJEITO FILTRADO | 0 | 7 | 297.86
2024-09-21 | ITM 02 PRINCIPAL-PATIO MANGABA[PILHA SILICOSO] SILICOSO | 0 | 44 | 1283.7 | [6 empty] | 53.58 | 16.7 | 1.43 | 0.095 | 0.09 | 4.68
2024-09-21 | ITM 02 NOVA[A]-PATIO MANGABA[PILHA SILICOSO] SILICOSO | 0 | 24 | 730.76 | [6 empty] | 52.6 | 17.62 | 1.55 | 0.135 | 0.1 | 5.03
2024-09-21 | Filtro 04 |  |  | 1576.68
2024-09-21 | DESAGUAMENTO DE PRODUTO ITM 8-PATIO DE PRODUTOS PELLET FEED | 39 | 134 | 4103.6 | [6 empty] | 62.82 | 7.01 | 0.91 | 0.058 | 0.07 | 1.9 |  |  |  | 20
2024-09-21 | SUMPAO-ITM 02 NOVA ROM FERROMAR | 0 | 59 | 2435.28
2024-09-21 | PILHAO - PDE MANGABA-ITM 09 ROM FERROMAR | 7 | 77 | 3902.61
2024-09-21 | alimentacao_itm09_b |  |  | 4520 | [6 empty] | 58.12 | 9.63 | 1.86 | 0.082 | 0.22 | 4.56
2024-09-21 | ITM 09-ITM 08 SINTER CORRETIVO | 0 | 108 | 3230.11
2024-09-21 | PATIO B1-ITM 09 FINO FXTS TAS | 0 | 114 | 5375.12
2024-09-21 | SUMPAO-ITM 04[ESTOQUE ROM] ROM FERROMAR | 0 | 7 | 297.68
2024-09-21 | PILHAO - PDE MANGABA-ITM 09 MATERIAL PILHAO | 7 | 30 | 1342.25
2024-09-21 | PRAÇA DA 11-ITM 04[ESTOQUE ROM] ROM FERROMAR | 0 | 7 | 303.05
2024-09-21 | ITM 02 PRINCIPAL-USINA DE BLENDAGEM SINTER FEED ESPECIAL | 3 | 27 | 886.91 | [6 empty] | 57.08 | 15.7 | 0.71 | 0.053 | 0.07 | 1.63
2024-09-21 | CAVA SAMAMBAIA BAIXO-ITM 09 ROM FERROMAR | 0 | 66 | 3418.07
2024-09-21 | PILHAO - PDE MANGABA-CAVA SAMAMBAIA INTERMEDIARIO[BOLO DE NOIVA] ESTERIL FRANCO | 0 | 23 | 1098.51
2024-09-21 | ITM 04[SUBPRODUTO]-CAVA CARRAPATO 3035 ALTO OVER | 0 | 1 | 40.75
2024-09-21 | SCALPER-CAVA CARRAPATO 5960 ALTO OVER SCALPER | 0 | 2 | 82.47
2024-09-21 | ITM 08-PATIO MANGABA[PILHA OVER] OVER | 0 | 66 | 1962.11
2024-09-21 | ITM 09-PATIO DE PRODUTOS SINTER FEED ESPECIAL | 0 | 63 | 2031.04
2024-09-21 | ITM 04[SUBPRODUTO]-ITM 02 PRINCIPAL SINTER ITM04 BLEND | 0 | 158 | 4665.52
2024-09-21 | CAVA SAMAMBAIA BAIXO-ITM 04[ESTOQUE ROM] ROM FERROMAR | 0 | 3 | 137.61
2024-09-21 | CAVA SAMAMBAIA BAIXO-CAVA CARRAPATO 3035 ALTO ESTERIL FRANCO | 0 | 1 | 41.97
2024-09-21 | PDE SAMPAIO-ITM 09 FINOS | 0 | 29 | 1429.46
2024-09-21 | ITM 04[SUBPRODUTO]-CAVA SAMPAIO FORRO OVER | 6 | 1 | 29.36
2024-09-21 | CAVA SAMPAIO-ITM 04[ESTOQUE ROM] ROM FERROMAR | 8 | 14 | 741.11
2024-09-21 | alimentacao_itm09_a |  |  | 3809 | [6 empty] | 58.12 | 9.63 | 1.86 | 0.082 | 0.22 | 4.56
2024-09-21 | ITM 02 PRINCIPAL-PATIO MANGABA[PILHA OVER] OVER | 0 | 9 | 250.75
2024-09-21 | ITM 04[SUBPRODUTO]-ITM 08 SINTER ITM04 BLEND | 0 | 129 | 3773.84
2024-09-21 | ITM 02 NOVA[B]-PATIO MANGABA[PILHA SILICOSO] SILICOSO | 0 | 28 | 845.96 | [6 empty] | 53.27 | 16.86 | 1.51 | 0.122 | 0.15 | 4.76
2024-09-21 | PATIO DE PRODUTOS-PLATAFORMA TERMINAL-SARZEDO[PILHA 9] SINTER FEED ESPECIAL | 31 | 371 | 9321.45
2024-09-21 | Média Filtro |  |  | 6153.98
2024-09-21 | PRAÇA DA 11-ITM 09 ROM FERROMAR | 0 | 58 | 3029.11
2024-09-21 | PILHA B02-PILHA B02 REJEITO TRATADO | 0 | 26 | 1089.56
2024-09-21 | ITM 04[SUBPRODUTO]-ITM 02 NOVA SINTER ITM04 BLEND | 0 | 220 | 6475.23
2024-09-21 | PDE SAMPAIO-ITM 04[ESTOQUE ROM] FINOS | 0 | 26 | 1112.59
2024-09-21 | PATIO MANGABA[PILHA SILICOSO]-ACESSO PRINCIPAL INTERNO SILICOSO | 0 | 1 | 42.37
2024-09-21 | PATIO DE PRODUTOS-PLATAFORMA TERMINAL-SARZEDO[PILHA 7] PELLET FEED | 31 | 331 | 8343.18
2024-09-21 | ITM 02 NOVA[A]-USINA DE BLENDAGEM SINTER FEED ESPECIAL | 2 | 22 | 654.9 | [6 empty] | 60.52 | 11.22 | 0.61 | 0.045 | 0.07 | 1.32
2024-09-21 | PRAÇA DA 11-ITM 04[ESTOQUE ROM] ROM ATERRO | 0 | 3 | 129.39
2024-09-21 | PRAÇA DA 11-CAVA SAMPAIO ESTERIL FRANCO | 0 | 1 | 34.77
2024-09-22 | PATIO B1-ITM 09 FINO FXTS TAS | 0 | 47 | 2168.39
2024-09-22 | PDE SAMPAIO-ITM 09 FINOS | 0 | 1 | 53.82
2024-09-22 | PDE SAMPAIO-ITM 04[ESTOQUE ROM] FINOS | 0 | 6 | 305.74
2024-09-22 | PATIO B1-ITM 02 NOVA FINO FXTS TAS | 0 | 25 | 1250.03
2024-09-22 | CAVA SAMPAIO-ITM 04[ESTOQUE ROM] ROM FERROMAR | 8 | 8 | 387.54
2024-09-22 | SUMPAO-ITM 04[ESTOQUE ROM] ROM FERROMAR | 0 | 2 | 80.7
2024-09-22 | USINA DE BLENDAGEM-ITM 08 SINTER COMUM | 0 | 4 | 121.9
2024-09-22 | VALE 4757-CAVA CARRAPATO 3035 ALTO MATERIAL VALE | 0 | 3 | 137.69
2024-09-22 | ITM 04[SUBPRODUTO]-ITM 02 NOVA SINTER ITM04 BLEND | 0 | 186 | 5399.91
2024-09-22 | PILHAO - PDE MANGABA-ITM 09 ROM FERROMAR | 7 | 49 | 2524.79
2024-09-22 | ITM 04[SUBPRODUTO]-ITM 04[SUBPRODUTO] OVER | 2 | 1 | 40.02
2024-09-22 | ITM 08-PILHA B02 REJEITO DESAGUADO | 0 | 23 | 754.92
2024-09-22 | DESAGUAMENTO DE PRODUTO ITM 8-PATIO DE PRODUTOS PELLET FEED | 39 | 141 | 4410.6 | [6 empty] | 62.61 | 7.34 | 0.81 | 0.062 | 0.08 | 1.9
2024-09-22 | alimentacao_itm09_a |  |  | 4063 | [6 empty] | 59.89 | 6.81 | 2.15 | 0.092 | 0.25 | 4.51
2024-09-22 | ITM 02 NOVA-PATIO MANGABA[PILHA OVER] OVER | 0 | 13 | 410.74
2024-09-22 | PRAÇA DA 11-ITM 09 ROM FERROMAR | 0 | 74 | 3970.07
2024-09-22 | PILHAO - PDE MANGABA-CAVA SAMAMBAIA INTERMEDIARIO[BOLO DE NOIVA] ESTERIL FRANCO | 0 | 27 | 1279.51
2024-09-22 | PILHAO - PDE MANGABA-ITM 09 MATERIAL PILHAO | 7 | 18 | 798.31
2024-09-22 | CAVA SAMAMBAIA BAIXO-CAVA SAMAMBAIA INTERMEDIARIO[BOLO DE NOIVA] ESTERIL FRANCO | 0 | 1 | 51.19
2024-09-22 | CAVA CARRAPATO 3035 ALTO-ITM 09 ROM FERROMAR | 0 | 42 | 1769.47
2024-09-22 | ITM 02 NOVA[A]-PATIO MANGABA[PILHA SILICOSO] SILICOSO | 0 | 21 | 636.08 | [6 empty] | 52.21 | 18.39 | 1.63 | 0.12 | 0.12 | 4.68
2024-09-22 | PRAÇA DA 11-ITM 04[ESTOQUE ROM] ROM FERROMAR | 0 | 5 | 207.19
2024-09-22 | Filtro 04 |  |  | 1170.18
2024-09-22 | ITM 02 NOVA[B]-USINA DE BLENDAGEM SINTER FEED ESPECIAL | 2 | 12 | 341.57 | [6 empty] | 59.7 | 12.26 | 0.64 | 0.052 | 0.08 | 1.47
2024-09-22 | ITM 02 PRINCIPAL-USINA DE BLENDAGEM SINTER FEED ESPECIAL | 3 | 26 | 795.84 | [6 empty] | 57.77 | 14.47 | 0.77 | 0.06 | 0.11 | 1.79
2024-09-22 | ITM 02 NOVA[B]-PATIO MANGABA[PILHA SILICOSO] SILICOSO | 0 | 18 | 519.17 | [6 empty] | 51.62 | 18.85 | 1.68 | 0.12 | 0.1 | 5.08
2024-09-22 | PATIO DE PRODUTOS-PLATAFORMA TERMINAL-SARZEDO[VAGAO] SINTER FEED ESPECIAL | 31 | 49 | 1236.18
2024-09-22 | ITM 02 PRINCIPAL-PATIO MANGABA[PILHA OVER] OVER | 0 | 6 | 164.16
2024-09-22 | ITM 09-PATIO DE PRODUTOS SINTER FEED ESPECIAL | 0 | 63 | 2018.95
2024-09-22 | ITM 04[SUBPRODUTO]-ITM 08 SINTER ITM04 BLEND | 0 | 170 | 4982.38
2024-09-22 | CAVA SAMAMBAIA BAIXO-ITM 04[ESTOQUE ROM] ROM FERROMAR | 0 | 11 | 558.36
2024-09-22 | ITM 08-PATIO MANGABA[PILHA OVER] OVER | 0 | 75 | 2231.84
2024-09-22 | PLATAFORMA TERMINAL-SARZEDO[PILHA 5]-PLATAFORMA TERMINAL-SARZEDO[VAGAO] SINTER FEED COMUM | 33 | 35 | 849.77
2024-09-22 | PILHA B02-PILHA B02 REJEITO TRATADO | 0 | 19 | 838.21
2024-09-22 | PATIO DE PRODUTOS-PLATAFORMA TERMINAL-SARZEDO[PILHA 7] PELLET FEED | 31 | 252 | 6388.14
2024-09-22 | ITM 02 PRINCIPAL-PATIO MANGABA[PILHA SILICOSO] SILICOSO | 0 | 34 | 996.4 | [6 empty] | 51.19 | 19.86 | 1.48 | 0.098 | 0.1 | 4.93
2024-09-22 | ITM 09-ITM 08 SINTER CORRETIVO | 0 | 75 | 2288.92
2024-09-22 | ITM 04[SUBPRODUTO]-ITM 02 PRINCIPAL SINTER ITM04 BLEND | 0 | 191 | 5617.73
2024-09-22 | Média Filtro |  |  | 6140.18
2024-09-22 | CAVA SAMAMBAIA BAIXO-ITM 09 ROM FERROMAR | 0 | 46 | 2221.46
2024-09-22 | SUMPAO-ITM 02 NOVA ROM FERROMAR | 0 | 49 | 2130.8
2024-09-22 | COMPLEXO DE FILTRAGEM-PILHA B02 REJEITO FILTRADO | 0 | 6 | 259.43
2024-09-22 | ITM 02 NOVA[A]-USINA DE BLENDAGEM SINTER FEED ESPECIAL | 2 | 18 | 554.69 | [6 empty] | 60.86 | 10.9 | 0.59 | 0.05 | 0.08 | 1.18
2024-09-22 | PFF Pilhão |  |  | 1009.47
2024-09-22 | Hematitinha Complemento ITM 09 B
2024-09-22 | Rejeito Desaguado |  |  | 2886.93 | [6 empty] | 36.66 | 42.35 | 1.18 | 0.071 | 0.16 | 3.5
2024-09-22 | Hematitinha Especial ITM 09 D
2024-09-22 | Sinter Blendagem ITM 09 A |  |  | 1737
2024-09-22 | Hematitinha Complemento ITM 09 D
2024-09-22 | Alimentação Seca ITM 08 C |  |  | 5734 | [6 empty] | 49.11465 | 23.12793 | 1.704144 | 0.1187507 | 0.1421021 | 4.253874 | 0.55 | 2898.14
2024-09-22 | Over Reprocesso |  |  | 1984
2024-09-22 | Feijãozinho ITM 02 Principal | [9 empty] | 54.82 | 14.93 | 1.83 | 0.196 | 0.08 | 4.02 | 0.64
2024-09-22 | Sinter Pátio Produtos ITM09 A
2024-09-22 | PFF Curva do Joelho |  |  | 1009.47
2024-09-22 | Sinter Terceiros TIG
2024-09-22 | Hematitinha Comum ITM 09 C
2024-09-22 | Over Descarte
2024-09-22 | Alimentação Gobal ITM 02 B |  |  | 2715 | [6 empty] | 47.51669 | 26.16441 | 1.620529 | 0.08302036 | 0.132076 | 3.69114 | 0.6247355 | 5335.68
2024-09-22 | Sinter Pátio Produtos ITM09 B
2024-09-22 | Alimentação Seca ITM 08 AB |  |  | 172
2024-09-22 | PFF Abobora
2024-09-22 | Sinter Pátio Produtos ITM09 D
2024-09-22 | CAVA SAMAMBAIA BAIXO-CAVA CARRAPATO 3035 ALTO ESTERIL FRANCO | 0 | 4 | 155.77
2024-09-22 | Sinter Pátio Produtos ITM09 C
2024-09-22 | Sinter Blendagem ITM 09 D
2024-09-22 | Hematitinha Especial ITM 09 C
2024-09-22 | Hematitinha Complemento ITM 09 C
2024-09-22 | Filtro 01 |  |  | 1542.51
2024-09-22 | Hematitinha Especial ITM 09 B
2024-09-22 | Alimentação Gobal ITM 02 A |  |  | 4937 | [6 empty] | 47.90858 | 25.62635 | 1.750999 | 0.0827963 | 0.2232566 | 3.459684 | 0.5105262 | 6529.32
2024-09-22 | alimentacao_itm09_c |  |  | 3921 | [6 empty] | 59.89 | 6.81 | 2.15 | 0.092 | 0.25 | 4.51
2024-09-22 | Rejeito Filtrado |  |  | 5850.9 | [6 empty] | 31.1 | 44.97 | 3.52 | 0.115 | 0.28 | 6.07 |  |  | 220 | 18
2024-09-22 | Alimentação Gobal ITM 02 Principal |  |  | 5072 | [6 empty] | 48.7 | 24.35 | 1.77 | 0.077 | 0.13 | 3.66 | 0.55 | 6695
2024-09-22 | Hematitinha Complemento ITM 09 A
2024-09-22 | Sinter Sarzedo |  |  | 2018.95
2024-09-22 | Filtro 03 |  |  | 1914.84
2024-09-22 | alimentacao_itm09_d |  |  | 2300 | [6 empty] | 51.91 | 19.58 | 1.74 | 0.16 | 0.16 | 3.48
2024-09-22 | Hematitinha Especial ITM 09 A |  |  | 1230
2024-09-22 | Hematitinha Comum ITM 09 A
2024-09-22 | Sinter Blendagem ITM 09 B |  |  | 1297.8
2024-09-22 | Hematitinha Comum ITM 09 D
2024-09-22 | alimentacao_itm09_b |  |  | 3662 | [6 empty] | 59.89 | 6.81 | 2.15 | 0.092 | 0.25 | 4.51
2024-09-22 | Hematitinha Comum ITM 09 B
2024-09-22 | Sinter Terceiros Vargem Grande
2024-09-22 | Sinter Blendagem ITM 09 C |  |  | 2191.5
2024-09-22 | Filtro 02 |  |  | 1223.37
2024-09-23 | ITM 02 NOVA[B]-PATIO MANGABA[PILHA SILICOSO] SILICOSO | 0 | 34 | 1071.07 | [6 empty] | 51.16 | 18.51 | 1.88 | 0.122 | 0.18 | 5.65
2024-09-23 | ITM 04[SUBPRODUTO]-ITM 02 NOVA SINTER ITM04 BLEND | 0 | 236 | 6897.52
2024-09-23 | PRAÇA DA 11-ITM 09 ROM FERROMAR | 0 | 20 | 1092.29
2024-09-23 | VALE 4757-CAVA CARRAPATO 3035 ALTO MATERIAL VALE | 0 | 5 | 186.33
2024-09-23 | ITM 08-PILHA B02 REJEITO DESAGUADO | 0 | 7 | 284.12
2024-09-23 | ITM 02 NOVA[A]-PATIO MANGABA[PILHA SILICOSO] SILICOSO | 0 | 29 | 869.9 | [6 empty] | 50.58 | 19.13 | 1.53 | 0.105 | 0.14 | 6.27
2024-09-23 | DESAGUAMENTO DE PRODUTO ITM 8-PATIO DE PRODUTOS PELLET FEED | 39 | 154 | 4867.99 | [6 empty] | 61.6 | 8.93 | 0.76 | 0.053 | 0.07 | 1.91
2024-09-23 | CAVA SAMAMBAIA BAIXO-ITM 09 ROM FERROMAR | 0 | 105 | 5355.74
2024-09-23 | ITM 02 NOVA-PATIO MANGABA[PILHA OVER] OVER | 0 | 15 | 427.6
2024-09-23 | Média Filtro |  |  | 6112.74
2024-09-23 | PILHA B02-BARRAGEM B1[PONTO ABASTECIMENTO AGUA 2] LAMA | 0 | 1 | 35.9
2024-09-23 | PLATAFORMA TERMINAL-SARZEDO[VAGAO]-PATIO B1 FINO ESPECIAL ABOBORAS FXAB | 0 | 63 | 1633.26
2024-09-23 | PRAÇA DA 11-ITM 04[ESTOQUE ROM] ROM ATERRO | 0 | 7 | 309.5
2024-09-23 | ITM 04[SUBPRODUTO]-ITM 08 SINTER ITM04 BLEND | 0 | 127 | 3688.33
2024-09-23 | ITM 09-ITM 08 SINTER CORRETIVO | 0 | 119 | 3577.84
2024-09-23 | ITM 02 NOVA[A]-USINA DE BLENDAGEM SINTER FEED ESPECIAL | 2 | 27 | 839.67 | [6 empty] | 60.77 | 10.6 | 0.39 | 0.049 | 0.08 | 1.78
2024-09-23 | SUMPAO-ITM 02 NOVA ROM FERROMAR | 0 | 57 | 2419.64
2024-09-23 | PDE SAMPAIO-ITM 09 FINOS | 0 | 10 | 497.67
2024-09-23 | CAVA SAMPAIO-ITM 04[ESTOQUE ROM] ROM FERROMAR | 8 | 7 | 340.33
2024-09-23 | PDE SAMPAIO-ITM 04[ESTOQUE ROM] FINOS | 0 | 7 | 343.06
2024-09-23 | PATIO DE PRODUTOS-PLATAFORMA TERMINAL-SARZEDO[PILHA 9] SINTER FEED ESPECIAL | 31 | 550 | 14448.75
2024-09-23 | ITM 08-PATIO MANGABA[PILHA OVER] OVER | 0 | 46 | 1536.14
2024-09-23 | CAVA SAMPAIO-ITM 09 ROM FERROMAR | 10 | 18 | 845.85
2024-09-23 | COMPLEXO DE FILTRAGEM-PILHA B02 REJEITO FILTRADO | 0 | 23 | 975.84
2024-09-23 | PILHAO - PDE MANGABA-ITM 09 MATERIAL PILHAO | 7 | 22 | 1095.94
2024-09-23 | SCALPER-SUMPAO FINOS SCALPER | 0 | 3 | 124.45
2024-09-23 | ITM 02 PRINCIPAL-USINA DE BLENDAGEM SINTER FEED ESPECIAL | 3 | 26 | 795.9 | [6 empty] | 58.26 | 13.74 | 0.64 | 0.053 | 0.12 | 1.9
2024-09-23 | ITM 02 PRINCIPAL-PATIO MANGABA[PILHA OVER] OVER | 0 | 10 | 276.13
2024-09-23 | PILHAO - PDE MANGABA-ITM 09 MATERIAL PILHAO ESPECIAL | 9 | 29 | 1486.3
2024-09-23 | ITM 02 PRINCIPAL-PATIO MANGABA[PILHA SILICOSO] SILICOSO | 0 | 39 | 1166.5 | [6 empty] | 52.47 | 17.22 | 1.72 | 0.094 | 0.24 | 5.21
2024-09-23 | SUMPAO-ITM 02 NOVA[A] SINTER COMUM | 0 | 15 | 703.6
2024-09-23 | Filtro 04 |  |  | 1201.18
2024-09-23 | ITM 02 NOVA[B]-USINA DE BLENDAGEM SINTER FEED ESPECIAL | 2 | 26 | 842.88 | [6 empty] | 59.22 | 12.53 | 0.58 | 0.049 | 0.08 | 1.87
2024-09-23 | ITM 04[SUBPRODUTO]-ITM 02 PRINCIPAL SINTER ITM04 BLEND | 0 | 168 | 5034.96
2024-09-23 | PATIO DE PRODUTOS-PLATAFORMA TERMINAL-SARZEDO[PILHA 4] SINTER FEED ESPECIAL | 31 | 138 | 3479.56
2024-09-23 | PILHAO - PDE MANGABA-ITM 04[ESTOQUE ROM] ROM FERROMAR | 10 | 4 | 183.02
2024-09-23 | PILHAO - PDE MANGABA-CAVA SAMAMBAIA INTERMEDIARIO[BOLO DE NOIVA] ESTERIL FRANCO | 0 | 17 | 784.56
2024-09-23 | ITM 09-ITM 09 ESTERIL FRANCO | 39 | 4 | 112.59
2024-09-23 | PLATAFORMA TERMINAL-SARZEDO[VAGAO]-PATIO B1 SINTER VARGEM GRANDE | 0 | 430 | 11256.7
2024-09-23 | CAVA SAMAMBAIA BAIXO-ITM 04[ESTOQUE ROM] ROM FERROMAR | 0 | 4 | 183.55
2024-09-23 | PRAÇA DA 11-CAVA SAMPAIO ESTERIL FRANCO | 0 | 2 | 78.01
2024-09-23 | PATIO MANGABA[PILHA 1]-ITM 09 SINTER FEED ESPECIAL | 0 | 2 | 84.51
2024-09-23 | CAVA SAMAMBAIA BAIXO-CAVA SAMAMBAIA INTERMEDIARIO[BOLO DE NOIVA] ESTERIL FRANCO | 0 | 6 | 264.52
2024-09-23 | PILHA B02-PILHA B02 REJEITO TRATADO | 0 | 26 | 1105.19
2024-09-23 | CAVA SAMAMBAIA BAIXO-CAVA CARRAPATO 3035 ALTO ESTERIL FRANCO | 0 | 5 | 207.21
2024-09-23 | Over Descarte |  |  | 166.8
2024-09-23 | Hematitinha Complemento ITM 09 C
2024-09-23 | Alimentação Seca ITM 08 C |  |  | 5232 | [6 empty] | 48.77908 | 22.43511 | 2.088211 | 0.1628174 | 0.2259926 | 4.751286 | 0.3840074 | 4237.33
2024-09-23 | Hematitinha Complemento ITM 09 A
2024-09-23 | Sinter Pátio Produtos ITM09 C
2024-09-23 | Sinter Terceiros TIG
2024-09-23 | Filtro 02 |  |  | 1739.64
2024-09-23 | Sinter Blendagem ITM 09 B |  |  | 4949
2024-09-23 | Sinter Blendagem ITM 09 D
2024-09-23 | Sinter Pátio Produtos ITM09 D
2024-09-23 | Hematitinha Especial ITM 09 D
2024-09-23 | Over Reprocesso |  |  | 2876.43
2024-09-23 | Sinter Blendagem ITM 09 C |  |  | 3137
2024-09-23 | PFF Pilhão
2024-09-23 | PFF Curva do Joelho
2024-09-23 | Sinter Terceiros Vargem Grande
2024-09-23 | Hematitinha Complemento ITM 09 B
2024-09-23 | alimentacao_itm09_c |  |  | 5286 | [6 empty] | 58.12 | 9.63 | 1.86 | 0.082 | 0.22 | 4.56
2024-09-23 | alimentacao_itm09_d |  |  | 2930 | [6 empty] | 50.65 | 21.19 | 1.81 | 0.125 | 0.1 | 3.89
2024-09-23 | Hematitinha Comum ITM 09 D
2024-09-23 | Hematitinha Comum ITM 09 C
2024-09-23 | Feijãozinho ITM 02 Principal |  |  | 226.8
2024-09-23 | Sinter Pátio Produtos ITM09 B
2024-09-23 | alimentacao_itm09_a |  |  | 4803 | [6 empty] | 58.12 | 9.63 | 1.86 | 0.082 | 0.22 | 4.56
2024-09-23 | Hematitinha Comum ITM 09 A
2024-09-23 | Alimentação Seca ITM 08 AB |  |  | 573 | [6 empty] | 48.77908 | 22.43511 | 2.088211 | 0.1628174 | 0.2259926 | 4.751286 | 0.3840074 | 4237.33
2024-09-23 | PFF Abobora
2024-09-23 | Hematitinha Especial ITM 09 B
2024-09-23 | alimentacao_itm09_b |  |  | 5332 | [6 empty] | 58.12 | 9.63 | 1.86 | 0.082 | 0.22 | 4.56
2024-09-23 | Rejeito Filtrado |  |  | 5508.86 | [6 empty] | 31.89 | 42.9 | 4.09 | 0.114 | 0.37 | 6.25 |  |  | 385 | 17
2024-09-23 | Sinter Sarzedo
2024-09-23 | Alimentação Gobal ITM 02 A |  |  | 5348 | [6 empty] | 45.27459 | 28.86498 | 1.673656 | 0.1085389 | 0.1468135 | 4.066064 | 0.5747138 | 7712.675
2024-09-23 | Sinter Blendagem ITM 09 A |  |  | 3269
2024-09-23 | Hematitinha Complemento ITM 09 D
2024-09-23 | PATIO B1-ITM 09 SINTER FEED ESPECIAL | 0 | 3 | 144.63
2024-09-23 | Sinter Pátio Produtos ITM09 A
2024-09-23 | Rejeito Desaguado |  |  | 3050.94 | [6 empty] | 38.03 | 40.28 | 1 | 0.067 | 0.13 | 3.86 | 0.37
2024-09-23 | ITM 09-CAVA CARRAPATO 3035 BAIXO FORRO OVER | 0 | 1 | 54.21
2024-09-23 | Hematitinha Especial ITM 09 A |  |  | 1238
2024-09-23 | Hematitinha Comum ITM 09 B
2024-09-23 | Alimentação Gobal ITM 02 Principal |  |  | 5546 | [6 empty] | 45.76 | 27.35 | 2.05 | 0.118 | 0.16 | 4.37 | 0.37 | 4339.35
2024-09-23 | Hematitinha Especial ITM 09 C
2024-09-23 | Alimentação Gobal ITM 02 B |  |  | 5324 | [6 empty] | 45.76 | 27.35 | 2.05 | 0.118 | 0.16 | 4.37 | 0.37 | 5255.035
2024-09-23 | Filtro 03 |  |  | 1408.28
2024-09-23 | Filtro 01 |  |  | 1159.76
2024-09-24 | CAVA CARRAPATO 3035 ALTO-ITM 09 ROM FERROMAR | 0 | 48 | 2141.61
2024-09-24 | PATIO MANGABA[PILHA SILICOSO]-ACESSO PRINCIPAL INTERNO SILICOSO | 0 | 9 | 377.09
2024-09-24 | Média Filtro |  |  | 6128.39
2024-09-24 | ITM 02 PRINCIPAL-PATIO MANGABA[PILHA OVER] OVER | 0 | 6 | 181.51
2024-09-24 | Sinter Pátio Produtos ITM09 D
2024-09-24 | Over Reprocesso |  |  | 2847.82
2024-09-24 | PFF Pilhão |  |  | 1085.88
2024-09-24 | PATIO DE PRODUTOS-PLATAFORMA TERMINAL-SARZEDO[PILHA 9] SINTER FEED ESPECIAL | 31 | 16 | 410.9
2024-09-24 | Sinter Terceiros TIG
2024-09-24 | Alimentação Seca ITM 08 AB |  |  | 661 | [6 empty] | 45.98756 | 28.16925 | 1.749532 | 0.08761053 | 0.314462 | 4.073361 | 0.6229477
2024-09-24 | PILHAO - PDE MANGABA-ITM 09 ROM FERROMAR | 7 | 43 | 2077.77
2024-09-24 | CAVA SAMAMBAIA BAIXO-ITM 04[ESTOQUE ROM] ROM FERROMAR | 0 | 12 | 572.37
2024-09-24 | Hematitinha Complemento ITM 09 B
2024-09-24 | Hematitinha Comum ITM 09 C
2024-09-24 | PDE SAMPAIO-ITM 04[ESTOQUE ROM] FINOS | 0 | 18 | 905.63
2024-09-24 | Alimentação Gobal ITM 02 B |  |  | 3402 | [6 empty] | 46.78 | 25.64 | 2.02 | 0.092 | 0.23 | 4.51 | 0.46 | 3511.49
2024-09-24 | ITM 02 NOVA[B]-USINA DE BLENDAGEM SINTER FEED ESPECIAL | 2 | 14 | 435.39 | [6 empty] | 59.7 | 11.76 | 0.74 | 0.053 | 0.08 | 1.74
2024-09-24 | SUMPAO-ITM 04[ESTOQUE ROM] ROM FERROMAR | 0 | 2 | 92.06
2024-09-24 | PILHA B02-PILHA B02 REJEITO TRATADO | 0 | 25 | 1137.69
2024-09-24 | ITM 08-PATIO MANGABA[PILHA OVER] OVER | 0 | 24 | 800.6
2024-09-24 | Filtro 04 |  |  | 1656.48
2024-09-24 | Over Descarte |  |  | 736.32
2024-09-24 | Filtro 03 |  |  | 1932.56
2024-09-24 | Sinter Blendagem ITM 09 A |  |  | 2300
2024-09-24 | Sinter Terceiros Vargem Grande
2024-09-24 | Sinter Pátio Produtos ITM09 C
2024-09-24 | ITM 02 PRINCIPAL-PATIO MANGABA[PILHA SILICOSO] SILICOSO | 0 | 27 | 774.4 | [6 empty] | 52.16 | 17.46 | 1.91 | 0.136 | 0.11 | 5.33
2024-09-24 | Sinter Blendagem ITM 09 C |  |  | 1228
2024-09-24 | Hematitinha Complemento ITM 09 C
2024-09-24 | PLATAFORMA TERMINAL-SARZEDO[PILHA 5]-PATIO B1 SINTER FEED ESPECIAL | 0 | 9 | 422.21
2024-09-24 | Feijãozinho ITM 02 Principal |  |  | 833.4
2024-09-24 | ITM 04[SUBPRODUTO]-ITM 02 PRINCIPAL SINTER ITM04 BLEND | 0 | 102 | 3072.93
2024-09-24 | PILHAO - PDE MANGABA-CAVA SAMAMBAIA INTERMEDIARIO[BOLO DE NOIVA] ESTERIL FRANCO | 0 | 20 | 938.51
2024-09-24 | alimentacao_itm09_d |  |  | 2750 | [6 empty] | 45.0689 | 30.40349 | 1.767511 | 0.09187892 | 0.2897982 | 2.595078 | 1.008061 | 1159.52
2024-09-24 | ITM 04[SUBPRODUTO]-ITM 08 SINTER ITM04 BLEND | 0 | 123 | 3573.08
2024-09-24 | Sinter Sarzedo |  |  | 2171.75
2024-09-24 | ITM 09-PATIO MANGABA[PILHA 2] SINTER CORRETIVO | 0 | 4 | 104.9
2024-09-24 | Hematitinha Comum ITM 09 A
2024-09-24 | Hematitinha Comum ITM 09 D
2024-09-24 | DESAGUAMENTO DE PRODUTO ITM 8-PATIO DE PRODUTOS PELLET FEED | 39 | 109 | 3441.05 | [6 empty] | 62.14 | 8.1 | 0.8 | 0.05 | 0.08 | 1.93 | 0.46
2024-09-24 | ITM 09-PATIO DE PRODUTOS PELLET FEED | 0 | 72 | 2171.75
2024-09-24 | PRAÇA DA 11-ITM 04[ESTOQUE ROM] ROM ATERRO | 0 | 10 | 421.11
2024-09-24 | alimentacao_itm09_a |  |  | 4887 | [6 empty] | 61.11 | 5.72 | 2.02 | 0.1 | 0.06 | 4.24
2024-09-24 | Alimentação Gobal ITM 02 A |  |  | 3421 | [6 empty] | 44.26397 | 28.96405 | 2.236707 | 0.08960358 | 0.2140537 | 4.72781 | 0.2999553 | 5013.21
2024-09-24 | ITM 09-FERRO VELHO ESTERIL FRANCO | 0 | 18 | 736.32
2024-09-24 | SUMPAO-ITM 02 NOVA ROM FERROMAR | 0 | 49 | 1913.88
2024-09-24 | Hematitinha Especial ITM 09 C
2024-09-24 | ITM 02 NOVA[B]-PATIO MANGABA[PILHA SILICOSO] SILICOSO | 0 | 19 | 605.15 | [6 empty] | 51.66 | 17.75 | 1.91 | 0.117 | 0.12 | 5.56
2024-09-24 | Rejeito Desaguado |  |  | 3216.68 | [6 empty] | 37.19 | 40.93 | 1.04 | 0.068 | 0.15 | 4.12 | 0.55
2024-09-24 | Alimentação Gobal ITM 02 Principal |  |  | 2979 | [6 empty] | 45.9325 | 27.13614 | 1.914654 | 0.09105307 | 0.2181634 | 4.385716 | 0.4493471 | 3745.465
2024-09-24 | Hematitinha Complemento ITM 09 A
2024-09-24 | CAVA SAMPAIO-CAVA SAMAMBAIA INTERMEDIARIO[BOLO DE NOIVA] ESTERIL FRANCO | 0 | 2 | 72.15
2024-09-24 | PRAÇA DA 11-ITM 09 HEMATITINHA COMUM | 0 | 12 | 538.87
2024-09-24 | Hematitinha Especial ITM 09 D
2024-09-24 | PFF Curva do Joelho |  |  | 1085.88
2024-09-24 | alimentacao_itm09_c |  |  | 4224 | [6 empty] | 60.29 | 5.37 | 2.19 | 0.124 | 0.13 | 5.36
2024-09-24 | COMPLEXO DE FILTRAGEM-PILHA B02 REJEITO FILTRADO | 0 | 34 | 1434.07
2024-09-24 | PILHAO - PDE MANGABA-ITM 09 MATERIAL PILHAO | 7 | 12 | 583.66
2024-09-24 | ITM 04[SUBPRODUTO]-ITM 02 NOVA SINTER ITM04 BLEND | 0 | 155 | 4556.73
2024-09-24 | PATIO DE PRODUTOS-PLATAFORMA TERMINAL-SARZEDO[PILHA 4] SINTER FEED ESPECIAL | 31 | 386 | 9965.26
2024-09-24 | ITM 08-PILHA B02 REJEITO DESAGUADO | 0 | 11 | 473.03
2024-09-24 | ITM 04[SUBPRODUTO]-PATIO MANGABA[PILHA 1] SINTER ITM04 BLEND | 0 | 191 | 5744.58
2024-09-24 | PATIO DE PRODUTOS-PATIO MANGABA[PILHA 1] ESTERIL FRANCO | 0 | 7 | 190.11
2024-09-24 | PATIO DE PRODUTOS-PLATAFORMA TERMINAL-SARZEDO[PILHA 7] PELLET FEED | 31 | 577 | 15008.69
2024-09-24 | Sinter Pátio Produtos ITM09 A
2024-09-24 | Rejeito Filtrado |  |  | 6349.84 | [6 empty] | 29.89 | 46.47 | 4 | 0.121 | 0.3 | 5.73 |  |  | 220 | 17
2024-09-24 | Filtro 01 |  |  | 1380.4
2024-09-24 | PLATAFORMA TERMINAL-SARZEDO[PILHA 5]-PATIO MANGABA[PILHA 1] SINTER COMUM | 31 | 7 | 314.34
2024-09-24 | ITM 02 NOVA[A]-USINA DE BLENDAGEM SINTER FEED ESPECIAL | 2 | 19 | 556.52 | [6 empty] | 59.88 | 11.63 | 0.75 | 0.048 | 0.11 | 1.46
2024-09-24 | ITM 09-ITM 08 SINTER CORRETIVO | 0 | 93 | 2649.92
2024-09-24 | alimentacao_itm09_b |  |  | 5090 | [6 empty] | 58.36 | 8.85 | 2.49 | 0.091 | 0.11 | 4.5
2024-09-24 | ITM 02 PRINCIPAL-USINA DE BLENDAGEM SINTER FEED ESPECIAL | 3 | 26 | 804.32 | [6 empty] | 58.01 | 13.23 | 0.95 | 0.067 | 0.1 | 2.43
2024-09-24 | CAVA SAMAMBAIA BAIXO-CAVA SAMAMBAIA INTERMEDIARIO[BOLO DE NOIVA] ESTERIL FRANCO | 0 | 10 | 448.77
2024-09-24 | CAVA SAMPAIO-ITM 09 ROM FERROMAR | 10 | 4 | 219.43
2024-09-24 | PATIO B1-ITM 09 SINTER FEED ESPECIAL | 0 | 1 | 40.21
2024-09-24 | SCALPER-ITM 08 FINOS SCALPER | 0 | 6 | 266.96
2024-09-24 | PDE SAMPAIO-ITM 09 FINOS | 0 | 10 | 522.54
2024-09-24 | PFF Antenas |  |  | 2171.75
2024-09-24 | VALE 4757-CAVA CARRAPATO 3035 ALTO MATERIAL VALE | 0 | 2 | 76.75
2024-09-24 | ITM 02 NOVA[A]-PATIO MANGABA[PILHA SILICOSO] SILICOSO | 0 | 23 | 707.2 | [6 empty] | 50.76 | 18.98 | 1.97 | 0.131 | 0.12 | 5.73
2024-09-24 | Hematitinha Especial ITM 09 B
2024-09-24 | Filtro 02 |  |  | 1380.4
2024-09-24 | Hematitinha Especial ITM 09 A |  |  | 1120
2024-09-24 | Alimentação Seca ITM 08 C |  |  | 5466 | [6 empty] | 45.98756 | 28.16925 | 1.749532 | 0.08761053 | 0.314462 | 4.073361 | 0.6229477 | 16129.71
2024-09-24 | CAVA SAMAMBAIA BAIXO-ITM 09 ROM FERROMAR | 0 | 82 | 4309.11
2024-09-24 | Sinter Blendagem ITM 09 B |  |  | 3431
2024-09-24 | Sinter Blendagem ITM 09 D
2024-09-24 | PFF Abobora
2024-09-24 | Hematitinha Comum ITM 09 B
2024-09-24 | PILHAO - PDE MANGABA-ITM 04[ESTOQUE ROM] ROM FERROMAR | 10 | 5 | 223.12
2024-09-24 | Hematitinha Complemento ITM 09 D
2024-09-24 | ITM 02 NOVA-PATIO MANGABA[PILHA OVER] OVER | 0 | 20 | 626.77
2024-09-24 | Sinter Pátio Produtos ITM09 B
2024-09-25 | Rejeito Filtrado |  |  | 5214.33 | [6 empty] | 36.25 | 36.53 | 3.85 | 0.117 | 0.28 | 6.75 |  |  | 410 | 18
2024-09-25 | Média Filtro |  |  | 6083.51
2024-09-25 | VALE 4757-CAVA CARRAPATO 3035 ALTO MATERIAL VALE | 0 | 10 | 387.56
2024-09-25 | PATIO MANGABA[PILHA 1]-USINA DE BLENDAGEM SINTER FEED ESPECIAL | 0 | 92 | 3740
2024-09-25 | Sinter Blendagem ITM 09 D
2024-09-25 | Hematitinha Complemento ITM 09 B
2024-09-25 | ITM 08-PILHA B02 REJEITO DESAGUADO | 0 | 5 | 214.25
2024-09-25 | Sinter Pátio Produtos ITM09 D
2024-09-25 | PATIO DE PRODUTOS-PLATAFORMA TERMINAL-SARZEDO[VAGAO] SINTER FEED ESPECIAL | 31 | 148 | 3712.19
2024-09-25 | PILHAO - PDE MANGABA-ITM 09 ROM FERROMAR | 7 | 26 | 1153.87
2024-09-25 | ITM 02 NOVA[A]-USINA DE BLENDAGEM SINTER FEED ESPECIAL | 2 | 31 | 904.71 | [6 empty] | 59.57 | 12.54 | 0.76 | 0.045 | 0.1 | 1.16
2024-09-25 | ITM 04[SUBPRODUTO]-ITM 02 NOVA SINTER ITM04 BLEND | 0 | 58 | 1698.29
2024-09-25 | Alimentação Gobal ITM 02 A |  |  | 4929 | [6 empty] | 46.61409 | 28.06809 | 1.330215 | 0.06633731 | 0.1581526 | 3.428165 | 0.4355423 | 3199.955
2024-09-25 | PRAÇA DA 11-ITM 04[ESTOQUE ROM] ROM FERROMAR | 0 | 5 | 211.73
2024-09-25 | PRAÇA DA 11-PATIO MANGABA[PILHA 1] ESTERIL FRANCO | 0 | 4 | 182.84
2024-09-25 | Alimentação Gobal ITM 02 Principal |  |  | 4422 | [6 empty] | 46.31287 | 28.37878 | 1.280652 | 0.06386967 | 0.1578697 | 3.618379 | 0.502782 | 3314.985
2024-09-25 | ITM 02 NOVA-PATIO MANGABA[PILHA OVER] OVER | 0 | 29 | 860.84
2024-09-25 | PFF Antenas |  |  | 1483.74
2024-09-25 | Hematitinha Comum ITM 09 D
2024-09-25 | Hematitinha Complemento ITM 09 A
2024-09-25 | Hematitinha Comum ITM 09 A
2024-09-25 | Alimentação Gobal ITM 02 B |  |  | 4877 | [6 empty] | 47.05 | 27.5 | 1.32 | 0.056 | 0.15 | 3.44 | 0.55 | 2330.36
2024-09-25 | PFF Abobora
2024-09-25 | Alimentação Seca ITM 08 AB |  |  | 150 | [6 empty] | 49.97524 | 22.0321 | 1.882395 | 0.09546348 | 0.191014 | 3.862927 | 0.5918039 | 3907.04
2024-09-25 | alimentacao_itm09_a |  |  | 4586 | [6 empty] | 59.75 | 6.82 | 2.77 | 0.085 | 0.09 | 4.18
2024-09-25 | ITM 02 PRINCIPAL-PATIO MANGABA[PILHA SILICOSO] SILICOSO | 0 | 31 | 890.92 | [6 empty] | 49.8 | 21.75 | 1.38 | 0.091 | 0.11 | 5.06
2024-09-25 | alimentacao_itm09_d |  |  | 2700
2024-09-25 | PRAÇA DA 11-ITM 09 HEMATITINHA COMUM | 0 | 10 | 407.19
2024-09-25 | PILHAO - PDE MANGABA-ITM 09 MATERIAL PILHAO ESPECIAL | 9 | 67 | 3301.91
2024-09-25 | CAVA CARRAPATO 3035 ALTO-ITM 09 ROM FERROMAR | 0 | 83 | 4160.87
2024-09-25 | PLATAFORMA TERMINAL-SARZEDO[PILHA 5]-PATIO MANGABA[PILHA 1] SINTER COMUM | 31 | 1 | 51
2024-09-25 | Filtro 01 |  |  | 1158.74
2024-09-25 | Sinter Terceiros TIG
2024-09-25 | CAVA SAMAMBAIA BAIXO-ITM 09 ROM FERROMAR | 0 | 20 | 1017.1
2024-09-25 | Hematitinha Complemento ITM 09 C
2024-09-25 | SUMPAO-ITM 02 NOVA ROM FERROMAR | 0 | 57 | 1770.62
2024-09-25 | Sinter Terceiros Vargem Grande
2024-09-25 | ITM 09-PATIO DE PRODUTOS PELLET FEED | 0 | 51 | 1483.74
2024-09-25 | Feijãozinho ITM 02 Principal |  |  | 1068.2
2024-09-25 | PILHA B02-PILHA B02 REJEITO TRATADO | 0 | 24 | 1021.03
2024-09-25 | ITM 04[SUBPRODUTO]-ITM 08 SINTER ITM04 BLEND | 0 | 102 | 2968.36
2024-09-25 | ITM 04[SUBPRODUTO]-PATIO MANGABA[PILHA 1] SINTER ITM04 BLEND | 0 | 85 | 2580.76
2024-09-25 | PDE SAMPAIO-ITM 04[ESTOQUE ROM] FINOS | 0 | 11 | 592.98
2024-09-25 | Over Reprocesso |  |  | 3855.09
2024-09-25 | PRAÇA DA 11-CAVA SAMPAIO ESTERIL FRANCO | 0 | 2 | 98.16
2024-09-25 | Hematitinha Especial ITM 09 D
2024-09-25 | ITM 04[SUBPRODUTO]-ITM 02 PRINCIPAL SINTER ITM04 BLEND | 0 | 113 | 3216.12
2024-09-25 | ITM 02 PRINCIPAL-USINA DE BLENDAGEM SINTER FEED ESPECIAL | 3 | 23 | 685.05 | [6 empty] | 56.58 | 16.48 | 0.46 | 0.044 | 0.1 | 1.82
2024-09-25 | CAVA SAMPAIO-CAVA SAMAMBAIA INTERMEDIARIO[BOLO DE NOIVA] ESTERIL FRANCO | 0 | 2 | 94.84
2024-09-25 | Sinter Pátio Produtos ITM09 C
2024-09-25 | ITM 02 NOVA[B]-USINA DE BLENDAGEM SINTER FEED ESPECIAL | 2 | 25 | 766.13 | [6 empty] | 59.39 | 12.84 | 0.54 | 0.043 | 0.08 | 1.36
2024-09-25 | alimentacao_itm09_b |  |  | 5320 | [6 empty] | 56.4 | 4.73 | 6.25 | 0.099 | 0.07 | 7.13
2024-09-25 | SCALPER-ITM 08 FINOS SCALPER | 0 | 9 | 392.48
2024-09-25 | alimentacao_itm09_c |  |  | 4374 | [6 empty] | 56.4 | 4.73 | 6.25 | 0.099 | 0.07 | 7.13
2024-09-25 | DESAGUAMENTO DE PRODUTO ITM 8-PATIO DE PRODUTOS PELLET FEED | 39 | 137 | 4346.42 | [6 empty] | 63.22 | 6.56 | 0.83 | 0.054 | 0.08 | 1.87
2024-09-25 | COMPLEXO DE FILTRAGEM-PILHA B02 REJEITO FILTRADO | 0 | 11 | 493.2
2024-09-25 | PFF Pilhão
2024-09-25 | Sinter Blendagem ITM 09 C |  |  | 313
2024-09-25 | ITM 02 PRINCIPAL-PATIO MANGABA[PILHA OVER] OVER | 0 | 6 | 195.18
2024-09-25 | Sinter Pátio Produtos ITM09 B
2024-09-25 | PILHAO - PDE MANGABA-CAVA SAMAMBAIA INTERMEDIARIO[BOLO DE NOIVA] ESTERIL FRANCO | 0 | 12 | 549.25
2024-09-25 | ITM 02 NOVA[A]-PATIO MANGABA[PILHA SILICOSO] SILICOSO | 0 | 29 | 851.76 | [6 empty] | 49.91 | 20.72 | 1.54 | 0.114 | 0.21 | 5.63
2024-09-25 | Hematitinha Complemento ITM 09 D
2024-09-25 | Hematitinha Comum ITM 09 C
2024-09-25 | PILHAO - PDE MANGABA-ITM 04[ESTOQUE ROM] MATERIAL PILHAO | 10 | 2 | 86.33
2024-09-25 | PATIO DE PRODUTOS-PLATAFORMA TERMINAL-SARZEDO[PILHA 4] SINTER FEED ESPECIAL | 31 | 377 | 9466.61
2024-09-25 | Sinter Blendagem ITM 09 B |  |  | 3217
2024-09-25 | Filtro 04 |  |  | 1369.42
2024-09-25 | ITM 09-ITM 08 SINTER CORRETIVO | 0 | 111 | 3290.63
2024-09-25 | Hematitinha Comum ITM 09 B
2024-09-25 | ITM 09-PLATAFORMA TERMINAL-SARZEDO[PILHA 9] SINTER FEED ESPECIAL | 31 | 108 | 2832.62
2024-09-25 | Over Descarte
2024-09-25 | ITM 08-PATIO MANGABA[PILHA OVER] OVER | 0 | 32 | 1052.59
2024-09-25 | Hematitinha Especial ITM 09 A |  |  | 1887
2024-09-25 | Sinter Pátio Produtos ITM09 A
2024-09-25 | Sinter Sarzedo |  |  | 4316.36
2024-09-25 | CAVA SAMAMBAIA BAIXO-CAVA SAMAMBAIA INTERMEDIARIO[BOLO DE NOIVA] ESTERIL FRANCO | 0 | 11 | 493.77
2024-09-25 | Rejeito Desaguado |  |  | 2915.39 | [6 empty] | 31.31 | 51.12 | 0.76 | 0.053 | 0.13 | 2.98 | 0.46
2024-09-25 | PFF Curva do Joelho
2024-09-25 | PRAÇA DA 11-ITM 04[ESTOQUE ROM] ROM ATERRO | 0 | 7 | 291.75
2024-09-25 | Hematitinha Especial ITM 09 B
2024-09-25 | Hematitinha Especial ITM 09 C
2024-09-25 | Filtro 03 |  |  | 1632.77
2024-09-25 | Alimentação Seca ITM 08 C |  |  | 5992 | [6 empty] | 49.97524 | 22.0321 | 1.882395 | 0.09546348 | 0.191014 | 3.862927 | 0.5918039 | 3907.04
2024-09-25 | PATIO DE PRODUTOS-PLATAFORMA TERMINAL-SARZEDO[PILHA 9] SINTER FEED ESPECIAL | 31 | 330 | 8451.39
2024-09-25 | Sinter Blendagem ITM 09 A |  |  | 1567
2024-09-25 | PATIO B1-ITM 09 FINO ESPECIAL ABOBORAS FXAB | 0 | 31 | 1700.07
2024-09-25 | PRAÇA DA 11-ITM 09 ROM FERROMAR | 0 | 15 | 688.79
2024-09-25 | Sinter Aboboras |  |  | 1700
2024-09-25 | CAVA SAMAMBAIA BAIXO-ITM 04[ESTOQUE ROM] ROM FERROMAR | 0 | 14 | 634.21
2024-09-25 | ITM 09-PATIO MANGABA[PILHA 2] SINTER CORRETIVO | 0 | 14 | 365.15
2024-09-25 | Filtro 02 |  |  | 1053.4
2024-09-25 | ITM 02 NOVA[B]-PATIO MANGABA[PILHA SILICOSO] SILICOSO | 0 | 26 | 794.19 | [6 empty] | 49.56 | 21.71 | 1.62 | 0.105 | 0.14 | 5.05
2024-09-26 | ITM 04[SUBPRODUTO]-ITM 02 NOVA SINTER ITM04 BLEND | 0 | 133 | 3931.47
2024-09-26 | ITM 02 NOVA[B]-PATIO MANGABA[PILHA SILICOSO] SILICOSO | 0 | 36 | 1064.42 | [6 empty] | 50.27 | 19.8 | 1.71 | 0.147 | 0.07 | 5.94
2024-09-26 | Hematitinha Comum ITM 09 C
2024-09-26 | PATIO DE PRODUTOS-PLATAFORMA TERMINAL-SARZEDO[PILHA 4] SINTER FEED ESPECIAL | 31 | 275 | 6853.45
2024-09-26 | Sinter Pátio Produtos ITM09 C
2024-09-26 | Sinter Sarzedo |  |  | 1757.16
2024-09-26 | CAVA CARRAPATO 3035 ALTO-ITM 09 ROM FERROMAR | 0 | 109 | 5086.73
2024-09-26 | ITM 02 NOVA-PATIO MANGABA[PILHA OVER] OVER | 0 | 17 | 523.62
2024-09-26 | alimentacao_itm09_b |  |  | 5198 | [6 empty] | 58.23 | 8.96 | 2.64 | 0.076 | 0.07 | 4.66
2024-09-26 | Hematitinha Complemento ITM 09 C
2024-09-26 | Sinter Pátio Produtos ITM09 A
2024-09-26 | Over Reprocesso |  |  | 3348
2024-09-26 | ITM 04[SUBPRODUTO]-PATIO MANGABA[PILHA 1] SINTER ITM04 BLEND | 0 | 104 | 3008.21
2024-09-26 | Sinter Blendagem ITM 09 C
2024-09-26 | ITM 04[SUBPRODUTO]-ITM 08 SINTER ITM04 BLEND | 0 | 70 | 2082.03
2024-09-26 | Rejeito Desaguado |  |  | 3304.03 | [6 empty] | 35.29 | 44.81 | 0.81 | 0.67 | 0.11 | 3.52
2024-09-26 | Over Descarte
2024-09-26 | CAVA SAMAMBAIA BAIXO-CAVA SAMAMBAIA INTERMEDIARIO[BOLO DE NOIVA] ESTERIL FRANCO | 0 | 27 | 1192.55
2024-09-26 | Sinter Aboboras
2024-09-26 | PILHAO - PDE MANGABA-CAVA SAMAMBAIA INTERMEDIARIO[BOLO DE NOIVA] ESTERIL FRANCO | 0 | 10 | 432.02
2024-09-26 | ITM 02 NOVA[A]-PATIO MANGABA[PILHA SILICOSO] SILICOSO | 0 | 37 | 1106.04 | [6 empty] | 49.2 | 21.54 | 1.51 | 0.117 | 0.1 | 5.18
2024-09-26 | Filtro 02 |  |  | 2234.91
2024-09-26 | Rejeito Filtrado |  |  | 5778 | [6 empty] | 31.79 | 44.01 | 3.8 | 0.131 | 0.28 | 5.67 |  |  | 400 | 18
2024-09-26 | PATIO DE PRODUTOS-PLATAFORMA TERMINAL-SARZEDO[PILHA 6] PELLET FEED | 31 | 575 | 14260.652
2024-09-26 | ITM 02 NOVA[B]-USINA DE BLENDAGEM SINTER FEED ESPECIAL | 2 | 27 | 818.05 | [6 empty] | 61.34 | 9.81 | 0.55 | 0.042 | 0.08 | 1.61
2024-09-26 | Alimentação Gobal ITM 02 B |  |  | 4491 | [6 empty] | 46.68 | 26.48 | 2.05 | 0.082 | 0.22 | 4.05 | 0.64 | 4316.82
2024-09-26 | alimentacao_itm09_d |  |  | 3130 | [6 empty] | 48.57 | 21.89 | 2.31 | 0.193 | 0.11 | 5.53
2024-09-26 | PFF Curva do Joelho
2024-09-26 | PRAÇA DA 11-ITM 09 ROM FERROMAR | 0 | 32 | 1409.51
2024-09-26 | Alimentação Seca ITM 08 C |  |  | 3094 | [6 empty] | 50.85292 | 20.38892 | 2.071915 | 0.09442971 | 0.16993 | 4.11935 | 0.618555 | 3733.97
2024-09-26 | ITM 02 PRINCIPAL-PATIO MANGABA[PILHA SILICOSO] SILICOSO | 0 | 45 | 1310.99 | [6 empty] | 50.27 | 19.8 | 1.71 | 0.147 | 0.07 | 5.94
2024-09-26 | PFF Antenas
2024-09-26 | ITM 08-PILHA B02 REJEITO DESAGUADO | 0 | 16 | 609.63
2024-09-26 | CAVA SAMAMBAIA BAIXO-ITM 04[ESTOQUE ROM] ROM FERROMAR | 0 | 15 | 738.14
2024-09-26 | CAVA SAMAMBAIA BAIXO-ITM 09 ROM FERROMAR | 0 | 14 | 692.22
2024-09-26 | SUMPAO-ITM 02 NOVA ROM FERROMAR | 0 | 93 | 3686.91
2024-09-26 | PRAÇA DA 11-CAVA SAMPAIO ESTERIL FRANCO | 0 | 4 | 205.5
2024-09-26 | Sinter Terceiros Vargem Grande
2024-09-26 | Sinter Blendagem ITM 09 B |  |  | 1816.2
2024-09-26 | PFF Abobora
2024-09-26 | DESAGUAMENTO DE PRODUTO ITM 8-PATIO DE PRODUTOS PELLET FEED | 39 | 117 | 3625.63 | [6 empty] | 62.02 | 8.12 | 0.89 | 0.054 | 0.07 | 1.99
2024-09-26 | alimentacao_itm09_a |  |  | 4570 | [6 empty] | 58.23 | 8.96 | 2.64 | 0.076 | 0.07 | 4.66
2024-09-26 | PRAÇA DA 11-ITM 04[ESTOQUE ROM] ROM ATERRO | 0 | 5 | 193.98
2024-09-26 | PATIO MANGABA[PILHA 1]-USINA DE BLENDAGEM SINTER FEED ESPECIAL | 0 | 78 | 3511.18
2024-09-26 | PFF Pilhão
2024-09-26 | alimentacao_itm09_c |  |  | 3466 | [6 empty] | 58.23 | 8.96 | 2.64 | 0.076 | 0.07 | 4.66
2024-09-26 | ITM 09-ITM 02 PRINCIPAL SINTER CORRETIVO | 0 | 57 | 1724.29
2024-09-26 | PDE SAMPAIO-ITM 04[ESTOQUE ROM] FINOS | 0 | 13 | 659.78
2024-09-26 | Média Filtro |  |  | 6098.79
2024-09-26 | Filtro 01 |  |  | 1253.73
2024-09-26 | ITM 09-ITM 08 SINTER CORRETIVO | 0 | 87 | 2474.73
2024-09-26 | PRAÇA DA 11-ITM 09 HEMATITINHA COMUM | 0 | 18 | 532.33
2024-09-26 | SCALPER-ITM 08 FINOS SCALPER | 0 | 13 | 540.12
2024-09-26 | Alimentação Gobal ITM 02 A |  |  | 4664 | [6 empty] | 45.47586 | 28.25873 | 1.907407 | 0.09312442 | 0.1578605 | 4.170244 | 0.64 | 6197.77
2024-09-26 | PILHAO - PDE MANGABA-ITM 09 MATERIAL PILHAO ESPECIAL | 9 | 34 | 1686.86
2024-09-26 | ITM 02 PRINCIPAL-USINA DE BLENDAGEM SINTER FEED ESPECIAL | 3 | 35 | 1055.99 | [6 empty] | 56.1 | 17.02 | 0.55 | 0.053 | 0.07 | 1.87
2024-09-26 | VALE 4757-CAVA CARRAPATO 3035 ALTO MATERIAL VALE | 0 | 4 | 168.83
2024-09-26 | Alimentação Seca ITM 08 AB |  |  | 1952 | [6 empty] | 50.85292 | 20.38892 | 2.071915 | 0.09442971 | 0.16993 | 4.11935 | 0.618555
2024-09-26 | Filtro 03 |  |  | 872.16
2024-09-26 | Hematitinha Comum ITM 09 D
2024-09-26 | Sinter Pátio Produtos ITM09 D
2024-09-26 | ITM 08-PATIO MANGABA[PILHA OVER] OVER | 0 | 32 | 947.22
2024-09-26 | COMPLEXO DE FILTRAGEM-PILHA B02 REJEITO FILTRADO | 0 | 9 | 404.56
2024-09-26 | Sinter Pátio Produtos ITM09 B
2024-09-26 | Hematitinha Comum ITM 09 A
2024-09-26 | Hematitinha Comum ITM 09 B
2024-09-26 | Hematitinha Complemento ITM 09 A
2024-09-26 | PILHAO - PDE MANGABA-BARRAGEM B1[PONTO ABASTECIMENTO AGUA 2] ESTERIL PILHAO | 10 | 1 | 45.24
2024-09-26 | Filtro 04 |  |  | 1417.2
2024-09-26 | Sinter Blendagem ITM 09 D
2024-09-26 | Feijãozinho ITM 02 Principal |  |  | 714.85 | [6 empty] | 51.61 | 19.52 | 1.88 | 0.083 | 0.11 | 4.2 | 0.64
2024-09-26 | Hematitinha Especial ITM 09 A |  |  | 2134
2024-09-26 | ITM 02 PRINCIPAL-PATIO MANGABA[PILHA OVER] OVER | 0 | 2 | 54.31
2024-09-26 | Hematitinha Complemento ITM 09 D
2024-09-26 | Alimentação Gobal ITM 02 Principal |  |  | 4289 | [6 empty] | 47.2008 | 26.09148 | 1.856527 | 0.09098374 | 0.1947272 | 3.898362 | 0.6189738 | 7380.59
2024-09-26 | ITM 09-PATIO DE PRODUTOS PELLET FEED | 0 | 57 | 1757.16
2024-09-26 | ITM 04[SUBPRODUTO]-ITM 02 PRINCIPAL SINTER ITM04 BLEND | 0 | 235 | 7083.74
2024-09-26 | PILHA B02-PILHA B02 REJEITO TRATADO | 0 | 17 | 697.39
2024-09-26 | Sinter Terceiros TIG
2024-09-26 | SCALPER-CAVA CARRAPATO 5960 ALTO OVER SCALPER | 0 | 6 | 259.6
2024-09-26 | Hematitinha Especial ITM 09 C
2024-09-26 | Hematitinha Complemento ITM 09 B
2024-09-26 | Hematitinha Especial ITM 09 D
2024-09-26 | ITM 02 NOVA[A]-USINA DE BLENDAGEM SINTER FEED ESPECIAL | 2 | 31 | 934.08 | [6 empty] | 59.01 | 12.99 | 0.62 | 0.049 | 0.07 | 1.71
2024-09-26 | Sinter Blendagem ITM 09 A |  |  | 1989.9
2024-09-26 | PRAÇA DA 11-CAVA SAMAMBAIA ALTO ESTERIL FRANCO | 0 | 2 | 86.53
2024-09-26 | Hematitinha Especial ITM 09 B
2024-09-27 | Hematitinha Especial ITM 09 C
2024-09-27 | SCALPER-CAVA CARRAPATO 5960 ALTO OVER SCALPER | 0 | 3 | 126.43
2024-09-27 | PATIO DE PRODUTOS-PLATAFORMA TERMINAL-SARZEDO[PILHA 9] SINTER FEED ESPECIAL | 31 | 108 | 2725.24
2024-09-27 | PATIO MANGABA[PILHA 1]-USINA DE BLENDAGEM SINTER FEED ESPECIAL | 0 | 54 | 2604.89
2024-09-27 | Alimentação Seca ITM 08 AB
2024-09-27 | Rejeito Desaguado |  |  | 2008.4 | [6 empty] | 35.93 | 42.38 | 1.13 | 0.079 | 0.1 | 4.63 | 0.37
2024-09-27 | Média Filtro |  |  | 6069.63
2024-09-27 | PDE SAMPAIO-ITM 04[ESTOQUE ROM] FINOS | 0 | 6 | 308.13
2024-09-27 | PFF Pilhão
2024-09-27 | ITM 09-ITM 02 PRINCIPAL SINTER CORRETIVO | 0 | 35 | 1185.79
2024-09-27 | Hematitinha Especial ITM 09 A |  |  | 1830
2024-09-27 | CAVA SAMAMBAIA BAIXO-ITM 09 ROM FERROMAR | 0 | 20 | 952.21
2024-09-27 | ITM 02 NOVA[A]-USINA DE BLENDAGEM SINTER FEED ESPECIAL | 2 | 25 | 781.18 | [6 empty] | 59.54 | 12.14 | 0.54 | 0.046 | 0.11 | 1.85
2024-09-27 | Hematitinha Comum ITM 09 C
2024-09-27 | PATIO MANGABA[SILICOSO]-ACESSO PORTARIA ITAMINAS SILICOSO | 39 | 11 | 454.57
2024-09-27 | CAVA SAMAMBAIA BAIXO-ITM 04[ESTOQUE ROM] ROM FERROMAR | 0 | 24 | 1114.6
2024-09-27 | Sinter Pátio Produtos ITM09 C
2024-09-27 | PFF Abobora
2024-09-27 | ITM 02 NOVA[B]-USINA DE BLENDAGEM SINTER FEED ESPECIAL | 2 | 16 | 496.43 | [6 empty] | 59.76 | 11.8 | 0.66 | 0.048 | 0.09 | 1.68
2024-09-27 | Alimentação Gobal ITM 02 A |  |  | 4805 | [6 empty] | 45.62589 | 28.21633 | 1.987168 | 0.09072719 | 0.14 | 3.945381 | 1.023612 | 4888.62
2024-09-27 | VALE 4757-CAVA CARRAPATO 3035 ALTO MATERIAL VALE | 0 | 2 | 86.51
2024-09-27 | SCALPER-ITM 08 FINOS SCALPER | 0 | 21 | 872.09
2024-09-27 | Over Descarte
2024-09-27 | COMPLEXO DE FILTRAGEM-PILHA B02 REJEITO FILTRADO | 0 | 30 | 1347.08
2024-09-27 | Sinter Terceiros TIG
2024-09-27 | Hematitinha Comum ITM 09 B
2024-09-27 | ITM 02 NOVA-PATIO MANGABA[PILHA OVER] OVER | 0 | 12 | 374.39
2024-09-27 | Filtro 04 |  |  | 1596.74
2024-09-27 | Hematitinha Especial ITM 09 B
2024-09-27 | Sinter Terceiros Vargem Grande
2024-09-27 | PRAÇA DA 11-ITM 09 ROM ATERRO | 0 | 41 | 2159.95
2024-09-27 | PATIO DE PRODUTOS-PLATAFORMA TERMINAL-SARZEDO[PILHA 4] SINTER FEED ESPECIAL | 31 | 121 | 2977.478
2024-09-27 | CAVA SAMAMBAIA BAIXO-CAVA SAMAMBAIA INTERMEDIARIO[BOLO DE NOIVA] ESTERIL FRANCO | 0 | 1 | 46.42
2024-09-27 | Filtro 02 |  |  | 2075.58
2024-09-27 | PATIO DE PRODUTOS-PLATAFORMA TERMINAL-SARZEDO[VAGAO] SINTER FEED ESPECIAL | 31 | 101 | 2557.25
2024-09-27 | Sinter Blendagem ITM 09 B
2024-09-27 | PATIO DE PRODUTOS-PLATAFORMA TERMINAL-SARZEDO[PILHA 7] PELLET FEED | 31 | 317 | 7638.61
2024-09-27 | Filtro 01 |  |  | 904.74
2024-09-27 | Hematitinha Comum ITM 09 A
2024-09-27 | DESAGUAMENTO DE PRODUTO ITM 8-PATIO DE PRODUTOS PELLET FEED | 39 | 141 | 4346.22 | [6 empty] | 62.31 | 7.76 | 0.84 | 0.057 | 0.07 | 1.98 |  |  |  | 22
2024-09-27 | Sinter Pátio Produtos ITM09 A
2024-09-27 | Sinter Blendagem ITM 09 A |  |  | 1516.5
2024-09-27 | ITM 02 NOVA[B]-PATIO MANGABA[PILHA SILICOSO] SILICOSO | 0 | 17 | 540.61 | [6 empty] | 50.18 | 20.35 | 1.48 | 0.117 | 0.21 | 5.7
2024-09-27 | PDE SAMPAIO-ITM 09 FINOS | 0 | 47 | 2395.86
2024-09-27 | Hematitinha Especial ITM 09 D
2024-09-27 | Alimentação Gobal ITM 02 B |  |  | 2566 | [6 empty] | 46.01857 | 28.97987 | 1.310884 | 0.08636407 | 0.1254563 | 3.378175 | 0.8854468 | 4888.62
2024-09-27 | Sinter TAS
2024-09-27 | alimentacao_itm09_b |  |  | 4681 | [6 empty] | 59.01 | 3.61 | 4.41 | 0.091 | 0.1 | 6.82
2024-09-27 | ITM 02 NOVA[A]-PATIO MANGABA[PILHA SILICOSO] SILICOSO | 0 | 30 | 916.1 | [6 empty] | 51.08 | 19.39 | 1.61 | 0.122 | 0.12 | 5.32
2024-09-27 | ITM 02 PRINCIPAL-USINA DE BLENDAGEM SINTER FEED ESPECIAL | 3 | 43 | 1343.03 | [6 empty] | 56.71 | 16.09 | 0.69 | 0.054 | 0.08 | 1.8
2024-09-27 | SUMPAO-ITM 02 NOVA ROM FERROMAR | 0 | 63 | 2710.1
2024-09-27 | CAVA SAMAMBAIA ALTO-BARRAGEM B4 ESTERIL FRANCO | 0 | 1 | 49.6
2024-09-27 | PFF Curva do Joelho
2024-09-27 | Alimentação Gobal ITM 02 Principal |  |  | 4380 | [6 empty] | 47.94266 | 25.3938 | 1.58447 | 0.1064674 | 0.12 | 3.85713 | 0.7963489 | 4695.12
2024-09-27 | PILHAO - PDE MANGABA-ITM 09 MATERIAL PILHAO ESPECIAL | 9 | 33 | 1766.69
2024-09-27 | alimentacao_itm09_a |  |  | 3950 | [6 empty] | 59.87 | 4.31 | 2.59 | 0.068 | 0.2 | 6.92
2024-09-27 | ITM 09-PATIO DE PRODUTOS PELLET FEED | 0 | 146 | 4835.51
2024-09-27 | alimentacao_itm09_c |  |  | 4623 | [6 empty] | 59.01 | 3.61 | 4.41 | 0.091 | 0.1 | 6.82
2024-09-27 | Filtro 03 |  |  | 1436.94
2024-09-27 | ITM 09-ITM 08 SINTER CORRETIVO | 0 | 65 | 2017.4
2024-09-27 | PATIO DE PRODUTOS-PLATAFORMA TERMINAL-SARZEDO[VAGAO 2] SINTER FEED ESPECIAL | 31 | 230 | 5726.64
2024-09-27 | ITM 08-PATIO MANGABA[PILHA OVER] OVER | 0 | 41 | 1242.56
2024-09-27 | ITM 04[SUBPRODUTO]-ITM 08 SINTER ITM04 BLEND | 0 | 63 | 1855.98
2024-09-27 | Rejeito Filtrado |  |  | 6014 | [6 empty] | 31.43 | 44.65 | 3.51 | 0.123 | 0.27 | 5.9 |  |  | 300 | 18
2024-09-27 | CAVA CARRAPATO 3035 ALTO-ITM 09 ROM FERROMAR | 0 | 154 | 6810.97
2024-09-27 | PFF Antenas |  |  | 4835.51
2024-09-27 | ITM 02 PRINCIPAL-PATIO MANGABA[PILHA OVER] OVER | 0 | 10 | 288.74
2024-09-27 | PRAÇA DA 11-ITM 09 HEMATITINHA COMUM | 0 | 5 | 144.35
2024-09-27 | Over Reprocesso |  |  | 4317
2024-09-27 | Feijãozinho ITM 02 Principal |  |  | 1059.33 | [6 empty] | 54.16 | 15.66 | 1.65 | 0.105 | 0.09 | 4.7 | 0.81
2024-09-27 | alimentacao_itm09_d |  |  | 2503 | [6 empty] | 48.89 | 22.45 | 1.99 | 0.121 | 0.13 | 4.93
2024-09-27 | Sinter Blendagem ITM 09 D
2024-09-27 | ITM 02 PRINCIPAL-PATIO MANGABA[PILHA SILICOSO] SILICOSO | 0 | 48 | 1374.6 | [6 empty] | 51.94 | 17.48 | 1.71 | 0.128 | 0.09 | 5.91
2024-09-27 | Hematitinha Complemento ITM 09 B
2024-09-27 | Sinter Pátio Produtos ITM09 B
2024-09-27 | Hematitinha Comum ITM 09 D
2024-09-27 | PILHAO - PDE MANGABA-ITM 04[ESTOQUE ROM] MATERIAL PILHAO | 10 | 2 | 100.61
2024-09-27 | PILHA B02-PILHA B02 REJEITO TRATADO | 0 | 14 | 576.8
2024-09-27 | CAVA SAMAMBAIA BAIXO-CAVA CARRAPATO 3035 ALTO ESTERIL FRANCO | 0 | 1 | 51.63
2024-09-27 | ITM 04[SUBPRODUTO]-ITM 02 PRINCIPAL SINTER ITM04 BLEND | 0 | 154 | 4622.57
2024-09-27 | Alimentação Seca ITM 08 C |  |  | 7264 | [6 empty] | 49.07515 | 20.73401 | 3.822668 | 0.1049444 | 0.1427427 | 4.294705 | 0.7774175 | 3129.58
2024-09-27 | Hematitinha Complemento ITM 09 C
2024-09-27 | Hematitinha Complemento ITM 09 D
2024-09-27 | PRAÇA DA 11-ITM 09 ROM FERROMAR | 0 | 2 | 91.05
2024-09-27 | ITM 04[SUBPRODUTO]-ITM 02 NOVA SINTER ITM04 BLEND | 0 | 130 | 3807.93
2024-09-27 | PRAÇA DA 11-ITM 04[ESTOQUE ROM] ROM ATERRO | 0 | 6 | 273.21
2024-09-27 | Hematitinha Complemento ITM 09 A
2024-09-27 | PILHAO - PDE MANGABA-CAVA SAMAMBAIA INTERMEDIARIO[BOLO DE NOIVA] ESTERIL FRANCO | 0 | 24 | 1142.34
2024-09-27 | ITM 08-PILHA B02 REJEITO DESAGUADO | 0 | 21 | 770.26
2024-09-27 | Sinter Blendagem ITM 09 C
2024-09-27 | ITM 04[SUBPRODUTO]-PATIO MANGABA[PILHA 1] SINTER ITM04 BLEND | 0 | 251 | 7856.1
2024-09-27 | Sinter Pátio Produtos ITM09 D
2024-09-27 | Sinter Sarzedo |  |  | 4835.51
2024-09-28 | Hematitinha Especial ITM 09 B
2024-09-28 | alimentacao_itm09_c |  |  | 4991 | [6 empty] | 57.64 | 8.65 | 2.72 | 0.091 | 0.22 | 5.42
2024-09-28 | Sinter Blendagem ITM 09 D
2024-09-28 | Alimentação Gobal ITM 02 A |  |  | 4490 | [6 empty] | 46.23288 | 28.60062 | 1.436456 | 0.08142993 | 0.1436537 | 3.207322 | 0.7241892 | 5226.245
2024-09-28 | Filtro 02 |  |  | 1448.4
2024-09-28 | Sinter TAS
2024-09-28 | Feijãozinho ITM 02 Principal |  |  | 921.5
2024-09-28 | Over Reprocesso |  |  | 4185
2024-09-28 | PFF Abobora
2024-09-28 | Hematitinha Comum ITM 09 D
2024-09-28 | alimentacao_itm09_b |  |  | 5065 | [6 empty] | 57.64 | 8.65 | 2.72 | 0.091 | 0.22 | 5.42
2024-09-28 | Hematitinha Complemento ITM 09 A
2024-09-28 | Filtro 04 |  |  | 1593.24
2024-09-28 | Sinter Blendagem ITM 09 A |  |  | 1993.5
2024-09-28 | Alimentação Gobal ITM 02 Principal |  |  | 4231 | [6 empty] | 48.13486 | 25.01389 | 1.716719 | 0.08385786 | 0.1036612 | 3.823711 | 0.64 | 5801.22
2024-09-28 | Sinter Terceiros TIG
2024-09-28 | Hematitinha Especial ITM 09 D
2024-09-28 | Hematitinha Comum ITM 09 B
2024-09-28 | Hematitinha Especial ITM 09 A |  |  | 1503
2024-09-28 | Alimentação Seca ITM 08 AB
2024-09-28 | Sinter Pátio Produtos ITM09 C
2024-09-28 | Sinter Pátio Produtos ITM09 A
2024-09-28 | PFF Curva do Joelho
2024-09-28 | Hematitinha Complemento ITM 09 B
2024-09-28 | Alimentação Seca ITM 08 C |  |  | 7372.2 | [6 empty] | 51.41562 | 19.57981 | 2.027556 | 0.08581322 | 0.1137135 | 4.261858 | 0.64 | 3469.95
2024-09-28 | alimentacao_itm09_d |  |  | 2609 | [6 empty] | 49.98 | 21.4 | 1.74 | 0.094 | 0.12 | 4.77
2024-09-28 | PFF Antenas |  |  | 2663.09
2024-09-28 | Rejeito Filtrado |  |  | 5987 | [6 empty] | 30.77 | 45.93 | 3.22 | 0.105 | 0.26 | 5.96 |  |  | 350 | 18
2024-09-28 | Sinter Pátio Produtos ITM09 D
2024-09-28 | Rejeito Desaguado |  |  | 2120.54 | [6 empty] | 33.47 | 47.36 | 0.62 | 0.046 | 0.14 | 3.41 | 0.37
2024-09-28 | Alimentação Gobal ITM 02 B |  |  | 4293 | [6 empty] | 46.57043 | 27.85843 | 1.519708 | 0.08316382 | 0.1390115 | 3.39115 | 0.7125763 | 6062.495
2024-09-28 | Hematitinha Comum ITM 09 A
2024-09-28 | Hematitinha Comum ITM 09 C
2024-09-28 | Filtro 01 |  |  | 1400.4
2024-09-28 | Over Descarte
2024-09-28 | Sinter Terceiros Vargem Grande
2024-09-28 | Sinter Sarzedo |  |  | 5356.18
2024-09-28 | Hematitinha Complemento ITM 09 C
2024-09-28 | Hematitinha Complemento ITM 09 D
2024-09-28 | Sinter Blendagem ITM 09 B
2024-09-28 | Filtro 03 |  |  | 1544.96
2024-09-28 | PFF Pilhão |  |  | 2663.09
2024-09-28 | Hematitinha Especial ITM 09 C
2024-09-28 | Sinter Pátio Produtos ITM09 B
2024-09-28 | PILHAO - PDE MANGABA-ITM 04[ESTOQUE ROM] MATERIAL PILHAO | 10 | 1 | 58.35
2024-09-28 | ITM 02 PRINCIPAL-PATIO MANGABA[PILHA OVER] OVER | 0 | 3 | 83.86
2024-09-28 | ITM 02 NOVA-PATIO MANGABA[PILHA OVER] OVER | 0 | 15 | 493.14
2024-09-28 | ITM 09-ITM 02 PRINCIPAL SINTER CORRETIVO | 0 | 33 | 1071.96
2024-09-28 | PDE SAMPAIO-ITM 09 FINOS | 0 | 4 | 200.66
2024-09-28 | PATIO MANGABA[PILHA 1]-USINA DE BLENDAGEM SINTER FEED ESPECIAL | 0 | 81 | 3386.93
2024-09-28 | PATIO DE PRODUTOS-PLATAFORMA TERMINAL-SARZEDO[PILHA 6] PELLET FEED | 31 | 499 | 12409.93
2024-09-28 | alimentacao_itm09_a |  |  | 4202 | [6 empty] | 57.64 | 8.65 | 2.72 | 0.091 | 0.22 | 5.42
2024-09-28 | ITM 02 PRINCIPAL-USINA DE BLENDAGEM SINTER FEED ESPECIAL | 3 | 35 | 1111.25 | [6 empty] | 57.87 | 14.42 | 0.78 | 0.052 | 0.08 | 1.67
2024-09-28 | ITM 04[SUBPRODUTO]-ITM 08 SINTER ITM04 BLEND | 0 | 117 | 3439.89
2024-09-28 | PRAÇA DA 11-CAVA SAMPAIO ESTERIL FRANCO | 0 | 5 | 227.41
2024-09-28 | PRAÇA DA 11-ITM 04[ESTOQUE ROM] ROM ATERRO | 0 | 8 | 358.92
2024-09-28 | PATIO DE PRODUTOS-PLATAFORMA TERMINAL-SARZEDO[PILHA 7] PELLET FEED | 31 | 258 | 6561.88
2024-09-28 | SUMPAO-ITM 02 NOVA ROM FERROMAR | 0 | 73 | 3109.44
2024-09-28 | PRAÇA DA 11-PRAÇA DA 11 HEMATITINHA COMUM | 0 | 1 | 53.77
2024-09-28 | PATIO MANGABA[PILHA 1]-ITM 08 ROM ATERRO | 0 | 10 | 400.68
2024-09-28 | CAVA CARRAPATO 3035 ALTO-ITM 09 ROM FERROMAR | 0 | 209 | 9219.46
2024-09-28 | ITM 04[SUBPRODUTO]-ITM 02 PRINCIPAL SINTER ITM04 BLEND | 0 | 134 | 4006.73
2024-09-28 | PATIO MANGABA[PILHA 1]-BARRAGEM B1[PONTO ABASTECIMENTO AGUA 2] ESTERIL FRANCO | 0 | 2 | 91.62
2024-09-28 | PILHA B02-PILHA B02 REJEITO TRATADO | 0 | 17 | 725.83
2024-09-28 | ITM 04[SUBPRODUTO]-ITM 02 NOVA SINTER ITM04 BLEND | 0 | 150 | 4427.17
2024-09-28 | Média Filtro |  |  | 6066.68
2024-09-28 | PRAÇA DA 11-ITM 09 ROM ATERRO | 0 | 5 | 285.45
2024-09-28 | CAVA SAMAMBAIA BAIXO-ITM 09 ROM FERROMAR | 0 | 27 | 1270.35
2024-09-28 | PDE SAMPAIO-ITM 04[ESTOQUE ROM] FINOS | 0 | 12 | 620.4
2024-09-28 | ITM 08-PATIO MANGABA[PILHA OVER] OVER | 0 | 41 | 1182.72
2024-09-28 | PILHAO - PDE MANGABA-CAVA SAMAMBAIA INTERMEDIARIO[BOLO DE NOIVA] ESTERIL FRANCO | 0 | 18 | 796.34
2024-09-28 | PRAÇA DA 11-ITM 09 HEMATITINHA COMUM | 0 | 29 | 844.69
2024-09-28 | CAVA SAMAMBAIA BAIXO-ITM 04[ESTOQUE ROM] ROM FERROMAR | 0 | 19 | 879.78
2024-09-28 | ITM 02 NOVA[B]-USINA DE BLENDAGEM SINTER FEED ESPECIAL | 2 | 28 | 898.82 | [6 empty] | 59.72 | 11.92 | 0.73 | 0.053 | 0.09 | 1.56
2024-09-28 | ITM 02 NOVA[A]-PATIO MANGABA[PILHA SILICOSO] SILICOSO | 0 | 23 | 690.11 | [6 empty] | 48.73 | 23.43 | 1.23 | 0.088 | 0.24 | 5.01
2024-09-28 | Sinter Blendagem ITM 09 C
2024-09-28 | ITM 09-ITM 08 SINTER CORRETIVO | 0 | 88 | 2757.51
2024-09-28 | ITM 09-PATIO DE PRODUTOS PELLET FEED | 0 | 172 | 5356.18
2024-09-28 | PATIO B1-ITM 09 FINO FXTS TAS | 0 | 34 | 1521.93
2024-09-28 | ITM 02 NOVA[A]-USINA DE BLENDAGEM SINTER FEED ESPECIAL | 2 | 25 | 777.48 | [6 empty] | 59.49 | 12.6 | 0.56 | 0.047 | 0.1 | 1.4
2024-09-28 | CAVA SAMAMBAIA ALTO-BARRAGEM B4 ESTERIL FRANCO | 0 | 6 | 243.39
2024-09-28 | ITM 08-PILHA B02 REJEITO DESAGUADO | 0 | 5 | 207.54
2024-09-28 | ITM 02 NOVA[B]-PATIO MANGABA[PILHA SILICOSO] SILICOSO | 0 | 26 | 821.72 | [6 empty] | 50.55 | 20.47 | 1.42 | 0.097 | 0.12 | 5.28
2024-09-28 | COMPLEXO DE FILTRAGEM-PILHA B02 REJEITO FILTRADO | 0 | 18 | 759.07
2024-09-28 | ITM 04[SUBPRODUTO]-PATIO MANGABA[PILHA 1] SINTER ITM04 BLEND | 0 | 161 | 4646.48
2024-09-28 | PRAÇA DA 11-BARRAGEM B4 ESTERIL FRANCO | 0 | 2 | 90.11
2024-09-28 | PRAÇA DA 11-CAVA SAMAMBAIA ALTO ESTERIL FRANCO | 0 | 4 | 196.79
2024-09-28 | ITM 02 PRINCIPAL-PATIO MANGABA[PILHA SILICOSO] SILICOSO | 0 | 54 | 1591.94 | [6 empty] | 50.81 | 20.15 | 1.45 | 0.091 | 0.1 | 5.24
2024-09-28 | DESAGUAMENTO DE PRODUTO ITM 8-PATIO DE PRODUTOS PELLET FEED | 39 | 151 | 4650.01 | [6 empty] | 62.01 | 8.11 | 0.71 | 0.048 | 0.07 | 1.93
2024-09-28 | PILHAO - PDE MANGABA-ITM 09 ROM FERROMAR | 7 | 23 | 1141.36
2024-09-29 | CAVA SAMAMBAIA BAIXO-CAVA CARRAPATO 3035 ALTO ESTERIL FRANCO | 0 | 5 | 223.13
2024-09-29 | ITM 04[SUBPRODUTO]-ITM 02 PRINCIPAL SINTER ITM04 BLEND | 0 | 131 | 3926.51
2024-09-29 | PATIO DE PRODUTOS-PLATAFORMA TERMINAL-SARZEDO[PILHA 7] PELLET FEED | 31 | 104 | 2636.064
2024-09-29 | ITM 02 NOVA[B]-PATIO MANGABA[PILHA SILICOSO] SILICOSO | 0 | 30 | 944.43 | [6 empty] | 50.63 | 20.65 | 1.16 | 0.092 | 0.23 | 5.1
2024-09-29 | DESAGUAMENTO DE PRODUTO ITM 8-PATIO DE PRODUTOS PELLET FEED | 39 | 122 | 3757.8 | [6 empty] | 63.32 | 6.66 | 0.58 | 0.047 | 0.06 | 1.86
2024-09-29 | Média Filtro |  |  | 6043.69
2024-09-29 | PRAÇA DA 11-ITM 09 HEMATITINHA COMUM | 0 | 2 | 60.62
2024-09-29 | Alimentação Seca ITM 08 C |  |  | 7224 | [6 empty] | 52.13639 | 17.36236 | 1.946655 | 0.1081871 | 0.1560092 | 5.396991 | 0.7296212 | 3257.24
2024-09-29 | ITM 04[SUBPRODUTO]-PATIO MANGABA[PILHA 1] SINTER ITM04 BLEND | 0 | 111 | 3223.23
2024-09-29 | ITM 09-CAVA CARRAPATO 3035 BAIXO FORRO OVER | 0 | 5 | 231.01
2024-09-29 | PDE SAMPAIO-ITM 09 FINOS | 0 | 46 | 2456.18
2024-09-29 | SUMPAO-ITM 02 NOVA ROM FERROMAR | 0 | 38 | 1598.4
2024-09-29 | PATIO MANGABA[PILHA 1]-USINA DE BLENDAGEM SINTER FEED ESPECIAL | 0 | 9 | 388.94
2024-09-29 | Hematitinha Complemento ITM 09 D
2024-09-29 | Sinter Pátio Produtos ITM09 B
2024-09-29 | PATIO DE PRODUTOS-PLATAFORMA TERMINAL-SARZEDO[VAGAO] SINTER FEED ESPECIAL | 31 | 82 | 2031.59
2024-09-29 | PILHA B02-PILHA B02 REJEITO TRATADO | 0 | 32 | 1336.22
2024-09-29 | ITM 02 PRINCIPAL-PATIO MANGABA[PILHA OVER] OVER | 0 | 6 | 207.56
2024-09-29 | PRAÇA DA 11-CAVA SAMAMBAIA ALTO ESTERIL FRANCO | 0 | 4 | 186.6
2024-09-29 | alimentacao_itm09_a |  |  | 4040 | [6 empty] | 59.77 | 6.47 | 2.4 | 0.069 | 0.36 | 4.89
2024-09-29 | ITM 02 PRINCIPAL-PATIO MANGABA[PILHA SILICOSO] SILICOSO | 0 | 35 | 1012.32 | [6 empty] | 50.71 | 20.5 | 1.15 | 0.104 | 0.07 | 5.32
2024-09-29 | ITM 02 NOVA-PATIO MANGABA[PILHA OVER] OVER | 0 | 21 | 657.48
2024-09-29 | ITM 08-PILHA B02 REJEITO DESAGUADO | 0 | 9 | 382.99
2024-09-29 | Hematitinha Complemento ITM 09 B
2024-09-29 | ITM 02 PRINCIPAL-USINA DE BLENDAGEM SINTER FEED ESPECIAL | 3 | 22 | 693.07 | [6 empty] | 57 | 16.06 | 0.42 | 0.042 | 0.06 | 1.69
2024-09-29 | COMPLEXO DE FILTRAGEM-PILHA B02 REJEITO FILTRADO | 0 | 15 | 649.77
2024-09-29 | ITM 02 NOVA[A]-USINA DE BLENDAGEM SINTER FEED ESPECIAL | 2 | 30 | 931.2 | [6 empty] | 58.63 | 13.96 | 0.42 | 0.043 | 0.09 | 1.52
2024-09-29 | CAVA SAMAMBAIA BAIXO-ITM 04[ESTOQUE ROM] ROM FERROMAR | 0 | 11 | 560.24
2024-09-29 | Sinter Sarzedo |  |  | 3559.26
2024-09-29 | ITM 02 NOVA[A]-PATIO MANGABA[PILHA SILICOSO] SILICOSO | 0 | 24 | 686.8 | [6 empty] | 47.15 | 25.8 | 1.1 | 0.086 | 0.29 | 4.96
2024-09-29 | Hematitinha Especial ITM 09 B
2024-09-29 | PATIO MANGABA[OVER]-ITM 02 NOVA SINTER COMUM | 3 | 10 | 297.59
2024-09-29 | ITM 02 NOVA[B]-USINA DE BLENDAGEM SINTER FEED ESPECIAL | 2 | 28 | 867.59 | [6 empty] | 58.51 | 13.93 | 0.46 | 0.043 | 0.09 | 1.6
2024-09-29 | ITM 09-ITM 08 SINTER CORRETIVO | 0 | 100 | 2986.29
2024-09-29 | CAVA CARRAPATO 3035 ALTO-ITM 09 ROM FERROMAR | 0 | 205 | 9008.14
2024-09-29 | ITM 09-PATIO DE PRODUTOS PELLET FEED | 0 | 124 | 3559.26
2024-09-29 | PDE SAMPAIO-ITM 04[ESTOQUE ROM] FINOS | 0 | 13 | 689.45
2024-09-29 | ITM 09-ITM 02 PRINCIPAL SINTER CORRETIVO | 0 | 24 | 743.05
2024-09-29 | ITM 04[SUBPRODUTO]-ITM 02 NOVA SINTER ITM04 BLEND | 0 | 203 | 6347.74
2024-09-29 | Filtro 04 |  |  | 1421
2024-09-29 | ITM 09-ITM 09 HEMATITINHA ESPECIAL | 0 | 9 | 327.83
2024-09-29 | PILHAO - PDE MANGABA-ITM 09 ROM FERROMAR | 7 | 59 | 2845.1
2024-09-29 | PILHAO - PDE MANGABA-ITM 09 MATERIAL PILHAO | 7 | 2 | 84.41
2024-09-29 | PATIO B1-ITM 09 FINO FXTS TAS | 0 | 9 | 438.07
2024-09-29 | PFF Abobora
2024-09-29 | Hematitinha Comum ITM 09 B
2024-09-29 | Hematitinha Complemento ITM 09 A
2024-09-29 | USINA DE BLENDAGEM-ITM 02 PRINCIPAL SINTER CORRETIVO | 0 | 8 | 224.65
2024-09-29 | Over Reprocesso |  |  | 4307.39
2024-09-29 | Hematitinha Especial ITM 09 A |  |  | 1375.2
2024-09-29 | alimentacao_itm09_c |  |  | 4827 | [6 empty] | 59.92 | 6.97 | 1.9 | 0.073 | 0.17 | 4.88
2024-09-29 | alimentacao_itm09_b |  |  | 5291 | [6 empty] | 59.92 | 6.97 | 1.9 | 0.073 | 0.17 | 4.88
2024-09-29 | alimentacao_itm09_d |  |  | 2641
2024-09-29 | Hematitinha Especial ITM 09 D
2024-09-29 | Feijãozinho ITM 02 Principal
2024-09-29 | PFF Pilhão |  |  | 1779.63
2024-09-29 | Sinter Blendagem ITM 09 A |  |  | 2036.8
2024-09-29 | Sinter Blendagem ITM 09 B |  |  | 237.5
2024-09-29 | Sinter Blendagem ITM 09 C |  |  | 1182.75
2024-09-29 | Over Descarte |  |  | 231.01
2024-09-29 | Alimentação Gobal ITM 02 A |  |  | 4760 | [6 empty] | 44.79805 | 30.03001 | 1.387276 | 0.07506811 | 0.1286919 | 4.001854 | 0.7420162 | 6128.135
2024-09-29 | Alimentação Gobal ITM 02 Principal |  |  | 3179 | [6 empty] | 46.38364 | 26.93546 | 1.836498 | 0.08014032 | 0.1164346 | 4.287587 | 0.7706952 | 5419.41
2024-09-29 | Alimentação Gobal ITM 02 B |  |  | 4816 | [6 empty] | 44.79805 | 30.03001 | 1.387276 | 0.07506811 | 0.1286919 | 4.001854 | 0.7420162 | 6128.135
2024-09-29 | Sinter Pátio Produtos ITM09 D
2024-09-29 | Hematitinha Especial ITM 09 C
2024-09-29 | Sinter Pátio Produtos ITM09 A
2024-09-29 | Hematitinha Comum ITM 09 A
2024-09-29 | Filtro 02 |  |  | 2036.91
2024-09-29 | PATIO DE PRODUTOS-PLATAFORMA TERMINAL-SARZEDO[PILHA 4] SINTER FEED ESPECIAL | 31 | 459 | 11798.12
2024-09-29 | ITM 08-PATIO MANGABA[PILHA OVER] OVER | 0 | 64 | 2103.89
2024-09-29 | Rejeito Desaguado |  |  | 2358.31 | [6 empty] | 39.07 | 39.13 | 0.67 | 0.081 | 0.13 | 3.87 | 0.46
2024-09-29 | Rejeito Filtrado |  |  | 5400 | [6 empty] | 30.34 | 46.86 | 2.94 | 0.127 | 0.24 | 5.92 |  |  | 345 | 18
2024-09-29 | Hematitinha Comum ITM 09 D
2024-09-29 | Hematitinha Complemento ITM 09 C
2024-09-29 | PILHAO - PDE MANGABA-CAVA SAMAMBAIA INTERMEDIARIO[BOLO DE NOIVA] ESTERIL FRANCO | 0 | 21 | 922.31
2024-09-29 | Hematitinha Comum ITM 09 C
2024-09-29 | Filtro 03 |  |  | 1136.8
2024-09-29 | Sinter Terceiros TIG
2024-09-29 | CAVA SAMAMBAIA BAIXO-ITM 09 ROM FERROMAR | 0 | 67 | 3666.83
2024-09-29 | PFF Antenas |  |  | 1779.63
2024-09-29 | Alimentação Seca ITM 08 AB
2024-09-29 | Filtro 01 |  |  | 805.29
2024-09-29 | ITM 04[SUBPRODUTO]-ITM 08 SINTER ITM04 BLEND | 0 | 142 | 4265.27
2024-09-29 | PRAÇA DA 11-ITM 09 ROM FERROMAR | 0 | 48 | 2299.25
2024-09-29 | Sinter Blendagem ITM 09 D
2024-09-29 | Sinter Terceiros Vargem Grande
2024-09-29 | Sinter Pátio Produtos ITM09 C
2024-09-29 | PFF Curva do Joelho
2024-09-30 | CAVA SAMAMBAIA BAIXO-ITM 04[ESTOQUE ROM] ROM FERROMAR | 0 | 18 | 916.61
2024-09-30 | ITM 09-ITM 02 PRINCIPAL SINTER CORRETIVO | 0 | 20 | 548.8
2024-09-30 | Hematitinha Comum ITM 09 B
2024-09-30 | PRAÇA DA 11-CAVA SAMAMBAIA ALTO ESTERIL FRANCO | 0 | 8 | 348.19
2024-09-30 | DESAGUAMENTO DE PRODUTO ITM 8-PATIO DE PRODUTOS PELLET FEED | 39 | 135 | 4373.87 | [6 empty] | 63.97 | 6 | 0.54 | 0.047 | 0.081 | 1.84
2024-09-30 | PILHAO - PDE MANGABA-CAVA SAMAMBAIA INTERMEDIARIO[BOLO DE NOIVA] ESTERIL FRANCO | 0 | 23 | 972.35
2024-09-30 | Hematitinha Complemento ITM 09 C
2024-09-30 | ITM 02 NOVA-USINA DE BLENDAGEM SILICOSO | 0 | 12 | 505.11
2024-09-30 | Sinter Terceiros Vargem Grande
2024-09-30 | PILHAO - PDE MANGABA-ITM 04[ESTOQUE ROM] ROM FERROMAR | 10 | 1 | 32.7
2024-09-30 | Alimentação Seca ITM 08 C |  |  | 7849 | [6 empty] | 51.70589 | 19.78977 | 1.36204 | 0.09333587 | 0.1212717 | 4.379733 | 0.5061615 | 4319.94
2024-09-30 | ITM 02 NOVA-PATIO MANGABA[PILHA OVER] OVER | 0 | 18 | 535.93
2024-09-30 | ITM 02 NOVA[A]-USINA DE BLENDAGEM SINTER FEED ESPECIAL | 2 | 13 | 418.57 | [6 empty] | 58.22 | 14.29 | 0.52 | 0.046 | 0.1 | 1.59
2024-09-30 | ITM 09-ITM 08 SINTER CORRETIVO | 0 | 89 | 2719.92
2024-09-30 | ITM 02 NOVA[B]-USINA DE BLENDAGEM SINTER FEED ESPECIAL | 2 | 28 | 868.21 | [6 empty] | 57.6 | 15.09 | 0.53 | 0.046 | 0.11 | 1.67
2024-09-30 | Alimentação Seca ITM 08 AB | [9 empty] | 46.20682 | 26.80136 | 2.085 | 0.1127273 | 0.27 | 4.260455 | 0.5422727 | 485.19
2024-09-30 | Hematitinha Complemento ITM 09 A
2024-09-30 | PRAÇA DA 11-ITM 09 ROM FERROMAR | 0 | 78 | 3643.99
2024-09-30 | Sinter Pátio Produtos ITM09 B
2024-09-30 | ITM 02 PRINCIPAL-USINA DE BLENDAGEM SINTER FEED ESPECIAL | 3 | 30 | 920.08 | [6 empty] | 56.56 | 16.36 | 0.56 | 0.053 | 0.08 | 1.89
2024-09-30 | CAVA SAMAMBAIA BAIXO-CAVA CARRAPATO 3035 ALTO ESTERIL FRANCO | 0 | 3 | 123.27
2024-09-30 | Hematitinha Comum ITM 09 D
2024-09-30 | Sinter Blendagem ITM 09 A |  |  | 1996.9
2024-09-30 | PATIO DE PRODUTOS-PLATAFORMA TERMINAL-SARZEDO[VAGAO] SINTER FEED ESPECIAL | 31 | 165 | 4160.332
2024-09-30 | alimentacao_itm09_c |  |  | 5156 | [6 empty] | 60.15 | 8.89 | 1.9 | 0.084 | 0.13 | 2.66
2024-09-30 | PATIO MANGABA[SILICOSO]-ACESSO PORTARIA ITAMINAS SILICOSO | 39 | 1 | 27.75
2024-09-30 | Filtro 01 |  |  | 789.5
2024-09-30 | PATIO DE PRODUTOS-PLATAFORMA TERMINAL-SARZEDO[PILHA 7] PELLET FEED | 31 | 103 | 2506.36
2024-09-30 | PATIO DE PRODUTOS-PLATAFORMA TERMINAL-SARZEDO[VAGAO] PELLET FEED | 31 | 294 | 7563.56
2024-09-30 | Sinter Pátio Produtos ITM09 D
2024-09-30 | Sinter Blendagem ITM 09 B |  |  | 1557.05
2024-09-30 | Sinter Aboboras
2024-09-30 | CAVA SAMAMBAIA BAIXO-ITM 09 ROM FERROMAR | 0 | 28 | 1304.29
2024-09-30 | Rejeito Filtrado |  |  | 7233 | [6 empty] | 29.96 | 47.03 | 3.24 | 0.117 | 0.27 | 5.99 |  |  | 240 | 17
2024-09-30 | SCALPER-ITM 08 FINOS SCALPER | 0 | 11 | 467.93
2024-09-30 | SUMPAO-ITM 08 FINOS SCALPER | 0 | 20 | 873.02
2024-09-30 | PFF Curva do Joelho
2024-09-30 | ITM 09-PATIO MANGABA[PILHA 1] HEMATITINHA ESPECIAL | 0 | 16 | 376.72
2024-09-30 | Filtro 04 |  |  | 2169.75
2024-09-30 | alimentacao_itm09_d |  |  | 2730 | [6 empty] | 46.20682 | 26.80136 | 2.085 | 0.1127273 | 0.27 | 4.260455 | 0.5422727 | 485.19
2024-09-30 | ITM 09-CAVA CARRAPATO 3035 BAIXO FORRO OVER | 0 | 1 | 44.78
2024-09-30 | SUMPAO-ITM 02 NOVA[B] SINTER COMUM | 0 | 1 | 49.1
2024-09-30 | Over Descarte |  |  | 44.78
2024-09-30 | ITM 02 NOVA[A]-PATIO MANGABA[PILHA SILICOSO] SILICOSO | 0 | 19 | 548.12 | [6 empty] | 51.75 | 18.72 | 1.24 | 0.122 | 0.1 | 5.44
2024-09-30 | VALE 4757-CAVA CARRAPATO 3035 ALTO MATERIAL VALE | 0 | 1 | 45.33
2024-09-30 | ITM 08-PATIO MANGABA[PILHA OVER] OVER | 0 | 59 | 2103.19
2024-09-30 | PDE SAMPAIO-ITM 09 FINOS | 0 | 9 | 485.19
2024-09-30 | COMPLEXO DE FILTRAGEM-PILHA B02 REJEITO FILTRADO | 0 | 23 | 1052.75
2024-09-30 | ITM 02 PRINCIPAL-PATIO MANGABA[PILHA SILICOSO] SILICOSO | 0 | 55 | 1561.56 | [6 empty] | 50.44 | 20.42 | 1.24 | 0.113 | 0.09 | 5.67
2024-09-30 | ITM 02 PRINCIPAL-PATIO MANGABA[PILHA OVER] OVER | 0 | 3 | 115.34
2024-09-30 | ITM 09-PATIO DE PRODUTOS PELLET FEED | 0 | 116 | 3589.35
2024-09-30 | Over Reprocesso |  |  | 4164.96
2024-09-30 | PATIO DE PRODUTOS-PLATAFORMA TERMINAL-SARZEDO[PILHA 9] SINTER FEED ESPECIAL | 31 | 402 | 10251.448
2024-09-30 | Hematitinha Especial ITM 09 A |  |  | 1789.72
2024-09-30 | PATIO MANGABA[OVER]-ITM 02 NOVA SINTER COMUM | 3 | 7 | 204.98
2024-09-30 | PFF Pilhão
2024-09-30 | CAVA CARRAPATO 3035 ALTO-ITM 09 ROM FERROMAR | 0 | 144 | 6687.65
2024-09-30 | Feijãozinho ITM 02 Principal |  |  | 950 | [6 empty] | 55.01 | 15.94 | 0.95 | 0.095 | 0.13 | 3.92 | 0.55
2024-09-30 | PRAÇA DA 11-ITM 09 HEMATITINHA COMUM | 0 | 1 | 44.64
2024-09-30 | Sinter Pátio Produtos ITM09 C
2024-09-30 | Hematitinha Comum ITM 09 C
2024-09-30 | ITM 04[SUBPRODUTO]-ITM 02 PRINCIPAL SINTER ITM04 BLEND | 0 | 137 | 4145.14
2024-09-30 | Hematitinha Complemento ITM 09 D
2024-09-30 | alimentacao_itm09_a |  |  | 4549 | [6 empty] | 56.26 | 1.66 | 2.03 | 0.091 | 0.11 | 5.32
2024-09-30 | ITM 04[SUBPRODUTO]-ITM 08 SINTER ITM04 BLEND | 0 | 139 | 4122.38
2024-09-30 | Alimentação Gobal ITM 02 A |  |  | 3142 | [6 empty] | 46.71748 | 25.91899 | 1.832371 | 0.1551262 | 0.1399044 | 4.687094 | 0.5400191 | 4873.55
2024-09-30 | Hematitinha Especial ITM 09 D
2024-09-30 | Hematitinha Comum ITM 09 A
2024-09-30 | ITM 04[SUBPRODUTO]-PATIO MANGABA[PILHA 1] SINTER ITM04 BLEND | 0 | 242 | 7113.65
2024-09-30 | alimentacao_itm09_b |  |  | 5081 | [6 empty] | 54.39 | 14.13 | 1.84 | 0.064 | 0.17 | 5.64
2024-09-30 | Alimentação Gobal ITM 02 Principal |  |  | 4344 | [6 empty] | 48.75225 | 22.73148 | 1.904742 | 0.1559626 | 0.09576307 | 4.936747 | 0.5748718 | 5381.07
2024-09-30 | Sinter Pátio Produtos ITM09 A
2024-09-30 | PFF Antenas |  |  | 3589.35
2024-09-30 | PILHA B02-PILHA B02 REJEITO TRATADO | 0 | 31 | 1400.45
2024-09-30 | SUMPAO-ITM 02 NOVA ROM FERROMAR | 0 | 24 | 1029.68
2024-09-30 | ITM 08-PILHA B02 REJEITO DESAGUADO | 0 | 10 | 467.9
2024-09-30 | Sinter Blendagem ITM 09 D
2024-09-30 | Hematitinha Especial ITM 09 C
2024-09-30 | SCALPER-CAVA CARRAPATO 5960 ALTO OVER SCALPER | 0 | 3 | 124.27
2024-09-30 | PDE SAMPAIO-ITM 04[ESTOQUE ROM] FINOS | 0 | 22 | 1161.3
2024-09-30 | ITM 04[SUBPRODUTO]-ITM 02 NOVA SINTER ITM04 BLEND | 0 | 159 | 4864.37
2024-09-30 | Filtro 03 |  |  | 1841
2024-09-30 | Hematitinha Complemento ITM 09 B
2024-09-30 | Hematitinha Especial ITM 09 B
2024-09-30 | Alimentação Gobal ITM 02 B |  |  | 4326 | [6 empty] | 46.71748 | 25.91899 | 1.832371 | 0.1551262 | 0.1399044 | 4.687094 | 0.5400191 | 4873.55
2024-09-30 | PFF Abobora
2024-09-30 | Rejeito Desaguado |  |  | 2771.22 | [6 empty] | 43.47 | 32.69 | 0.7 | 0.09 | 0.16 | 3.89
2024-09-30 | Filtro 02 |  |  | 2432.75
2024-09-30 | Sinter Terceiros TIG
2024-09-30 | Sinter Sarzedo |  |  | 3589.35
2024-09-30 | Média Filtro |  |  | 6083.33
2024-09-30 | Sinter Blendagem ITM 09 C |  |  | 799
2024-09-30 | ITM 02 NOVA[B]-PATIO MANGABA[PILHA SILICOSO] SILICOSO | 0 | 26 | 827.42 | [6 empty] | 50.32 | 21 | 1.27 | 0.118 | 0.11 | 5.22
2024-10-01 | Hematitinha Complemento ITM 09 D
2024-10-01 | Hematitinha Comum ITM 09 D
2024-10-01 | Sinter Blendagem ITM 09 C |  |  | 662.15
2024-10-01 | Sinter Pátio Produtos ITM09 A
2024-10-01 | alimentacao_itm09_d |  |  | 2600 | [6 empty] | 48.64 | 22.64 | 2.07 | 0.162 | 0.12 | 4.9
2024-10-01 | VALE 4757-ITM 09 ROM ATERRO | 0 | 3 | 123.84
2024-10-01 | Sinter Pátio Produtos ITM09 B
2024-10-01 | ITM 02 NOVA[A]-PATIO MANGABA[PILHA SILICOSO] SILICOSO | 0 | 21 | 577.37 | [6 empty] | 50 | 20.47 | 1.66 | 0.109 | 0.3 | 5.56
2024-10-01 | Sinter Blendagem ITM 09 B |  |  | 2090
2024-10-01 | Alimentação Gobal ITM 02 A |  |  | 4262 | [6 empty] | 44.24946 | 31.32712 | 1.505071 | 0.09476629 | 0.1434988 | 3.370269 | 0.46 | 6544.895
2024-10-01 | PFF Pilhão
2024-10-01 | Sinter Sarzedo |  |  | 2370.53
2024-10-01 | Hematitinha Comum ITM 09 A
2024-10-01 | CAVA SAMAMBAIA BAIXO-ITM 09 ROM FERROMAR | 0 | 69 | 3300.78
2024-10-01 | PFF Abobora
2024-10-01 | Over Reprocesso |  |  | 4926.77
2024-10-01 | Hematitinha Complemento ITM 09 C
2024-10-01 | Hematitinha Especial ITM 09 D
2024-10-01 | Hematitinha Especial ITM 09 A |  |  | 1778.84
2024-10-01 | Hematitinha Comum ITM 09 B
2024-10-01 | Filtro 03 |  |  | 1354.32
2024-10-01 | Sinter Pátio Produtos ITM09 C
2024-10-01 | Alimentação Gobal ITM 02 Principal |  |  | 3419 | [6 empty] | 46.15662 | 28.11102 | 1.571693 | 0.1164421 | 0.1195298 | 3.769751 | 0.4814421 | 2626.07
2024-10-01 | ITM 04[SUBPRODUTO]-PATIO MANGABA[PILHA 1] SINTER CORRETIVO
2024-10-01 | Sinter Pátio Produtos ITM09 D
2024-10-01 | Rejeito Filtrado |  |  | 5540 | [6 empty] | 31.44 | 44.95 | 3.32 | 0.113 | 0.24 | 5.92 |  |  | 215 | 18
2024-10-01 | ITM 04[SUBPRODUTO]-CAVA PAIOL SINTER COMUM
2024-10-01 | Sinter Blendagem ITM 09 A |  |  | 2139.4
2024-10-01 | alimentacao_itm09_b |  |  | 5116 | [6 empty] | 55.89 | 13.12 | 1.33 | 0.069 | 0.14 | 5.1
2024-10-01 | Hematitinha Complemento ITM 09 A
2024-10-01 | Alimentação Seca ITM 08 AB
2024-10-01 | Média Filtro |  |  | 5540
2024-10-01 | Sinter Terceiros TIG
2024-10-01 | Hematitinha Comum ITM 09 C
2024-10-01 | Sinter Terceiros Vargem Grande
2024-10-01 | Feijãozinho ITM 02 Principal |  |  | 1084.8 | [6 empty] | 54.96 | 16.25 | 1 | 0.103 | 0.13 | 3.6 | 0.55
2024-10-01 | Filtro 02 |  |  | 2031.08
2024-10-01 | Alimentação Seca ITM 08 C |  |  | 5534 | [6 empty] | 49.92386 | 22.23265 | 1.652868 | 0.121094 | 0.1368951 | 4.12237 | 0.5095631 | 3548.77
2024-10-01 | ITM 04[SUBPRODUTO]-PATIO MANGABA[PILHA 1] SINTER ITM04 BLEND
2024-10-01 | Hematitinha Especial ITM 09 C
2024-10-01 | ITM 09-ITM 08 SINTER CORRETIVO | 0 | 64 | 2136
2024-10-01 | Sinter Aboboras
2024-10-01 | Filtro 04 |  |  | 1785.24
2024-10-01 | Hematitinha Complemento ITM 09 B
2024-10-01 | Hematitinha Especial ITM 09 B
2024-10-01 | Sinter Blendagem ITM 09 D
2024-10-01 | Over Descarte |  |  | 0
2024-10-01 | Rejeito Desaguado |  |  | 2919.25 | [6 empty] | 34.41 | 45.81 | 0.7 | 0.068 | 0.14 | 3.87 | 0.46
2024-10-01 | Alimentação Gobal ITM 02 B |  |  | 3352 | [6 empty] | 44.24946 | 31.32712 | 1.505071 | 0.09476629 | 0.1434988 | 3.370269 | 0.46 | 6544.895
2024-10-01 | ITM 09-ITM 02 PRINCIPAL SINTER CORRETIVO | 0 | 17 | 625.65
2024-10-01 | SCALPER-ITM 08 FINOS SCALPER | 0 | 5 | 230.41
2024-10-01 | PATIO DE PRODUTOS-PLATAFORMA TERMINAL-SARZEDO[VAGAO 2] SINTER FEED ESPECIAL | 31 | 146 | 3646.306
2024-10-01 | ITM 08-PATIO MANGABA[PILHA OVER] OVER | 0 | 21 | 653.3
2024-10-01 | PATIO DE PRODUTOS-PLATAFORMA TERMINAL-SARZEDO[PILHA 4] SINTER FEED ESPECIAL | 31 | 373 | 9447.098
2024-10-01 | PFF Curva do Joelho
2024-10-01 | alimentacao_itm09_c |  |  | 5012 | [6 empty] | 57.09 | 12.89 | 1.51 | 0.065 | 0.11 | 3.6
2024-10-01 | PATIO DE PRODUTOS-PLATAFORMA TERMINAL-SARZEDO[VAGAO] SINTER FEED ESPECIAL | 31 | 355 | 8918.766
2024-10-01 | CAVA SAMPAIO-SUMPAO ESTERIL FRANCO | 0 | 4 | 176.15
2024-10-01 | PATIO DE PRODUTOS-PLATAFORMA TERMINAL-SARZEDO[PILHA 7] PELLET FEED | 31 | 156 | 3682.38
2024-10-01 | CAVA CARRAPATO 5960 ALTO-ITM 04[ESTOQUE ROM] ROM ATERRO | 0 | 6 | 295.92
2024-10-01 | PRAÇA DA 11-ITM 09 ROM FERROMAR | 0 | 62 | 2985.54
2024-10-01 | PILHAO - PDE MANGABA-ITM 09 ROM FERROMAR | 7 | 34 | 1679.66
2024-10-01 | PFF Antenas |  |  | 2370.53
2024-10-01 | ITM 02 NOVA[B]-PATIO MANGABA[PILHA SILICOSO] SILICOSO | 0 | 27 | 793.9 | [6 empty] | 47.67 | 25.18 | 1.29 | 0.108 | 0.18 | 4.72
2024-10-01 | PRAÇA DA 11-CAVA SAMPAIO ESTERIL FRANCO | 0 | 2 | 82.91
2024-10-01 | SUMPAO-ITM 02 NOVA ROM FERROMAR | 0 | 18 | 770.34
2024-10-01 | ITM 04[SUBPRODUTO]-ITM 08 SINTER ITM04 BLEND | 0 | 211 | 6104.44
2024-10-01 | ITM 09-PATIO DE PRODUTOS PELLET FEED | 0 | 81 | 2370.53
2024-10-01 | ITM 02 NOVA-USINA DE BLENDAGEM SILICOSO | 0 | 22 | 975.22
2024-10-01 | ITM 09-PATIO MANGABA[PILHA 1] HEMATITINHA ESPECIAL | 0 | 24 | 639.44
2024-10-01 | CAVA CARRAPATO 3035 ALTO-ITM 09 ROM FERROMAR | 0 | 51 | 2440.19
2024-10-01 | PILHAO - PDE MANGABA-CAVA SAMAMBAIA INTERMEDIARIO[BOLO DE NOIVA] ESTERIL FRANCO | 0 | 19 | 884.63
2024-10-01 | DESAGUAMENTO DE PRODUTO ITM 8-PATIO DE PRODUTOS PELLET FEED | 39 | 117 | 3792.82 | [6 empty] | 63.3 | 6.72 | 0.57 | 0.05 | 0.09 | 1.87
2024-10-01 | VALE 4757-ITM 04[ESTOQUE ROM] ROM ATERRO | 0 | 9 | 364.58
2024-10-01 | ITM 02 NOVA[B]-USINA DE BLENDAGEM SINTER FEED ESPECIAL | 2 | 18 | 543.93 | [6 empty] | 57.48 | 15.36 | 0.57 | 0.046 | 0.06 | 1.67
2024-10-01 | ITM 02 NOVA[A]-USINA DE BLENDAGEM SINTER FEED ESPECIAL | 2 | 15 | 456.77 | [6 empty] | 59.67 | 12.37 | 0.55 | 0.047 | 0.07 | 1.52
2024-10-01 | CAVA SAMAMBAIA BAIXO-ITM 04[ESTOQUE ROM] ROM FERROMAR | 0 | 14 | 758.7
2024-10-01 | ITM 08-PILHA B02 REJEITO DESAGUADO | 0 | 25 | 1015.04
2024-10-01 | VALE 4757-CAVA CARRAPATO 3035 ALTO MATERIAL VALE | 0 | 7 | 323.34
2024-10-01 | PRAÇA DA 11-CAVA SAMAMBAIA ALTO ESTERIL FRANCO | 0 | 9 | 341.59
2024-10-01 | ITM 02 NOVA-PATIO MANGABA[PILHA OVER] OVER | 0 | 33 | 1018.57
2024-10-01 | PILHA B02[PST]-PILHA B02 REJEITO PST | 0 | 10 | 422.36
2024-10-01 | ITM 02 PRINCIPAL-PATIO MANGABA[PILHA SILICOSO] SILICOSO | 0 | 37 | 1044.88 | [6 empty] | 52.54 | 17.07 | 1.4 | 0.118 | 0.08 | 5.84
2024-10-01 | PILHA B02-PILHA B02 REJEITO TRATADO | 0 | 28 | 1191.58
2024-10-01 | ITM 04[SUBPRODUTO]-CAVA PAIOL SINTER ITM04 BLEND
2024-10-01 | PDE SAMPAIO-ITM 04[ESTOQUE ROM] FINOS | 0 | 39 | 1858.02
2024-10-01 | ITM 02 PRINCIPAL-PATIO MANGABA[PILHA OVER] OVER | 0 | 7 | 192.05
2024-10-01 | Filtro 01 |  |  | 369.36
2024-10-01 | PRAÇA DA 11-ITM 04[ESTOQUE ROM] ROM ATERRO | 0 | 15 | 648.62
2024-10-01 | ITM 04[SUBPRODUTO]-SUMPAO SINTER ITM04 BLEND |  |  | 2643.45
2024-10-01 | PATIO DE PRODUTOS-PLATAFORMA TERMINAL-SARZEDO[PILHA 9] SINTER FEED ESPECIAL | 31 | 7 | 172.96
2024-10-01 | ITM 04[SUBPRODUTO]-ITM 02 NOVA SINTER ITM04 BLEND | 0 | 168 | 4976.55
2024-10-01 | ITM 04[SUBPRODUTO]-SUMPAO SINTER ITM04 BLEND | 0 | 4 | 167.52
2024-10-01 | ITM 02 PRINCIPAL-USINA DE BLENDAGEM SINTER FEED ESPECIAL | 3 | 34 | 1041.77 | [6 empty] | 57.76 | 14.63 | 0.67 | 0.056 | 0.09 | 1.89
2024-10-01 | COMPLEXO DE FILTRAGEM-PILHA B02 REJEITO FILTRADO | 0 | 14 | 636.41
2024-10-01 | CAVA CARRAPATO 3035 ALTO-ITM 04[ESTOQUE ROM] ROM FERROMAR | 0 | 10 | 445.24
2024-10-01 | alimentacao_itm09_a |  |  | 4446 | [6 empty] | 59.6 | 8.33 | 1.41 | 0.064 | 0.19 | 4.62
2024-10-01 | ITM 04[SUBPRODUTO]-ITM 02 PRINCIPAL SINTER ITM04 BLEND | 0 | 126 | 3933.02
2024-10-02 | Sinter Pátio Produtos ITM09 D
2024-10-02 | HEMATITINHA ESPECIAL ITM 04 |  |  | 800.02
2024-10-02 | ITM 09-ITM 08 SINTER CORRETIVO | 0 | 74 | 2312.11
2024-10-02 | PATIO DE PRODUTOS-PLATAFORMA TERMINAL-SARZEDO[PILHA 7] PELLET FEED | 31 | 441 | 10819.35
2024-10-02 | PILHA B02-PILHA B02 REJEITO TRATADO | 0 | 21 | 896.69
2024-10-02 | PATIO MANGABA[PILHA 1]-ITM 08 SINTER ITM04 BLEND | 0 | 14 | 635.39
2024-10-02 | PILHAO - PDE MANGABA-ITM 09 MATERIAL PILHAO | 7 | 47 | 2094.05
2024-10-02 | SCALPER-ITM 08 FINOS SCALPER | 0 | 4 | 169.55
2024-10-02 | PRAÇA DA 11-ITM 09 ROM ATERRO | 0 | 1 | 40.23
2024-10-02 | PFF Antenas |  |  | 2322.59
2024-10-02 | ITM 04[SUBPRODUTO]-PATIO DE PRODUTOS SINTER FEED ESPECIAL | 0 | 82 | 2324.53
2024-10-02 | ITM 02 PRINCIPAL-PATIO MANGABA[PILHA OVER] OVER | 0 | 5 | 135.83
2024-10-02 | Sinter Terceiros TIG
2024-10-02 | Sinter Blendagem ITM 09 A |  |  | 2006.1
2024-10-02 | ITM 09-ITM 02 PRINCIPAL SINTER CORRETIVO | 0 | 42 | 1313.76
2024-10-02 | Over Reprocesso |  |  | 3328
2024-10-02 | PRAÇA DA 11-CAVA SAMPAIO ESTERIL FRANCO | 0 | 2 | 85.23
2024-10-02 | PFF Curva do Joelho
2024-10-02 | alimentacao_itm09_a |  |  | 4258 | [6 empty] | 58.02 | 9.38 | 1.94 | 0.065 | 0.32 | 5.01 | 0.55
2024-10-02 | Hematitinha Comum ITM 09 A
2024-10-02 | ITM 02 NOVA[B]-PATIO MANGABA[PILHA SILICOSO] SILICOSO | 0 | 24 | 712.63 | [6 empty] | 49.36 | 21.36 | 1.74 | 0.134 | 0.17 | 5.58
2024-10-02 | Sinter Pátio Produtos ITM09 B
2024-10-02 | ITM 04[SUBPRODUTO]-ITM 08 SINTER ITM04 BLEND | 0 | 40 | 1132.66
2024-10-02 | PFF Abobora
2024-10-02 | Hematitinha Comum ITM 09 C
2024-10-02 | Filtro 03 |  |  | 1241.75
2024-10-02 | PRAÇA DA 11-CAVA SAMAMBAIA ALTO ESTERIL FRANCO | 0 | 3 | 151.98
2024-10-02 | Sinter Sarzedo |  |  | 2322.59
2024-10-02 | Filtro 02 |  |  | 2235.15
2024-10-02 | ITM 02 NOVA[B]-USINA DE BLENDAGEM SINTER FEED ESPECIAL | 2 | 26 | 823.15 | [6 empty] | 59.91 | 12.07 | 0.58 | 0.046 | 0.13 | 1.28
2024-10-02 | alimentacao_itm09_b |  |  | 5214 | [6 empty] | 58.58 | 9.4 | 0.83 | 0.046 | 0.25 | 5.48
2024-10-02 | ITM 04[SUBPRODUTO]-ITM 02 NOVA SINTER ITM04 BLEND | 0 | 92 | 2693.57
2024-10-02 | Sinter Aboboras
2024-10-02 | PRAÇA DA 11-ITM 09 ROM FERROMAR | 0 | 116 | 5336.92
2024-10-02 | Hematitinha Especial ITM 09 A |  |  | 1270.23
2024-10-02 | ITM 02 NOVA[A]-USINA DE BLENDAGEM SINTER FEED ESPECIAL | 2 | 18 | 574.2 | [6 empty] | 59.86 | 12.92 | 0.48 | 0.045 | 0.11 | 1.31
2024-10-02 | PILHA B02[PST]-PILHA B02 REJEITO PST | 0 | 6 | 231.84
2024-10-02 | Alimentação Seca ITM 08 C |  |  | 5931.7 | [6 empty] | 47.89184 | 25.5726 | 1.423836 | 0.09550435 | 0.1106973 | 4.003708 | 0.5624462 | 2683.17
2024-10-02 | PFF Pilhão
2024-10-02 | Hematitinha Complemento ITM 09 C
2024-10-02 | PATIO MANGABA[PILHA 1]-ITM 02 NOVA SINTER ITM04 BLEND | 0 | 38 | 1452.09
2024-10-02 | ITM 04[SUBPRODUTO]-PLATAFORMA TERMINAL-SARZEDO[PILHA 9] SINTER FEED ESPECIAL | 0 | 52 | 1500.81
2024-10-02 | CAVA SAMAMBAIA BAIXO-ITM 09 ROM FERROMAR | 0 | 32 | 1532.61
2024-10-02 | PATIO DE PRODUTOS-PLATAFORMA TERMINAL-SARZEDO[PILHA 9] SINTER FEED ESPECIAL | 31 | 473 | 11824.67
2024-10-02 | SUMPAO-ITM 02 NOVA ROM FERROMAR | 0 | 31 | 1304.5
2024-10-02 | VALE 4757-CAVA CARRAPATO 3035 ALTO MATERIAL VALE | 0 | 1 | 43.85
2024-10-02 | Hematitinha Comum ITM 09 D
2024-10-02 | Hematitinha Complemento ITM 09 B
2024-10-02 | Hematitinha Especial ITM 09 B
2024-10-02 | Sinter Blendagem ITM 09 B |  |  | 2597.4
2024-10-02 | ITM 09-PATIO MANGABA[PILHA 1] HEMATITINHA ESPECIAL | 0 | 24 | 654.93
2024-10-02 | Hematitinha Comum ITM 09 B
2024-10-02 | PRAÇA DA 11-ITM 04[ESTOQUE ROM] ROM ATERRO | 0 | 10 | 442.56
2024-10-02 | PRAÇA DA 11-ITM 09 ESTERIL FRANCO | 0 | 1 | 36.94
2024-10-02 | COMPLEXO DE FILTRAGEM-PILHA B02 REJEITO FILTRADO | 0 | 19 | 862.6
2024-10-02 | ITM 09-PATIO DE PRODUTOS PELLET FEED | 0 | 73 | 2322.59
2024-10-02 | Filtro 01 |  |  | 645.71
2024-10-02 | PDE SAMPAIO-ITM 09 FINOS | 0 | 49 | 2594.23
2024-10-02 | SCALPER-CAVA CARRAPATO 5960 ALTO OVER SCALPER | 0 | 5 | 214.39
2024-10-02 | ITM 02 PRINCIPAL-PATIO MANGABA[PILHA SILICOSO] SILICOSO | 0 | 41 | 1233.93 | [6 empty] | 52.15 | 17.68 | 1.52 | 0.125 | 0.15 | 5.54
2024-10-02 | Alimentação Gobal ITM 02 A |  |  | 5007 | [6 empty] | 44.83589 | 29.97411 | 1.534957 | 0.08301328 | 0.2715391 | 3.64913 | 0.538407 | 5352.385
2024-10-02 | Rejeito Desaguado |  |  | 2529.65 | [6 empty] | 39.22 | 37.85 | 1 | 0.094 | 0.21 | 3.5 | 0.37
2024-10-02 | ITM 04[SUBPRODUTO]-PRAÇA DA 11 HEMATITINHA ESPECIAL | 0 | 2 | 49.01
2024-10-02 | Sinter Pátio Produtos ITM09 A
2024-10-02 | CAVA SAMAMBAIA BAIXO-ITM 04[ESTOQUE ROM] ROM FERROMAR | 0 | 10 | 446.47
2024-10-02 | ITM 08-PILHA B02 REJEITO DESAGUADO | 0 | 7 | 298.57
2024-10-02 | ITM 04[SUBPRODUTO]-SUMPAO SINTER ITM04 BLEND |  |  | 2575.35
2024-10-02 | Hematitinha Especial ITM 09 C
2024-10-02 | Feijãozinho ITM 02 Principal |  |  | 964.4
2024-10-02 | ITM 02 NOVA-PATIO MANGABA[PILHA OVER] OVER | 0 | 29 | 855.72
2024-10-02 | PILHAO - PDE MANGABA-CAVA SAMAMBAIA INTERMEDIARIO[BOLO DE NOIVA] ESTERIL FRANCO | 0 | 12 | 548.27
2024-10-02 | Sinter Pátio Produtos ITM09 C
2024-10-02 | Média Filtro |  |  | 5650.96
2024-10-02 | Sinter Blendagem ITM 09 D
2024-10-02 | Alimentação Gobal ITM 02 Principal |  |  | 3509 | [6 empty] | 50.45822 | 20.77012 | 1.549794 | 0.08860348 | 0.1623617 | 3.926451 | 0.5568055 | 3359.82
2024-10-02 | DESAGUAMENTO DE PRODUTO ITM 8-PATIO DE PRODUTOS PELLET FEED | 39 | 138 | 4352.16 | [6 empty] | 63.49 | 6.06 | 0.79 | 0.059 | 0.1 | 1.99 | 0.55
2024-10-02 | PATIO MANGABA[PILHA 1]-ITM 02 PRINCIPAL SINTER ITM04 BLEND | 0 | 21 | 719.98
2024-10-02 | PDE SAMPAIO-ITM 04[ESTOQUE ROM] FINOS | 0 | 14 | 680.56
2024-10-02 | Over Descarte
2024-10-02 | Sinter Blendagem ITM 09 C
2024-10-02 | Alimentação Seca ITM 08 AB
2024-10-02 | CAVA SAMPAIO-SUMPAO ESTERIL FRANCO | 0 | 1 | 38.87
2024-10-02 | Filtro 04 |  |  | 1639.11
2024-10-02 | Hematitinha Complemento ITM 09 D
2024-10-02 | ITM 02 PRINCIPAL-USINA DE BLENDAGEM SINTER FEED ESPECIAL | 3 | 25 | 796.79 | [6 empty] | 56.56 | 16.18 | 0.65 | 0.058 | 0.08 | 1.94
2024-10-02 | VALE 4757-ITM 09 ROM ATERRO | 0 | 83 | 3863.97
2024-10-02 | alimentacao_itm09_d |  |  | 2734 | [6 empty] | 55.39 | 13.48 | 1.35 | 0.14 | 0.07 | 5.34
2024-10-02 | Hematitinha Complemento ITM 09 A
2024-10-02 | ITM 04[SUBPRODUTO]-SUMPAO SINTER ITM04 BLEND | 0 | 1 | 42.8
2024-10-02 | alimentacao_itm09_c |  |  | 2968 | [6 empty] | 57.7 | 10.34 | 1.25 | 0.057 | 0.24 | 5.29
2024-10-02 | ITM 02 NOVA[A]-PATIO MANGABA[PILHA SILICOSO] SILICOSO | 0 | 21 | 621.92 | [6 empty] | 51.01 | 18.39 | 1.84 | 0.153 | 0.16 | 6.02
2024-10-02 | Hematitinha Especial ITM 09 D
2024-10-02 | ITM 08-PATIO MANGABA[PILHA OVER] OVER | 0 | 37 | 1092.27
2024-10-02 | Alimentação Gobal ITM 02 B |  |  | 5060 | [6 empty] | 43.69174 | 31.81728 | 1.531724 | 0.092 | 0.2468741 | 3.443355 | 0.5886894 | 3261.065
2024-10-02 | PATIO MANGABA[PILHA SILICOSO]-ACESSO PRINCIPAL INTERNO SILICOSO | 0 | 1 | 43.45
2024-10-02 | Sinter Terceiros Vargem Grande
2024-10-02 | Rejeito Filtrado |  |  | 5761.72 | [6 empty] | 33.23 | 43.8 | 3.58 | 0.132 | 0.38 | 4.01 |  |  | 240 | 18
2024-10-02 | ITM 04[SUBPRODUTO]-ITM 02 PRINCIPAL SINTER ITM04 BLEND | 0 | 61 | 1839.39
2024-10-02 | VALE 4757-ITM 04[ESTOQUE ROM] ROM ATERRO | 0 | 11 | 441.93
2024-10-03 | Sinter Blendagem ITM 09 B |  |  | 2916
2024-10-03 | ITM 04[SUBPRODUTO]-CAVA PAIOL SINTER ITM04 BLEND
2024-10-03 | ITM 04[SUBPRODUTO]-PATIO MANGABA[PILHA 1] SINTER ITM04 BLEND
2024-10-03 | Alimentação Gobal ITM 02 A |  |  | 5714 | [6 empty] | 45.03536 | 29.89318 | 1.787435 | 0.09257301 | 0.2506482 | 3.181482 | 0.7793395 | 6394.145
2024-10-03 | Sinter Terceiros Vargem Grande
2024-10-03 | Sinter Aboboras
2024-10-03 | Sinter Blendagem ITM 09 D
2024-10-03 | Hematitinha Comum ITM 09 C
2024-10-03 | Hematitinha Especial ITM 09 C
2024-10-03 | Alimentação Seca ITM 08 AB |  |  | 0
2024-10-03 | Hematitinha Comum ITM 09 B
2024-10-03 | Hematitinha Complemento ITM 09 C
2024-10-03 | CAVA SAMAMBAIA BAIXO-SUMPAO ESTERIL FRANCO | 0 | 16 | 713.71
2024-10-03 | Sinter Pátio Produtos ITM09 D
2024-10-03 | Filtro 01 |  |  | 938.8
2024-10-03 | Sinter Sarzedo |  |  | 1915.16
2024-10-03 | Sinter Blendagem ITM 09 C
2024-10-03 | Rejeito Desaguado |  |  | 3459.44 | [6 empty] | 38.26 | 40.02 | 0.74 | 0.066 | 0.19 | 4.04
2024-10-03 | alimentacao_itm09_b |  |  | 5116 | [6 empty] | 60.88 | 5.33 | 1.3 | 0.076 | 0.14 | 5.83
2024-10-03 | PFF Curva do Joelho |  |  | 2117.5
2024-10-03 | Feijãozinho ITM 02 Principal |  |  | 656.68
2024-10-03 | Over Descarte
2024-10-03 | PFF Pilhão |  |  | 2117.5
2024-10-03 | Hematitinha Complemento ITM 09 B
2024-10-03 | alimentacao_itm09_d |  |  | 2770 | [6 empty] | 50.44 | 20.55 | 1.88 | 0.131 | 0.12
2024-10-03 | Hematitinha Especial ITM 09 D
2024-10-03 | Alimentação Gobal ITM 02 B |  |  | 5967 | [6 empty] | 45.03536 | 29.89318 | 1.787435 | 0.09257301 | 0.2506482 | 3.181482 | 0.7793395 | 6394.145
2024-10-03 | alimentacao_itm09_c |  |  | 4235 | [6 empty] | 60.84 | 2.64 | 2.15 | 0.121 | 0.09 | 7.34
2024-10-03 | Filtro 02 |  |  | 1736.78
2024-10-03 | Rejeito Filtrado |  |  | 5680 | [6 empty] | 30.98 | 45.37 | 3.15 | 0.129 | 0.34 | 6.01 |  |  | 370 | 18
2024-10-03 | Média Filtro |  |  | 5660.64
2024-10-03 | Sinter Terceiros TIG
2024-10-03 | Over Reprocesso |  |  | 3616
2024-10-03 | ITM 04[SUBPRODUTO]-CAVA PAIOL SINTER COMUM
2024-10-03 | Hematitinha Especial ITM 09 B
2024-10-03 | Hematitinha Comum ITM 09 A
2024-10-03 | Filtro 03 |  |  | 1783.72
2024-10-03 | Hematitinha Complemento ITM 09 A
2024-10-03 | Hematitinha Complemento ITM 09 D
2024-10-03 | ITM 04[SUBPRODUTO]-PATIO MANGABA[PILHA 1] SINTER CORRETIVO
2024-10-03 | Filtro 04 |  |  | 1220.7
2024-10-03 | Hematitinha Comum ITM 09 D
2024-10-03 | Sinter Pátio Produtos ITM09 C
2024-10-03 | Sinter Pátio Produtos ITM09 A
2024-10-03 | Sinter Blendagem ITM 09 A |  |  | 1975.5
2024-10-03 | PFF Abobora
2024-10-03 | Alimentação Seca ITM 08 C |  |  | 6274 | [6 empty] | 50.25131 | 20.91321 | 1.683222 | 0.1441726 | 0.1307887 | 4.81605 | 0.7243007 | 3447.84
2024-10-03 | alimentacao_itm09_a |  |  | 4271 | [6 empty] | 60.88 | 5.33 | 1.3 | 0.076 | 0.14 | 5.83
2024-10-03 | Hematitinha Especial ITM 09 A |  |  | 1610.78
2024-10-03 | PFF Antenas |  |  | 1915.16
2024-10-03 | Sinter Pátio Produtos ITM09 B
2024-10-03 | Alimentação Gobal ITM 02 Principal |  |  | 2222 | [6 empty] | 47.51422 | 25.96992 | 1.838828 | 0.08810059 | 0.1128495 | 3.632848 | 0.7552515 | 2616.75
2024-10-03 | PATIO MANGABA[PILHA SILICOSO]-ACESSO PRINCIPAL INTERNO SILICOSO | 0 | 4 | 178.93
2024-10-03 | ITM 02 NOVA-PATIO MANGABA[PILHA OVER] OVER | 0 | 27 | 848.56
2024-10-03 | PRAÇA DA 11-BARRAGEM B1[PONTO ABASTECIMENTO AGUA 2] ESTERIL FRANCO | 0 | 3 | 129.17
2024-10-03 | PILHAO - PDE MANGABA-CAVA SAMAMBAIA INTERMEDIARIO[BOLO DE NOIVA] ESTERIL FRANCO | 0 | 4 | 231.34
2024-10-03 | PATIO DE PRODUTOS-PLATAFORMA TERMINAL-SARZEDO[PILHA 7] PELLET FEED | 31 | 592 | 14696.72
2024-10-03 | ITM 04[SUBPRODUTO]-CAVA SAMPAIO FORRO OVER | 6 | 3 | 126.38
2024-10-03 | ITM 08-PATIO MANGABA[PILHA OVER] OVER | 0 | 57 | 1548.76
2024-10-03 | PATIO DE PRODUTOS-PLATAFORMA TERMINAL-SARZEDO[VAGAO] SINTER FEED ESPECIAL | 31 | 65 | 1693.17
2024-10-03 | ITM 02 PRINCIPAL-PATIO MANGABA[PILHA SILICOSO] SILICOSO | 0 | 29 | 827.76 | [6 empty] | 53.94 | 14.64 | 1.63 | 0.147 | 0.09 | 5.9
2024-10-03 | PILHA B02-PILHA B02 REJEITO TRATADO | 0 | 36 | 1463.98
2024-10-03 | PRAÇA DA 11-ITM 09 ROM FERROMAR | 0 | 17 | 754.92
2024-10-03 | PILHAO - PDE MANGABA-ITM 04[ESTOQUE ROM] MATERIAL PILHAO | 10 | 11 | 585.29
2024-10-03 | PILHA B02[PST]-PILHA B02 REJEITO PST | 0 | 7 | 254.18
2024-10-03 | ITM 09-ITM 08 SINTER CORRETIVO | 0 | 85 | 2611.95
2024-10-03 | PDE SAMPAIO-ITM 04[ESTOQUE ROM] FINOS | 0 | 17 | 848.5
2024-10-03 | ITM 02 NOVA[B]-USINA DE BLENDAGEM SINTER FEED ESPECIAL | 2 | 35 | 1092.09 | [6 empty] | 58.91 | 13.31 | 0.52 | 0.056 | 0.16 | 1.51
2024-10-03 | ITM 02 PRINCIPAL-USINA DE BLENDAGEM SINTER FEED ESPECIAL | 3 | 19 | 587.84 | [6 empty] | 58.47 | 13.57 | 0.53 | 0.048 | 0.041 | 0.08
2024-10-03 | ITM 04[SUBPRODUTO]-SUMPAO SINTER ITM04 BLEND
2024-10-03 | CAVA SAMAMBAIA BAIXO-ITM 04[ESTOQUE ROM] ROM FERROMAR | 0 | 17 | 787.66
2024-10-03 | PILHAO - PDE MANGABA-ITM 09 MATERIAL PILHAO | 7 | 14 | 682.78
2024-10-03 | SCALPER-ITM 08 FINOS SCALPER | 0 | 9 | 390.5
2024-10-03 | ITM 02 PRINCIPAL-PATIO MANGABA[PILHA OVER] OVER | 0 | 4 | 103.39
2024-10-03 | ITM 04[SUBPRODUTO]-ITM 02 NOVA SINTER ITM04 BLEND | 0 | 203 | 6069.73
2024-10-03 | VALE 4757-ITM 04[ESTOQUE ROM] ROM ATERRO | 0 | 8 | 323.18
2024-10-03 | VALE 4757-ITM 09 ROM ATERRO | 0 | 141 | 6249.26
2024-10-03 | ITM 08-PILHA B02 REJEITO DESAGUADO | 0 | 15 | 568.65
2024-10-03 | ITM 09-ITM 02 PRINCIPAL SINTER CORRETIVO | 0 | 2 | 55.88
2024-10-03 | ITM 04[SUBPRODUTO]-PRAÇA DA 11 HEMATITINHA ESPECIAL | 0 | 4 | 96.63
2024-10-03 | SUMPAO-ITM 08 ROM FERROMAR | 0 | 28 | 1339.26
2024-10-03 | SUMPAO-ITM 02 NOVA ROM FERROMAR | 0 | 37 | 1444.57
2024-10-03 | ITM 04[SUBPRODUTO]-PATIO DE PRODUTOS SINTER FEED ESPECIAL | 0 | 106 | 3014.43
2024-10-03 | PRAÇA DA 11-ITM 04[ESTOQUE ROM] ROM ATERRO | 0 | 15 | 617.75
2024-10-03 | ITM 02 NOVA[B]-PATIO MANGABA[PILHA SILICOSO] SILICOSO | 0 | 25 | 746.28 | [6 empty] | 53.78 | 14.24 | 1.85 | 0.159 | 0.1 | 6.35
2024-10-03 | CAVA SAMPAIO-SUMPAO ESTERIL FRANCO | 0 | 4 | 169.16
2024-10-03 | PATIO MANGABA[PILHA 1]-ITM 08 SINTER ITM04 BLEND | 0 | 24 | 1007.28
2024-10-03 | PATIO DE PRODUTOS-PLATAFORMA TERMINAL-SARZEDO[PILHA 6] PELLET FEED | 31 | 159 | 3874.82
2024-10-03 | SCALPER-CAVA CARRAPATO 5960 ALTO OVER SCALPER | 0 | 4 | 173.36
2024-10-03 | ITM 04[SUBPRODUTO]-ITM 04[SUBPRODUTO] OVER | 2 | 5 | 207.97
2024-10-03 | HEMATITINHA ESPECIAL ITM 04 |  |  | 611.4
2024-10-03 | ITM 04[SUBPRODUTO]-ITM 08 SINTER ITM04 BLEND | 0 | 51 | 1611.73
2024-10-03 | ITM 04[SUBPRODUTO]-ITM 02 PRINCIPAL SINTER ITM04 BLEND | 0 | 81 | 2719.21
2024-10-03 | PATIO MANGABA[PILHA 1]-ITM 02 PRINCIPAL SINTER ITM04 BLEND | 0 | 16 | 675.26
2024-10-03 | PRAÇA DA 11-ITM 04[ESTOQUE ROM] ROM FERROMAR | 0 | 1 | 45.79
2024-10-03 | ITM 09-PATIO MANGABA[PILHA 1] HEMATITINHA ESPECIAL | 0 | 38 | 976.69
2024-10-03 | ITM 02 NOVA[A]-PATIO MANGABA[PILHA SILICOSO] SILICOSO | 0 | 25 | 729.61 | [6 empty] | 51.32 | 17.53 | 1.94 | 0.145 | 0.09 | 6.35
2024-10-03 | DESAGUAMENTO DE PRODUTO ITM 8-PATIO DE PRODUTOS PELLET FEED | 39 | 141 | 4324.69 | [6 empty] | 62.65 | 7.12 | 0.79 | 0.063 | 0.11 | 2.1 |  |  |  | 22
2024-10-03 | PRAÇA DA 11-CAVA SAMPAIO ESTERIL FRANCO | 0 | 1 | 43.46
2024-10-03 | CAVA SAMAMBAIA BAIXO-ITM 09 ROM FERROMAR | 0 | 13 | 551.8
2024-10-03 | ITM 09-PATIO DE PRODUTOS PELLET FEED | 0 | 48 | 1915.16
2024-10-03 | ITM 02 NOVA[A]-USINA DE BLENDAGEM SINTER FEED ESPECIAL | 2 | 22 | 690.44 | [6 empty] | 60.08 | 12.09 | 0.49 | 0.044 | 0.16 | 1.1
2024-10-03 | PRAÇA DA 11-PRAÇA DA 11 ESTERIL FRANCO | 0 | 1 | 41.99
2024-10-03 | COMPLEXO DE FILTRAGEM-PILHA B02 REJEITO FILTRADO | 0 | 10 | 413.05
2024-10-04 | Over Reprocesso |  |  | 3488
2024-10-04 | Sinter Pátio Produtos ITM09 A
2024-10-04 | PRAÇA DA 11-ITM 09 ROM FERROMAR | 0 | 32 | 1456.21
2024-10-04 | Hematitinha Comum ITM 09 D
2024-10-04 | ITM 04[SUBPRODUTO]-PLATAFORMA TERMINAL-SARZEDO[PILHA 9] SINTER FEED ESPECIAL | 0 | 44 | 1245.69
2024-10-04 | ITM 04[SUBPRODUTO]-CAVA PAIOL SINTER ITM04 BLEND
2024-10-04 | Sinter TAS
2024-10-04 | ITM 02 PRINCIPAL-PATIO MANGABA[PILHA OVER] OVER | 0 | 8 | 222.05
2024-10-04 | alimentacao_itm09_c |  |  | 5112 | [6 empty] | 60.6 | 5.21 | 1.65 | 0.068 | 0.17 | 5.89
2024-10-04 | ITM 04[SUBPRODUTO]-ITM 02 PRINCIPAL SINTER ITM04 BLEND | 0 | 102 | 2981.04
2024-10-04 | VALE 4757-ITM 09 ROM ATERRO | 0 | 100 | 4321.37
2024-10-04 | PFF Antenas |  |  | 3461
2024-10-04 | VALE 4757-ITM 04[ESTOQUE ROM] ROM ATERRO | 0 | 14 | 610.64
2024-10-04 | alimentacao_itm09_a |  |  | 4833 | [6 empty] | 61.23 | 4.37 | 2.42 | 0.069 | 0.1 | 4.92
2024-10-04 | PILHA B02-PILHA B02 REJEITO TRATADO | 0 | 39 | 1494.62
2024-10-04 | Hematitinha Complemento ITM 09 A
2024-10-04 | ITM 02 NOVA[A]-USINA DE BLENDAGEM SINTER FEED ESPECIAL | 2 | 26 | 821.48 | [6 empty] | 58.72 | 13.54 | 0.54 | 0.03 | 0.09 | 1.69
2024-10-04 | alimentacao_itm09_d |  |  | 2898 | [6 empty] | 54.89 | 16.89 | 1.09 | 0.049 | 0.17 | 4.3
2024-10-04 | Sinter Pátio Produtos ITM09 D
2024-10-04 | Hematitinha Comum ITM 09 B
2024-10-04 | ITM 02 PRINCIPAL-USINA DE BLENDAGEM SINTER FEED ESPECIAL | 3 | 37 | 1165.45 | [6 empty] | 57.76 | 14.67 | 0.48 | 0.033 | 0.08 | 1.9
2024-10-04 | ITM 04[SUBPRODUTO]-ITM 04[SUBPRODUTO] OVER | 2 | 2 | 88.85
2024-10-04 | alimentacao_itm09_b |  |  | 3060 | [6 empty] | 60.6 | 5.21 | 1.65 | 0.068 | 0.17 | 5.89
2024-10-04 | PDE SAMPAIO-ITM 04[ESTOQUE ROM] FINOS | 0 | 45 | 2386.24
2024-10-04 | Alimentação Seca ITM 08 C |  |  | 4983 | [6 empty] | 47.93332 | 23.89209 | 1.994572 | 0.1067317 | 0.1682327 | 4.794632 | 0.6285334 | 3295.12
2024-10-04 | Alimentação Gobal ITM 02 A |  |  | 5747 | [6 empty] | 47.84045 | 25.48302 | 1.415839 | 0.07793205 | 0.1504146 | 4.109859 | 0.7454077 | 5605.18
2024-10-04 | SCALPER-CAVA CARRAPATO 5960 ALTO OVER SCALPER | 0 | 3 | 137.84
2024-10-04 | Rejeito Desaguado |  |  | 3637 | [6 empty] | 38.04 | 39.71 | 0.99 | 0.09 | 0.18 | 4.15
2024-10-04 | SUMPAO-ITM 02 NOVA ROM FERROMAR | 0 | 26 | 1089.59
2024-10-04 | Alimentação Gobal ITM 02 Principal |  |  | 3623 | [6 empty] | 48.94 | 23.84 | 1.54 | 0.072 | 0.1 | 4.18 | 0.82 | 2806.89
2024-10-04 | CAVA SAMAMBAIA BAIXO-ITM 04[ESTOQUE ROM] ROM FERROMAR | 0 | 29 | 1487.7
2024-10-04 | Sinter Terceiros Vargem Grande
2024-10-04 | Hematitinha Especial ITM 09 B
2024-10-04 | PFF Abobora
2024-10-04 | Rejeito Filtrado |  |  | 6036.3 | [6 empty] | 33.99 | 40.79 | 3.71 | 0.114 | 0.34 | 5.98 |  |  | 305 | 18
2024-10-04 | PFF Pilhão
2024-10-04 | ITM 04[SUBPRODUTO]-PATIO DE PRODUTOS SINTER FEED ESPECIAL | 0 | 9 | 264.01
2024-10-04 | HEMATITINHA ESPECIAL ITM 04 |  |  | 124.46
2024-10-04 | Sinter Blendagem ITM 09 C
2024-10-04 | Alimentação Seca ITM 08 AB
2024-10-04 | CAVA SAMAMBAIA BAIXO-ITM 09 ROM FERROMAR | 0 | 33 | 1719.33
2024-10-04 | PRAÇA DA 11-ITM 09 ROM ATERRO | 0 | 26 | 1395.57
2024-10-04 | Sinter Blendagem ITM 09 D
2024-10-04 | Hematitinha Complemento ITM 09 D
2024-10-04 | Sinter Terceiros TIG
2024-10-04 | ITM 02 NOVA-PATIO MANGABA[PILHA OVER] OVER | 0 | 24 | 760.35
2024-10-04 | ITM 02 NOVA[A]-PATIO MANGABA[PILHA SILICOSO] SILICOSO | 0 | 29 | 833.41 | [6 empty] | 51.34 | 19.61 | 1.53 | 0.084 | 0.12 | 5
2024-10-04 | ITM 02 PRINCIPAL-PATIO MANGABA[PILHA SILICOSO] SILICOSO | 0 | 48 | 1364.31
2024-10-04 | ITM 04[SUBPRODUTO]-PRAÇA DA 11 HEMATITINHA ESPECIAL | 0 | 1 | 25.99
2024-10-04 | Alimentação Gobal ITM 02 B |  |  | 5679 | [6 empty] | 47.86077 | 25.46294 | 1.405096 | 0.0779276 | 0.159276 | 4.110504 | 0.746416 | 5260.91
2024-10-04 | PATIO MANGABA[PILHA 1]-ITM 08 SINTER ITM04 BLEND | 0 | 6 | 265.64
2024-10-04 | ITM 04[SUBPRODUTO]-CAVA PAIOL SINTER COMUM
2024-10-04 | Sinter Sarzedo |  |  | 3461.05
2024-10-04 | Sinter Blendagem ITM 09 B |  |  | 810
2024-10-04 | PATIO MANGABA[PILHA 1]-ITM 02 PRINCIPAL SINTER ITM04 BLEND | 0 | 6 | 301
2024-10-04 | ITM 04[SUBPRODUTO]-PATIO MANGABA[PILHA 1] SINTER CORRETIVO
2024-10-04 | ITM 04[SUBPRODUTO]-PATIO MANGABA[PILHA 1] SINTER ITM04 BLEND
2024-10-04 | Hematitinha Comum ITM 09 C
2024-10-04 | PILHAO - PDE MANGABA-CAVA SAMAMBAIA INTERMEDIARIO[BOLO DE NOIVA] ESTERIL FRANCO | 0 | 17 | 904.11
2024-10-04 | Hematitinha Especial ITM 09 C
2024-10-04 | ITM 04[SUBPRODUTO]-SUMPAO SINTER ITM04 BLEND
2024-10-04 | Hematitinha Especial ITM 09 D
2024-10-04 | ITM 09-ITM 08 SINTER CORRETIVO | 0 | 90 | 2609.48
2024-10-04 | Over Descarte
2024-10-04 | ITM 09-PATIO DE PRODUTOS PELLET FEED | 0 | 102 | 3461.05
2024-10-04 | Sinter Pátio Produtos ITM09 B
2024-10-04 | Hematitinha Especial ITM 09 A |  |  | 1465.56
2024-10-04 | ITM 08-PILHA B02 REJEITO DESAGUADO | 0 | 19 | 760.24
2024-10-04 | SCALPER-ITM 08 FINOS SCALPER | 0 | 13 | 552.73
2024-10-04 | Sinter Blendagem ITM 09 A |  |  | 2064.6
2024-10-04 | PATIO DE PRODUTOS-PLATAFORMA TERMINAL-SARZEDO[PILHA 6] PELLET FEED | 31 | 453 | 11076.03
2024-10-04 | BARRAGEM B1[PONTO ABASTECIMENTO AGUA 2]-BARRAGEM B1[PONTO ABASTECIMENTO AGUA 2] LAMA | 0 | 1 | 38.77
2024-10-04 | ITM 08-PATIO MANGABA[PILHA OVER] OVER | 0 | 25 | 724.59
2024-10-04 | ITM 02 NOVA[B]-PATIO MANGABA[PILHA SILICOSO] SILICOSO | 0 | 31 | 914.07 | [6 empty] | 51.96 | 18.45 | 1.65 | 0.098 | 0.11 | 5.1
2024-10-04 | ITM 04[SUBPRODUTO]-ITM 08 SINTER ITM04 BLEND | 0 | 73 | 2110.63
2024-10-04 | SUMPAO-ITM 08 ROM FERROMAR | 0 | 25 | 1047.29
2024-10-04 | Hematitinha Complemento ITM 09 C
2024-10-04 | PILHAO - PDE MANGABA-ITM 09 MATERIAL PILHAO | 7 | 28 | 1435.92
2024-10-04 | PRAÇA DA 11-ITM 04[ESTOQUE ROM] ROM ATERRO | 0 | 15 | 588.57
2024-10-04 | Filtro 04 |  |  | 1376.7
2024-10-04 | PATIO MANGABA[PILHA OVER]-ACESSO PRINCIPAL INTERNO OVER | 0 | 4 | 181.16
2024-10-04 | CAVA SAMAMBAIA BAIXO-SUMPAO ESTERIL FRANCO | 0 | 28 | 1206.64
2024-10-04 | Filtro 02 |  |  | 1747.35
2024-10-04 | ITM 04[SUBPRODUTO]-ITM 02 NOVA SINTER ITM04 BLEND | 0 | 206 | 6034.8
2024-10-04 | PFF Curva do Joelho
2024-10-04 | PATIO DE PRODUTOS-PLATAFORMA TERMINAL-SARZEDO[PILHA 9] SINTER FEED ESPECIAL | 31 | 375 | 9381.36
2024-10-04 | ITM 09-PATIO MANGABA[PILHA 1] HEMATITINHA ESPECIAL | 0 | 46 | 1208.61
2024-10-04 | Feijãozinho ITM 02 Principal |  |  | 865.97
2024-10-04 | Hematitinha Comum ITM 09 A
2024-10-04 | DESAGUAMENTO DE PRODUTO ITM 8-PATIO DE PRODUTOS PELLET FEED | 39 | 144 | 4325.8 | [6 empty] | 62.42 | 7.89 | 0.56 | 0.055 | 0.12 | 1.88
2024-10-04 | Filtro 01 |  |  | 1217.85
2024-10-04 | COMPLEXO DE FILTRAGEM-PILHA B02 REJEITO FILTRADO | 0 | 13 | 576.72
2024-10-04 | ITM 02 NOVA[B]-USINA DE BLENDAGEM SINTER FEED ESPECIAL | 2 | 34 | 1091.2 | [6 empty] | 58.2 | 13.24 | 0.55 | 0.03 | 0.11 | 1.72
2024-10-04 | Hematitinha Complemento ITM 09 B
2024-10-04 | Sinter Pátio Produtos ITM09 C
2024-10-04 | Média Filtro |  |  | 5754.65
2024-10-04 | Filtro 03 |  |  | 1694.4
2024-10-05 | Hematitinha Comum ITM 09 D
2024-10-05 | alimentacao_itm09_a |  |  | 4110 | [6 empty] | 59.13 | 6.84 | 1.83 | 0.054 | 0.12 | 5.92
2024-10-05 | Sinter Blendagem ITM 09 B |  |  | 1010
2024-10-05 | Sinter Pátio Produtos ITM09 A
2024-10-05 | Feijãozinho ITM 02 Principal |  |  | 1201.3
2024-10-05 | Sinter Terceiros TIG
2024-10-05 | PFF Antenas |  |  | 3236.49
2024-10-05 | Sinter Pátio Produtos ITM09 C
2024-10-05 | Alimentação Gobal ITM 02 B |  |  | 4985 | [6 empty] | 48.83341 | 24.36665 | 1.707942 | 0.09959017 | 0.1069581 | 3.348342 | 0.5140983 | 3230.32
2024-10-05 | Hematitinha Complemento ITM 09 B
2024-10-05 | Hematitinha Comum ITM 09 A
2024-10-05 | Sinter Blendagem ITM 09 C |  |  | 1332
2024-10-05 | ITM 04[SUBPRODUTO]-ITM 02 PRINCIPAL SINTER ITM04 BLEND | 0 | 51 | 1525.31
2024-10-05 | Alimentação Seca ITM 08 C |  |  | 7287 | [6 empty] | 50.46476 | 20.51887 | 1.793558 | 0.1213618 | 0.08050528 | 4.904978 | 0.426249 | 3147.96
2024-10-05 | Sinter Blendagem ITM 09 D
2024-10-05 | Sinter Pátio Produtos ITM09 B
2024-10-05 | PATIO DE PRODUTOS-PLATAFORMA TERMINAL-SARZEDO[PILHA 9] SINTER FEED ESPECIAL | 31 | 215 | 5444.93
2024-10-05 | Hematitinha Especial ITM 09 D
2024-10-05 | PATIO DE PRODUTOS-PLATAFORMA TERMINAL-SARZEDO[VAGAO] SINTER FEED ESPECIAL | 31 | 31 | 816.58
2024-10-05 | Hematitinha Especial ITM 09 B
2024-10-05 | Sinter TAS
2024-10-05 | Sinter Sarzedo |  |  | 3236.49
2024-10-05 | Filtro 03 |  |  | 2285.45
2024-10-05 | Filtro 02 |  |  | 1913.4
2024-10-05 | alimentacao_itm09_b |  |  | 4860 | [6 empty] | 59.13 | 6.84 | 1.83 | 0.054 | 0.12 | 5.92
2024-10-05 | VALE 4757-ITM 09 ROM ATERRO | 0 | 128 | 5362.37
2024-10-05 | Hematitinha Comum ITM 09 C
2024-10-05 | Rejeito Filtrado |  |  | 5899.65 | [6 empty] | 30.98 | 45.37 | [6 empty] | 465 | 18
2024-10-05 | Alimentação Gobal ITM 02 A |  |  | 5197 | [6 empty] | 47.7459 | 25.63007 | 1.49204 | 0.08599636 | 0.09896177 | 4.020036 | 0.5140983 | 3230.32
2024-10-05 | Hematitinha Especial ITM 09 A |  |  | 1233.07
2024-10-05 | Filtro 01 |  |  | 797.25
2024-10-05 | PFF Curva do Joelho
2024-10-05 | Sinter Pátio Produtos ITM09 D
2024-10-05 | Hematitinha Comum ITM 09 B
2024-10-05 | Sinter Blendagem ITM 09 A |  |  | 2185
2024-10-05 | Alimentação Gobal ITM 02 Principal |  |  | 4455 | [6 empty] | 48.75226 | 24.45526 | 1.699977 | 0.09824605 | 0.1012332 | 3.395137 | 0.5275395 | 2786.37
2024-10-05 | Hematitinha Complemento ITM 09 D
2024-10-05 | Sinter Terceiros Vargem Grande
2024-10-05 | Hematitinha Especial ITM 09 C
2024-10-05 | PFF Abobora
2024-10-05 | Hematitinha Complemento ITM 09 C
2024-10-05 | Rejeito Desaguado |  |  | 2690.46 | [6 empty] | 40.97 | 35.11 | 1.25 | 0.114 | 0.2 | 4.1 | 0.27
2024-10-05 | Alimentação Seca ITM 08 AB
2024-10-05 | Over Descarte
2024-10-05 | PFF Pilhão
2024-10-05 | ITM 02 NOVA[B]-PATIO MANGABA[PILHA SILICOSO] SILICOSO | 0 | 32 | 944.33 | [6 empty] | 50.19 | 20.53 | 1.64 | 0.112 | 0.11 | 5.1
2024-10-05 | Hematitinha Complemento ITM 09 A
2024-10-05 | ITM 09-PATIO MANGABA[PILHA 1] HEMATITINHA ESPECIAL | 0 | 49 | 1233.07
2024-10-05 | PILHAO - PDE MANGABA-CAVA SAMAMBAIA INTERMEDIARIO[BOLO DE NOIVA] ESTERIL FRANCO | 0 | 16 | 759.92
2024-10-05 | PATIO DE PRODUTOS-PLATAFORMA TERMINAL-SARZEDO[PILHA 7] PELLET FEED | 31 | 593 | 14707.38
2024-10-05 | ITM 04[SUBPRODUTO]-ITM 02 NOVA SINTER ITM04 BLEND | 0 | 123 | 3618.31
2024-10-05 | VALE 4757-ITM 04[ESTOQUE ROM] ROM ATERRO | 0 | 27 | 1318.48
2024-10-05 | CAVA SAMAMBAIA BAIXO-ITM 09 ROM FERROMAR | 0 | 9 | 450.55
2024-10-05 | DESAGUAMENTO DE PRODUTO ITM 8-PATIO DE PRODUTOS PELLET FEED | 39 | 135 | 4195.92 | [6 empty] | 62.99 | 7 | 0.62 | 0.061 | 0.1 | 1.86 | 0.37
2024-10-05 | Filtro 04 |  |  | 903.55
2024-10-05 | ITM 02 NOVA[A]-PATIO MANGABA[PILHA SILICOSO] SILICOSO | 0 | 31 | 885.62 | [6 empty] | 53.1 | 16.33 | 2.07 | 0.134 | 0.09 | 4.92
2024-10-05 | PATIO MANGABA[PILHA 1]-ITM 08 SINTER ITM04 BLEND | 0 | 17 | 757.14
2024-10-05 | PRAÇA DA 11-CAVA PAIOL ESTERIL FRANCO | 0 | 9 | 407.91
2024-10-05 | ITM 02 PRINCIPAL-USINA DE BLENDAGEM SINTER FEED ESPECIAL | 3 | 36 | 1083.89 | [6 empty] | 59.02 | 12.56 | 0.97 | 0.071 | 0.09 | 1.54
2024-10-05 | CAVA CARRAPATO 5960 ALTO-ITM 04[ESTOQUE ROM] ROM ATERRO | 0 | 5 | 248.56
2024-10-05 | PILHAO - PDE MANGABA-CAVA PAIOL ESTERIL FRANCO | 0 | 12 | 554.99
2024-10-05 | CAVA SAMAMBAIA BAIXO-SUMPAO ESTERIL FRANCO | 0 | 5 | 236.43
2024-10-05 | ITM 02 NOVA[A]-USINA DE BLENDAGEM SINTER FEED ESPECIAL | 2 | 24 | 776.3 | [6 empty] | 58.38 | 13.96 | 0.56 | 0.033 | 0.1 | 1.5
2024-10-05 | PRAÇA DA 11-ITM 04[ESTOQUE ROM] ROM ATERRO | 0 | 5 | 236.93
2024-10-05 | PILHAO - PDE MANGABA-CAVA CARRAPATO 3035 ALTO ESTERIL FRANCO | 0 | 1 | 52.53
2024-10-05 | ITM 04[SUBPRODUTO]-ITM 04[SUBPRODUTO] OVER | 2 | 1 | 43.7
2024-10-05 | ITM 02 NOVA[B]-USINA DE BLENDAGEM SINTER FEED ESPECIAL | 2 | 36 | 1163.4 | [6 empty] | 59.46 | 12.31 | 0.74 | 0.041 | 0.09 | 1.48
2024-10-05 | CAVA SAMPAIO-SUMPAO ESTERIL FRANCO | 0 | 4 | 191.18
2024-10-05 | alimentacao_itm09_c |  |  | 4973 | [6 empty] | 61.36 | 2.38 | 2.36 | 0.074 | 0.17 | 6.2
2024-10-05 | ITM 02 PRINCIPAL-PATIO MANGABA[PILHA SILICOSO] SILICOSO | 0 | 43 | 1211.31 | [6 empty] | 52.02 | 17.55 | 2.03 | 0.11 | 0.12 | 4.96
2024-10-05 | PILHA B02-PILHA B02 REJEITO TRATADO | 0 | 24 | 1010.99
2024-10-05 | ITM 02 NOVA-PATIO MANGABA[PILHA OVER] OVER | 0 | 17 | 495.02
2024-10-05 | PILHA B02[PST]-PILHA B02 REJEITO PST | 0 | 14 | 631.39
2024-10-05 | ITM 08-PILHA B02 REJEITO DESAGUADO | 0 | 32 | 1392.07
2024-10-05 | COMPLEXO DE FILTRAGEM-PILHA B02 REJEITO FILTRADO | 0 | 26 | 1117.6
2024-10-05 | PATIO MANGABA[PILHA 1]-ITM 02 NOVA SINTER ITM04 BLEND | 0 | 9 | 293.84
2024-10-05 | PRAÇA DA 11-ITM 09 ROM ATERRO | 0 | 10 | 453.69
2024-10-05 | CAVA CARRAPATO 5960 ALTO-ITM 09 ROM ATERRO | 0 | 1 | 41.41
2024-10-05 | PRAÇA DA 11-ITM 09 ROM FERROMAR | 0 | 51 | 2413.16
2024-10-05 | PATIO MANGABA[PILHA 1]-ITM 02 PRINCIPAL SINTER ITM04 BLEND | 0 | 25 | 1083.97
2024-10-05 | PLATAFORMA TERMINAL-SARZEDO[VAGAO]-PATIO B1 SINTER TIG | 0 | 161 | 4211.98
2024-10-05 | Média Filtro |  |  | 5783.72
2024-10-05 | ITM 08-PATIO MANGABA[PILHA OVER] OVER | 0 | 61 | 2180.09
2024-10-05 | alimentacao_itm09_d |  |  | 2648 | [6 empty] | 50.61 | 19.67 | 2.36 | 0.144 | 0.11 | 4.8 | 0.37
2024-10-05 | Over Reprocesso |  |  | 2770.51
2024-10-05 | PATIO DE PRODUTOS-PATIO MANGABA[PILHA 1] SINTER FEED ESPECIAL | 0 | 7 | 209.66
2024-10-05 | ITM 09-ITM 08 SINTER CORRETIVO | 0 | 85 | 2548.4
2024-10-05 | CAVA SAMAMBAIA BAIXO-CAVA PAIOL ESTERIL FRANCO | 0 | 5 | 232.38
2024-10-05 | ITM 02 PRINCIPAL-PATIO MANGABA[PILHA OVER] OVER | 0 | 7 | 207.4
2024-10-05 | ITM 04[SUBPRODUTO]-ITM 08 SINTER ITM04 BLEND | 0 | 77 | 2246.47
2024-10-05 | ITM 04[SUBPRODUTO]-PATIO DE PRODUTOS SINTER FEED ESPECIAL | 0 | 188 | 5472.53
2024-10-05 | ITM 09-PATIO DE PRODUTOS PELLET FEED | 0 | 108 | 3236.49
2024-10-06 | Over Reprocesso |  |  | 2906.8
2024-10-06 | Sinter Terceiros Vargem Grande
2024-10-06 | ITM 09-PATIO DE PRODUTOS PELLET FEED | 0 | 68 | 1894.72
2024-10-06 | ITM 02 PRINCIPAL-USINA DE BLENDAGEM SINTER FEED ESPECIAL | 3 | 29 | 898.86 | [6 empty] | 56.15 | 17.37 | 0.48 | 0.033 | 0.07 | 1.61
2024-10-06 | Hematitinha Complemento ITM 09 D
2024-10-06 | Alimentação Gobal ITM 02 Principal |  |  | 5321 | [6 empty] | 47.10565 | 26.08229 | 1.566624 | 0.05583683 | 0.13 | 4.660646 | 0.5165266 | 4039.64
2024-10-06 | PRAÇA DA 11-ITM 04[ESTOQUE ROM] ROM ATERRO | 0 | 8 | 399.42
2024-10-06 | Hematitinha Comum ITM 09 A
2024-10-06 | DESAGUAMENTO DE PRODUTO ITM 8-PATIO DE PRODUTOS PELLET FEED | 39 | 148 | 4707.39 | [6 empty] | 62.07 | 8 | 0.73 | 0.057 | 0.1 | 1.93
2024-10-06 | Sinter Pátio Produtos ITM09 A
2024-10-06 | Feijãozinho ITM 02 Principal |  |  | 1249.2
2024-10-06 | Hematitinha Comum ITM 09 B
2024-10-06 | Filtro 02 |  |  | 1842.36
2024-10-06 | CAVA SAMAMBAIA BAIXO-ITM 09 ROM FERROMAR | 0 | 54 | 2903.33
2024-10-06 | CAVA SAMAMBAIA BAIXO-CAVA SAMAMBAIA INTERMEDIARIO[BOLO DE NOIVA] ESTERIL FRANCO | 0 | 1 | 50.07
2024-10-06 | Sinter Blendagem ITM 09 C |  |  | 1368
2024-10-06 | Sinter Pátio Produtos ITM09 C
2024-10-06 | ITM 02 NOVA[B]-PATIO MANGABA[PILHA SILICOSO] SILICOSO | 0 | 25 | 755.1 | [6 empty] | 51.32 | 19.07 | 1.53 | 0.102 | 0.1 | 5.21
2024-10-06 | Hematitinha Comum ITM 09 C
2024-10-06 | ITM 02 NOVA-PATIO MANGABA[PILHA OVER] OVER | 0 | 16 | 463.44
2024-10-06 | CAVA SAMAMBAIA BAIXO-ITM 04[ESTOQUE ROM] ROM FERROMAR | 0 | 21 | 1087.54
2024-10-06 | Alimentação Gobal ITM 02 A |  |  | 5869 | [6 empty] | 47.11252 | 26.11948 | 1.544315 | 0.05543642 | 0.13 | 4.641198 | 0.5325431 | 3720.37
2024-10-06 | Sinter Blendagem ITM 09 A |  |  | 2089
2024-10-06 | Filtro 01 |  |  | 755.84
2024-10-06 | ITM 02 NOVA[B]-USINA DE BLENDAGEM SINTER FEED ESPECIAL | 2 | 43 | 1373.14 | [6 empty] | 55.47 | 17.93 | 0.65 | 0.034 | 0.08 | 1.78
2024-10-06 | PILHAO - PDE MANGABA-CAVA CARRAPATO 3035 ALTO ESTERIL FRANCO | 0 | 8 | 380.54
2024-10-06 | CAVA SAMAMBAIA BAIXO-CAVA PAIOL ESTERIL FRANCO | 0 | 27 | 1200.58
2024-10-06 | PILHAO - PDE MANGABA-CAVA SAMAMBAIA INTERMEDIARIO[BOLO DE NOIVA] ESTERIL FRANCO | 0 | 10 | 508.13
2024-10-06 | Rejeito Filtrado |  |  | 5999.48 | [6 empty] | 33.25 | 41.3 | 4.13 | 0.099 | 0.28 | 6 |  |  | 335 | 18
2024-10-06 | ITM 04[SUBPRODUTO]-ITM 02 NOVA SINTER ITM04 BLEND | 0 | 12 | 359.97
2024-10-06 | ITM 08-PILHA B02 REJEITO DESAGUADO | 0 | 17 | 768.33
2024-10-06 | Sinter Pátio Produtos ITM09 B
2024-10-06 | Sinter Blendagem ITM 09 B |  |  | 3097
2024-10-06 | Alimentação Seca ITM 08 AB
2024-10-06 | Alimentação Seca ITM 08 C |  |  | 6215 | [6 empty] | 48.29817 | 23.96908 | 1.803571 | 0.08504498 | 0.1232483 | 4.680765 | 0.4892349 | 5369.3
2024-10-06 | ITM 02 NOVA[A]-USINA DE BLENDAGEM SINTER FEED ESPECIAL | 2 | 25 | 836 | [6 empty] | 56.02 | 17.47 | 0.52 | 0.036 | 0.06 | 1.86
2024-10-06 | Hematitinha Especial ITM 09 B
2024-10-06 | Hematitinha Complemento ITM 09 B
2024-10-06 | COMPLEXO DE FILTRAGEM-PILHA B02 REJEITO FILTRADO | 0 | 37 | 1666
2024-10-06 | Filtro 03 |  |  | 1795.12
2024-10-06 | ITM 02 PRINCIPAL-PATIO MANGABA[PILHA OVER] OVER | 0 | 4 | 136.34
2024-10-06 | Filtro 04 |  |  | 1606.16
2024-10-06 | ITM 04[SUBPRODUTO]-ITM 08 SINTER ITM04 BLEND | 0 | 5 | 143.84
2024-10-06 | Sinter Blendagem ITM 09 D
2024-10-06 | PILHA B02[PST]-PILHA B02 REJEITO PST | 0 | 7 | 312.1
2024-10-06 | ITM 04[SUBPRODUTO]-PATIO DE PRODUTOS SINTER FEED ESPECIAL | 0 | 318 | 9200.77
2024-10-06 | Hematitinha Especial ITM 09 D
2024-10-06 | ITM 09-ITM 08 SINTER CORRETIVO | 0 | 63 | 1812.59
2024-10-06 | PRAÇA DA 11-ITM 09 ROM FERROMAR | 0 | 27 | 1243.13
2024-10-06 | Hematitinha Especial ITM 09 C
2024-10-06 | Média Filtro |  |  | 5819.6
2024-10-06 | Sinter Pátio Produtos ITM09 D
2024-10-06 | Hematitinha Complemento ITM 09 A
2024-10-06 | VALE 4757-ITM 09 MATERIAL VALE | 0 | 7 | 335.21
2024-10-06 | Hematitinha Especial ITM 09 A |  |  | 1173.43
2024-10-06 | Over Descarte
2024-10-06 | ITM 02 NOVA[A]-PATIO MANGABA[PILHA SILICOSO] SILICOSO | 0 | 34 | 978.09 | [6 empty] | 51.18 | 19.89 | 1.62 | 0.105 | 0.07 | 4.98
2024-10-06 | ITM 09-PATIO MANGABA[PILHA 1] HEMATITINHA ESPECIAL | 0 | 49 | 1173.43
2024-10-06 | PFF Curva do Joelho
2024-10-06 | Sinter Sarzedo |  |  | 1894.72
2024-10-06 | VALE 4757-CAVA CARRAPATO 3035 ALTO MATERIAL VALE | 0 | 2 | 92.97
2024-10-06 | CAVA CARRAPATO 5960 ALTO-ITM 09 ROM ATERRO | 0 | 32 | 1451.6
2024-10-06 | PRAÇA DA 11-CAVA PAIOL ESTERIL FRANCO | 0 | 8 | 364.71
2024-10-06 | PATIO MANGABA[PILHA 1]-ITM 02 PRINCIPAL SINTER ITM04 BLEND | 0 | 45 | 1897.53
2024-10-06 | PFF Abobora
2024-10-06 | PFF Pilhão
2024-10-06 | Alimentação Gobal ITM 02 B |  |  | 5555 | [6 empty] | 47.12 | 26.16 | 1.52 | 0.055 | 0.13 | 4.62 | 0.55 | 3488.42
2024-10-06 | VALE 4757-ITM 04[ESTOQUE ROM] ROM ATERRO | 0 | 16 | 664.68
2024-10-06 | PFF Antenas |  |  | 1894.72
2024-10-06 | ITM 02 PRINCIPAL-PATIO MANGABA[PILHA SILICOSO] SILICOSO | 0 | 52 | 1470.31
2024-10-06 | ITM 04[SUBPRODUTO]-ITM 02 PRINCIPAL SINTER ITM04 BLEND | 0 | 9 | 279.84
2024-10-06 | Rejeito Desaguado |  |  | 3975.6 | [6 empty] | 34.99 | 44.89 | 0.81 | 0.07 | 0.15 | 3.69 | 0.46
2024-10-06 | alimentacao_itm09_d |  |  | 2760 | [6 empty] | 50.1 | 19.67 | 2.36 | 0.144 | 0.11 | 4.8 | 0.37 | 1579.87
2024-10-06 | PILHA B02-PILHA B02 REJEITO TRATADO | 0 | 25 | 1047.14
2024-10-06 | CAVA SAMPAIO-SUMPAO ESTERIL FRANCO | 0 | 7 | 332.16
2024-10-06 | PATIO MANGABA[PILHA 1]-ITM 08 SINTER ITM04 BLEND | 0 | 84 | 3675.68
2024-10-06 | Hematitinha Complemento ITM 09 C
2024-10-06 | PATIO MANGABA[PILHA 1]-ITM 02 NOVA SINTER ITM04 BLEND | 0 | 150 | 6505.59
2024-10-06 | Sinter Terceiros TIG
2024-10-06 | SAMAMBAIA CAIXA DAGUA-ITM 02 NOVA ROM FERROMAR | 0 | 1 | 31.07
2024-10-06 | PDE SAMPAIO-ITM 04[ESTOQUE ROM] FINOS | 0 | 24 | 1275.92
2024-10-06 | ITM 08-PATIO MANGABA[PILHA OVER] OVER | 0 | 50 | 1848.43
2024-10-06 | PDE SAMPAIO-ITM 09 FINOS | 0 | 32 | 1702.92
2024-10-06 | VALE 4757-ITM 09 ROM ATERRO | 0 | 72 | 3395.58
2024-10-06 | alimentacao_itm09_c |  |  | 4840 | [6 empty] | 59.89862 | 5.999347 | 1.819188 | 0.08567084 | 0.1516939 | 5.662495
2024-10-06 | alimentacao_itm09_a |  |  | 4300 | [6 empty] | 59.89862 | 5.999347 | 1.819188 | 0.08567084 | 0.1516939 | 5.662495
2024-10-06 | alimentacao_itm09_b |  |  | 5126 | [6 empty] | 59.89862 | 5.999347 | 1.819188 | 0.08567084 | 0.1516939 | 5.662495
2024-10-06 | Hematitinha Comum ITM 09 D
2024-10-06 | CAVA SAMAMBAIA BAIXO-CAVA CARRAPATO 3035 ALTO ESTERIL FRANCO | 0 | 6 | 310.54
2024-10-07 | alimentacao_itm09_c |  |  | 4823 | [6 empty] | 59.28 | 5.07 | 3.07 | 0.067 | 0.28 | 6.36
2024-10-07 | Filtro 02 |  |  | 2853.9
2024-10-07 | Sinter Terceiros TIG
2024-10-07 | Hematitinha Complemento ITM 09 D
2024-10-07 | Filtro 01 |  |  | 407.7
2024-10-07 | Alimentação Seca ITM 08 C |  |  | 5030 | [6 empty] | 47.15307 | 24.74463 | 2.121136 | 0.09103125 | 0.1088864 | 5.213364 | 0.3227841 | 4189.69
2024-10-07 | alimentacao_itm09_d |  |  | 2683 | [6 empty] | 47.29 | 24.06 | 2.31 | 0.117 | 0.09 | 5.44 | 0.37
2024-10-07 | Sinter Pátio Produtos ITM09 B
2024-10-07 | PILHAO - PDE MANGABA-SUMPAO ESTERIL FRANCO | 0 | 1 | 46.1
2024-10-07 | Sinter Blendagem ITM 09 B |  |  | 2555
2024-10-07 | Sinter Blendagem ITM 09 A |  |  | 2200
2024-10-07 | Sinter Aboboras
2024-10-07 | Alimentação Gobal ITM 02 Principal |  |  | 4551 | [6 empty] | 46.62839 | 26.65398 | 1.93186 | 0.0605427 | 0.159146 | 4.369793 | 0.3428651 | 7290.23
2024-10-07 | Sinter Blendagem ITM 09 C |  |  | 416
2024-10-07 | Sinter Pátio Produtos ITM09 D
2024-10-07 | alimentacao_itm09_b |  |  | 5149 | [6 empty] | 59.28 | 5.07 | 3.07 | 0.067 | 0.28 | 6.36
2024-10-07 | Alimentação Gobal ITM 02 B |  |  | 4937 | [6 empty] | 46.93376 | 25.58669 | 2.009115 | 0.07403767 | 0.1312557 | 4.859229 | 0.3188015 | 3913.3555
2024-10-07 | Sinter Terceiros Vargem Grande
2024-10-07 | alimentacao_itm09_a |  |  | 4219 | [6 empty] | 57.96 | 7.41 | 3.9 | 0.065 | 0.26 | 5.25
2024-10-07 | VALE 4757-ITM 09 ROM ATERRO | 0 | 47 | 2039.83
2024-10-07 | Hematitinha Complemento ITM 09 C
2024-10-07 | Hematitinha Complemento ITM 09 B
2024-10-07 | Feijãozinho ITM 02 Principal |  |  | 998
2024-10-07 | Sinter Sarzedo |  |  | 791.85
2024-10-07 | Over Reprocesso |  |  | 2814.07
2024-10-07 | Filtro 03 |  |  | 2718
2024-10-07 | Hematitinha Complemento ITM 09 A
2024-10-07 | Over Descarte |  |  | 476.37
2024-10-07 | CAVA SAMPAIO-CAVA PAIOL ESTERIL FRANCO | 0 | 4 | 203.53
2024-10-07 | PFF Curva do Joelho
2024-10-07 | Hematitinha Especial ITM 09 B
2024-10-07 | PFF Antenas |  |  | 791.85
2024-10-07 | Hematitinha Comum ITM 09 D
2024-10-07 | PATIO MANGABA[PILHA 2]-ITM 09 HEMATITINHA ESPECIAL | 0 | 2 | 83.3
2024-10-07 | ITM 02 NOVA[B]-PATIO MANGABA[PILHA SILICOSO] SILICOSO | 0 | 28 | 795.96
2024-10-07 | Hematitinha Comum ITM 09 C
2024-10-07 | Sinter Pátio Produtos ITM09 C
2024-10-07 | ITM 04[SUBPRODUTO]-PATIO DE PRODUTOS SINTER FEED ESPECIAL | 0 | 153 | 4548.72
2024-10-07 | Alimentação Gobal ITM 02 A |  |  | 4816 | [6 empty] | 46.93376 | 25.58669 | 2.009115 | 0.07403767 | 0.1312557 | 4.859229 | 0.3188015 | 3913.3555
2024-10-07 | Hematitinha Especial ITM 09 D
2024-10-07 | Alimentação Seca ITM 08 AB
2024-10-07 | Hematitinha Comum ITM 09 A
2024-10-07 | Hematitinha Especial ITM 09 A |  |  | 1336.76
2024-10-07 | Sinter Blendagem ITM 09 D
2024-10-07 | Rejeito Desaguado |  |  | 3485.89 | [6 empty] | 36.65 | 42.32 | 0.91 | 0.078 | 0.15 | 3.84
2024-10-07 | Sinter Pátio Produtos ITM09 A
2024-10-07 | Rejeito Filtrado |  |  | 7271 | [6 empty] | 33.25 | 41.3 | [6 empty] | 310 | 18
2024-10-07 | PFF Pilhão
2024-10-07 | Hematitinha Especial ITM 09 C
2024-10-07 | Hematitinha Comum ITM 09 B
2024-10-07 | PFF Abobora
2024-10-07 | PILHA B02-PILHA B02 REJEITO TRATADO | 0 | 41 | 1667.96
2024-10-07 | PILHAO - PDE MANGABA-CAVA CARRAPATO 3035 ALTO ESTERIL FRANCO | 0 | 2 | 73.43
2024-10-07 | ITM 04[SUBPRODUTO]-ITM 04[ESTOQUE ROM] HEMATITINHA COMUM | 0 | 1 | 44.19
2024-10-07 | ITM 02 PRINCIPAL-USINA DE BLENDAGEM SINTER FEED ESPECIAL | 3 | 30 | 956.18 | [6 empty] | 55.13 | 13.86 | 0.93 | 0.064 | 0.1 | 2.58
2024-10-07 | ITM 04[SUBPRODUTO]-ITM 02 PRINCIPAL SINTER ITM04 BLEND | 0 | 76 | 2432.01
2024-10-07 | PDE SAMPAIO-ITM 04[ESTOQUE ROM] FINOS | 0 | 4 | 187.98
2024-10-07 | PATIO DE PRODUTOS-PATIO MANGABA[PILHA 1] ESTERIL FRANCO | 0 | 4 | 113.68
2024-10-07 | ITM 09-PATIO DE PRODUTOS PELLET FEED | 0 | 30 | 791.85
2024-10-07 | CAVA SAMAMBAIA BAIXO-ITM 04[ESTOQUE ROM] ROM ATERRO | 0 | 6 | 278.86
2024-10-07 | ITM 02 NOVA[B]-USINA DE BLENDAGEM SINTER FEED ESPECIAL | 2 | 31 | 938.38 | [6 empty] | 55.27 | 16.02 | 0.93 | 0.04 | 0.1 | 2.26
2024-10-07 | PRAÇA DA 11-ITM 09 ROM FERROMAR | 0 | 17 | 700.16
2024-10-07 | Média Filtro |  |  | 6026.94
2024-10-07 | ITM 09-ITM 08 SINTER CORRETIVO | 0 | 65 | 2211.49
2024-10-07 | PILHAO - PDE MANGABA-CAVA SAMAMBAIA INTERMEDIARIO[BOLO DE NOIVA] ESTERIL FRANCO | 0 | 7 | 304.52
2024-10-07 | ITM 09-ITM 02 NOVA SINTER COMUM | 2 | 59 | 1757.21
2024-10-07 | PATIO MANGABA[PILHA 1]-ITM 02 PRINCIPAL SINTER ITM04 BLEND | 0 | 27 | 1123.35
2024-10-07 | ITM 08-PATIO MANGABA[PILHA OVER] OVER | 0 | 14 | 464.55
2024-10-07 | ITM 02 NOVA[A]-PATIO MANGABA[PILHA SILICOSO] SILICOSO | 0 | 34 | 961.35
2024-10-07 | VALE 4757-CAVA CARRAPATO 3035 ALTO MATERIAL VALE | 0 | 1 | 33.47
2024-10-07 | CAVA SAMAMBAIA BAIXO-CAVA CARRAPATO 3035 ALTO ESTERIL FRANCO | 0 | 5 | 221.09
2024-10-07 | VALE 4757-ITM 04[ESTOQUE ROM] ROM ATERRO | 0 | 13 | 644.59
2024-10-07 | ITM 09-PILHA B02 OVER | 0 | 11 | 476.37
2024-10-07 | PILHAO - PDE MANGABA-ITM 09 ROM FERROMAR | 7 | 11 | 553.67
2024-10-07 | DESAGUAMENTO DE PRODUTO ITM 8-PATIO DE PRODUTOS PELLET FEED | 39 | 109 | 3527.05 | [6 empty] | 61.89 | 8.51 | 0.71 | 0.054 | 0.09 | 1.89
2024-10-07 | PLATAFORMA TERMINAL-SARZEDO[VAGAO]-PATIO B1 SINTER TIG | 0 | 339 | 9105.96
2024-10-07 | PATIO MANGABA[PILHA 1]-ITM 09 ROM FERROMAR | 4 | 13 | 527.47
2024-10-07 | ITM 02 PRINCIPAL-PATIO MANGABA[PILHA OVER] OVER | 0 | 11 | 335.12
2024-10-07 | BARRAGEM B4-CAVA CARRAPATO 3035 ALTO ESTERIL FRANCO | 0 | 1 | 37.35
2024-10-07 | PATIO DE PRODUTOS-PLATAFORMA TERMINAL-SARZEDO[PILHA 6] PELLET FEED | 31 | 292 | 7645.22
2024-10-07 | VALE 4757-ITM 09 MATERIAL VALE | 0 | 55 | 2631.03
2024-10-07 | ITM 04[SUBPRODUTO]-ITM 08 SINTER ITM04 BLEND | 0 | 62 | 1906.91
2024-10-07 | ITM 04[SUBPRODUTO]-ITM 02 NOVA SINTER ITM04 BLEND | 0 | 123 | 4078.88
2024-10-07 | ITM 09-ITM 08 SINTER COMUM | 39 | 1 | 29.71
2024-10-07 | ITM 02 PRINCIPAL-PATIO MANGABA[PILHA SILICOSO] SILICOSO | 0 | 52 | 1517.14 | [6 empty] | 52.48 | 17.29 | 1.26 | 0.123 | 0.11 | 5.49
2024-10-07 | PATIO DE PRODUTOS-PLATAFORMA TERMINAL-SARZEDO[PILHA 9] SINTER FEED ESPECIAL | 31 | 503 | 13176.58
2024-10-07 | COMPLEXO DE FILTRAGEM-PILHA B02 REJEITO FILTRADO | 0 | 41 | 1750.89
2024-10-07 | PILHA B02-PILHA B02 ESTERIL FRANCO | 0 | 2 | 107.03
2024-10-07 | PDE SAMPAIO-ITM 09 FINOS | 0 | 47 | 2284.19
2024-10-07 | ITM 09-PATIO MANGABA[PILHA 1] HEMATITINHA ESPECIAL | 0 | 35 | 1084.76
2024-10-07 | CAVA SAMAMBAIA BAIXO-ITM 04[ESTOQUE ROM] ROM FERROMAR | 0 | 14 | 706.08
2024-10-07 | ITM 02 NOVA-PATIO MANGABA[PILHA OVER] OVER | 0 | 14 | 396.42
2024-10-07 | CAVA SAMAMBAIA BAIXO-CAVA PAIOL ESTERIL FRANCO | 0 | 9 | 400.06
2024-10-07 | PATIO DE PRODUTOS-PATIO MANGABA[PILHA 1] SILICOSO | 0 | 1 | 29.04
2024-10-07 | PATIO MANGABA[PILHA 1]-ITM 02 NOVA SINTER ITM04 BLEND | 0 | 100 | 4227.58
2024-10-07 | CAVA SAMAMBAIA BAIXO-ITM 09 ROM FERROMAR | 0 | 48 | 2484.39
2024-10-07 | Filtro 04 |  |  | 1291.4
2024-10-07 | PATIO MANGABA[PILHA 1]-ITM 08 SINTER ITM04 BLEND | 0 | 45 | 1881.63
2024-10-07 | SCALPER-ITM 08 FINOS SCALPER | 0 | 12 | 502.78
2024-10-07 | ITM 02 NOVA[A]-USINA DE BLENDAGEM SINTER FEED ESPECIAL | 2 | 29 | 916.86 | [6 empty] | 58.26 | 13.38 | 0.82 | 0.036 | 0.08 | 2
2024-10-07 | ITM 04[SUBPRODUTO]-ITM 04[SUBPRODUTO] OVER | 2 | 4 | 164.55
2024-10-07 | ITM 08-PILHA B02 REJEITO DESAGUADO | 0 | 23 | 959.51
2024-10-08 | PATIO DE PRODUTOS-PLATAFORMA TERMINAL-SARZEDO[PILHA 6] PELLET FEED | 31 | 284 | 7230.27
2024-10-08 | PATIO B1-PATIO MANGABA[PILHA 1] FINOS MUTUCA | 0 | 1 | 31.3
2024-10-08 | PILHAO - PDE MANGABA-ITM 09 MATERIAL PILHAO | 7 | 3 | 129.33
2024-10-08 | ITM 09-PILHA B02 OVER | 0 | 21 | 877.38
2024-10-08 | ITM 04[SUBPRODUTO]-ITM 02 PRINCIPAL SINTER ITM04 BLEND | 0 | 229 | 7127.24
2024-10-08 | PRAÇA DA 11-ITM 04[ESTOQUE ROM] ROM ATERRO | 0 | 7 | 267.87
2024-10-08 | CAVA SAMAMBAIA BAIXO-ITM 09 ROM FERROMAR | 0 | 60 | 3159.15
2024-10-08 | CAVA SAMAMBAIA BAIXO-ITM 09 ROM ATERRO | 0 | 6 | 248.71
2024-10-08 | ITM 09-PATIO DE PRODUTOS PELLET FEED | 0 | 51 | 1532.11
2024-10-08 | CAVA SAMAMBAIA BAIXO-ITM 04[ESTOQUE ROM] ROM ATERRO | 0 | 15 | 673.19
2024-10-08 | ITM 08-PILHA B02 REJEITO DESAGUADO | 0 | 6 | 247.18
2024-10-08 | CAVA SAMAMBAIA BAIXO-ITM 04[ESTOQUE ROM] ROM FERROMAR | 0 | 25 | 1219.5
2024-10-08 | CAVA SAMAMBAIA BAIXO-SUMPAO ESTERIL FRANCO | 0 | 2 | 87.77
2024-10-08 | VALE 4757-ITM 04[ESTOQUE ROM] ROM ATERRO | 0 | 31 | 1569.15
2024-10-08 | ITM 09-ITM 02 NOVA SINTER COMUM | 2 | 62 | 1703.76
2024-10-08 | COMPLEXO DE FILTRAGEM-PILHA B02 REJEITO FILTRADO | 0 | 47 | 1954.47
2024-10-08 | ITM 09-ITM 08 SINTER CORRETIVO | 0 | 55 | 1964.92
2024-10-08 | ITM 02 NOVA[B]-USINA DE BLENDAGEM SINTER FEED ESPECIAL | 2 | 25 | 805.91 | [6 empty] | 59.94 | 11.83 | 0.66 | 0.031 | 0.11 | 1.66
2024-10-08 | ITM 02 PRINCIPAL-PATIO MANGABA[PILHA SILICOSO] SILICOSO | 0 | 50 | 1468.02 | [6 empty] | 47.69 | 21.68 | 2.02 | 0.114 | 0.23 | 6.28
2024-10-08 | ITM 02 NOVA[B]-PATIO MANGABA[PILHA SILICOSO] SILICOSO | 0 | 32 | 860.49 | [6 empty] | 48.13 | 22.89 | 1.71 | 0.012 | 0.02 | 5.95
2024-10-08 | PATIO B1-ITM 09 SINTER VARGEM GRANDE | 0 | 40 | 1954.65
2024-10-08 | PATIO DE PRODUTOS-PLATAFORMA TERMINAL-SARZEDO[PILHA 7] PELLET FEED | 31 | 149 | 3620.19
2024-10-08 | Filtro 04 |  |  | 1017.94
2024-10-08 | ITM 09-CAVA CARRAPATO 3035 BAIXO FORRO OVER | 0 | 1 | 26.88
2024-10-08 | CAVA SAMAMBAIA BAIXO-CAVA CARRAPATO 3035 ALTO ESTERIL FRANCO | 0 | 11 | 551.5
2024-10-08 | ITM 09-PATIO MANGABA[PILHA 1] HEMATITINHA ESPECIAL | 0 | 42 | 1313.16
2024-10-08 | PILHAO - PDE MANGABA-ITM 04[ESTOQUE ROM] MATERIAL PILHAO | 10 | 18 | 949.54
2024-10-08 | ITM 08-PATIO MANGABA[PILHA OVER] OVER | 0 | 27 | 823.13
2024-10-08 | ITM 02 NOVA[A]-USINA DE BLENDAGEM SINTER FEED ESPECIAL | 2 | 24 | 794.31 | [6 empty] | 58.96 | 13.06 | 0.64 | 0.055 | 0.1 | 1.54
2024-10-08 | ITM 02 PRINCIPAL-PATIO MANGABA[PILHA OVER] OVER | 0 | 5 | 136.48
2024-10-08 | ITM 02 PRINCIPAL-USINA DE BLENDAGEM SINTER FEED ESPECIAL | 3 | 35 | 1043.34 | [6 empty] | 57.35 | 14.54 | 0.69 | 0.024 | 0.17 | 1.89
2024-10-08 | PATIO MANGABA[PILHA 1]-ITM 09 ROM FERROMAR | 4 | 37 | 1475.62
2024-10-08 | DESAGUAMENTO DE PRODUTO ITM 8-PATIO DE PRODUTOS PELLET FEED | 39 | 139 | 4284.85 | [6 empty] | 62.02 | 8.34 | 0.71 | 0.048 | 0.14 | 1.96
2024-10-08 | ITM 04[SUBPRODUTO]-ITM 02 NOVA SINTER ITM04 BLEND | 0 | 258 | 7760.13
2024-10-08 | ITM 04[SUBPRODUTO]-ITM 08 SINTER ITM04 BLEND | 0 | 127 | 3811.96
2024-10-08 | ITM 02 NOVA-PATIO MANGABA[PILHA OVER] OVER | 0 | 13 | 368.59
2024-10-08 | PATIO DE PRODUTOS-PLATAFORMA TERMINAL-SARZEDO[PILHA 9] SINTER FEED ESPECIAL | 31 | 46 | 1178.72
2024-10-08 | SCALPER-ITM 08 FINOS SCALPER | 0 | 12 | 505.36
2024-10-08 | VALE 4757 ÍNDIA-ITM 09 ROM ATERRO | 0 | 61 | 2665.12
2024-10-08 | VALE 4757-ITM 09 ROM ATERRO | 0 | 25 | 1022.41
2024-10-08 | PILHAO - PDE MANGABA-CAVA SAMAMBAIA INTERMEDIARIO[BOLO DE NOIVA] ESTERIL FRANCO | 0 | 7 | 301.45
2024-10-08 | Média Filtro |  |  | 5932.25
2024-10-08 | PATIO DE PRODUTOS-PLATAFORMA TERMINAL-SARZEDO[VAGAO] SINTER FEED ESPECIAL | 31 | 239 | 6137.84
2024-10-08 | PDE SAMPAIO-ITM 04[ESTOQUE ROM] FINOS | 0 | 27 | 1438.65
2024-10-08 | MANGABA-ITM 09 ROM FERROMAR | 0 | 41 | 1972
2024-10-08 | ITM 02 NOVA[A]-PATIO MANGABA[PILHA SILICOSO] SILICOSO | 0 | 39 | 1108.61 | [6 empty] | 50.86 | 17.3 | 2.3 | 0.159 | 0.13 | 6.93
2024-10-08 | PFF Abobora
2024-10-08 | Sinter Blendagem ITM 09 D
2024-10-08 | Hematitinha Comum ITM 09 B
2024-10-08 | Filtro 02 |  |  | 1341.83
2024-10-08 | Rejeito Filtrado |  |  | 5275 | [6 empty] | 33.23 | 40.69 | [6 empty] | 365 | 18
2024-10-08 | Sinter Blendagem ITM 09 A |  |  | 2543.4
2024-10-08 | alimentacao_itm09_d |  |  | 1564 | [6 empty] | 48.85 | 22.91 | 2.48 | 0.056 | 0.14 | 4.4 | 0.82
2024-10-08 | Hematitinha Comum ITM 09 A
2024-10-08 | Feijãozinho ITM 02 Principal |  |  | 828.75
2024-10-08 | Alimentação Seca ITM 08 C |  |  | 5850 | [6 empty] | 48.47423 | 23.31428 | 2.533681 | 0.07344628 | 0.1433551 | 4.364772 | 0.7898045 | 2047.18
2024-10-08 | Over Reprocesso |  |  | 2852
2024-10-08 | Hematitinha Especial ITM 09 D
2024-10-08 | Sinter Blendagem ITM 09 B |  |  | 3058.2
2024-10-08 | Hematitinha Complemento ITM 09 D
2024-10-08 | PFF Antenas |  |  | 1532.11
2024-10-08 | PILHA B02-PILHA B02 REJEITO TRATADO | 0 | 38 | 1567.07
2024-10-08 | Hematitinha Especial ITM 09 C
2024-10-08 | Sinter Pátio Produtos ITM09 B
2024-10-08 | Sinter Sarzedo |  |  | 1532.11
2024-10-08 | Sinter Pátio Produtos ITM09 D
2024-10-08 | PFF Curva do Joelho
2024-10-08 | Sinter Blendagem ITM 09 C
2024-10-08 | Alimentação Gobal ITM 02 A |  |  | 4370 | [6 empty] | 46.61 | 25.32 | 2.8 | 0.16 | 0.16 | 4.19 | 0.64 | 6111.64
2024-10-08 | Sinter Pátio Produtos ITM09 C
2024-10-08 | Hematitinha Comum ITM 09 D
2024-10-08 | Rejeito Desaguado |  |  | 3096.73 | [6 empty] | 48.16 | 32.29 | 0.92 | 0.085 | 0.12 | 4.14
2024-10-08 | alimentacao_itm09_a |  |  | 4855 | [6 empty] | 56.13 | 4.63 | 2.52 | 0.071 | 0.26 | 6.08
2024-10-08 | Sinter Aboboras
2024-10-08 | PFF Pilhão
2024-10-08 | Over Descarte |  |  | 904.26
2024-10-08 | Sinter Pátio Produtos ITM09 A
2024-10-08 | Filtro 01 |  |  | 1110.48
2024-10-08 | alimentacao_itm09_b |  |  | 5116 | [6 empty] | 56.13 | 4.63 | 2.52 | 0.071 | 0.26 | 6.08
2024-10-08 | Alimentação Gobal ITM 02 B |  |  | 4445 | [6 empty] | 47.33 | 24.6 | 2.25 | 0.095 | 0.17 | 4.84 | 4.11 | 6111.64
2024-10-08 | Hematitinha Especial ITM 09 A |  |  | 1313.16
2024-10-08 | Hematitinha Complemento ITM 09 C
2024-10-08 | Hematitinha Especial ITM 09 B
2024-10-08 | Alimentação Seca ITM 08 AB
2024-10-08 | Alimentação Gobal ITM 02 Principal |  |  | 4245 | [6 empty] | 47.33 | 24.6 | 2.25 | 0.095 | 0.17 | 4.84 | 4.11 | 6168.17
2024-10-08 | Hematitinha Complemento ITM 09 B
2024-10-08 | Sinter Terceiros Vargem Grande
2024-10-08 | alimentacao_itm09_c |  |  | 3441 | [6 empty] | 56.13 | 4.63 | 2.52 | 0.071 | 0.26 | 6.08
2024-10-08 | Hematitinha Complemento ITM 09 A
2024-10-08 | Filtro 03 |  |  | 1804.75
2024-10-08 | Sinter Terceiros TIG
2024-10-08 | Hematitinha Comum ITM 09 C
2024-10-09 | BARRAGEM B1[PONTO ABASTECIMENTO AGUA 2]-ITM 09 SINTER TIG | 0 | 13 | 608.76
2024-10-09 | PRAÇA DA 11-ITM 04[ESTOQUE ROM] ROM ATERRO | 0 | 2 | 70.08
2024-10-09 | Rejeito Filtrado |  |  | 6045 | [6 empty] | 34.69 | 37.91 | [6 empty] | 390 | 18
2024-10-09 | Alimentação Gobal ITM 02 B |  |  | 4480 | [6 empty] | 49.59332 | 22.60834 | 1.730276 | 0.06767381 | 0.1963867 | 3.968828 | 0.8917135 | 4949.145
2024-10-09 | PRAÇA DA 11-CAVA CARRAPATO 5960 ALTO ESTERIL FRANCO | 0 | 1 | 49.33
2024-10-09 | Sinter Pátio Produtos ITM09 D
2024-10-09 | ITM 02 NOVA[B]-PATIO MANGABA[PILHA SILICOSO] SILICOSO | 0 | 28 | 765.15 | [6 empty] | 50.09 | 20.21 | 1.66 | 0.101 | 22 | 5.81
2024-10-09 | Alimentação Gobal ITM 02 Principal |  |  | 4025 | [6 empty] | 45.02154 | 28.8352 | 1.783596 | 0.06 | 0.36985 | 3.44618 | 0.9261043 | 2684.63
2024-10-09 | Hematitinha Especial ITM 09 A |  |  | 1128.22
2024-10-09 | PRAÇA DA 11-ITM 04[ESTOQUE ROM] ROM FERROMAR | 0 | 1 | 37.29
2024-10-09 | PATIO B1-ITM 09 SINTER VARGEM GRANDE | 0 | 1 | 56.47
2024-10-09 | ITM 04[SUBPRODUTO]-PLATAFORMA TERMINAL-SARZEDO[PILHA 9] SINTER FEED ESPECIAL | 0 | 38 | 1056.53
2024-10-09 | Filtro 03 |  |  | 1798.56
2024-10-09 | USINA DE BLENDAGEM-ITM 02 NOVA SINTER COMUM | 0 | 1 | 14.15
2024-10-09 | ITM 04[SUBPRODUTO]-ITM 02 PRINCIPAL SINTER ITM04 BLEND | 0 | 84 | 2444.83
2024-10-09 | ITM 09-PILHA B02 OVER | 0 | 1 | 41.14
2024-10-09 | Sinter Blendagem ITM 09 A |  |  | 1900.8
2024-10-09 | ITM 02 PRINCIPAL-PATIO MANGABA[PILHA OVER] OVER | 0 | 6 | 190.2
2024-10-09 | CAVA SAMAMBAIA BAIXO-ITM 09 ROM FERROMAR | 0 | 51 | 2663.92
2024-10-09 | ITM 04[SUBPRODUTO]-SUMPAO OVER | 0 | 2 | 92.1
2024-10-09 | PATIO DE PRODUTOS-PLATAFORMA TERMINAL-SARZEDO[PILHA 7] PELLET FEED | 31 | 409 | 10130.51
2024-10-09 | PFF Antenas
2024-10-09 | Sinter Pátio Produtos ITM09 A
2024-10-09 | Sinter Blendagem ITM 09 B |  |  | 2462.4
2024-10-09 | CAVA SAMAMBAIA BAIXO-ITM 04[ESTOQUE ROM] ROM ATERRO | 0 | 1 | 40.28
2024-10-09 | Hematitinha Complemento ITM 09 B
2024-10-09 | PFF Abobora
2024-10-09 | ITM 09-CAVA CARRAPATO 5960 ALTO OVER | 0 | 1 | 37.22
2024-10-09 | ITM 09-ITM 08 SINTER CORRETIVO | 0 | 64 | 2015.3
2024-10-09 | ITM 09-ITM 02 NOVA SINTER COMUM | 2 | 121 | 3797.68
2024-10-09 | Over Descarte |  |  | 283.14
2024-10-09 | SCALPER-ITM 08 FINOS SCALPER | 0 | 3 | 136.46
2024-10-09 | PILHAO - PDE MANGABA-ITM 04[ESTOQUE ROM] MATERIAL PILHAO | 10 | 16 | 836.14
2024-10-09 | PATIO DE PRODUTOS-PLATAFORMA TERMINAL-SARZEDO[VAGAO] SINTER FEED ESPECIAL | 31 | 243 | 6110.4
2024-10-09 | Hematitinha Complemento ITM 09 A
2024-10-09 | CAVA SAMAMBAIA BAIXO-CAVA CARRAPATO 5960 ALTO ESTERIL FRANCO | 0 | 3 | 142.32
2024-10-09 | Hematitinha Comum ITM 09 A
2024-10-09 | Hematitinha Comum ITM 09 B
2024-10-09 | DESAGUAMENTO DE PRODUTO ITM 8-PATIO DE PRODUTOS PELLET FEED | 39 | 133 | 4114.68 | [6 empty] | 63.13 | 6.91 | 0.6 | 0.041 | 0.11 | 1.8 |  |  |  | 22
2024-10-09 | PATIO MANGABA[PILHA OVER]-PATIO LAVADOR FORRO OVER | 0 | 10 | 333.51
2024-10-09 | Filtro 02 |  |  | 1898.48
2024-10-09 | alimentacao_itm09_a |  |  | 2885 | [6 empty] | 58.88 | 5.56 | 3.45 | 0.079 | 0.16 | 5.1
2024-10-09 | PATIO MANGABA[PILHA 1]-ITM 08 SINTER ITM04 BLEND | 0 | 10 | 454.38
2024-10-09 | Filtro 04 |  |  | 1398.88
2024-10-09 | Hematitinha Complemento ITM 09 D
2024-10-09 | ITM 09-PATIO MANGABA[PILHA 1] HEMATITINHA ESPECIAL | 0 | 35 | 1048.22
2024-10-09 | Sinter Sarzedo
2024-10-09 | PILHA B02-PILHA B02 REJEITO TRATADO | 0 | 27 | 1107.39
2024-10-09 | ITM 04[SUBPRODUTO]-ITM 04[SUBPRODUTO] OVER | 2 | 3 | 129.86
2024-10-09 | ITM 02 NOVA[B]-USINA DE BLENDAGEM SINTER FEED ESPECIAL | 2 | 30 | 967.38 | [6 empty] | 60.04 | 11.33 | 0.56 | 0.035 | 0.11 | 1.8
2024-10-09 | ITM 04[SUBPRODUTO]-PLATAFORMA TERMINAL-SARZEDO[VAGAO] SINTER FEED ESPECIAL | 0 | 49 | 1209.306
2024-10-09 | Hematitinha Complemento ITM 09 C
2024-10-09 | CAVA SAMAMBAIA BAIXO-SUMPAO ESTERIL FRANCO | 0 | 13 | 557.41
2024-10-09 | alimentacao_itm09_b |  |  | 4840 | [6 empty] | 58.88 | 5.56 | 3.45 | 0.079 | 0.16 | 5.1
2024-10-09 | ITM 02 NOVA[A]-PATIO MANGABA[PILHA SILICOSO] SILICOSO | 0 | 32 | 931.08 | [6 empty] | 48.46 | 23.07 | 1.43 | 0.085 | 0.16 | 5.68
2024-10-09 | Sinter Blendagem ITM 09 D
2024-10-09 | PDE SAMPAIO-CAVA CARRAPATO 5960 ALTO ESTERIL FRANCO | 0 | 3 | 116.83
2024-10-09 | alimentacao_itm09_c |  |  | 5110 | [6 empty] | 56.24 | 11.08 | 2.55 | 0.08 | 0.25 | 4.52 | 0.91
2024-10-09 | Sinter Blendagem ITM 09 C
2024-10-09 | Sinter Pátio Produtos ITM09 C
2024-10-09 | ITM 02 PRINCIPAL-PATIO MANGABA[PILHA SILICOSO] SILICOSO | 0 | 28 | 776.85 | [6 empty] | 45.54 | 29.02 | 1.02 | 0.057 | 0.32 | 4.33
2024-10-09 | Alimentação Seca ITM 08 C |  |  | 6205 | [6 empty] | 54.07929 | 15.02073 | 2.377782 | 0.06314604 | 0.1592051 | 4.014478 | 0.6571968 | 3579.87
2024-10-09 | PATIO MANGABA[PILHA 1]-ITM 02 NOVA SINTER ITM04 BLEND | 0 | 29 | 1384.87
2024-10-09 | Hematitinha Comum ITM 09 C
2024-10-09 | ITM 02 NOVA[A]-USINA DE BLENDAGEM SINTER FEED ESPECIAL | 2 | 29 | 989.89 | [6 empty] | 58.25 | 13.42 | 0.68 | 0.038 | 0.12 | 2.04
2024-10-09 | ITM 09-SUMPAO OVER | 0 | 5 | 204.78
2024-10-09 | ITM 02 NOVA-PATIO MANGABA[PILHA OVER] OVER | 0 | 15 | 419.74
2024-10-09 | PILHAO - PDE MANGABA-ITM 09 MATERIAL PILHAO | 7 | 31 | 1693.27
2024-10-09 | Hematitinha Especial ITM 09 D
2024-10-09 | Filtro 01 |  |  | 949.08
2024-10-09 | Rejeito Desaguado |  |  | 2558.32 | [6 empty] | 34.07 | 45.68 | 0.94 | 0.066 | 0.24 | 3.88
2024-10-09 | PDE SAMPAIO-ITM 04[ESTOQUE ROM] FINOS | 0 | 39 | 2033.7
2024-10-09 | ITM 04[SUBPRODUTO]-ITM 08 SINTER ITM04 BLEND | 0 | 61 | 1783.89
2024-10-09 | Sinter Pátio Produtos ITM09 B
2024-10-09 | Hematitinha Comum ITM 09 D
2024-10-09 | ITM 04[SUBPRODUTO]-PATIO DE PRODUTOS SINTER FEED ESPECIAL | 0 | 111 | 3168.86
2024-10-09 | Hematitinha Especial ITM 09 B
2024-10-09 | Sinter Terceiros TIG
2024-10-09 | Over Reprocesso |  |  | 2666
2024-10-09 | VALE 4757 ÍNDIA-ITM 09 ROM ATERRO | 0 | 82 | 3412.86
2024-10-09 | Hematitinha Especial ITM 09 C
2024-10-09 | CAVA SAMAMBAIA BAIXO-ITM 04[ESTOQUE ROM] ROM FERROMAR | 0 | 26 | 1069.58
2024-10-09 | ITM 08-PILHA B02 REJEITO DESAGUADO | 0 | 24 | 1006.2
2024-10-09 | VALE 4757-ITM 04[ESTOQUE ROM] ROM ATERRO | 0 | 16 | 637.51
2024-10-09 | ITM 08-PATIO MANGABA[PILHA OVER] OVER | 0 | 61 | 1890.23
2024-10-09 | ITM 04[SUBPRODUTO]-ITM 02 NOVA SINTER ITM04 BLEND | 0 | 85 | 2472.71
2024-10-09 | PATIO DE PRODUTOS-PLATAFORMA TERMINAL-SARZEDO[PILHA 9] SINTER FEED ESPECIAL | 31 | 74 | 1820.29
2024-10-09 | PFF Curva do Joelho
2024-10-09 | Alimentação Seca ITM 08 AB
2024-10-09 | Alimentação Gobal ITM 02 A |  |  | 4474 | [6 empty] | 49.59332 | 22.60834 | 1.730276 | 0.06767381 | 0.1963867 | 3.968828 | 0.8917135 | 4949.145
2024-10-09 | PATIO MANGABA[PILHA 1]-ITM 09 ROM FERROMAR | 4 | 21 | 920.18
2024-10-09 | ITM 02 PRINCIPAL-USINA DE BLENDAGEM SINTER FEED ESPECIAL | 3 | 29 | 926.33 | [6 empty] | 57.65 | 14.11 | 0.76 | 0.039 | 0.11 | 2.1
2024-10-09 | alimentacao_itm09_d |  |  | 1715 | [6 empty] | 55.72 | 12.43 | 2.77 | 0.078 | 0.1 | 4.41 | 0.73
2024-10-09 | COMPLEXO DE FILTRAGEM-PILHA B02 REJEITO FILTRADO | 0 | 36 | 1555.88
2024-10-09 | Sinter Terceiros Vargem Grande
2024-10-09 | CAVA SAMAMBAIA BAIXO-CAVA CARRAPATO 3035 ALTO ESTERIL FRANCO | 0 | 1 | 51.05
2024-10-09 | Feijãozinho ITM 02 Principal |  |  | 336.1
2024-10-09 | PFF Pilhão
2024-10-09 | SCALPER-CAVA CARRAPATO 5960 ALTO OVER SCALPER | 0 | 4 | 182.81
2024-10-09 | PATIO B1-ITM 08 SINTER TIG | 0 | 16 | 812.64
2024-10-09 | Sinter Aboboras
2024-10-09 | PATIO DE PRODUTOS-PLATAFORMA TERMINAL-SARZEDO[PILHA 6] PELLET FEED | 31 | 134 | 3301.38
2024-10-09 | Média Filtro |  |  | 5945.4
2024-10-10 | Hematitinha Especial ITM 09 A |  |  | 744.92
2024-10-10 | ITM 04[SUBPRODUTO]-ITM 02 PRINCIPAL SINTER ITM04 BLEND | 0 | 63 | 1807.22
2024-10-10 | COMPLEXO DE FILTRAGEM-PILHA B02 REJEITO FILTRADO | 0 | 49 | 2130.97
2024-10-10 | SUMPAO-ITM 08 SINTER COMUM | 0 | 24 | 1128.99
2024-10-10 | SCALPER-ITM 08 FINOS SCALPER | 0 | 11 | 455.79
2024-10-10 | Hematitinha Comum ITM 09 A
2024-10-10 | Alimentação Gobal ITM 02 Principal |  |  | 2852 | [6 empty] | 45.02154 | 28.8352 | 1.783596 | 0.06 | 0.36985 | 3.44618 | 0.9261043 | 2684.63
2024-10-10 | Sinter Pátio Produtos ITM09 B
2024-10-10 | PLATAFORMA TERMINAL-SARZEDO[PILHA 5]-ITM 02 NOVA ESTERIL FRANCO | 31 | 1 | 35.68
2024-10-10 | PATIO MANGABA[PILHA 1]-ITM 02 NOVA SINTER ITM04 BLEND | 0 | 4 | 177.72
2024-10-10 | ITM 09-ITM 02 NOVA SINTER COMUM | 2 | 71 | 2366.56
2024-10-10 | Over Reprocesso |  |  | 2077
2024-10-10 | PILHAO - PDE MANGABA-ITM 09 MATERIAL PILHAO | 7 | 39 | 1933.4
2024-10-10 | PATIO DE PRODUTOS-PLATAFORMA TERMINAL-SARZEDO[PILHA 9] SINTER FEED ESPECIAL | 31 | 338 | 8567.38
2024-10-10 | Sinter Pátio Produtos ITM09 D
2024-10-10 | SUMPAO-ITM 02 NOVA[A] SINTER COMUM | 0 | 15 | 682.01
2024-10-10 | alimentacao_itm09_b |  |  | 4382 | [6 empty] | 59.17 | 7.89 | 2.79 | 0.074 | 0.13 | 4.1
2024-10-10 | Sinter Sarzedo
2024-10-10 | Feijãozinho ITM 02 Principal |  |  | 835.45
2024-10-10 | ITM 02 NOVA[B]-USINA DE BLENDAGEM SINTER FEED ESPECIAL | 2 | 23 | 740.89 | [6 empty] | 60.13 | 11.09 | 0.85 | 0.042 | 0.11 | 1.62
2024-10-10 | ITM 02 NOVA[B]-PATIO MANGABA[PILHA SILICOSO] SILICOSO | 0 | 26 | 700.66 | [6 empty] | 49.04 | 21.87 | 1.34 | 0.12 | 0.11 | 5.99
2024-10-10 | Rejeito Filtrado |  |  | 5679.3 | [6 empty] | 32.69 | 39.58 | [6 empty] | 365 | 17
2024-10-10 | alimentacao_itm09_d |  |  | 2586 | [6 empty] | 56.97 | 11.06 | 2.83 | 0.086 | 0.09 | 4.06 | 0.64
2024-10-10 | CAVA SAMPAIO-ACESSO PRINCIPAL INTERNO ESTERIL FRANCO | 6 | 4 | 182.26
2024-10-10 | ITM 08-PATIO MANGABA[PILHA OVER] OVER | 0 | 43 | 1329.85
2024-10-10 | alimentacao_itm09_a |  |  | 4181 | [6 empty] | 59.17 | 7.89 | 2.79 | 0.074 | 0.13 | 4.1
2024-10-10 | PATIO MANGABA[PILHA 1]-ITM 08 SINTER ITM04 BLEND | 0 | 7 | 316.95
2024-10-10 | ITM 04[SUBPRODUTO]-ITM 02 NOVA SINTER ITM04 BLEND | 0 | 146 | 4258.17
2024-10-10 | ITM 09-PILHA B02 OVER | 0 | 4 | 162.69
2024-10-10 | PFF Antenas
2024-10-10 | PATIO MANGABA[PILHA 1]-ITM 09 ROM FERROMAR | 4 | 12 | 561.63
2024-10-10 | ITM 09-ITM 08 SINTER CORRETIVO | 0 | 73 | 2171.69
2024-10-10 | Hematitinha Comum ITM 09 D
2024-10-10 | Rejeito Desaguado |  |  | 2876.58 | [6 empty] | 36.88 | 41.45 | 1.21 | 0.075 | 0.2 | 3.79
2024-10-10 | SUMPAO-ITM 02 PRINCIPAL SINTER COMUM | 0 | 33 | 1552.51
2024-10-10 | BARRAGEM B1[PONTO ABASTECIMENTO AGUA 2]-ITM 09 SINTER TIG | 0 | 40 | 2114.11
2024-10-10 | CAVA SAMAMBAIA BAIXO-SUMPAO ESTERIL FRANCO | 0 | 3 | 131.21
2024-10-10 | Média Filtro |  |  | 5918.75
2024-10-10 | Over Descarte |  |  | 725.89
2024-10-10 | ITM 02 PRINCIPAL-USINA DE BLENDAGEM SINTER FEED ESPECIAL | 3 | 32 | 1017.7 | [6 empty] | 60.52 | 10.62 | 0.7 | 0.046 | 0.11 | 1.69
2024-10-10 | DESAGUAMENTO DE PRODUTO ITM 8-PATIO DE PRODUTOS PELLET FEED | 39 | 116 | 3636.6 | [6 empty] | 62.59 | 7.4 | 0.64 | 0.044 | 0.11 | 1.95
2024-10-10 | ITM 08-PILHA B02 REJEITO DESAGUADO | 0 | 20 | 790.03
2024-10-10 | PATIO B1-ITM 08 SINTER TIG | 0 | 27 | 1411.56
2024-10-10 | Filtro 02 |  |  | 1703.79
2024-10-10 | CAVA SAMAMBAIA BAIXO-ITM 09 ROM FERROMAR | 0 | 54 | 2563.56
2024-10-10 | PATIO B1-ITM 09 SINTER VARGEM GRANDE | 0 | 11 | 492.45
2024-10-10 | CAVA SAMPAIO-PILHA B02 ESTERIL FRANCO | 0 | 1 | 42.86
2024-10-10 | Sinter Aboboras
2024-10-10 | CAVA SAMAMBAIA BAIXO-ITM 04[ESTOQUE ROM] ROM ATERRO | 0 | 2 | 86.28
2024-10-10 | Sinter Terceiros TIG
2024-10-10 | PFF Curva do Joelho
2024-10-10 | Sinter Pátio Produtos ITM09 A
2024-10-10 | ITM 02 NOVA[A]-PATIO MANGABA[PILHA SILICOSO] SILICOSO | 0 | 37 | 1070.86 | [6 empty] | 50.86 | 18.42 | 1.99 | 0.115 | 0.16 | 6.14
2024-10-10 | alimentacao_itm09_c |  |  | 4032 | [6 empty] | 51.1 | 19.83 | 2.55 | 0.07 | 0.26 | 3.79 | 0.55
2024-10-10 | PATIO MANGABA[PILHA OVER]-PATIO LAVADOR FORRO OVER | 0 | 12 | 516.5
2024-10-10 | VALE 4757-ITM 09 ROM ATERRO | 0 | 33 | 1399.68
2024-10-10 | ITM 04[SUBPRODUTO]-PATIO DE PRODUTOS SINTER FEED ESPECIAL | 0 | 97 | 2784.83
2024-10-10 | Hematitinha Complemento ITM 09 B
2024-10-10 | Hematitinha Complemento ITM 09 A
2024-10-10 | Alimentação Seca ITM 08 AB
2024-10-10 | ITM 09-PATIO MANGABA[PILHA 1] HEMATITINHA ESPECIAL | 0 | 14 | 374.92
2024-10-10 | Hematitinha Especial ITM 09 D
2024-10-10 | ITM 04[SUBPRODUTO]-ITM 04[ESTOQUE ROM] HEMATITINHA COMUM | 0 | 2 | 73.86
2024-10-10 | ITM 02 PRINCIPAL-PATIO MANGABA[PILHA SILICOSO] SILICOSO | 0 | 31 | 922.27 | [6 empty] | 49.39 | 21.27 | 1.3 | 0.109 | 0.12 | 5.87
2024-10-10 | Alimentação Seca ITM 08 C |  |  | 6468 | [6 empty] | 54.07929 | 15.02073 | 2.377782 | 0.06314604 | 0.1592051 | 4.014478 | 0.6571968 | 3579.87
2024-10-10 | VALE 4757 ÍNDIA-ITM 09 ROM ATERRO | 0 | 85 | 3853.93
2024-10-10 | PDE SAMPAIO-ITM 09 FINOS | 0 | 21 | 1140.21
2024-10-10 | ITM 02 NOVA-PATIO MANGABA[PILHA OVER] OVER | 0 | 29 | 784.81
2024-10-10 | Hematitinha Especial ITM 09 B
2024-10-10 | PILHAO - PDE MANGABA-ITM 04[ESTOQUE ROM] MATERIAL PILHAO | 10 | 12 | 615.91
2024-10-10 | ITM 02 PRINCIPAL-PATIO MANGABA[PILHA OVER] OVER | 0 | 7 | 209.06
2024-10-10 | PDE SAMPAIO-ITM 04[ESTOQUE ROM] FINOS | 0 | 1 | 40.21
2024-10-10 | Sinter Blendagem ITM 09 A |  |  | 2119.5
2024-10-10 | Sinter Blendagem ITM 09 C
2024-10-10 | VALE 4757-ITM 04[ESTOQUE ROM] ROM ATERRO | 0 | 14 | 584.83
2024-10-10 | Hematitinha Especial ITM 09 C
2024-10-10 | CAVA SAMAMBAIA BAIXO-CAVA CARRAPATO 5960 ALTO ESTERIL FRANCO | 0 | 2 | 99.98
2024-10-10 | PATIO DE PRODUTOS-PLATAFORMA TERMINAL-SARZEDO[PILHA 6] PELLET FEED | 31 | 458 | 11667.126
2024-10-10 | ITM 09-SUMPAO OVER | 0 | 6 | 279.23
2024-10-10 | ITM 09-ITM 09 ESTERIL FRANCO | 39 | 1 | 34.88
2024-10-10 | PDE SAMPAIO-CAVA CARRAPATO 5960 ALTO ESTERIL FRANCO | 0 | 4 | 168.05
2024-10-10 | ITM 04[SUBPRODUTO]-ITM 08 SINTER ITM04 BLEND | 0 | 63 | 1834.01
2024-10-10 | Hematitinha Comum ITM 09 B
2024-10-10 | ITM 09-CAVA CARRAPATO 5960 ALTO OVER | 0 | 8 | 283.97
2024-10-10 | PRAÇA DA 11-CAVA CARRAPATO 5960 ALTO ESTERIL FRANCO | 0 | 2 | 76.49
2024-10-10 | Sinter Terceiros Vargem Grande
2024-10-10 | PILHA B02-PILHA B02 REJEITO TRATADO | 0 | 16 | 616.6
2024-10-10 | Filtro 04 |  |  | 1445.64
2024-10-10 | Alimentação Gobal ITM 02 A |  |  | 3796 | [6 empty] | 49.59319 | 22.60857 | 1.730259 | 0.06767356 | 0.1963857 | 3.968817 | 0.8917131 | 4949.045
2024-10-10 | Hematitinha Complemento ITM 09 C
2024-10-10 | PFF Pilhão
2024-10-10 | PFF Abobora
2024-10-10 | Sinter Blendagem ITM 09 D
2024-10-10 | Filtro 01 |  |  | 980.97
2024-10-10 | Sinter Pátio Produtos ITM09 C
2024-10-10 | Filtro 03 |  |  | 1548.9
2024-10-10 | Sinter Blendagem ITM 09 B |  |  | 2754.9
2024-10-10 | ITM 02 NOVA[A]-USINA DE BLENDAGEM SINTER FEED ESPECIAL | 2 | 14 | 442.15 | [6 empty] | 62.11 | 8.63 | 0.64 | 0.035 | 0.11 | 1.43
2024-10-10 | Hematitinha Comum ITM 09 C
2024-10-10 | Hematitinha Complemento ITM 09 D
2024-10-10 | Alimentação Gobal ITM 02 B |  |  | 4111 | [6 empty] | 49.59319 | 22.60857 | 1.730259 | 0.06767356 | 0.1963857 | 3.968817 | 0.8917131 | 4949.045
2024-10-11 | Hematitinha Complemento ITM 09 A
2024-10-11 | PATIO MANGABA[PILHA OVER]-PATIO LAVADOR FORRO OVER | 0 | 7 | 306.67
2024-10-11 | Sinter Blendagem ITM 09 B |  |  | 3003.9
2024-10-11 | Hematitinha Complemento ITM 09 B
2024-10-11 | PFF Pilhão
2024-10-11 | Sinter Terceiros Vargem Grande
2024-10-11 | Hematitinha Complemento ITM 09 D
2024-10-11 | Alimentação Gobal ITM 02 B |  |  | 4503 | [6 empty] | 48.27335 | 25.22066 | 1.405347 | 0.05698822 | 0.1707458 | 3.865683 | 0.706693 | 5987.83
2024-10-11 | SCALPER 2-ESTACIONAMENTO BALANÇA ITM 2 OVER SCALPER | 0 | 1 | 43.42
2024-10-11 | PRAÇA DA 11-CAVA CARRAPATO 5960 ALTO ESTERIL FRANCO | 0 | 2 | 83.46
2024-10-11 | SCALPER 2-ITM 08 FINOS SCALPER | 0 | 27 | 1238.84
2024-10-11 | Alimentação Seca ITM 08 AB |  |  | 619 | [6 empty] | 50.28417 | 20.41059 | 1.988287 | 0.06613545 | 0.1534242 | 4.522214 | 0.6907831
2024-10-11 | PATIO B1-ITM 08 SINTER TIG | 0 | 38 | 1848.1
2024-10-11 | alimentacao_itm09_c |  |  | 5109 | [6 empty] | 53.62 | 16.27 | 2.13 | 0.065 | 0.24 | 3.88 | 0.64
2024-10-11 | Sinter Pátio Produtos ITM09 C
2024-10-11 | PFF Abobora
2024-10-11 | Hematitinha Comum ITM 09 C
2024-10-11 | Hematitinha Especial ITM 09 A |  |  | 863.74
2024-10-11 | Over Descarte |  |  | 1058.95
2024-10-11 | Sinter Pátio Produtos ITM09 B
2024-10-11 | Hematitinha Especial ITM 09 C
2024-10-11 | Sinter TAS
2024-10-11 | Alimentação Gobal ITM 02 A |  |  | 4534 | [6 empty] | 48.27335 | 25.22066 | 1.405347 | 0.05698822 | 0.1707458 | 3.865683 | 0.706693 | 5987.83
2024-10-11 | alimentacao_itm09_d |  |  | 2452 | [6 empty] | 52.15 | 17.65 | 2.65 | 0.093 | 0.13 | 4.3 | 1.28
2024-10-11 | alimentacao_itm09_a |  |  | 4307 | [6 empty] | 57.76 | 8.52 | 2.29 | 0.102 | 0.12 | 6.15
2024-10-11 | PFF Curva do Joelho
2024-10-11 | Rejeito Desaguado |  |  | 2522.33 | [6 empty] | 36.62 | 41.57 | 0.85 | 0.071 | 0.18 | 4.43 | 0.46
2024-10-11 | PFF Antenas
2024-10-11 | Hematitinha Comum ITM 09 D
2024-10-11 | SCALPER 2-SUMPAO OVER SCALPER | 0 | 1 | 44.14
2024-10-11 | ITM 04[SUBPRODUTO]-SUMPAO OVER | 0 | 3 | 130.98
2024-10-11 | PRAÇA DA 11-ITM 04[ESTOQUE ROM] ROM ATERRO | 0 | 3 | 139.6
2024-10-11 | Rejeito Filtrado |  |  | 4570.5 | [6 empty] | 34.48 | 37.12 | [6 empty] | 210 | 19
2024-10-11 | Alimentação Gobal ITM 02 Principal |  |  | 2199 | [6 empty] | 46.02559 | 28.44891 | 1.424448 | 0.0561321 | 0.1806605 | 3.989556 | 0.64 | 3532.07
2024-10-11 | Filtro 03 |  |  | 1537.35
2024-10-11 | Alimentação Seca ITM 08 C |  |  | 6522 | [6 empty] | 50.28417 | 20.41059 | 1.988287 | 0.06613545 | 0.1534242 | 4.522214 | 0.6907831 | 6063.05
2024-10-11 | Hematitinha Comum ITM 09 B
2024-10-11 | Hematitinha Complemento ITM 09 C
2024-10-11 | Sinter Sarzedo
2024-10-11 | Sinter Pátio Produtos ITM09 D
2024-10-11 | Hematitinha Especial ITM 09 B
2024-10-11 | Filtro 02 |  |  | 1412.7
2024-10-11 | Feijãozinho ITM 02 Principal |  |  | 1195.9
2024-10-11 | Sinter Blendagem ITM 09 D
2024-10-11 | Sinter Pátio Produtos ITM09 A
2024-10-11 | Filtro 01 |  |  | 747.9
2024-10-11 | Hematitinha Comum ITM 09 A
2024-10-11 | Hematitinha Especial ITM 09 D
2024-10-11 | Over Reprocesso |  |  | 2990
2024-10-11 | alimentacao_itm09_b |  |  | 4955 | [6 empty] | 57.76 | 8.52 | 2.29 | 0.102 | 0.12 | 6.15
2024-10-11 | ITM 09-SUMPAO OVER | 0 | 7 | 302.27
2024-10-11 | Sinter Blendagem ITM 09 A |  |  | 2621.05
2024-10-11 | Sinter Blendagem ITM 09 C
2024-10-11 | Sinter Terceiros TIG
2024-10-11 | ITM 04[SUBPRODUTO]-ITM 02 PRINCIPAL SINTER ITM04 BLEND | 0 | 43 | 1333.11
2024-10-11 | ITM 02 NOVA[B]-USINA DE BLENDAGEM SINTER FEED ESPECIAL | 2 | 28 | 893.13 | [6 empty] | 59.99 | 11.43 | 0.61 | 0.035 | 0.11 | 1.52
2024-10-11 | ITM 02 PRINCIPAL-PATIO MANGABA[PILHA OVER] OVER | 0 | 3 | 84.04
2024-10-11 | CAVA SAMPAIO-ACESSO PRINCIPAL INTERNO ESTERIL FRANCO | 6 | 2 | 94.29
2024-10-11 | BARRAGEM B1[PONTO ABASTECIMENTO AGUA 2]-ITM 09 SINTER TIG | 0 | 48 | 2330.6
2024-10-11 | MANGABA-ITM 09 ROM FERROMAR | 0 | 17 | 529.26
2024-10-11 | PILHAO - PDE MANGABA-ITM 09 MATERIAL PILHAO | 7 | 32 | 1511.48
2024-10-11 | ITM 09-PATIO MANGABA[PILHA 1] HEMATITINHA ESPECIAL | 0 | 5 | 189.64
2024-10-11 | CAVA PAIOL-ITM 02 PRINCIPAL SINTER COMUM | 0 | 85 | 2625.21
2024-10-11 | SUMPAO-ITM 02 NOVA[A] SINTER COMUM | 0 | 4 | 185.82
2024-10-11 | VALE 4757 ÍNDIA-ITM 04[ESTOQUE ROM] ROM ATERRO | 0 | 7 | 307.05
2024-10-11 | ITM 02 NOVA-PATIO MANGABA[PILHA OVER] OVER | 0 | 17 | 455.53
2024-10-11 | DESAGUAMENTO DE PRODUTO ITM 8-PATIO DE PRODUTOS PELLET FEED | 39 | 137 | 4331.11 | [6 empty] | 62.28 | 7.22 | 0.64 | 0.048 | 0.12 | 1.9
2024-10-11 | PILHA B02-PILHA B02 REJEITO TRATADO | 0 | 22 | 985.51
2024-10-11 | PDE SAMPAIO-ITM 04[ESTOQUE ROM] FINOS | 0 | 37 | 1810.66
2024-10-11 | ITM 02 NOVA[A]-USINA DE BLENDAGEM SINTER FEED ESPECIAL | 2 | 24 | 760.67 | [6 empty] | 57.74 | 15.1 | 0.65 | 0.041 | 0.19 | 1.62
2024-10-11 | VALE 4757-ITM 04[ESTOQUE ROM] ROM ATERRO | 0 | 7 | 335.26
2024-10-11 | ITM 08-PILHA B02 REJEITO DESAGUADO | 0 | 18 | 722.56
2024-10-11 | PATIO MANGABA[SILICOSO]-ACESSO PORTARIA ITAMINAS SILICOSO | 39 | 1 | 44.87
2024-10-11 | ITM 02 PRINCIPAL-USINA DE BLENDAGEM SINTER FEED ESPECIAL | 3 | 25 | 801.73 | [6 empty] | 56.69 | 16.02 | 0.68 | 0.041 | 0.25 | 1.82
2024-10-11 | ITM 04[SUBPRODUTO]-ITM 04[ESTOQUE ROM] HEMATITINHA COMUM | 0 | 2 | 91.9
2024-10-11 | ITM 02 NOVA[A]-PATIO MANGABA[PILHA SILICOSO] SILICOSO | 0 | 34 | 1005.96 | [6 empty] | 49.07 | 22.83 | 0.86 | 0.07 | 0.1 | 5.82
2024-10-11 | Média Filtro |  |  | 5796.14
2024-10-11 | CAVA SAMAMBAIA BAIXO-ITM 04[ESTOQUE ROM] ROM FERROMAR | 0 | 38 | 1811.68
2024-10-11 | ITM 09-PILHA B02 OVER | 0 | 17 | 717.93
2024-10-11 | PDE SAMPAIO-ITM 09 FINOS | 0 | 9 | 404.51
2024-10-11 | ITM 08-PATIO MANGABA[PILHA OVER] OVER | 0 | 52 | 1754.5
2024-10-11 | VALE 4757-ITM 09 ROM ATERRO | 0 | 43 | 1791.92
2024-10-11 | ITM 02 NOVA[B]-PATIO MANGABA[PILHA SILICOSO] SILICOSO | 0 | 27 | 742.15 | [6 empty] | 46.06 | 27.64 | 0.9 | 0.07 | 0.16 | 5.22
2024-10-11 | PATIO DE PRODUTOS-PLATAFORMA TERMINAL-SARZEDO[PILHA 9] SINTER FEED ESPECIAL | 31 | 72 | 1888.24
2024-10-11 | Filtro 04 |  |  | 872.55
2024-10-11 | CAVA SAMAMBAIA BAIXO-ITM 09 ROM FERROMAR | 0 | 79 | 4028.07
2024-10-11 | ITM 02 PRINCIPAL-PATIO MANGABA[PILHA SILICOSO] SILICOSO | 0 | 38 | 1118.82 | [6 empty] | 48.99 | 22.58 | 0.94 | 0.073 | 0.14 | 5.92
2024-10-11 | CAVA SAMAMBAIA BAIXO-CAVA CARRAPATO 3035 ALTO ESTERIL FRANCO | 0 | 21 | 908.35
2024-10-11 | ITM 04[SUBPRODUTO]-ITM 02 NOVA SINTER ITM04 BLEND | 0 | 80 | 2419.76
2024-10-11 | PILHAO - PDE MANGABA-ITM 04[ESTOQUE ROM] MATERIAL PILHAO | 10 | 28 | 1300.27
2024-10-11 | CAVA PAIOL-ITM 02 NOVA[A] SINTER COMUM | 0 | 70 | 2099.32
2024-10-11 | ITM 09-CAVA CARRAPATO 3035 BAIXO FORRO OVER | 0 | 1 | 38.75
2024-10-11 | VALE 4757 ÍNDIA-ITM 09 ROM ATERRO | 0 | 39 | 1753.26
2024-10-11 | PATIO DE PRODUTOS-PLATAFORMA TERMINAL-SARZEDO[PILHA 7] PELLET FEED | 31 | 525 | 13197.682
2024-10-11 | ITM 04[SUBPRODUTO]-ITM 08 SINTER ITM04 BLEND | 0 | 36 | 1120.9
2024-10-11 | PRAÇA DA 11-ITM 09 ROM ATERRO | 0 | 2 | 90.73
2024-10-11 | CAVA PAIOL-ITM 08 SINTER COMUM | 0 | 59 | 1712.89
2024-10-11 | SUMPAO-ITM 02 PRINCIPAL SINTER COMUM | 0 | 7 | 381.59
2024-10-11 | ITM 09-ITM 02 NOVA SINTER COMUM | 2 | 106 | 3457.43
2024-10-11 | COMPLEXO DE FILTRAGEM-PILHA B02 REJEITO FILTRADO | 0 | 53 | 2361.99
2024-10-11 | ITM 09-ITM 08 SINTER CORRETIVO | 0 | 69 | 2021.08
2024-10-11 | SCALPER-ITM 08 FINOS SCALPER | 0 | 9 | 406.98
2024-10-11 | CAVA SAMAMBAIA ALTO-PILHA B02 FORRO OVER | 0 | 11 | 476.97
2024-10-11 | ITM 04[SUBPRODUTO]-ITM 04[SUBPRODUTO] OVER | 2 | 1 | 45.91
2024-10-11 | PLATAFORMA TERMINAL-SARZEDO[VAGAO]-PATIO B1 SINTER TIG | 0 | 336 | 9051.542
2024-10-11 | CAVA SAMAMBAIA BAIXO-SUMPAO ESTERIL FRANCO | 0 | 3 | 137.51
2024-10-11 | ITM 04[SUBPRODUTO]-PATIO DE PRODUTOS SINTER FEED ESPECIAL | 0 | 45 | 1306.12
2024-10-11 | SUMPAO-ITM 08 SINTER COMUM | 0 | 10 | 518.92
2024-10-12 | ITM 04[SUBPRODUTO]-ITM 02 PRINCIPAL SINTER ITM04 BLEND | 0 | 53 | 1579.76
2024-10-12 | CAVA SAMAMBAIA INTERMEDIARIO-ITM 04[ESTOQUE ROM] ROM FERROMAR | 0 | 4 | 189.12
2024-10-12 | ITM 08-PILHA B02 REJEITO DESAGUADO | 0 | 15 | 638.19
2024-10-12 | Alimentação Gobal ITM 02 A |  |  | 3605 | [6 empty] | 46.45309 | 28.16913 | 1.209986 | 0.05597907 | 0.1999554 | 3.676904 | 0.6105175 | 3652.165
2024-10-12 | ITM 04[SUBPRODUTO]-ITM 02 NOVA SINTER ITM04 BLEND | 0 | 67 | 1965.34
2024-10-12 | PRAÇA DA 11-PILHA B02 FORRO OVER | 0 | 19 | 878.47
2024-10-12 | Alimentação Gobal ITM 02 B |  |  | 4363 | [6 empty] | 46.45309 | 28.16913 | 1.209986 | 0.05597907 | 0.1999554 | 3.676904 | 0.6105175 | 3652.165
2024-10-12 | VALE 4757-ITM 09 ROM ATERRO | 0 | 72 | 2973.15
2024-10-12 | ITM 02 NOVA[A]-PATIO MANGABA[PILHA SILICOSO] SILICOSO | 0 | 29 | 844.97 | [6 empty] | 48.69 | 23.64 | 1.4 | 0.059 | 0.24 | 4.69
2024-10-12 | MANGABA-ITM 09 ROM FERROMAR | 0 | 64 | 2528.24
2024-10-12 | Hematitinha Complemento ITM 09 A
2024-10-12 | Hematitinha Comum ITM 09 A
2024-10-12 | Over Reprocesso |  |  | 2649.89
2024-10-12 | Hematitinha Complemento ITM 09 C
2024-10-12 | CAVA SAMAMBAIA BAIXO-ITM 04[ESTOQUE ROM] ROM ATERRO | 0 | 2 | 82.02
2024-10-12 | CAVA SAMAMBAIA BAIXO-SUMPAO ESTERIL FRANCO | 0 | 1 | 47.32
2024-10-12 | Sinter Pátio Produtos ITM09 B
2024-10-12 | DESAGUAMENTO DE PRODUTO ITM 8-PATIO DE PRODUTOS PELLET FEED | 39 | 142 | 4632.64 | [6 empty] | 62.48 | 7.44 | 0.7 | 0.046 | 0.06 | 1.88
2024-10-12 | PATIO DE PRODUTOS-PLATAFORMA TERMINAL-SARZEDO[PILHA 9] SINTER FEED ESPECIAL | 31 | 295 | 7670.946
2024-10-12 | Over Descarte |  |  | 1688.96
2024-10-12 | ITM 04[SUBPRODUTO]-ITM 08 SINTER ITM04 BLEND | 0 | 49 | 1512.86
2024-10-12 | ITM 02 PRINCIPAL-PATIO MANGABA[PILHA SILICOSO] SILICOSO | 0 | 40 | 1154.79
2024-10-12 | CAVA SAMPAIO-ESTACIONAMENTO BALANÇA ITM 2 FORRO OVER | 0 | 2 | 80.2
2024-10-12 | Sinter Pátio Produtos ITM09 A
2024-10-12 | SUMPAO-ITM 02 NOVA[A] SINTER COMUM | 0 | 5 | 241.11
2024-10-12 | PILHA B02-PILHA B02 REJEITO TRATADO | 0 | 18 | 820.67
2024-10-12 | Sinter Sarzedo
2024-10-12 | Sinter Terceiros TIG
2024-10-12 | PATIO DE PRODUTOS-PLATAFORMA TERMINAL-SARZEDO[PILHA 6] PELLET FEED | 31 | 345 | 8696.32
2024-10-12 | ITM 02 PRINCIPAL-USINA DE BLENDAGEM SINTER FEED ESPECIAL | 3 | 28 | 864.53 | [6 empty] | 57.58 | 15 | 0.62 | 0.043 | 0.09 | 1.72
2024-10-12 | ITM 02 PRINCIPAL-PATIO MANGABA[PILHA OVER] OVER | 0 | 6 | 229.36
2024-10-12 | ITM 09-ITM 02 NOVA SINTER COMUM | 2 | 94 | 2988.52
2024-10-12 | Média Filtro |  |  | 5849.8
2024-10-12 | ITM 02 NOVA[A]-USINA DE BLENDAGEM SINTER FEED ESPECIAL | 2 | 18 | 593.19 | [6 empty] | 56.96 | 15.82 | 0.58 | 0.036 | 0.15 | 1.7
2024-10-12 | USINA DE BLENDAGEM-ITM 02 NOVA SINTER COMUM | 0 | 15 | 455.55
2024-10-12 | BARRAGEM B1[PONTO ABASTECIMENTO AGUA 2]-ITM 09 SINTER TIG | 0 | 67 | 3567.7
2024-10-12 | alimentacao_itm09_a |  |  | 4925 | [6 empty] | 59.16 | 5.65 | 2.26 | 0.088 | 0.13 | 6.66
2024-10-12 | PRAÇA DA 11-BARRAGEM B4 ESTERIL FRANCO | 0 | 4 | 182.42
2024-10-12 | ITM 02 NOVA-PATIO MANGABA[PILHA OVER] OVER | 0 | 17 | 474.67
2024-10-12 | Hematitinha Especial ITM 09 C
2024-10-12 | Sinter Blendagem ITM 09 B |  |  | 2194.5
2024-10-12 | CAVA PAIOL-ITM 08 SINTER COMUM | 0 | 34 | 1416.54
2024-10-12 | ITM 04[SUBPRODUTO]-ITM 04[SUBPRODUTO] OVER | 2 | 4 | 152.58
2024-10-12 | ITM 02 NOVA[B]-PATIO MANGABA[PILHA SILICOSO] SILICOSO | 0 | 31 | 870.06 | [6 empty] | 49.99 | 21.59 | 1.45 | 0.092 | 0.17 | 4.77
2024-10-12 | PLATAFORMA TERMINAL-SARZEDO[VAGAO]-PATIO B1 SINTER TIG | 0 | 19 | 506.77
2024-10-12 | PRAÇA DA 11-CAVA CARRAPATO 5960 ALTO ESTERIL FRANCO | 0 | 11 | 500.11
2024-10-12 | Sinter Terceiros Vargem Grande
2024-10-12 | PATIO DE PRODUTOS-PLATAFORMA TERMINAL-SARZEDO[VAGAO] SINTER FEED ESPECIAL | 31 | 264 | 6808.5
2024-10-12 | Filtro 03 |  |  | 1971.3
2024-10-12 | Hematitinha Especial ITM 09 B
2024-10-12 | Hematitinha Complemento ITM 09 B
2024-10-12 | CAVA PAIOL-ITM 02 PRINCIPAL SINTER COMUM | 0 | 20 | 766.3
2024-10-12 | CAVA SAMAMBAIA BAIXO-ITM 04[ESTOQUE ROM] ROM FERROMAR | 0 | 7 | 300.72
2024-10-12 | Hematitinha Comum ITM 09 D
2024-10-12 | PDE SAMPAIO-ITM 04[ESTOQUE ROM] FINOS | 0 | 6 | 311.46
2024-10-12 | ITM 09-PATIO MANGABA[PILHA OVER] OVER | 0 | 1 | 40.77
2024-10-12 | Alimentação Gobal ITM 02 Principal |  |  | 3282 | [6 empty] | 45.45138 | 28.65826 | 1.701908 | 0.07681417 | 0.2083717 | 4.247763 | 0.562138 | 2947.36
2024-10-12 | PFF Abobora
2024-10-12 | alimentacao_itm09_d |  |  | 1880 | [6 empty] | 53.21 | 14.43 | 3.29 | 0.072 | 0.1 | 5.41 | 0.46
2024-10-12 | PILHAO - PDE MANGABA-ITM 04[ESTOQUE ROM] MATERIAL PILHAO | 10 | 5 | 265.58
2024-10-12 | Rejeito Filtrado |  |  | 6440 | [6 empty] | 35.91 | 37.53 | [6 empty] | 340 | 19
2024-10-12 | Filtro 04 |  |  | 1577.46
2024-10-12 | Hematitinha Especial ITM 09 A |  |  | 80.1
2024-10-12 | CAVA SAMAMBAIA BAIXO-ITM 09 ROM FERROMAR | 0 | 104 | 5396.15
2024-10-12 | ITM 09-ITM 08 SINTER CORRETIVO | 0 | 36 | 1071.01
2024-10-12 | Sinter Pátio Produtos ITM09 C
2024-10-12 | COMPLEXO DE FILTRAGEM-PILHA B02 REJEITO FILTRADO | 0 | 17 | 755.06
2024-10-12 | PFF Curva do Joelho
2024-10-12 | alimentacao_itm09_c |  |  | 4777 | [6 empty] | 47.36 | 26.65 | 1.49 | 0.04 | 0.3 | 3.23 | 0.37
2024-10-12 | Alimentação Seca ITM 08 AB |  |  | 188 | [6 empty] | 50.00067 | 20.18997 | 2.256149 | 0.06554984 | 0.1436113 | 4.402182 | 0.2303313
2024-10-12 | Hematitinha Comum ITM 09 C
2024-10-12 | Sinter Pátio Produtos ITM09 D
2024-10-12 | Hematitinha Especial ITM 09 D
2024-10-12 | Sinter Blendagem ITM 09 A |  |  | 4421.3
2024-10-12 | Sinter Blendagem ITM 09 C
2024-10-12 | CAVA PAIOL-ITM 02 NOVA[A] SINTER COMUM | 0 | 30 | 996.37
2024-10-12 | PATIO DE PRODUTOS-PLATAFORMA TERMINAL-SARZEDO[PILHA 7] PELLET FEED | 31 | 52 | 1315.24
2024-10-12 | VALE 4757 ÍNDIA-ITM 09 ROM ATERRO | 0 | 29 | 1279.32
2024-10-12 | Filtro 01 |  |  | 1379.91
2024-10-12 | ITM 02 NOVA[B]-USINA DE BLENDAGEM SINTER FEED ESPECIAL | 2 | 23 | 745.45 | [6 empty] | 60.69 | 10.57 | 0.67 | 0.042 | 0.16 | 1.24
2024-10-12 | PRAÇA DA 11-OFICINAS-ESCRITORIOS ITAMINAS[LAVADOR] FORRO OVER | 0 | 1 | 44.5
2024-10-12 | PFF Pilhão
2024-10-12 | ITM 04[SUBPRODUTO]-ITM 04[ESTOQUE ROM] HEMATITINHA COMUM | 0 | 3 | 130.51
2024-10-12 | Filtro 02 |  |  | 1511.33
2024-10-12 | Feijãozinho ITM 02 Principal |  |  | 660.9
2024-10-12 | Hematitinha Comum ITM 09 B
2024-10-12 | PATIO B1-ITM 08 SINTER TIG | 0 | 36 | 1741.23
2024-10-12 | Rejeito Desaguado |  |  | 3356.95 | [6 empty] | 31.89 | 48.67 | 0.9 | 0.057 | 0.18 | 4.1 | 0.46
2024-10-12 | ITM 04[SUBPRODUTO]-PATIO DE PRODUTOS SINTER FEED ESPECIAL | 0 | 120 | 3425.02
2024-10-12 | alimentacao_itm09_b |  |  | 4937 | [6 empty] | 59.16 | 5.65 | 2.26 | 0.088 | 0.13 | 6.66
2024-10-12 | Sinter Blendagem ITM 09 D
2024-10-12 | PFF Antenas
2024-10-12 | SUMPAO-ITM 08 SINTER COMUM | 0 | 8 | 364.59
2024-10-12 | Hematitinha Complemento ITM 09 D
2024-10-12 | PILHAO - PDE MANGABA-ITM 09 MATERIAL PILHAO | 7 | 50 | 2601.64
2024-10-12 | Alimentação Seca ITM 08 C |  |  | 6729 | [6 empty] | 50.00067 | 20.18997 | 2.256149 | 0.06554984 | 0.1436113 | 4.402182 | 0.2303313 | 4989.61
2024-10-12 | Sinter TAS
2024-10-12 | ITM 08-PATIO MANGABA[PILHA OVER] OVER | 0 | 43 | 1397.86
2024-10-12 | ITM 09-PILHA B02 OVER | 0 | 38 | 1648.19
2024-10-13 | CAVA CARRAPATO 3035 ALTO-SUMPAO ESTERIL FRANCO | 0 | 1 | 37.54
2024-10-13 | ITM 02 PRINCIPAL-PATIO MANGABA[PILHA SILICOSO] SILICOSO | 0 | 28 | 826.24 | [6 empty] | 52.36 | 19.63 | 1.01 | 0.069 | 0.04 | 4.41
2024-10-13 | VALE 4757-ITM 09 ROM ATERRO | 0 | 16 | 830.83
2024-10-13 | DESAGUAMENTO DE PRODUTO ITM 8-ITM 08 SINTER COMUM | 0 | 7 | 233.69
2024-10-13 | ITM 04[SUBPRODUTO]-CAVA CARRAPATO 3035 ALTO OVER | 0 | 1 | 40.37
2024-10-13 | PATIO MANGABA[PILHA SILICOSO]-ACESSO PRINCIPAL INTERNO SILICOSO | 0 | 3 | 101.95
2024-10-13 | Média Filtro |  |  | 5907.43
2024-10-13 | ITM 04[SUBPRODUTO]-ITM 02 NOVA SINTER ITM04 BLEND | 0 | 247 | 7069.21
2024-10-13 | PDE SAMPAIO-ITM 04[ESTOQUE ROM] FINOS | 0 | 53 | 2690.51
2024-10-13 | VALE 4757-CAVA CARRAPATO 3035 ALTO MATERIAL VALE | 0 | 1 | 32.56
2024-10-13 | CAVA SAMAMBAIA BAIXO-ITM 09 ROM FERROMAR | 0 | 25 | 1255.77
2024-10-13 | ITM 04[SUBPRODUTO]-ITM 08 SINTER ITM04 BLEND | 0 | 128 | 3766.72
2024-10-13 | ITM 08-PATIO MANGABA[PILHA OVER] OVER | 0 | 46 | 1800.18
2024-10-13 | ITM 04[SUBPRODUTO]-ITM 02 PRINCIPAL SINTER ITM04 BLEND | 0 | 139 | 3972.11
2024-10-13 | ITM 09-ITM 02 NOVA SINTER COMUM | 2 | 97 | 3153.13
2024-10-13 | ITM 02 NOVA[B]-PATIO MANGABA[PILHA SILICOSO] SILICOSO | 0 | 30 | 822.13 | [6 empty] | 51.32 | 20.57 | 0.9 | 0.086 | 0.09 | 5.05
2024-10-13 | CAVA SAMPAIO-CAVA PAIOL ESTERIL FRANCO | 0 | 4 | 189.33
2024-10-13 | VALE 4757 ÍNDIA-ITM 09 ROM ATERRO | 0 | 78 | 3472.61
2024-10-13 | ITM 02 PRINCIPAL-USINA DE BLENDAGEM SINTER FEED ESPECIAL | 3 | 22 | 680.31 | [6 empty] | 56.55 | 16.22 | 0.57 | 0.037 | 0.05 | 2.1
2024-10-13 | ITM 04[SUBPRODUTO]-ITM 04[SUBPRODUTO] FORRO OVER | 5 | 1 | 44.33
2024-10-13 | BARRAGEM B1[PONTO ABASTECIMENTO AGUA 2]-ITM 09 SINTER TIG | 0 | 37 | 1823.43
2024-10-13 | PRAÇA DA 11-ITM 04[ESTOQUE ROM] ROM FERROMAR | 0 | 10 | 459.07
2024-10-13 | ITM 02 NOVA[B]-USINA DE BLENDAGEM SINTER FEED ESPECIAL | 2 | 28 | 880.66 | [6 empty] | 60.25 | 11.95 | 0.48 | 0.02 | 0.1 | 1.4
2024-10-13 | ITM 09-ITM 08 SINTER CORRETIVO | 0 | 37 | 1260.85
2024-10-13 | Filtro 04 |  |  | 1474.2
2024-10-13 | COMPLEXO DE FILTRAGEM-PILHA B02 REJEITO FILTRADO | 0 | 31 | 1379.83
2024-10-13 | CAVA SAMAMBAIA BAIXO-ITM 04[ESTOQUE ROM] ROM ATERRO | 0 | 2 | 85.68
2024-10-13 | ITM 02 NOVA[A]-USINA DE BLENDAGEM SINTER FEED ESPECIAL | 2 | 25 | 824.87 | [6 empty] | 60.8 | 9.89 | 0.57 | 0.024 | 0.23 | 2.49
2024-10-13 | PILHAO - PDE MANGABA-ITM 04[ESTOQUE ROM] MATERIAL PILHAO | 10 | 8 | 415.78
2024-10-13 | PRAÇA DA 11-BARRAGEM B4 ESTERIL FRANCO | 0 | 3 | 139.07
2024-10-13 | MANGABA-ITM 09 ROM FERROMAR | 0 | 34 | 1481.64
2024-10-13 | ITM 09-PILHA B02 OVER | 0 | 26 | 1166.93
2024-10-13 | CAVA PAIOL-ITM 08 SINTER COMUM | 0 | 6 | 316.64
2024-10-13 | PILHA B02-PILHA B02 REJEITO TRATADO | 0 | 28 | 1293.95
2024-10-13 | CAVA SAMAMBAIA BAIXO-ITM 04[ESTOQUE ROM] ROM FERROMAR | 0 | 34 | 1607.48
2024-10-13 | PATIO B1-ITM 08 SINTER TIG | 0 | 71 | 3281.07
2024-10-13 | DESAGUAMENTO DE PRODUTO ITM 8-PATIO DE PRODUTOS PELLET FEED | 39 | 136 | 4490.5 | [6 empty] | 63.51 | 6.74 | 0.44 | 0.036 | 0.08 | 1.98
2024-10-13 | CAVA SAMAMBAIA BAIXO-SUMPAO ESTERIL FRANCO | 0 | 7 | 332.04
2024-10-13 | CAVA SAMAMBAIA BAIXO-CAVA CARRAPATO 3035 ALTO ESTERIL FRANCO | 0 | 2 | 92.2
2024-10-13 | CAVA SAMAMBAIA INTERMEDIARIO-ITM 04[ESTOQUE ROM] ROM FERROMAR | 0 | 6 | 297.34
2024-10-13 | PILHAO - PDE MANGABA-ITM 09 MATERIAL PILHAO | 7 | 44 | 2378.07
2024-10-13 | ITM 02 NOVA-PATIO MANGABA[PILHA OVER] OVER | 0 | 9 | 248.04
2024-10-13 | ITM 08-PILHA B02 REJEITO DESAGUADO | 0 | 16 | 694.75
2024-10-13 | PATIO DE PRODUTOS-PLATAFORMA TERMINAL-SARZEDO[PILHA 6] PELLET FEED | 31 | 166 | 4590.49
2024-10-13 | CAVA SAMPAIO-SUMPAO ESTERIL FRANCO | 0 | 8 | 429.97
2024-10-13 | ITM 02 NOVA[A]-PATIO MANGABA[PILHA SILICOSO] SILICOSO | 0 | 28 | 827.81
2024-10-13 | Hematitinha Complemento ITM 09 D
2024-10-13 | Over Reprocesso |  |  | 2852
2024-10-13 | Filtro 01 |  |  | 491.6
2024-10-13 | Hematitinha Especial ITM 09 D
2024-10-13 | Hematitinha Complemento ITM 09 C
2024-10-13 | Sinter Blendagem ITM 09 D
2024-10-13 | Filtro 02 |  |  | 2457
2024-10-13 | Sinter Blendagem ITM 09 C
2024-10-13 | Sinter Blendagem ITM 09 B |  |  | 2398.75
2024-10-13 | Filtro 03 |  |  | 2176.2
2024-10-13 | PFF Antenas
2024-10-13 | Rejeito Desaguado |  |  | 3418.73 | [6 empty] | 33.11 | 47.02 | 0.8 | 0.067 | 0.19 | 4.05 | 0.46
2024-10-13 | Hematitinha Comum ITM 09 D
2024-10-13 | Hematitinha Especial ITM 09 A |  |  | 655.2
2024-10-13 | PFF Abobora
2024-10-13 | Alimentação Gobal ITM 02 A |  |  | 4037 | [6 empty] | 49.72376 | 22.14374 | 1.667659 | 0.07517666 | 0.2262627 | 4.502405 | 0.6324235 | 5816.6
2024-10-13 | Alimentação Seca ITM 08 AB | [9 empty] | 50.49289 | 19.76523 | 1.966214 | 0.06543467 | 0.1669353 | 4.619276 | 0.5852872
2024-10-13 | alimentacao_itm09_d |  |  | 1650 | [6 empty] | 50.2 | 20.54 | 2.23 | 0.047 | 0.13 | 5 | 0.55
2024-10-13 | Alimentação Gobal ITM 02 B |  |  | 4488 | [6 empty] | 47.90137 | 25.39487 | 0.9532843 | 0.05185013 | 0.4886863 | 4.320166 | 0.37 | 5816.6
2024-10-13 | PFF Pilhão
2024-10-13 | Hematitinha Complemento ITM 09 B
2024-10-13 | Sinter Pátio Produtos ITM09 D
2024-10-13 | Sinter Pátio Produtos ITM09 A
2024-10-13 | alimentacao_itm09_b |  |  | 4679 | [6 empty] | 58.84 | 7.3 | 2.1 | 0.093 | 0.1 | 5.82
2024-10-13 | Sinter Pátio Produtos ITM09 B
2024-10-13 | Alimentação Seca ITM 08 C |  |  | 7441 | [6 empty] | 50.49289 | 19.76523 | 1.966214 | 0.06543467 | 0.1669353 | 4.619276 | 0.5852872 | 7577.31
2024-10-13 | Sinter Terceiros TIG
2024-10-13 | Hematitinha Comum ITM 09 B
2024-10-13 | alimentacao_itm09_c |  |  | 5076 | [6 empty] | 50.46 | 22.1 | 1.7 | 0.038 | 0.27 | 3.46 | 0.37
2024-10-13 | Hematitinha Especial ITM 09 C
2024-10-13 | Hematitinha Especial ITM 09 B
2024-10-13 | alimentacao_itm09_a |  |  | 4539 | [6 empty] | 58.84 | 7.3 | 2.1 | 0.093 | 0.1 | 5.82
2024-10-13 | Sinter Sarzedo
2024-10-13 | Hematitinha Complemento ITM 09 A
2024-10-13 | ITM 02 PRINCIPAL-PATIO MANGABA[PILHA OVER] OVER | 0 | 5 | 154.83
2024-10-13 | Alimentação Gobal ITM 02 Principal |  |  | 2419 | [6 empty] | 46.95 | 26.62 | 0.75 | 0.057 | 0.57 | 4.64 | 0.37 | 3095.79
2024-10-13 | PRAÇA DA 11-CAVA CARRAPATO 5960 ALTO ESTERIL FRANCO | 0 | 4 | 180.91
2024-10-13 | PFF Curva do Joelho
2024-10-13 | Sinter Blendagem ITM 09 A |  |  | 2774.95
2024-10-13 | Hematitinha Comum ITM 09 A
2024-10-13 | Hematitinha Comum ITM 09 C |  |  | 11
2024-10-13 | Sinter Pátio Produtos ITM09 C
2024-10-13 | Sinter Terceiros Vargem Grande
2024-10-13 | Rejeito Filtrado |  |  | 6599 | [6 empty] | 35.29 | 37.71 | [6 empty] | 385 | 19
2024-10-13 | Feijãozinho ITM 02 Principal |  |  | 561
2024-10-13 | Over Descarte |  |  | 1166.93
2024-10-14 | Filtro 02 |  |  | 1469.78
2024-10-14 | Hematitinha Complemento ITM 09 A
2024-10-14 | PATIO DE PRODUTOS-PLATAFORMA TERMINAL-SARZEDO[VAGAO] SINTER FEED ESPECIAL | 31 | 340 | 8705.53
2024-10-14 | CAVA SAMAMBAIA BAIXO-SUMPAO ESTERIL FRANCO | 0 | 11 | 488.21
2024-10-14 | ITM 02 NOVA-PATIO MANGABA[PILHA OVER] OVER | 0 | 5 | 141.09
2024-10-14 | ITM 09-PILHA B02 OVER | 0 | 4 | 171.63
2024-10-14 | Hematitinha Complemento ITM 09 D
2024-10-14 | Rejeito Desaguado |  |  | 3270.75 | [6 empty] | 35.01 | 44.63 | 0.86 | 0.068 | 0.16 | 3.83
2024-10-14 | Sinter Blendagem ITM 09 A |  |  | 907
2024-10-14 | VALE 4757 ÍNDIA-ITM 09 ROM ATERRO | 0 | 84 | 3808.32
2024-10-14 | ITM 02 NOVA-ITM 09 SILICOSO | 0 | 1 | 33.38
2024-10-14 | ITM 02 PRINCIPAL-PATIO MANGABA[PILHA SILICOSO] SILICOSO | 0 | 44 | 1308.73 | [6 empty] | 50.23 | 21.18 | 1.31 | 0.078 | 0.13 | 5.49
2024-10-14 | ITM 08-PATIO MANGABA[PILHA OVER] OVER | 0 | 37 | 1161.28
2024-10-14 | Sinter Pátio Produtos ITM09 C
2024-10-14 | MANGABA-ITM 09 ROM FERROMAR | 0 | 46 | 2325.6
2024-10-14 | Alimentação Seca ITM 08 C |  |  | 8044 | [6 empty] | 50.44222 | 21.18235 | 2.140617 | 0.0664848 | 0.1796227 | 3.706323 | 0.605674 | 7089.253
2024-10-14 | ITM 08-PILHA B02 REJEITO DESAGUADO | 0 | 22 | 887.97
2024-10-14 | Hematitinha Comum ITM 09 C
2024-10-14 | Hematitinha Complemento ITM 09 B
2024-10-14 | PFF Curva do Joelho
2024-10-14 | Hematitinha Especial ITM 09 D
2024-10-14 | Alimentação Gobal ITM 02 Principal |  |  | 3410 | [6 empty] | 48.53 | 25.42 | 1.16 | 0.054 | 0.12 | 3.92 | 1.1 | 4118.427
2024-10-14 | ITM 04[SUBPRODUTO]-ITM 02 NOVA SINTER ITM04 BLEND | 0 | 229 | 6616.51
2024-10-14 | PFF Abobora
2024-10-14 | alimentacao_itm09_c |  |  | 4842 | [6 empty] | 52.02 | 19.17 | 1.53 | 0.056 | 0.18 | 3.46 | 1.01
2024-10-14 | PILHAO - PDE MANGABA-ITM 09 MATERIAL PILHAO | 7 | 30 | 1463.52
2024-10-14 | Sinter Terceiros TIG
2024-10-14 | ITM 02 PRINCIPAL-USINA DE BLENDAGEM SINTER FEED ESPECIAL | 3 | 31 | 1007.96 | [6 empty] | 62.12 | 8.65 | 0.62 | 0.037 | 0.1 | 1.54
2024-10-14 | PFF Antenas
2024-10-14 | Rejeito Filtrado |  |  | 5653 | [6 empty] | 32.06 | 37.35 | [6 empty] | 340 | 17
2024-10-14 | Alimentação Gobal ITM 02 B |  |  | 2508 | [6 empty] | 48.53 | 25.42 | 1.16 | 0.054 | 0.12 | 3.92 | 1.1 | 4247.67
2024-10-14 | Hematitinha Especial ITM 09 C
2024-10-14 | SCALPER 2-ITM 08 FINOS SCALPER | 0 | 10 | 453.29
2024-10-14 | PATIO DE PRODUTOS-PATIO MANGABA[PILHA 1] ESTERIL FRANCO | 0 | 8 | 252.55
2024-10-14 | PATIO MANGABA[PILHA 1]-ITM 08 SINTER ITM04 BLEND | 0 | 8 | 375.85
2024-10-14 | PATIO DE PRODUTOS-PLATAFORMA TERMINAL-SARZEDO[PILHA 7] PELLET FEED | 31 | 465 | 12194.97
2024-10-14 | ITM 02 NOVA[A]-USINA DE BLENDAGEM SINTER FEED ESPECIAL | 2 | 22 | 737.31 | [6 empty] | 60.29 | 10.48 | 0.63 | 0.038 | 0.5 | 2.22
2024-10-14 | Sinter Pátio Produtos ITM09 B
2024-10-14 | PILHAO - PDE MANGABA-ITM 04[ESTOQUE ROM] MATERIAL PILHAO | 10 | 17 | 933.12
2024-10-14 | ITM 02 PRINCIPAL-PATIO MANGABA[PILHA OVER] OVER | 0 | 7 | 219.11
2024-10-14 | SCALPER-SUMPAO OVER SCALPER | 0 | 17 | 776.69
2024-10-14 | ITM 09-ITM 08 SINTER CORRETIVO | 0 | 34 | 1055.43
2024-10-14 | alimentacao_itm09_a |  |  | 4858 | [6 empty] | 61.87 | 3.34 | 1.48 | 0.053 | 0.13 | 6.28
2024-10-14 | PRAÇA DA 11-ITM 04[ESTOQUE ROM] ROM FERROMAR | 0 | 24 | 1163.86
2024-10-14 | Hematitinha Comum ITM 09 B
2024-10-14 | ITM 04[SUBPRODUTO]-ITM 02 PRINCIPAL SINTER ITM04 BLEND | 0 | 156 | 4518.36
2024-10-14 | PILHA B02-PILHA B02 REJEITO TRATADO | 0 | 25 | 1022.95
2024-10-14 | ITM 02 NOVA[B]-USINA DE BLENDAGEM SINTER FEED ESPECIAL | 2 | 14 | 471.97 | [6 empty] | 59.31 | 12.47 | 0.59 | 0.041 | 0.09 | 1.81
2024-10-14 | Filtro 03 |  |  | 1978.55
2024-10-14 | PRAÇA DA 11-CAVA CARRAPATO 5960 ALTO ESTERIL FRANCO | 0 | 10 | 420.68
2024-10-14 | Sinter Terceiros Vargem Grande
2024-10-14 | CAVA SAMAMBAIA INTERMEDIARIO-ITM 04[ESTOQUE ROM] ROM FERROMAR | 0 | 9 | 443.01
2024-10-14 | CAVA SAMAMBAIA BAIXO-ITM 04[ESTOQUE ROM] ROM FERROMAR | 0 | 14 | 774.38
2024-10-14 | ITM 02 NOVA[A]-PATIO MANGABA[PILHA SILICOSO] SILICOSO | 0 | 29 | 855.28 | [6 empty] | 52.05 | 17.96 | 1.62 | 0.094 | 0.17 | 5.2
2024-10-14 | Sinter Blendagem ITM 09 B |  |  | 2967.1
2024-10-14 | Filtro 04 |  |  | 1130.6
2024-10-14 | DESAGUAMENTO DE PRODUTO ITM 8-PATIO DE PRODUTOS PELLET FEED | 39 | 127 | 4008.68 | [6 empty] | 61.96 | 8.09 | 0.84 | 0.057 | 0.12 | 1.9
2024-10-14 | ITM 04[SUBPRODUTO]-ITM 08 SINTER ITM04 BLEND | 0 | 121 | 3535.91
2024-10-14 | Sinter Pátio Produtos ITM09 A
2024-10-14 | PATIO MANGABA[PILHA SILICOSO]-ACESSO PRINCIPAL INTERNO SILICOSO | 0 | 4 | 141.96
2024-10-14 | Alimentação Seca ITM 08 AB | [9 empty] | 50.44222 | 21.18235 | 2.140617 | 0.0664848 | 0.1796227 | 3.706323 | 0.605674 | 7089.253
2024-10-14 | ITM 04[SUBPRODUTO]-ITM 09 HEMATITINHA COMUM | 5 | 6 | 171.94
2024-10-14 | Over Reprocesso |  |  | 3104
2024-10-14 | alimentacao_itm09_d |  |  | 1100 | [6 empty] | 50.57 | 23.24 | 1.11 | 0.046 | 0.14 | 3.02 | 0.55
2024-10-14 | ITM 04[SUBPRODUTO]-CAVA CARRAPATO 3035 ALTO OVER | 0 | 1 | 44.4
2024-10-14 | CAVA SAMAMBAIA BAIXO-ITM 09 ROM FERROMAR | 0 | 1 | 52.83
2024-10-14 | PFF Pilhão
2024-10-14 | Hematitinha Complemento ITM 09 C
2024-10-14 | COMPLEXO DE FILTRAGEM-PILHA B02 REJEITO FILTRADO | 0 | 39 | 1739.4
2024-10-14 | PATIO DE PRODUTOS-PLATAFORMA TERMINAL-SARZEDO[PILHA 9] SINTER FEED ESPECIAL | 31 | 264 | 6938.24
2024-10-14 | ITM 09-SUMPAO OVER | 0 | 3 | 119.11
2024-10-14 | BARRAGEM B1[PONTO ABASTECIMENTO AGUA 2]-ITM 09 SINTER TIG | 0 | 48 | 2209.46
2024-10-14 | Sinter Pátio Produtos ITM09 D
2024-10-14 | ITM 02 NOVA[B]-PATIO MANGABA[PILHA SILICOSO] SILICOSO | 0 | 18 | 521.98 | [6 empty] | 51.64 | 19.43 | 0.83 | 0.083 | 0.08 | 5.84
2024-10-14 | Hematitinha Especial ITM 09 A |  |  | 1440.33
2024-10-14 | Média Filtro |  |  | 5889.25
2024-10-14 | Hematitinha Comum ITM 09 D
2024-10-14 | Sinter Blendagem ITM 09 C |  |  | 1193.9
2024-10-14 | PATIO B1-ITM 08 SINTER TIG | 0 | 70 | 3252.96
2024-10-14 | Feijãozinho ITM 02 Principal |  |  | 1432.5
2024-10-14 | Filtro 01 |  |  | 1074.07
2024-10-14 | VALE 4757-ITM 09 ROM ATERRO | 0 | 60 | 2514.62
2024-10-14 | Sinter Sarzedo |  |  | 511.66
2024-10-14 | Hematitinha Especial ITM 09 B
2024-10-14 | Over Descarte |  |  | 290.74
2024-10-14 | alimentacao_itm09_b |  |  | 5215 | [6 empty] | 61.87 | 3.34 | 1.48 | 0.053 | 0.13 | 6.28
2024-10-14 | Sinter Aboboras
2024-10-14 | Sinter Blendagem ITM 09 D
2024-10-14 | Alimentação Gobal ITM 02 A |  |  | 3779 | [6 empty] | 49.02161 | 23.76472 | 1.431585 | 0.07174647 | 0.1603169 | 4.253885 | 0.9443897 | 6474.09
2024-10-14 | ITM 09-ITM 02 NOVA SINTER COMUM | 2 | 70 | 2226.42
2024-10-14 | PDE SAMPAIO-ITM 04[ESTOQUE ROM] FINOS | 0 | 41 | 2215.46
2024-10-14 | VALE 4757-CAVA CARRAPATO 3035 ALTO MATERIAL VALE | 0 | 3 | 131.54
2024-10-14 | ITM 02 NOVA[A]-USINA DE BLENDAGEM SILICOSO | 2 | 16 | 488.11
2024-10-14 | Hematitinha Comum ITM 09 A
2024-10-14 | ITM 04[SUBPRODUTO]-SUMPAO OVER | 0 | 1 | 41.49
2024-10-15 | PRAÇA DA 11-PILHA B02 ESTERIL FRANCO | 0 | 1 | 30.57
2024-10-15 | Filtro 02 |  |  | 1348.38
2024-10-15 | ITM 02 NOVA-PATIO MANGABA[PILHA OVER] OVER | 0 | 23 | 690.62
2024-10-15 | ITM 04[SUBPRODUTO]-ITM 02 NOVA SINTER ITM04 BLEND | 0 | 244 | 7224.18
2024-10-15 | PATIO DE PRODUTOS-PLATAFORMA TERMINAL-SARZEDO[PILHA 6] PELLET FEED | 31 | 319 | 7851.7
2024-10-15 | CAVA SAMAMBAIA BAIXO-ITM 09 ROM ATERRO | 0 | 12 | 624.79
2024-10-15 | BARRAGEM B1[PONTO ABASTECIMENTO AGUA 2]-ITM 09 SINTER TIG | 0 | 10 | 555.59
2024-10-15 | ITM 02 PRINCIPAL-USINA DE BLENDAGEM SINTER FEED ESPECIAL | 3 | 33 | 1026.37 | [6 empty] | 60.53 | 10.27 | 0.61 | 0.043 | 0.15 | 2.12
2024-10-15 | CAVA SAMAMBAIA BAIXO-ITM 04[ESTOQUE ROM] ROM ATERRO | 0 | 9 | 465.85
2024-10-15 | PATIO MANGABA[PILHA 1]-ITM 08 SINTER ITM04 BLEND | 0 | 34 | 1299.56
2024-10-15 | ITM 08-PILHA B02 REJEITO DESAGUADO | 0 | 23 | 859.12
2024-10-15 | SCALPER 2-SUMPAO OVER SCALPER | 0 | 4 | 173.41
2024-10-15 | PRAÇA DA 11-ITM 04[ESTOQUE ROM] ROM FERROMAR | 0 | 19 | 673.97
2024-10-15 | PATIO B1-ITM 08 SINTER TIG | 0 | 26 | 1447.42
2024-10-15 | PRAÇA DA 11-CAVA CARRAPATO 5960 ALTO ESTERIL FRANCO | 0 | 13 | 541.26
2024-10-15 | Alimentação Gobal ITM 02 A |  |  | 4363 | [6 empty] | 48.99 | 24.62 | 1.2 | 0.064 | 0.16 | 4.04 | 1.1 | 4884.91
2024-10-15 | Hematitinha Complemento ITM 09 D
2024-10-15 | PLATAFORMA TERMINAL-SARZEDO[PILHA 5]-ITM 09 SINTER FEED ESPECIAL | 0 | 2 | 103.34
2024-10-15 | COMPLEXO DE FILTRAGEM-PILHA B02 REJEITO FILTRADO | 0 | 35 | 1409.56
2024-10-15 | CAVA SAMAMBAIA INTERMEDIARIO-ITM 09 ROM FERROMAR | 0 | 8 | 421.66
2024-10-15 | ITM 02 PRINCIPAL-PATIO MANGABA[PILHA OVER] OVER | 0 | 10 | 346.62
2024-10-15 | ITM 04[SUBPRODUTO]-ITM 02 PRINCIPAL SINTER ITM04 BLEND | 0 | 133 | 3844.84
2024-10-15 | CAVA SAMPAIO-PILHA B02 ESTERIL FRANCO | 0 | 2 | 98.98
2024-10-15 | PILHAO - PDE MANGABA-ITM 04[ESTOQUE ROM] MATERIAL PILHAO | 10 | 10 | 521.21
2024-10-15 | Rejeito Desaguado |  |  | 3099.95 | [6 empty] | 36.09 | 41.13 | 0.81 | 0.075 | 0.22 | 4.55
2024-10-15 | PILHA B02-PILHA B02 REJEITO TRATADO | 0 | 22 | 972.09
2024-10-15 | Sinter Pátio Produtos ITM09 C
2024-10-15 | CAVA SAMAMBAIA BAIXO-SUMPAO ESTERIL FRANCO | 0 | 10 | 465.23
2024-10-15 | Hematitinha Complemento ITM 09 A
2024-10-15 | Alimentação Gobal ITM 02 B |  |  | 4898 | [6 empty] | 49.78 | 22.12 | 1.75 | 0.076 | 0.18 | 4.75 | 0.73 | 4884.91
2024-10-15 | Alimentação Gobal ITM 02 Principal |  |  | 3072 | [6 empty] | 49.62354 | 22.58937 | 1.66025 | 0.0752723 | 0.1690845 | 4.620226 | 0.774875 | 6098.01
2024-10-15 | PATIO MANGABA[PILHA OVER]-PATIO LAVADOR FORRO OVER | 0 | 3 | 98.95
2024-10-15 | VALE 4757-ITM 04[ESTOQUE ROM] ROM ATERRO | 0 | 7 | 283.2
2024-10-15 | ITM 02 NOVA[B]-PATIO MANGABA[PILHA SILICOSO] SILICOSO | 0 | 26 | 793.61 | [6 empty] | 51.62 | 19.13 | 1.21 | 0.086 | 0.13 | 5.56
2024-10-15 | CAVA SAMAMBAIA ALTO-CAVA CARRAPATO 3035 ALTO ESTERIL FRANCO | 0 | 1 | 35.37
2024-10-15 | CAVA SAMAMBAIA BAIXO-CAVA CARRAPATO 5960 ALTO ESTERIL FRANCO | 0 | 1 | 44.7
2024-10-15 | alimentacao_itm09_a |  |  | 4155 | [6 empty] | 62.74 | 2.07 | 1.31 | 0.051 | 0.19 | 6.42
2024-10-15 | PATIO DE PRODUTOS-PLATAFORMA TERMINAL-SARZEDO[PILHA 7] PELLET FEED | 31 | 108 | 2854.06
2024-10-15 | PDE SAMPAIO-ITM 04[ESTOQUE ROM] FINOS | 0 | 22 | 1194.26
2024-10-15 | Sinter Blendagem ITM 09 D
2024-10-15 | PRAÇA DA 11-PATIO MANGABA[PILHA 1] ESTERIL FRANCO | 0 | 1 | 41.9
2024-10-15 | PILHAO - PDE MANGABA-ITM 09 MATERIAL PILHAO | 7 | 13 | 606.6
2024-10-15 | USINA DE BLENDAGEM-PATIO MANGABA[PILHA 1] SINTER FEED ESPECIAL | 0 | 2 | 66.56
2024-10-15 | PATIO MANGABA[PILHA 1]-USINA DE BLENDAGEM SILICOSO | 0 | 13 | 602.93
2024-10-15 | ITM 04[SUBPRODUTO]-CAVA CARRAPATO 3035 ALTO OVER | 0 | 2 | 89.06
2024-10-15 | Alimentação Seca ITM 08 AB |  |  | 2199 | [6 empty] | 51.30728 | 19.49348 | 2.222908 | 0.06110634 | 0.1440961 | 4.188105 | 0.7335381
2024-10-15 | PILHAO - PDE MANGABA-SUMPAO ESTERIL FRANCO | 0 | 7 | 361.54
2024-10-15 | Over Reprocesso |  |  | 3712
2024-10-15 | Hematitinha Especial ITM 09 D
2024-10-15 | Sinter Terceiros Vargem Grande
2024-10-15 | ITM 08-PATIO MANGABA[PILHA OVER] OVER | 0 | 49 | 1465.38
2024-10-15 | ITM 04[SUBPRODUTO]-ITM 09 HEMATITINHA COMUM | 5 | 3 | 87.07
2024-10-15 | DESAGUAMENTO DE PRODUTO ITM 8-PATIO DE PRODUTOS PELLET FEED | 39 | 153 | 4707.51 | [6 empty] | 62.76 | 7.04 | 0.72 | 0.055 | 0.16 | 1.9 |  |  |  | 23
2024-10-15 | PILHAO - PDE MANGABA-CAVA CARRAPATO 3035 ALTO ESTERIL FRANCO | 0 | 1 | 45.24
2024-10-15 | ITM 02 NOVA[A]-USINA DE BLENDAGEM SILICOSO | 2 | 27
2024-10-15 | VALE 4757 ÍNDIA-ITM 09 ROM ATERRO | 0 | 68 | 2885.34
2024-10-15 | PRAÇA DA 11-ITM 09 ROM FERROMAR | 0 | 5 | 237.16
2024-10-15 | Sinter Aboboras
2024-10-15 | Sinter Pátio Produtos ITM09 D
2024-10-15 | Over Descarte
2024-10-15 | VALE 4757 ÍNDIA-ITM 04[ESTOQUE ROM] ROM ATERRO | 0 | 7 | 318.42
2024-10-15 | Sinter Pátio Produtos ITM09 B
2024-10-15 | PFF Antenas
2024-10-15 | Hematitinha Especial ITM 09 A |  |  | 871.78
2024-10-15 | Hematitinha Comum ITM 09 A
2024-10-15 | CAVA SAMAMBAIA INTERMEDIARIO-ITM 04[ESTOQUE ROM] ROM FERROMAR | 0 | 10 | 470.36
2024-10-15 | ITM 02 NOVA[A]-USINA DE BLENDAGEM SINTER FEED ESPECIAL | 2 | 27 | 836.81 | [6 empty] | 60.81 | 10.39 | 0.57 | 0.036 | 0.12 | 1.71
2024-10-15 | PFF Curva do Joelho
2024-10-15 | Filtro 03 |  |  | 1103.22
2024-10-15 | Filtro 01 |  |  | 1062.32
2024-10-15 | ITM 04[SUBPRODUTO]-CAVA SAMPAIO FORRO OVER | 6 | 3 | 131.63
2024-10-15 | Sinter Blendagem ITM 09 A |  |  | 1845.5
2024-10-15 | PFF Pilhão
2024-10-15 | Hematitinha Comum ITM 09 B
2024-10-15 | CAVA SAMAMBAIA BAIXO-ITM 04[ESTOQUE ROM] ROM FERROMAR | 0 | 10 | 518.7
2024-10-15 | ITM 02 NOVA[A]-PATIO MANGABA[PILHA SILICOSO] SILICOSO | 0 | 25 | 712.55 | [6 empty] | 51.4 | 18.02 | 1.82 | 0.114 | 0.26 | 5.83
2024-10-15 | ITM 02 NOVA[B]-USINA DE BLENDAGEM SINTER FEED ESPECIAL | 2 | 24 | 731.04 | [6 empty] | 58.24 | 13.96 | 0.54 | 0.038 | 0.15 | 2.12
2024-10-15 | Hematitinha Especial ITM 09 B
2024-10-15 | Hematitinha Especial ITM 09 C
2024-10-15 | Hematitinha Complemento ITM 09 B
2024-10-15 | ITM 04[SUBPRODUTO]-ITM 08 SINTER ITM04 BLEND | 0 | 138 | 4040.43
2024-10-15 | ITM 02 PRINCIPAL-PATIO MANGABA[PILHA SILICOSO] SILICOSO | 0 | 38 | 1105 | [6 empty] | 51.6 | 18.02 | 1.82 | 0.114 | 0.26 | 5.83
2024-10-15 | Sinter Terceiros TIG
2024-10-15 | PLATAFORMA TERMINAL-SARZEDO[PILHA 5]-PATIO B1 SINTER FEED ESPECIAL | 0 | 42 | 1355.96
2024-10-15 | SCALPER 2-ITM 08 FINOS SCALPER | 0 | 22 | 963.66
2024-10-15 | Hematitinha Complemento ITM 09 C
2024-10-15 | Sinter Sarzedo |  |  | 140.95
2024-10-15 | Sinter Pátio Produtos ITM09 A
2024-10-15 | alimentacao_itm09_b |  |  | 4297 | [6 empty] | 62.74 | 2.07 | 1.31 | 0.051 | 0.19 | 6.42
2024-10-15 | CAVA SAMAMBAIA BAIXO-ITM 09 ROM FERROMAR | 0 | 9 | 337.6
2024-10-15 | Alimentação Seca ITM 08 C |  |  | 4570 | [6 empty] | 51.30728 | 19.49348 | 2.222908 | 0.06110634 | 0.1440961 | 4.188105 | 0.7335381 | 4712.44
2024-10-15 | Rejeito Filtrado |  |  | 4658 | [6 empty] | 34.73 | 36.8 | [6 empty] | 405 | 18
2024-10-15 | Feijãozinho ITM 02 Principal |  |  | 1097.71 | [6 empty] | 54.62 | 15.22 | 1.34 | 0.086 | 0.19 | 4.45
2024-10-15 | Sinter Blendagem ITM 09 B |  |  | 2342.7
2024-10-15 | Hematitinha Comum ITM 09 C
2024-10-15 | MANGABA-ITM 09 ROM FERROMAR | 0 | 8 | 388.83
2024-10-15 | PATIO DE PRODUTOS-PLATAFORMA TERMINAL-SARZEDO[PILHA 9] SINTER FEED ESPECIAL | 31 | 481 | 12210.53
2024-10-15 | Hematitinha Comum ITM 09 D
2024-10-15 | ITM 09-ITM 08 SINTER CORRETIVO | 0 | 65 | 1890.48
2024-10-15 | VALE 4757-ITM 09 ROM ATERRO | 0 | 72 | 3155.77
2024-10-15 | PFF Abobora
2024-10-15 | Sinter Blendagem ITM 09 C |  |  | 2268
2024-10-15 | Filtro 04 |  |  | 1144.08
2024-10-15 | alimentacao_itm09_c |  |  | 4120 | [6 empty] | 52.95 | 18.94 | 1.36 | 0.047 | 0.18 | 3.39 | 0.73
2024-10-15 | alimentacao_itm09_d |  |  | 1890 | [6 empty] | 50.77 | 19.85 | 2.32 | 0.061 | 0.12 | 4.68 | 0.91
2024-10-15 | Média Filtro |  |  | 5807.19
2024-10-16 | ITM 02 NOVA[A]-PATIO MANGABA[PILHA SILICOSO] SILICOSO | 0 | 38 | 1117.8 | [6 empty] | 50.01 | 21.72 | 1.12 | 0.095 | 0.22 | 5.15
2024-10-16 | Filtro 03 |  |  | 1929.84
2024-10-16 | PRAÇA DA 11-ITM 04[ESTOQUE ROM] ROM FERROMAR | 0 | 28 | 995.71
2024-10-16 | PRAÇA DA 11-CAVA SAMPAIO ESTERIL FRANCO | 0 | 1 | 27.39
2024-10-16 | PFF Antenas
2024-10-16 | Hematitinha Comum ITM 09 C
2024-10-16 | Hematitinha Comum ITM 09 A
2024-10-16 | ITM 02 NOVA[A]-USINA DE BLENDAGEM SINTER FEED ESPECIAL | 2 | 27 | 855.23 | [6 empty] | 60.02 | 11.61 | 0.61 | 0.038 | 0.11 | 1.5
2024-10-16 | CAVA SAMAMBAIA INTERMEDIARIO-ITM 04[ESTOQUE ROM] ROM FERROMAR | 0 | 12 | 583.01
2024-10-16 | Hematitinha Complemento ITM 09 C
2024-10-16 | PLATAFORMA TERMINAL-SARZEDO[PILHA 5]-PATIO B1 SINTER FEED ESPECIAL | 0 | 77 | 2761.61
2024-10-16 | Filtro 01 |  |  | 1078
2024-10-16 | Hematitinha Complemento ITM 09 A
2024-10-16 | ITM 04[SUBPRODUTO]-ITM 02 PRINCIPAL SINTER ITM04 BLEND | 0 | 23 | 656.41
2024-10-16 | VALE 4757-ITM 04[ESTOQUE ROM] ROM ATERRO | 0 | 12 | 468.46
2024-10-16 | PILHAO - PDE MANGABA-ITM 09 MATERIAL PILHAO ESPECIAL | 9 | 45 | 1946.07
2024-10-16 | PATIO MANGABA[PILHA 1]-USINA DE BLENDAGEM SILICOSO | 0 | 15 | 718.36
2024-10-16 | ITM 04[SUBPRODUTO]-ITM 08 SINTER ITM04 BLEND | 0 | 94 | 2743.81
2024-10-16 | BARRAGEM B1[PONTO ABASTECIMENTO AGUA 2]-BARRAGEM B1[PONTO ABASTECIMENTO AGUA 2] ESTERIL FRANCO | 0 | 2 | 84.37
2024-10-16 | ITM 04[SUBPRODUTO]-ITM 02 NOVA SINTER ITM04 BLEND | 0 | 142 | 4138.41
2024-10-16 | Sinter Blendagem ITM 09 A |  |  | 1854.4
2024-10-16 | Hematitinha Complemento ITM 09 D
2024-10-16 | VALE 4757-ITM 09 ROM ATERRO | 0 | 79 | 3196.68
2024-10-16 | PATIO DE PRODUTOS-PLATAFORMA TERMINAL-SARZEDO[VAGAO] PELLET FEED | 31 | 193 | 5012.1
2024-10-16 | ITM 04[SUBPRODUTO]-PATIO DE PRODUTOS SINTER FEED ESPECIAL | 0 | 156 | 4773.42
2024-10-16 | PATIO DE PRODUTOS-PLATAFORMA TERMINAL-SARZEDO[PILHA 9] SINTER FEED ESPECIAL | 31 | 570 | 14711.918
2024-10-16 | PATIO MANGABA[PILHA 1]-ITM 02 PRINCIPAL SINTER ITM04 BLEND | 0 | 6 | 250.67
2024-10-16 | PATIO MANGABA[PILHA 1]-ITM 08 SINTER ITM04 BLEND | 0 | 6 | 254.96
2024-10-16 | ITM 09-ITM 04[ESTOQUE ROM] OVER | 0 | 5 | 212.14
2024-10-16 | ITM 09-ITM 08 SINTER CORRETIVO | 0 | 58 | 1772.98
2024-10-16 | Alimentação Gobal ITM 02 B |  |  | 5002 | [6 empty] | 45.37437 | 29.14122 | 1.679533 | 0.07196993 | 0.2575606 | 3.860201 | 0.5177508 | 3703.835
2024-10-16 | PRAÇA DA 11-PATIO MANGABA[PILHA 1] ESTERIL FRANCO | 0 | 1 | 45.51
2024-10-16 | CAVA SAMAMBAIA BAIXO-SUMPAO ESTERIL FRANCO | 0 | 6 | 245.72
2024-10-16 | PILHAO - PDE MANGABA-ITM 04[ESTOQUE ROM] MATERIAL PILHAO | 10 | 16 | 820.69
2024-10-16 | Média Filtro |  |  | 5855.29
2024-10-16 | Alimentação Seca ITM 08 C |  |  | 10136 | [6 empty] | 47.49287 | 26.43231 | 1.435725 | 0.06627368 | 0.2543951 | 3.887159 | 0.6772121 | 3309.3
2024-10-16 | Filtro 04 |  |  | 1525
2024-10-16 | Sinter Sarzedo |  |  | 160.84
2024-10-16 | ITM 02 PRINCIPAL-PATIO MANGABA[PILHA OVER] OVER | 0 | 1 | 26.59
2024-10-16 | SUMPAO-ITM 08 SINTER COMUM | 0 | 49 | 2177.58
2024-10-16 | CAVA SAMAMBAIA BAIXO-CAVA CARRAPATO 3035 ALTO ESTERIL FRANCO | 0 | 3 | 135
2024-10-16 | ITM 02 PRINCIPAL-USINA DE BLENDAGEM SINTER FEED ESPECIAL | 3 | 30 | 872.08 | [6 empty] | 59.29 | 12.54 | 0.6 | 0.041 | 0.12 | 1.67
2024-10-16 | ITM 02 NOVA-PATIO MANGABA[PILHA OVER] OVER | 0 | 32 | 962.21
2024-10-16 | Sinter Blendagem ITM 09 C |  |  | 2371.2
2024-10-16 | Sinter Aboboras
2024-10-16 | ITM 04[SUBPRODUTO]-USINA DE BLENDAGEM SINTER FEED ESPECIAL | 0 | 2 | 54.78
2024-10-16 | ITM 02 NOVA[B]-PATIO MANGABA[PILHA SILICOSO] SILICOSO | 0 | 20 | 610.03 | [6 empty] | 49.48 | 23.3 | 0.91 | 0.085 | 0.15 | 4.65
2024-10-16 | Alimentação Seca ITM 08 AB
2024-10-16 | PATIO DE PRODUTOS-PLATAFORMA TERMINAL-SARZEDO[PILHA 6] PELLET FEED | 31 | 104 | 2591.702
2024-10-16 | ITM 08-PATIO MANGABA[PILHA OVER] OVER | 0 | 31 | 909.06
2024-10-16 | PRAÇA DA 11-PILHA B02 FORRO HEMATITINHA | 0 | 17 | 711.26
2024-10-16 | Hematitinha Especial ITM 09 C
2024-10-16 | Hematitinha Complemento ITM 09 B
2024-10-16 | VALE 4757 ÍNDIA-ITM 04[ESTOQUE ROM] ROM ATERRO | 0 | 15 | 644.93
2024-10-16 | PILHA B02-PILHA B02 REJEITO TRATADO | 0 | 24 | 1025.01
2024-10-16 | ITM 02 PRINCIPAL-PATIO MANGABA[PILHA SILICOSO] SILICOSO | 0 | 35 | 960.76 | [6 empty] | 51.75 | 19.24 | 1.35 | 0.09 | 0.15 | 4.72
2024-10-16 | Hematitinha Comum ITM 09 D
2024-10-16 | CAVA CARRAPATO 5960 ALTO-CAVA CARRAPATO 3035 BAIXO ESTERIL FRANCO | 0 | 5 | 224.05
2024-10-16 | Filtro 02 |  |  | 2043.16
2024-10-16 | Sinter Terceiros TIG
2024-10-16 | Sinter Pátio Produtos ITM09 B
2024-10-16 | DESAGUAMENTO DE PRODUTO ITM 8-PATIO DE PRODUTOS PELLET FEED | 39 | 175 | 5413.28 | [6 empty] | 62.79 | 7.14 | 0.74 | 0.053 | 0.1 | 1.87
2024-10-16 | Rejeito Filtrado |  |  | 6576 | [6 empty] | 34.92 | 38 | [6 empty] | 350 | 19
2024-10-16 | CAVA SAMAMBAIA BAIXO-ITM 04[ESTOQUE ROM] ROM ATERRO | 0 | 7 | 384.66
2024-10-16 | Sinter Pátio Produtos ITM09 D
2024-10-16 | Hematitinha Especial ITM 09 D
2024-10-16 | Sinter Blendagem ITM 09 D
2024-10-16 | VALE 4757-CAVA CARRAPATO 3035 ALTO MATERIAL VALE | 0 | 1 | 40.53
2024-10-16 | ITM 02 NOVA[A]-ITM 02 NOVA SILICOSO | 0 | 6
2024-10-16 | SUMPAO-ITM 02 NOVA[A] SINTER COMUM | 0 | 29 | 932.99
2024-10-16 | alimentacao_itm09_b |  |  | 5188 | [6 empty] | 60.81 | 3.56 | 2.51 | 0.087 | 0.1 | 6.45
2024-10-16 | Alimentação Gobal ITM 02 A |  |  | 4914 | [6 empty] | 47.65922 | 26.97329 | 1.27673 | 0.0634667 | 0.1410393 | 3.425823 | 0.6914892 | 4336.985
2024-10-16 | ITM 04[SUBPRODUTO]-ITM 04[ESTOQUE ROM] HEMATITINHA COMUM | 0 | 2 | 77.62
2024-10-16 | PFF Pilhão
2024-10-16 | CAVA SAMAMBAIA INTERMEDIARIO-ITM 02 NOVA ROM FERROMAR | 0 | 9 | 378.55
2024-10-16 | alimentacao_itm09_a |  |  | 4664 | [6 empty] | 60.81 | 3.56 | 2.51 | 0.087 | 0.1 | 6.45
2024-10-16 | Rejeito Desaguado |  |  | 4428.22 | [6 empty] | 32.34 | 48.73 | 0.93 | 0.054 | 0.14 | 3.55
2024-10-16 | Hematitinha Especial ITM 09 A |  |  | 1089 | [6 empty] | 61.47 | 3.95 | 1.88 | 0.066 | 0.05 | 5.91
2024-10-16 | CAVA SAMAMBAIA BAIXO-ITM 09 ROM ATERRO | 0 | 10 | 500.15
2024-10-16 | Sinter Pátio Produtos ITM09 C
2024-10-16 | Over Reprocesso |  |  | 4448
2024-10-16 | Hematitinha Comum ITM 09 B
2024-10-16 | ITM 09-PATIO MANGABA[PILHA 1] HEMATITINHA ESPECIAL | 0 | 16 | 449.2
2024-10-16 | SUMPAO-ITM 02 NOVA[B] SINTER COMUM | 0 | 32 | 1148.25
2024-10-16 | PFF Abobora
2024-10-16 | alimentacao_itm09_c |  |  | 4873 | [6 empty] | 60.81 | 3.56 | 2.51 | 0.087 | 0.1 | 6.45
2024-10-16 | alimentacao_itm09_d |  |  | 1800 | [6 empty] | 46.3 | 27.7 | 1.59 | 0.069 | 0.32 | 4.05 | 0.73
2024-10-16 | ITM 08-PILHA B02 REJEITO DESAGUADO | 0 | 26 | 971.6
2024-10-16 | Sinter Terceiros Vargem Grande
2024-10-16 | Feijãozinho ITM 02 Principal |  |  | 1816.88 | [6 empty] | 50.95 | 20.81 | 1.51 | 0.088 | 0.12 | 4.14
2024-10-16 | Alimentação Gobal ITM 02 Principal |  |  | 120 | [6 empty] | 44.98967 | 29.64115 | 1.722165 | 0.07760614 | 0.2374022 | 3.891732 | 0.5030517 | 5040.43
2024-10-16 | SCALPER 2-ITM 08 FINOS SCALPER | 0 | 16 | 657.79
2024-10-16 | ITM 04[SUBPRODUTO]-ITM 04[SUBPRODUTO] OVER | 2 | 1 | 38.19
2024-10-16 | PRAÇA DA 11-CAVA CARRAPATO 5960 ALTO ESTERIL FRANCO | 0 | 3 | 124.18
2024-10-16 | Sinter Blendagem ITM 09 B |  |  | 2656.2
2024-10-16 | VALE 4757 ÍNDIA-ITM 09 ROM ATERRO | 0 | 77 | 3280.05
2024-10-16 | PFF Curva do Joelho
2024-10-16 | PATIO MANGABA[PILHA 1]-ITM 02 NOVA SINTER ITM04 BLEND | 0 | 6 | 240.28
2024-10-16 | CAVA SAMAMBAIA BAIXO-ITM 04[ESTOQUE ROM] ROM FERROMAR | 0 | 29 | 1394.32
2024-10-16 | Sinter Pátio Produtos ITM09 A
2024-10-16 | COMPLEXO DE FILTRAGEM-PILHA B02 REJEITO FILTRADO | 0 | 29 | 1185.58
2024-10-16 | Hematitinha Especial ITM 09 B
2024-10-16 | Over Descarte |  |  | 212.14
2024-10-16 | PDE SAMPAIO-ITM 04[ESTOQUE ROM] FINOS | 0 | 44 | 2323.84
2024-10-16 | ITM 02 NOVA[B]-USINA DE BLENDAGEM SINTER FEED ESPECIAL | 2 | 22 | 690.45 | [6 empty] | 61.72 | 9.37 | 0.58 | 0.036 | 0.11 | 1.45
2024-10-17 | alimentacao_itm09_b |  |  | 5623 | [6 empty] | 59.39 | 6.83 | 1.78 | 0.057 | 0.09 | 5.96
2024-10-17 | Sinter Pátio Produtos ITM09 C
2024-10-17 | Sinter Terceiros TIG
2024-10-17 | ITM 02 PRINCIPAL-PATIO MANGABA[PILHA OVER] OVER | 0 | 5 | 169.98
2024-10-17 | alimentacao_itm09_d |  |  | 2433 | [6 empty] | 50.1 | 22.04 | 1.87 | 0.044 | 0.12 | 4.32 | 0.46
2024-10-17 | PFF Abobora
2024-10-17 | alimentacao_itm09_c |  |  | 5561 | [6 empty] | 59.39 | 6.83 | 1.78 | 0.057 | 0.09 | 5.96
2024-10-17 | Hematitinha Especial ITM 09 B
2024-10-17 | Hematitinha Comum ITM 09 A
2024-10-17 | PFF Antenas
2024-10-17 | Filtro 01 |  |  | 780.81
2024-10-17 | Sinter Blendagem ITM 09 D
2024-10-17 | Alimentação Gobal ITM 02 B |  |  | 4972 | [6 empty] | 48.43896 | 25.51081 | 1.18366 | 0.06820461 | 0.1922767 | 3.819337 | 0.37 | 6550.75
2024-10-17 | Hematitinha Complemento ITM 09 B
2024-10-17 | Hematitinha Especial ITM 09 A |  |  | 1482.09 | [6 empty] | 60.94 | 5.07 | 1.49 | 0.068 | 0.05 | 5.89
2024-10-17 | Alimentação Seca ITM 08 C |  |  | 8442 | [6 empty] | 49.63173 | 22.79567 | 1.731147 | 0.04975199 | 0.1387723 | 4.341642 | 0.4436015
2024-10-17 | ITM 04[SUBPRODUTO]-CAVA PAIOL SINTER ITM04 BLEND
2024-10-17 | Feijãozinho ITM 02 Principal |  |  | 2093.28 | [6 empty] | 48.96 | 25.39 | 1 | 0.075 | 0.07 | 3.11 | 0.55
2024-10-17 | PFF Curva do Joelho
2024-10-17 | Hematitinha Complemento ITM 09 D
2024-10-17 | Over Reprocesso |  |  | 5646.14
2024-10-17 | Alimentação Gobal ITM 02 A |  |  | 5124 | [6 empty] | 48.43896 | 25.51081 | 1.18366 | 0.06820461 | 0.1922767 | 3.819337 | 0.37 | 6550.75
2024-10-17 | Sinter Blendagem ITM 09 B |  |  | 2541
2024-10-17 | ITM 04[SUBPRODUTO]-PATIO MANGABA[PILHA 1] SINTER CORRETIVO
2024-10-17 | Sinter Pátio Produtos ITM09 B
2024-10-17 | PFF Pilhão
2024-10-17 | Média Filtro |  |  | 5770.23
2024-10-17 | Hematitinha Comum ITM 09 C
2024-10-17 | Hematitinha Especial ITM 09 C
2024-10-17 | Hematitinha Complemento ITM 09 A
2024-10-17 | Alimentação Seca ITM 08 AB |  |  | 280 | [6 empty] | 49.63173 | 22.79567 | 1.731147 | 0.04975199 | 0.1387723 | 4.341642 | 0.4436015 | 3247.43
2024-10-17 | Filtro 03 |  |  | 918.6
2024-10-17 | ITM 04[SUBPRODUTO]-CAVA PAIOL SINTER COMUM
2024-10-17 | Sinter Aboboras
2024-10-17 | Sinter Pátio Produtos ITM09 D
2024-10-17 | Sinter Pátio Produtos ITM09 A
2024-10-17 | Alimentação Gobal ITM 02 Principal | [9 empty] | 48.37785 | 25.57036 | 1.194885 | 0.06823579 | 0.1941475 | 3.82838 | 0.37 | 6282.83
2024-10-17 | Sinter Blendagem ITM 09 A |  |  | 3469
2024-10-17 | Rejeito Desaguado |  |  | 3507.85 | [6 empty] | 29.23 | 53.77 | 0.67 | 0.055 | 0.12 | 3.59 | 0.46
2024-10-17 | Sinter Blendagem ITM 09 C |  |  | 2259
2024-10-17 | Hematitinha Comum ITM 09 D
2024-10-17 | Filtro 04 |  |  | 1056.39
2024-10-17 | Rejeito Filtrado |  |  | 4409 | [6 empty] | 34.98 | 38.13 | [6 empty] | 300 | 16
2024-10-17 | Sinter Sarzedo |  |  | 2089.34
2024-10-17 | Filtro 02 |  |  | 1653.2
2024-10-17 | Hematitinha Especial ITM 09 D
2024-10-17 | Hematitinha Comum ITM 09 B
2024-10-17 | Sinter Terceiros Vargem Grande
2024-10-17 | ITM 04[SUBPRODUTO]-PATIO MANGABA[PILHA 1] SINTER ITM04 BLEND
2024-10-17 | Hematitinha Complemento ITM 09 C
2024-10-17 | Over Descarte
2024-10-17 | PRAÇA DA 11-SUMPAO ESTERIL FRANCO | 0 | 6 | 231.44
2024-10-17 | ITM 08-PATIO MANGABA[PILHA OVER] OVER | 0 | 22 | 704.56
2024-10-17 | ITM 02 PRINCIPAL-PATIO MANGABA[PILHA SILICOSO] SILICOSO | 0 | 37 | 1031.43 | [6 empty] | 51.11 | 21.15 | 0.7 | 0.064 | 0.12 | 4.92
2024-10-17 | ITM 04[SUBPRODUTO]-SUMPAO SINTER ITM04 BLEND
2024-10-17 | PRAÇA DA 11-ITM 04[ESTOQUE ROM] ROM FERROMAR | 0 | 2 | 87.68
2024-10-17 | COMPLEXO DE FILTRAGEM-PILHA B02 REJEITO FILTRADO | 0 | 17 | 704.13
2024-10-17 | PRAÇA DA 11-PATIO MANGABA[PILHA 1] ESTERIL FRANCO | 0 | 2 | 75.42
2024-10-17 | HEMATITINHA ESPECIAL ITM 04
2024-10-17 | CAVA SAMAMBAIA BAIXO-ITM 04[ESTOQUE ROM] ROM FERROMAR | 0 | 12 | 565.88
2024-10-17 | PDE SAMPAIO-ITM 04[ESTOQUE ROM] FINOS | 0 | 45 | 2336.37
2024-10-17 | PILHA B02-PILHA B02 ESTERIL FRANCO | 0 | 1 | 50.46
2024-10-17 | ITM 02 NOVA-PATIO MANGABA[PILHA OVER] OVER | 0 | 24 | 750.17
2024-10-17 | PILHAO - PDE MANGABA-ITM 09 MATERIAL PILHAO | 7 | 1 | 48.85
2024-10-17 | ITM 09-PATIO MANGABA[PILHA 1] HEMATITINHA ESPECIAL | 0 | 44 | 1430.09
2024-10-17 | ITM 04[SUBPRODUTO]-ITM 08 SINTER ITM04 BLEND | 0 | 220 | 6469.71
2024-10-17 | SCALPER 2-ITM 08 FINOS SCALPER | 0 | 10 | 442.4
2024-10-17 | VALE 4757 ÍNDIA-ITM 04[ESTOQUE ROM] ROM ATERRO | 0 | 18 | 769.37
2024-10-17 | ITM 04[SUBPRODUTO]-ITM 09 HEMATITINHA COMUM | 5 | 11 | 295.8
2024-10-17 | CAVA PAIOL-ITM 08 SINTER COMUM | 0 | 12 | 516.47
2024-10-17 | PLATAFORMA TERMINAL-SARZEDO[VAGAO]-PATIO B1 SINTER TIG | 0 | 181 | 4715.92
2024-10-17 | alimentacao_itm09_a |  |  | 5458 | [6 empty] | 59.39 | 6.83 | 1.78 | 0.057 | 0.09 | 5.96
2024-10-17 | PILHAO - PDE MANGABA-ITM 04[ESTOQUE ROM] MATERIAL PILHAO | 10 | 20 | 1024.64
2024-10-17 | ITM 09-PATIO DE PRODUTOS SINTER FEED ESPECIAL | 0 | 47 | 1405.11
2024-10-17 | CAVA CARRAPATO 5960 BAIXO-ITM 09 ROM FERROMAR | 0 | 4 | 181.33
2024-10-17 | ITM 02 NOVA[A]-USINA DE BLENDAGEM SINTER FEED ESPECIAL | 2 | 25 | 816.66 | [6 empty] | 57.93 | 14.15 | 0.52 | 0.042 | 0.09 | 1.83
2024-10-17 | ITM 02 NOVA[A]-PATIO MANGABA[PILHA SILICOSO] SILICOSO | 0 | 27 | 774.32 | [6 empty] | 52.46 | 17.09 | 1.53 | 0.122 | 0.14 | 5.69
2024-10-17 | CAVA SAMAMBAIA INTERMEDIARIO-ITM 04[ESTOQUE ROM] ROM FERROMAR | 0 | 22 | 1022.11
2024-10-17 | ITM 04[SUBPRODUTO]-ITM 02 NOVA SINTER ITM04 BLEND | 0 | 343 | 10497.37
2024-10-17 | PATIO DE PRODUTOS-PLATAFORMA TERMINAL-SARZEDO[PILHA 6] PELLET FEED | 31 | 590 | 14642.296
2024-10-17 | PILHA B02-PILHA B02 REJEITO TRATADO | 0 | 31 | 1335.24
2024-10-17 | CAVA SAMAMBAIA BAIXO-CAVA CARRAPATO 3035 ALTO ESTERIL FRANCO | 0 | 7 | 338.22
2024-10-17 | ITM 09-PLATAFORMA TERMINAL-SARZEDO[PILHA 9] SINTER FEED ESPECIAL | 31 | 16 | 436.51
2024-10-17 | PRAÇA DA 11-ITM 09 ROM FERROMAR | 0 | 6 | 245.65
2024-10-17 | ITM 08-PILHA B02 REJEITO DESAGUADO | 0 | 14 | 618.7
2024-10-17 | DESAGUAMENTO DE PRODUTO ITM 8-PATIO DE PRODUTOS PELLET FEED | 39 | 152 | 4763.37 | [6 empty] | 62.82 | 7.34 | 0.62 | 0.053 | 0.1 | 1.86
2024-10-17 | ITM 02 NOVA[B]-PATIO MANGABA[PILHA SILICOSO] SILICOSO | 0 | 21 | 635.03 | [6 empty] | 51.21 | 20.56 | 0.99 | 0.078 | 0.16 | 4.85
2024-10-17 | ITM 02 PRINCIPAL-USINA DE BLENDAGEM SINTER FEED ESPECIAL | 3 | 23 | 662.33 | [6 empty] | 57.4 | 14.9 | 0.65 | 0.045 | 0.1 | 2.05
2024-10-17 | SUMPAO-ITM 08 SINTER COMUM | 0 | 75 | 3524.12
2024-10-17 | CAVA SAMAMBAIA BAIXO-ITM 09 ROM FERROMAR | 0 | 35 | 1752.06
2024-10-17 | ITM 02 NOVA[B]-USINA DE BLENDAGEM SINTER FEED ESPECIAL | 2 | 22 | 670.19 | [6 empty] | 60.42 | 10.5 | 0.65 | 0.045 | 0.1 | 2
2024-10-17 | SCALPER 2-SUMPAO OVER SCALPER | 0 | 5 | 238.14
2024-10-17 | VALE 4757-ITM 09 ROM ATERRO | 0 | 83 | 3408.42
2024-10-17 | PATIO DE PRODUTOS-PLATAFORMA TERMINAL-SARZEDO[PILHA 9] SINTER FEED ESPECIAL | 31 | 254 | 6629.81
2024-10-17 | PILHAO - PDE MANGABA-ITM 09 MATERIAL PILHAO ESPECIAL | 9 | 81 | 4178.51
2024-10-17 | CAVA SAMAMBAIA INTERMEDIARIO-ITM 09 ROM FERROMAR | 0 | 7 | 325.81
2024-10-17 | ITM 08-ITM 02 NOVA OVER | 0 | 14 | 421.44
2024-10-17 | VALE 4757-ITM 04[ESTOQUE ROM] ROM ATERRO | 0 | 7 | 307.06
2024-10-17 | VALE 4757 ÍNDIA-ITM 09 ROM ATERRO | 0 | 56 | 2370.93
2024-10-17 | ITM 09-ITM 08 SINTER CORRETIVO | 0 | 81 | 2432.57
2024-10-17 | CAVA CARRAPATO 5960 ALTO-CAVA CARRAPATO 3035 BAIXO ESTERIL FRANCO | 0 | 3 | 132.74
2024-10-17 | PILHAO - PDE MANGABA-SUMPAO ESTERIL FRANCO | 0 | 2 | 98.73
2024-10-18 | CAVA PAIOL-ITM 08 SINTER COMUM | 0 | 74 | 2586.81
2024-10-18 | PATIO MANGABA[PILHA SILICOSO]-ACESSO PRINCIPAL INTERNO SILICOSO | 0 | 9 | 278.78
2024-10-18 | PATIO MANGABA[PILHA 1]-USINA DE BLENDAGEM SILICOSO | 0 | 4 | 178.21
2024-10-18 | CAVA SAMAMBAIA BAIXO-ITM 04[ESTOQUE ROM] ROM FERROMAR | 0 | 25 | 1220.45
2024-10-18 | ITM 02 PRINCIPAL-PATIO MANGABA[PILHA SILICOSO] SILICOSO | 0 | 35 | 955.63 | [6 empty] | 51.11 | 21.15 | 0.7 | 0.064 | 0.12 | 4.92
2024-10-18 | ITM 09-PATIO DE PRODUTOS SINTER FEED ESPECIAL | 0 | 32 | 983.08
2024-10-18 | ITM 04[SUBPRODUTO]-ITM 04[SUBPRODUTO] OVER | 2 | 1 | 41.39
2024-10-18 | ITM 04[SUBPRODUTO]-BARRAGEM B4 FORRO HEMATITINHA | 3 | 1 | 39.56
2024-10-18 | ITM 04[SUBPRODUTO]-ITM 04[ESTOQUE ROM] HEMATITINHA COMUM | 0 | 6 | 245.4
2024-10-18 | ITM 04[SUBPRODUTO]-USINA DE BLENDAGEM SINTER FEED ESPECIAL | 0 | 44 | 1314.92
2024-10-18 | ITM 08-PATIO MANGABA[PILHA OVER] OVER | 0 | 20 | 625.5
2024-10-18 | ITM 02 NOVA-PATIO MANGABA[PILHA OVER] OVER | 0 | 26 | 786.56
2024-10-18 | ITM 02 NOVA[B]-PATIO MANGABA[PILHA SILICOSO] SILICOSO | 0 | 24 | 711.99 | [6 empty] | 51.21 | 20.56 | 0.99 | 0.078 | 0.16 | 4.85
2024-10-18 | PILHAO - PDE MANGABA-ITM 09 MATERIAL PILHAO ESPECIAL | 9 | 12 | 501.8
2024-10-18 | SCALPER 2-ITM 08 FINOS SCALPER | 0 | 19 | 974.51
2024-10-18 | Hematitinha Complemento ITM 09 D
2024-10-18 | COMPLEXO DE FILTRAGEM-PILHA B02 REJEITO FILTRADO | 0 | 31 | 1289.25
2024-10-18 | PATIO MANGABA[PILHA OVER]-ACESSO PRINCIPAL INTERNO OVER | 0 | 2 | 81.21
2024-10-18 | PRAÇA DA 11-ITM 09 ROM FERROMAR | 0 | 10 | 382.08
2024-10-18 | PATIO DE PRODUTOS-PLATAFORMA TERMINAL-SARZEDO[PILHA 9] SINTER FEED ESPECIAL | 31 | 172 | 4414.51
2024-10-18 | VALE 4757 ÍNDIA-ITM 04[ESTOQUE ROM] ROM ATERRO | 0 | 10 | 445.49
2024-10-18 | ITM 02 NOVA[A]-PATIO MANGABA[PILHA SILICOSO] SILICOSO | 0 | 33 | 949.61 | [6 empty] | 52.46 | 17.09 | 1.53 | 0.122 | 0.14 | 5.69
2024-10-18 | CAVA SAMAMBAIA BAIXO-ITM 04[ESTOQUE ROM] ROM ATERRO | 0 | 13 | 553.22
2024-10-18 | CAVA SAMAMBAIA BAIXO-SUMPAO ESTERIL FRANCO | 0 | 1 | 62.72
2024-10-18 | PDE SAMPAIO-ITM 04[ESTOQUE ROM] FINOS | 0 | 35 | 1834.84
2024-10-18 | PFF Pilhão
2024-10-18 | ITM 04[SUBPRODUTO]-ITM 09 HEMATITINHA COMUM | 5 | 3 | 89.14
2024-10-18 | PILHA B02-PILHA B02 REJEITO TRATADO | 0 | 30 | 1348.01
2024-10-18 | ITM 08-PILHA B02 REJEITO DESAGUADO | 0 | 24 | 956.45
2024-10-18 | PATIO B1-ITM 09 SINTER VARGEM GRANDE | 0 | 17 | 824.55
2024-10-18 | DESAGUAMENTO DE PRODUTO ITM 8-PATIO DE PRODUTOS PELLET FEED | 39 | 161 | 5084.23 | [6 empty] | 63.35 | 6.62 | 0.54 | 0.053 | 0.12 | 1.82
2024-10-18 | ITM 02 NOVA[A]-USINA DE BLENDAGEM SINTER FEED ESPECIAL | 2 | 27 | 869.89 | [6 empty] | 58.99 | 13 | 0.54 | 0.035 | 0.07 | 1.67
2024-10-18 | ITM 04[SUBPRODUTO]-ITM 02 NOVA SINTER ITM04 BLEND | 0 | 128 | 3703.32
2024-10-18 | ITM 02 PRINCIPAL-PATIO MANGABA[PILHA OVER] OVER | 0 | 1 | 29.81
2024-10-18 | VALE 4757-CAVA CARRAPATO 3035 ALTO MATERIAL VALE | 0 | 3 | 115.57
2024-10-18 | ITM 02 NOVA[B]-USINA DE BLENDAGEM SINTER FEED ESPECIAL | 2 | 20 | 614.05 | [6 empty] | 59.49 | 12.32 | 0.63 | 0.04 | 0.09 | 1.62
2024-10-18 | SUMPAO-ITM 08 SINTER COMUM | 0 | 32 | 1418.55
2024-10-18 | ITM 04[SUBPRODUTO]-ITM 08 SINTER ITM04 BLEND | 0 | 108 | 3240.26
2024-10-18 | PILHAO - PDE MANGABA-SUMPAO ESTERIL FRANCO | 0 | 3 | 146.67
2024-10-18 | PDE SAMPAIO-CAVA CARRAPATO 5960 ALTO ESTERIL FRANCO | 0 | 4 | 184.25
2024-10-18 | ITM 04[SUBPRODUTO]-PATIO DE PRODUTOS SINTER FEED ESPECIAL | 0 | 161 | 4703.29
2024-10-18 | ITM 09-ITM 08 SINTER CORRETIVO | 0 | 67 | 1955.87
2024-10-18 | CAVA SAMAMBAIA BAIXO-CAVA CARRAPATO 3035 ALTO ESTERIL FRANCO | 0 | 19 | 868.92
2024-10-18 | ITM 09-PATIO MANGABA[PILHA 1] HEMATITINHA ESPECIAL | 0 | 55 | 1682.42
2024-10-18 | VALE 4757-ITM 04[ESTOQUE ROM] ROM ATERRO | 0 | 14 | 596.62
2024-10-18 | ITM 02 PRINCIPAL-USINA DE BLENDAGEM SINTER FEED ESPECIAL | 3 | 21 | 630.3 | [6 empty] | 59.12 | 12.76 | 0.63 | 0.038 | 0.09 | 1.72
2024-10-18 | VALE 4757-ITM 09 ROM ATERRO | 0 | 71 | 3019.18
2024-10-18 | PILHAO - PDE MANGABA-ITM 04[ESTOQUE ROM] MATERIAL PILHAO | 10 | 23 | 1207.62
2024-10-18 | PRAÇA DA 11-ITM 04[ESTOQUE ROM] ROM FERROMAR | 0 | 1 | 38.32
2024-10-18 | CAVA SAMAMBAIA BAIXO-ITM 09 ROM FERROMAR | 0 | 47 | 2390.57
2024-10-18 | CAVA SAMAMBAIA INTERMEDIARIO-ITM 04[ESTOQUE ROM] ROM FERROMAR | 0 | 20 | 890.97
2024-10-18 | CAVA PAIOL-ITM 02 NOVA[A] SINTER COMUM | 0 | 67 | 1957.93
2024-10-18 | Filtro 01 |  |  | 1320
2024-10-18 | Sinter Pátio Produtos ITM09 C
2024-10-18 | Sinter Blendagem ITM 09 C |  |  | 1111
2024-10-18 | alimentacao_itm09_a |  |  | 5344 | [6 empty] | 59.23 | 6.37 | 2.46 | 0.082 | 0.17 | 5.62
2024-10-18 | Hematitinha Especial ITM 09 D
2024-10-18 | PFF Curva do Joelho
2024-10-18 | Hematitinha Complemento ITM 09 B
2024-10-18 | Hematitinha Complemento ITM 09 C
2024-10-18 | Hematitinha Especial ITM 09 C
2024-10-18 | ITM 04[SUBPRODUTO]-ACESSO PRINCIPAL INTERNO FORRO OVER | 0 | 7 | 317.08
2024-10-18 | Sinter Blendagem ITM 09 B |  |  | 2752
2024-10-18 | Over Descarte
2024-10-18 | Alimentação Seca ITM 08 C |  |  | 8111 | [6 empty] | 48.61191 | 24.1534 | 1.5165 | 0.05819776 | 0.1485415 | 4.994305 | 0.5721054 | 8487.14
2024-10-18 | alimentacao_itm09_d |  |  | 1956 | [6 empty] | 47.75 | 26.3 | 1.82 | 0.047 | 0.08 | 3.42 | 0.82
2024-10-18 | Hematitinha Comum ITM 09 D
2024-10-18 | Média Filtro |  |  | 5770.23
2024-10-18 | PFF Antenas
2024-10-18 | Hematitinha Comum ITM 09 C
2024-10-18 | PRAÇA DA 11-SUMPAO ESTERIL FRANCO | 0 | 4 | 208.76
2024-10-18 | Sinter Pátio Produtos ITM09 D
2024-10-18 | Rejeito Desaguado |  |  | 4235.7 | [6 empty] | 37.98 | 40.01 | 0.97 | 0.085 | 0.21 | 3.96 | 0.46
2024-10-18 | Sinter Pátio Produtos ITM09 A
2024-10-18 | SCALPER 2-SUMPAO OVER SCALPER | 0 | 3 | 172.7
2024-10-18 | Alimentação Gobal ITM 02 B |  |  | 4837 | [6 empty] | 49.2635 | 23.93714 | 1.379351 | 0.05830306 | 0.1565802 | 5.199398 | 0.5203892 | 3481.4
2024-10-18 | Alimentação Gobal ITM 02 Principal |  |  | 0 | [6 empty] | 42.93 | 32.6 | 1.18 | 0.077 | 0.18 | 4.15 | 0.46
2024-10-18 | Hematitinha Complemento ITM 09 A
2024-10-18 | Hematitinha Especial ITM 09 A |  |  | 1682.42 | [6 empty] | 59.25 | 5.47 | 2.83 | 0.081 | 0.08 | 5.32
2024-10-18 | Feijãozinho ITM 02 Principal |  |  | 1946.64 | [6 empty] | 42.93 | 32.6 | 1.18 | 0.077 | 0.18 | 4.15 | 0.46
2024-10-18 | Over Reprocesso |  |  | 4228.4
2024-10-18 | Rejeito Filtrado |  |  | 6215 | [6 empty] | 34.34 | 40.26 | [6 empty] | 305 | 18
2024-10-18 | PATIO DE PRODUTOS-PLATAFORMA TERMINAL-SARZEDO[PILHA 7] PELLET FEED | 31 | 447 | 11888.98
2024-10-18 | alimentacao_itm09_c |  |  | 5246 | [6 empty] | 59.23 | 6.37 | 2.46 | 0.082 | 0.17 | 5.62
2024-10-18 | PFF Abobora
2024-10-18 | Filtro 03 |  |  | 1632
2024-10-18 | ITM 08-ITM 02 NOVA OVER | 0 | 2 | 63.01
2024-10-18 | Sinter Terceiros Vargem Grande
2024-10-18 | Sinter Blendagem ITM 09 A |  |  | 3455
2024-10-18 | Alimentação Seca ITM 08 AB | [9 empty] | 48.61191 | 24.1534 | 1.5165 | 0.05819776 | 0.1485415 | 4.994305 | 0.5721054
2024-10-18 | Alimentação Gobal ITM 02 A |  |  | 4683 | [6 empty] | 49.2635 | 23.93714 | 1.379351 | 0.05830306 | 0.1565802 | 5.199398 | 0.5203892 | 3481.4
2024-10-18 | Filtro 02 |  |  | 2008
2024-10-18 | Hematitinha Comum ITM 09 B
2024-10-18 | Sinter Terceiros TIG
2024-10-18 | VALE 4757 ÍNDIA-ITM 09 ROM ATERRO | 0 | 55 | 2394.36
2024-10-18 | alimentacao_itm09_b |  |  | 4242 | [6 empty] | 59.23 | 6.37 | 2.46 | 0.082 | 0.17 | 5.62
2024-10-18 | Hematitinha Comum ITM 09 A
2024-10-18 | Filtro 04 |  |  | 1255
2024-10-18 | ITM 09-PATIO DE PRODUTOS PELLET FEED | 0 | 15 | 420.15
2024-10-18 | Hematitinha Especial ITM 09 B
2024-10-18 | Sinter Pátio Produtos ITM09 B
2024-10-18 | Sinter Blendagem ITM 09 D
2024-10-18 | Sinter Sarzedo |  |  | 1603.83
2024-10-18 | Sinter TAS
2024-10-19 | PILHAO - PDE MANGABA-ITM 04[ESTOQUE ROM] MATERIAL PILHAO | 10 | 22 | 1142.01
2024-10-19 | ITM 04[SUBPRODUTO]-PRAÇA DA 11 HEMATITINHA ESPECIAL | 0 | 2 | 59.94
2024-10-19 | CAVA SAMAMBAIA BAIXO-ITM 04[ESTOQUE ROM] ROM FERROMAR | 0 | 27 | 1373.96
2024-10-19 | ITM 08-PATIO MANGABA[PILHA OVER] OVER | 0 | 19 | 565.53
2024-10-19 | CAVA SAMAMBAIA BAIXO-CAVA CARRAPATO 3035 ALTO ESTERIL FRANCO | 0 | 5 | 213.18
2024-10-19 | ITM 04[SUBPRODUTO]-ITM 04[SUBPRODUTO] OVER | 2 | 3 | 128.12
2024-10-19 | CAVA SAMAMBAIA BAIXO-ITM 09 ROM FERROMAR | 0 | 21 | 1022.88
2024-10-19 | DESAGUAMENTO DE PRODUTO ITM 8-PATIO DE PRODUTOS PELLET FEED | 39 | 173 | 5578.05 | [6 empty] | 62.73 | 7.3 | 0.58 | 0.054 | 0.13 | 1.88
2024-10-19 | CAVA SAMAMBAIA BAIXO-ITM 04[ESTOQUE ROM] ROM ATERRO | 0 | 21 | 930.55
2024-10-19 | PATIO MANGABA[PILHA OVER]-ACESSO PRINCIPAL INTERNO OVER | 0 | 1 | 37.74
2024-10-19 | ITM 04[SUBPRODUTO]-PLATAFORMA TERMINAL-SARZEDO[PILHA 9] SINTER FEED ESPECIAL | 0 | 5 | 133.74
2024-10-19 | ITM 04[SUBPRODUTO]-ITM 02 NOVA SINTER ITM04 BLEND | 0 | 235 | 6853.47
2024-10-19 | PILHA B02-PILHA B02 REJEITO TRATADO | 0 | 20 | 847.76
2024-10-19 | PATIO B1-ITM 09 SINTER VARGEM GRANDE | 0 | 43 | 2187.36
2024-10-19 | PDE SAMPAIO-ITM 04[ESTOQUE ROM] FINOS | 0 | 51 | 2729.54
2024-10-19 | PATIO DE PRODUTOS-PLATAFORMA TERMINAL-SARZEDO[PILHA 6] PELLET FEED | 31 | 610 | 15429.93
2024-10-19 | ITM 08-PILHA B02 REJEITO DESAGUADO | 0 | 18 | 756.79
2024-10-19 | ITM 09-ITM 08 SINTER CORRETIVO | 0 | 51 | 1463.45
2024-10-19 | PATIO B1-ITM 08 SINTER CORRETIVO | 0 | 24 | 1132.28
2024-10-19 | ITM 09-PATIO MANGABA[PILHA 1] HEMATITINHA ESPECIAL | 0 | 6 | 228.25
2024-10-19 | ITM 02 NOVA-PATIO MANGABA[PILHA OVER] OVER | 0 | 27 | 790.45
2024-10-19 | PATIO DE PRODUTOS-PLATAFORMA TERMINAL-SARZEDO[PILHA 9] SINTER FEED ESPECIAL | 31 | 26 | 669.49
2024-10-19 | ITM 02 PRINCIPAL-PATIO MANGABA[PILHA OVER] OVER | 0 | 1 | 24.48
2024-10-19 | MANGABA-ITM 09 ROM FERROMAR | 0 | 15 | 680.75
2024-10-19 | PILHAO - PDE MANGABA-CAVA CARRAPATO 3035 ALTO ESTERIL FRANCO | 0 | 13 | 681.51
2024-10-19 | VALE 4757-ITM 04[ESTOQUE ROM] ROM ATERRO | 0 | 12 | 544.55
2024-10-19 | ITM 04[SUBPRODUTO]-ITM 08 SINTER ITM04 BLEND | 0 | 143 | 4262.69
2024-10-19 | ITM 02 PRINCIPAL-PATIO MANGABA[PILHA SILICOSO] SILICOSO | 0 | 32 | 902.33 | [6 empty] | 51.64 | 17.8 | 1.53 | 0.074 | 0.1 | 6.36
2024-10-19 | CAVA PAIOL-ITM 08 SINTER COMUM | 0 | 21 | 866.32
2024-10-19 | ITM 02 NOVA[A]-USINA DE BLENDAGEM SINTER FEED ESPECIAL | 2 | 29 | 937.16 | [6 empty] | 58.02 | 13.96 | 0.53 | 0.042 | 0.09 | 2.25
2024-10-19 | ITM 09-PILHA B02 OVER | 0 | 1 | 41.78
2024-10-19 | CAVA PAIOL-ITM 02 NOVA[A] SINTER COMUM | 0 | 19 | 573.41
2024-10-19 | VALE 4757 ÍNDIA-ITM 09 ROM ATERRO | 0 | 44 | 2014.35
2024-10-19 | PILHAO - PDE MANGABA-ITM 09 MATERIAL PILHAO | 7 | 12 | 642.9
2024-10-19 | Filtro 04 |  |  | 555
2024-10-19 | Média Filtro |  |  | 5686.63
2024-10-19 | COMPLEXO DE FILTRAGEM-PILHA B02 REJEITO FILTRADO | 0 | 14 | 593.58
2024-10-19 | ITM 04[SUBPRODUTO]-PATIO DE PRODUTOS SINTER FEED ESPECIAL | 0 | 63 | 1732.8
2024-10-19 | VALE 4757 ÍNDIA-ITM 04[ESTOQUE ROM] ROM ATERRO | 0 | 10 | 440.69
2024-10-19 | PATIO DE PRODUTOS-PLATAFORMA TERMINAL-SARZEDO[VAGAO] SINTER FEED ESPECIAL | 31 | 280 | 7226.27
2024-10-19 | ITM 02 NOVA[A]-PATIO MANGABA[PILHA SILICOSO] SILICOSO | 0 | 37 | 1059.96 | [6 empty] | 50.96 | 16.02 | 1.76 | 0.082 | 0.17 | 7.12
2024-10-19 | ITM 02 NOVA[B]-PATIO MANGABA[PILHA SILICOSO] SILICOSO | 0 | 21 | 633.27 | [6 empty] | 54.24 | 14.14 | 1.74 | 0.129 | 0.12 | 5.96
2024-10-19 | ITM 02 NOVA[B]-USINA DE BLENDAGEM SINTER FEED ESPECIAL | 2 | 20 | 612.88 | [6 empty] | 57.75 | 14 | 0.5 | 0.04 | 0.08 | 2.41
2024-10-19 | VALE 4757-ITM 09 ROM ATERRO | 0 | 39 | 1728.94
2024-10-19 | PATIO MANGABA[PILHA 1]-USINA DE BLENDAGEM SILICOSO | 0 | 41 | 1883.46
2024-10-19 | CAVA SAMAMBAIA INTERMEDIARIO-ITM 09 ROM FERROMAR | 0 | 8 | 393.56
2024-10-19 | VALE 4757-CAVA CARRAPATO 3035 ALTO MATERIAL VALE | 0 | 2 | 86.51
2024-10-19 | ITM 09-PATIO DE PRODUTOS PELLET FEED | 0 | 45 | 1302.21
2024-10-19 | PRAÇA DA 11-CAVA PAIOL ESTERIL FRANCO | 0 | 1 | 43.9
2024-10-19 | ITM 02 PRINCIPAL-USINA DE BLENDAGEM SINTER FEED ESPECIAL | 3 | 20 | 597.35 | [6 empty] | 59.53 | 12.11 | 0.67 | 0.039 | 0.09 | 1.75
2024-10-19 | SUMPAO-ITM 08 SINTER COMUM | 0 | 58 | 2819.66
2024-10-19 | Alimentação Seca ITM 08 AB | [9 empty] | 49.08491 | 23.90778 | 1.581852 | 0.06369131 | 0.1715022 | 4.694479 | 0.4807001
2024-10-19 | Sinter Blendagem ITM 09 C |  |  | 1074
2024-10-19 | ITM 08-ITM 02 NOVA OVER | 0 | 5 | 138.87
2024-10-19 | alimentacao_itm09_d |  |  | 1464 | [6 empty] | 49.19 | 24.01 | 1.41 | 0.046 | 0.07 | 4 | 0.37
2024-10-19 | Hematitinha Complemento ITM 09 B
2024-10-19 | Hematitinha Comum ITM 09 B
2024-10-19 | PFF Abobora
2024-10-19 | Over Reprocesso |  |  | 2993.42
2024-10-19 | Sinter Pátio Produtos ITM09 B
2024-10-19 | PFF Curva do Joelho
2024-10-19 | Hematitinha Comum ITM 09 D
2024-10-19 | PFF Pilhão
2024-10-19 | PILHAO - PDE MANGABA-SUMPAO ESTERIL PILHAO | 0 | 5 | 237.7
2024-10-19 | Filtro 03 |  |  | 1295
2024-10-19 | Sinter Terceiros TIG
2024-10-19 | alimentacao_itm09_c |  |  | 3817 | [6 empty] | 57.78 | 8.62 | 2.96 | 0.091 | 0.23 | 5.2
2024-10-19 | Alimentação Seca ITM 08 C |  |  | 8746 | [6 empty] | 49.08491 | 23.90778 | 1.581852 | 0.06369131 | 0.1715022 | 4.694479 | 0.4807001 | 11687.44
2024-10-19 | Filtro 02 |  |  | 1369
2024-10-19 | Sinter Sarzedo |  |  | 1302.21
2024-10-19 | Hematitinha Complemento ITM 09 D
2024-10-19 | Rejeito Desaguado |  |  | 3950.9 | [6 empty] | 32.55 | 49.89 | 0.68 | 0.053 | 0.15 | 4.16 | 0.46
2024-10-19 | Hematitinha Especial ITM 09 C
2024-10-19 | Filtro 01 |  |  | 518
2024-10-19 | Sinter Blendagem ITM 09 B |  |  | 2218
2024-10-19 | Hematitinha Complemento ITM 09 A
2024-10-19 | Sinter Pátio Produtos ITM09 C
2024-10-19 | Sinter Pátio Produtos ITM09 D
2024-10-19 | alimentacao_itm09_b |  |  | 3799 | [6 empty] | 57.78 | 8.62 | 2.96 | 0.091 | 0.23 | 5.2
2024-10-19 | Hematitinha Comum ITM 09 A
2024-10-19 | SCALPER 2-CAVA CARRAPATO 5960 ALTO OVER SCALPER | 0 | 6 | 318.46
2024-10-19 | ITM 04[SUBPRODUTO]-PLATAFORMA TERMINAL-SARZEDO[VAGAO] SINTER FEED ESPECIAL | 0 | 20 | 536.95
2024-10-19 | Sinter TAS
2024-10-19 | Feijãozinho ITM 02 Principal |  |  | 2099.04 | [6 empty] | 47.45 | 26.73 | 0.84 | 0.069 | 0.08 | 4.18 | 0.55
2024-10-19 | Hematitinha Especial ITM 09 B
2024-10-19 | Rejeito Filtrado |  |  | 3737 | [6 empty] | 34.45 | 40.6 | [6 empty] | 305 | 17
2024-10-19 | Hematitinha Complemento ITM 09 C
2024-10-19 | PFF Antenas
2024-10-19 | Sinter Blendagem ITM 09 D
2024-10-19 | SCALPER 2-ITM 08 FINOS SCALPER | 0 | 1 | 50.65
2024-10-19 | Hematitinha Especial ITM 09 D
2024-10-19 | Sinter Terceiros Vargem Grande
2024-10-19 | Sinter Blendagem ITM 09 A |  |  | 2243
2024-10-19 | Hematitinha Comum ITM 09 C
2024-10-19 | Alimentação Gobal ITM 02 Principal | [9 empty] | 47.45 | 26.73 | 0.84 | 0.069 | 0.08 | 4.18 | 0.55
2024-10-19 | Sinter Pátio Produtos ITM09 A
2024-10-19 | alimentacao_itm09_a |  |  | 3001 | [6 empty] | 57.78 | 8.62 | 2.96 | 0.091 | 0.23 | 5.2
2024-10-19 | Over Descarte |  |  | 41.78
2024-10-19 | Hematitinha Especial ITM 09 A |  |  | 745.25 | [6 empty] | 60.54 | 2.75 | 3.81 | 0.063 | 0.33 | 6.15
2024-10-19 | PDE SAMPAIO-CAVA CARRAPATO 5960 ALTO ESTERIL FRANCO | 0 | 5 | 223.21
2024-10-19 | Alimentação Gobal ITM 02 B |  |  | 4615 | [6 empty] | 49.36932 | 24.56367 | 1.331481 | 0.05718477 | 0.15 | 4.897038 | 0.5433357 | 3159.97
2024-10-19 | Alimentação Gobal ITM 02 A |  |  | 4745 | [6 empty] | 49.36932 | 24.56367 | 1.331481 | 0.05718477 | 0.15 | 4.897038 | 0.5433357 | 3159.97
2024-10-20 | Hematitinha Especial ITM 09 B
2024-10-20 | Filtro 03 |  |  | 2282.59
2024-10-20 | alimentacao_itm09_c |  |  | 3434 | [6 empty] | 54.52 | 12.09 | 2.29 | 0.144 | 0.16 | 6.8
2024-10-20 | PFF Antenas
2024-10-20 | PFF Abobora
2024-10-20 | Sinter Blendagem ITM 09 B |  |  | 2297
2024-10-20 | Sinter Pátio Produtos ITM09 D
2024-10-20 | Hematitinha Comum ITM 09 D
2024-10-20 | Alimentação Gobal ITM 02 Principal |  |  | 1083 | [6 empty] | 50.46 | 21.57 | 1.33 | 0.089 | 0.11 | 4.78 | 0.46 | 8455.95
2024-10-20 | Hematitinha Especial ITM 09 C
2024-10-20 | Sinter Blendagem ITM 09 D
2024-10-20 | Sinter Blendagem ITM 09 A |  |  | 2078.6
2024-10-20 | CAVA SAMAMBAIA BAIXO-CAVA CARRAPATO 5960 ALTO ESTERIL FRANCO | 0 | 2 | 94.8
2024-10-20 | Alimentação Gobal ITM 02 B |  |  | 4873 | [6 empty] | 52.0262 | 19.02437 | 1.371698 | 0.07811319 | 0.09202158 | 4.68407 | 0.5621295
2024-10-20 | Hematitinha Especial ITM 09 D
2024-10-20 | Rejeito Desaguado |  |  | 2494.29 | [6 empty] | 38.6 | 37.31 | 1.25 | 0.109 | 0.17 | 5.4
2024-10-20 | Feijãozinho ITM 02 Principal |  |  | 2037.12 | [6 empty] | 49.75 | 23.1 | 1.09 | 0.066 | 0.12 | 4.2
2024-10-20 | Hematitinha Complemento ITM 09 B
2024-10-20 | Hematitinha Comum ITM 09 B
2024-10-20 | Alimentação Gobal ITM 02 A |  |  | 4759 | [6 empty] | 52.0262 | 19.02437 | 1.371698 | 0.07811319 | 0.09202158 | 4.68407 | 0.5621295 | 3357.37
2024-10-20 | Hematitinha Comum ITM 09 C
2024-10-20 | Hematitinha Complemento ITM 09 C
2024-10-20 | Hematitinha Complemento ITM 09 A
2024-10-20 | Alimentação Seca ITM 08 C |  |  | 8488 | [6 empty] | 50.46895 | 21.83551 | 1.622335 | 0.05893375 | 0.1326396 | 4.035889 | 0.6905474 | 8682.89
2024-10-20 | Sinter Terceiros TIG |  |  | 1880
2024-10-20 | Over Reprocesso |  |  | 3224
2024-10-20 | Over Descarte
2024-10-20 | Rejeito Filtrado |  |  | 8343 | [6 empty] | 34.83 | 40.56 | [6 empty] | 275 | 19
2024-10-20 | alimentacao_itm09_d |  |  | 1441 | [6 empty] | 51.2 | 21.12 | 1.75 | 0.053 | 0.08 | 3.82 | 0.46
2024-10-20 | Filtro 01 |  |  | 2046.2
2024-10-20 | Sinter Sarzedo
2024-10-20 | Sinter Terceiros Vargem Grande |  |  | 1523
2024-10-20 | Filtro 02 |  |  | 3227.11
2024-10-20 | Hematitinha Complemento ITM 09 D
2024-10-20 | Alimentação Seca ITM 08 AB | [9 empty] | 50.46895 | 21.83551 | 1.622335 | 0.05893375 | 0.1326396 | 4.035889 | 0.6905474
2024-10-20 | PFF Pilhão
2024-10-20 | Sinter Pátio Produtos ITM09 A
2024-10-20 | Sinter Pátio Produtos ITM09 C
2024-10-20 | PFF Curva do Joelho
2024-10-20 | Sinter Aboboras
2024-10-20 | Sinter Blendagem ITM 09 C |  |  | 1858.52
2024-10-20 | Hematitinha Comum ITM 09 A
2024-10-20 | Sinter Pátio Produtos ITM09 B
2024-10-20 | Hematitinha Especial ITM 09 A |  |  | 935.93 | [6 empty] | 54.18 | 14.22 | 1.86 | 0.089 | 0.08 | 5.91
2024-10-20 | CAVA CARRAPATO 5960 ALTO-CAVA CARRAPATO 3035 BAIXO ESTERIL FRANCO | 0 | 21 | 880.55
2024-10-20 | MANGABA-ITM 09 ROM FERROMAR | 0 | 22 | 968.33
2024-10-20 | PATIO B1-ITM 08 SINTER CORRETIVO | 0 | 25 | 1136.4
2024-10-20 | SCALPER 2-CAVA CARRAPATO 5960 ALTO OVER SCALPER | 0 | 2 | 82.87
2024-10-20 | PRAÇA DA 11-PILHA B02 FORRO OVER | 0 | 2 | 82.27
2024-10-20 | Média Filtro |  |  | 5819.45
2024-10-20 | ITM 02 NOVA[A]-USINA DE BLENDAGEM SINTER FEED ESPECIAL | 2 | 28 | 890.54 | [6 empty] | 57.79 | 13.69 | 0.83 | 0.046 | 0.09 | 2.41
2024-10-20 | ITM 02 PRINCIPAL-USINA DE BLENDAGEM SINTER FEED ESPECIAL | 3 | 40 | 1225.15 | [6 empty] | 55.01 | 17.79 | 0.86 | 0.056 | 0.07 | 2.27
2024-10-20 | VALE 4757 ÍNDIA-ITM 09 ROM ATERRO | 0 | 33 | 1548.77
2024-10-20 | VALE 4757-ITM 04[ESTOQUE ROM] ROM ATERRO | 0 | 12 | 499.6
2024-10-20 | Filtro 04 |  |  | 787.1
2024-10-20 | PDE SAMPAIO-ITM 04[ESTOQUE ROM] FINOS | 0 | 40 | 2221.19
2024-10-20 | CAVA SAMAMBAIA BAIXO-ITM 09 ROM FERROMAR | 0 | 40 | 1929.16
2024-10-20 | VALE 4757 ÍNDIA-ITM 04[ESTOQUE ROM] ROM ATERRO | 0 | 13 | 557.57
2024-10-20 | ITM 02 PRINCIPAL-PATIO MANGABA[PILHA SILICOSO] SILICOSO | 0 | 29 | 839.82 | [6 empty] | 51.84 | 18.15 | 1.36 | 0.078 | 0.12 | 5.45
2024-10-20 | PATIO DE PRODUTOS-PATIO MANGABA[PILHA 1] ESTERIL FRANCO | 0 | 20 | 614.24
2024-10-20 | ITM 09-PATIO MANGABA[PILHA 1] HEMATITINHA ESPECIAL | 0 | 11 | 313.13
2024-10-20 | ITM 08-PILHA B02 REJEITO DESAGUADO | 0 | 24 | 1001.99
2024-10-20 | ITM 04[SUBPRODUTO]-CAVA SAMAMBAIA INTERMEDIARIO OVER | 0 | 1 | 44.21
2024-10-20 | alimentacao_itm09_a |  |  | 3015 | [6 empty] | 56.56 | 8.82 | 2.38 | 0.121 | 0.14 | 7.2
2024-10-20 | ITM 04[SUBPRODUTO]-ITM 08 SINTER ITM04 BLEND | 0 | 136 | 4313.44
2024-10-20 | CAVA SAMAMBAIA BAIXO-ITM 04[ESTOQUE ROM] ROM FERROMAR | 0 | 61 | 2901.31
2024-10-20 | COMPLEXO DE FILTRAGEM-PILHA B02 REJEITO FILTRADO | 0 | 21 | 924.68
2024-10-20 | PILHA B02-PILHA B02 REJEITO TRATADO | 0 | 15 | 628.81
2024-10-20 | BARRAGEM B1[PONTO ABASTECIMENTO AGUA 2]-ITM 09 SINTER TIG | 0 | 45 | 2114.89
2024-10-20 | ITM 09-ITM 08 SINTER CORRETIVO | 0 | 48 | 1440.65
2024-10-20 | ITM 04[SUBPRODUTO]-ITM 02 NOVA SINTER ITM04 BLEND | 0 | 299 | 9252.1
2024-10-20 | SUMPAO-ITM 08 SINTER COMUM | 0 | 94 | 4731.05
2024-10-20 | PILHAO - PDE MANGABA-ITM 04[ESTOQUE ROM] MATERIAL PILHAO | 10 | 25 | 1353.22
2024-10-20 | ITM 09-PATIO DE PRODUTOS PELLET FEED | 0 | 65 | 1858.52
2024-10-20 | ITM 02 NOVA[A]-PATIO MANGABA[PILHA SILICOSO] SILICOSO | 0 | 41 | 1236.81
2024-10-20 | VALE 4757-ITM 09 ROM ATERRO | 0 | 38 | 1589.82
2024-10-20 | ITM 04[SUBPRODUTO]-ITM 02 PRINCIPAL SINTER ITM04 BLEND | 0 | 45 | 1389.75
2024-10-20 | CAVA SAMAMBAIA INTERMEDIARIO-PILHAO - PDE MANGABA FORRO OVER | 0 | 1 | 39.18
2024-10-20 | ITM 02 NOVA[B]-PATIO MANGABA[PILHA SILICOSO] SILICOSO | 0 | 28 | 843.05 | [6 empty] | 53.41 | 16.46 | 1.52 | 0.116 | 0.07 | 4.99
2024-10-20 | DESAGUAMENTO DE PRODUTO ITM 8-PATIO DE PRODUTOS PELLET FEED | 39 | 148 | 4532.52 | [6 empty] | 62.04 | 8.06 | 0.73 | 0.052 | 0.11 | 1.95 |  |  |  | 21
2024-10-20 | ITM 02 NOVA[B]-USINA DE BLENDAGEM SINTER FEED ESPECIAL | 2 | 31 | 972.95 | [6 empty] | 59.36 | 11.14 | 0.85 | 0.063 | 0.06 | 2.75
2024-10-20 | ITM 02 PRINCIPAL-PATIO MANGABA[PILHA OVER] OVER | 0 | 1 | 28.95
2024-10-20 | ITM 02 NOVA-PATIO MANGABA[PILHA OVER] OVER | 0 | 21 | 619.09
2024-10-20 | PILHAO - PDE MANGABA-ITM 09 MATERIAL PILHAO | 7 | 10 | 550.15
2024-10-20 | CAVA SAMAMBAIA INTERMEDIARIO-ITM 04[ESTOQUE ROM] ROM FERROMAR | 0 | 1 | 44.78
2024-10-20 | CAVA SAMAMBAIA INTERMEDIARIO-ITM 09 ROM FERROMAR | 0 | 3 | 134.51
2024-10-20 | alimentacao_itm09_b |  |  | 3945 | [6 empty] | 56.56 | 8.82 | 2.38 | 0.121 | 0.14 | 7.2
2024-10-20 | ITM 08-PATIO MANGABA[PILHA OVER] OVER | 0 | 32 | 968.03
2024-10-21 | COMPLEXO DE FILTRAGEM-PILHA B02 REJEITO FILTRADO | 0 | 42 | 1837.04
2024-10-21 | Filtro 04 |  |  | 1528
2024-10-21 | PATIO B1-ITM 08 SINTER CORRETIVO | 0 | 28 | 1393.6
2024-10-21 | ITM 04[SUBPRODUTO]-PATIO DE PRODUTOS SINTER FEED ESPECIAL | 0 | 181 | 5611.87
2024-10-21 | CAVA SAMAMBAIA INTERMEDIARIO-ITM 09 ROM FERROMAR | 0 | 3 | 154.59
2024-10-21 | ITM 02 NOVA[A]-USINA DE BLENDAGEM SILICOSO | 2 | 2 | 66.66
2024-10-21 | PDE SAMPAIO-ITM 04[ESTOQUE ROM] FINOS | 0 | 39 | 2135.88
2024-10-21 | ITM 08-PILHA B02 REJEITO DESAGUADO | 0 | 14 | 554.28
2024-10-21 | ITM 09-PATIO MANGABA[PILHA 1] HEMATITINHA ESPECIAL | 0 | 4 | 110.91
2024-10-21 | PFF Antenas |  |  | 2410.58
2024-10-21 | ITM 09-ITM 08 SINTER CORRETIVO | 0 | 85 | 2730.23
2024-10-21 | Média Filtro |  |  | 5836.28
2024-10-21 | CAVA SAMAMBAIA INTERMEDIARIO-ITM 04[ESTOQUE ROM] ROM FERROMAR | 0 | 4 | 176.71
2024-10-21 | ITM 04[SUBPRODUTO]-ITM 04[SUBPRODUTO] OVER | 2 | 2 | 93.06
2024-10-21 | Rejeito Filtrado |  |  | 6173 | [6 empty] | 34.05 | 40.92 | [6 empty] | 320 | 19
2024-10-21 | ITM 02 PRINCIPAL-PATIO MANGABA[PILHA SILICOSO] SILICOSO | 0 | 19 | 510.4
2024-10-21 | CAVA SAMAMBAIA BAIXO-ITM 04[ESTOQUE ROM] ROM FERROMAR | 0 | 22 | 1067.3
2024-10-21 | CAVA SAMAMBAIA BAIXO-SARZEDO ESTERIL FRANCO | 0 | 1 | 34.58
2024-10-21 | ITM 04[SUBPRODUTO]-CAVA SAMAMBAIA INTERMEDIARIO OVER | 0 | 4 | 167.95
2024-10-21 | PRAÇA DA 11-PATIO MANGABA[PILHA 2] FORRO HEMATITINHA | 0 | 6 | 260.01
2024-10-21 | PILHAO - PDE MANGABA-ITM 04[ESTOQUE ROM] MATERIAL PILHAO | 10 | 10 | 487.93
2024-10-21 | ITM 02 PRINCIPAL-USINA DE BLENDAGEM SINTER FEED ESPECIAL | 3 | 45 | 1353.97 | [6 empty] | 53.59 | 18.88 | 0.96 | 0.078 | 0.09 | 3.02
2024-10-21 | Hematitinha Comum ITM 09 B
2024-10-21 | DESAGUAMENTO DE PRODUTO ITM 8-PATIO DE PRODUTOS PELLET FEED | 39 | 156 | 4816.22 | [6 empty] | 63.01 | 6.74 | 0.69 | 0.057 | 0.1 | 1.87
2024-10-21 | VALE 4757-CAVA CARRAPATO 3035 ALTO MATERIAL VALE | 0 | 1 | 32.34
2024-10-21 | ITM 02 NOVA[B]-USINA DE BLENDAGEM SINTER FEED ESPECIAL | 2 | 26 | 866.67 | [6 empty] | 60.72 | 10.76 | 0.62 | 0.045 | 0.07 | 1.37
2024-10-21 | PATIO DE PRODUTOS-PATIO MANGABA[PILHA 1] ESTERIL FRANCO | 0 | 12 | 388.86
2024-10-21 | DESAGUAMENTO DE PRODUTO ITM 8-ITM 08 SINTER COMUM | 0 | 3 | 96.2
2024-10-21 | PILHA B02-PILHA B02 REJEITO TRATADO | 0 | 14 | 574.65
2024-10-21 | ITM 09-PATIO DE PRODUTOS PELLET FEED | 0 | 102 | 3064.2
2024-10-21 | VALE 4757 ÍNDIA-ITM 04[ESTOQUE ROM] ROM ATERRO | 0 | 19 | 768.58
2024-10-21 | PRAÇA DA 11-ITM 09 FORRO OVER | 0 | 2 | 77.65
2024-10-21 | Sinter Terceiros TIG |  |  | 2176
2024-10-21 | ITM 02 PRINCIPAL-PATIO MANGABA[PILHA OVER] OVER | 0 | 1 | 25.71
2024-10-21 | VALE 4757-ITM 09 ROM ATERRO | 0 | 35 | 1481.91
2024-10-21 | ITM 02 NOVA[A]-USINA DE BLENDAGEM SINTER FEED ESPECIAL | 2 | 19 | 623.72 | [6 empty] | 57.59 | 14.78 | 0.68 | 0.042 | 0.07 | 1.81
2024-10-21 | ITM 02 NOVA[B]-PATIO MANGABA[PILHA SILICOSO] SILICOSO | 0 | 16 | 466.28 | [6 empty] | 52.81 | 16.76 | 1.75 | 0.096 | 0.19 | 5.34
2024-10-21 | ITM 04[SUBPRODUTO]-USINA DE BLENDAGEM SINTER FEED ESPECIAL | 0 | 34 | 1002.28
2024-10-21 | ITM 02 NOVA-PATIO MANGABA[PILHA OVER] OVER | 0 | 23 | 712.31
2024-10-21 | CAVA SAMAMBAIA BAIXO-CAVA CARRAPATO 5960 ALTO ESTERIL FRANCO | 0 | 2 | 107.45
2024-10-21 | SUMPAO-ITM 02 PRINCIPAL SINTER COMUM | 0 | 25 | 1258.67
2024-10-21 | SUMPAO-ITM 08 SINTER COMUM | 0 | 79 | 4071.3
2024-10-21 | PRAÇA DA 11-PILHA B02 FORRO HEMATITINHA | 0 | 16 | 712.35
2024-10-21 | ITM 08-PATIO MANGABA[PILHA OVER] OVER | 0 | 31 | 896.54
2024-10-21 | VALE 4757 ÍNDIA-ITM 09 ROM ATERRO | 0 | 72 | 2982.27
2024-10-21 | VALE 4757-ITM 04[ESTOQUE ROM] ROM ATERRO | 0 | 16 | 660.55
2024-10-21 | PATIO DE PRODUTOS-PLATAFORMA TERMINAL-SARZEDO[PILHA 5] SINTER FEED ESPECIAL | 31 | 143 | 3274.06
2024-10-21 | PATIO DE PRODUTOS-PLATAFORMA TERMINAL-SARZEDO[PILHA 7] PELLET FEED | 31 | 599 | 14746.68
2024-10-21 | CAVA SAMAMBAIA BAIXO-ITM 09 ROM FERROMAR | 0 | 22 | 1100.09
2024-10-21 | ITM 04[SUBPRODUTO]-PRAÇA DA 11 HEMATITINHA ESPECIAL | 0 | 3 | 131.68
2024-10-21 | Over Reprocesso |  |  | 3100
2024-10-21 | ITM 04[SUBPRODUTO]-ITM 02 NOVA SINTER ITM04 BLEND | 0 | 132 | 4595.13
2024-10-21 | PATIO MANGABA[PILHA 1]-USINA DE BLENDAGEM SILICOSO | 0 | 27 | 1152.16
2024-10-21 | alimentacao_itm09_c |  |  | 4091 | [6 empty] | 59.84 | 5.16 | 2.48 | 0.071 | 0.12 | 6.19
2024-10-21 | ITM 04[SUBPRODUTO]-ITM 08 SINTER ITM04 BLEND | 0 | 40 | 1421.4
2024-10-21 | ITM 02 NOVA[B]-USINA DE BLENDAGEM SILICOSO | 2 | 8 | 232.9
2024-10-21 | alimentacao_itm09_d |  |  | 2230 | [6 empty] | 49.91 | 24.89 | 0.77 | 0.038 | 0.09 | 2.96 | 1.1
2024-10-21 | PFF Pilhão
2024-10-21 | Sinter Pátio Produtos ITM09 A
2024-10-21 | Sinter Aboboras
2024-10-21 | Sinter Pátio Produtos ITM09 D
2024-10-21 | Hematitinha Comum ITM 09 A
2024-10-21 | Over Descarte
2024-10-21 | CAVA CARRAPATO 5960 ALTO-CAVA CARRAPATO 3035 BAIXO ESTERIL FRANCO | 0 | 4 | 160.69
2024-10-21 | Filtro 01 |  |  | 1589
2024-10-21 | Sinter Sarzedo |  |  | 3150.16
2024-10-21 | PRAÇA DA 11-SUMPAO ESTERIL FRANCO | 0 | 1 | 45.81
2024-10-21 | Filtro 02 |  |  | 1650.24
2024-10-21 | Hematitinha Comum ITM 09 C
2024-10-21 | Filtro 03 |  |  | 1405.76
2024-10-21 | alimentacao_itm09_b |  |  | 4193 | [6 empty] | 59.84 | 5.16 | 2.48 | 0.071 | 0.12 | 6.19
2024-10-21 | Rejeito Desaguado |  |  | 2527.85 | [6 empty] | 36.87 | 40.27 | 1.17 | 0.091 | 0.17 | 5.14
2024-10-21 | PRAÇA DA 11-CAVA CARRAPATO 5960 ALTO ESTERIL FRANCO | 0 | 4 | 142.39
2024-10-21 | ITM 02 PRINCIPAL-USINA DE BLENDAGEM SILICOSO | 3 | 4 | 118.05
2024-10-21 | Sinter Pátio Produtos ITM09 B
2024-10-21 | Alimentação Gobal ITM 02 A |  |  | 2652 | [6 empty] | 50.66838 | 20.63886 | 1.500598 | 0.08446431 | 0.1273035 | 4.98951 | 0.9647945 | 4636.67
2024-10-21 | Hematitinha Especial ITM 09 C
2024-10-21 | Hematitinha Complemento ITM 09 A
2024-10-21 | Alimentação Gobal ITM 02 B |  |  | 4545 | [6 empty] | 50.66838 | 20.63886 | 1.500598 | 0.08446431 | 0.1273035 | 4.98951 | 0.9647945
2024-10-21 | BARRAGEM B1[PONTO ABASTECIMENTO AGUA 2]-ITM 09 SINTER TIG | 0 | 43 | 2176.5
2024-10-21 | alimentacao_itm09_a |  |  | 4038 | [6 empty] | 59.84 | 5.16 | 2.48 | 0.071 | 0.12 | 6.19
2024-10-21 | ITM 02 NOVA[A]-PATIO MANGABA[PILHA SILICOSO] SILICOSO | 0 | 19 | 595.91 | [6 empty] | 51.94 | 16.76 | 1.75 | 0.096 | 0.19 | 5.34
2024-10-21 | PILHAO - PDE MANGABA-CAVA CARRAPATO 5960 ALTO ESTERIL FRANCO | 0 | 5 | 217.7
2024-10-21 | Hematitinha Comum ITM 09 D
2024-10-21 | SCALPER 2-ITM 08 FINOS SCALPER | 0 | 8 | 404.17
2024-10-21 | PRAÇA DA 11-CAVA CARRAPATO 5960 ALTO FORRO HEMATITINHA | 0 | 3 | 133.21
2024-10-21 | Hematitinha Complemento ITM 09 C
2024-10-21 | Sinter Blendagem ITM 09 D
2024-10-21 | PFF Curva do Joelho
2024-10-21 | Hematitinha Complemento ITM 09 B
2024-10-21 | Sinter Pátio Produtos ITM09 C
2024-10-21 | Alimentação Gobal ITM 02 Principal |  |  | 0 | [6 empty] | 52.04 | 19.92 | 1.07 | 0.072 | 0.12 | 4.08
2024-10-21 | PILHAO - PDE MANGABA-SUMPAO ESTERIL PILHAO | 0 | 7 | 311.78
2024-10-21 | Sinter Blendagem ITM 09 A |  |  | 2344.6
2024-10-21 | Sinter Terceiros Vargem Grande
2024-10-21 | Hematitinha Especial ITM 09 D
2024-10-21 | Alimentação Seca ITM 08 AB | [9 empty] | 50.37469 | 22.64192 | 1.454173 | 0.0510919 | 0.1418248 | 3.593448 | 1.0153
2024-10-21 | Sinter Blendagem ITM 09 B |  |  | 2642.9
2024-10-21 | Feijãozinho ITM 02 Principal |  |  | 2189.52 | [6 empty] | 52.04 | 19.92 | 1.07 | 0.072 | 0.12 | 4.08
2024-10-21 | Alimentação Seca ITM 08 C |  |  | 9123 | [6 empty] | 50.37469 | 22.64192 | 1.454173 | 0.0510919 | 0.1418248 | 3.593448 | 1.0153 | 5993.84
2024-10-21 | PFF Abobora
2024-10-21 | Sinter Blendagem ITM 09 C
2024-10-21 | CAVA SAMAMBAIA BAIXO-CAVA CARRAPATO 3035 ALTO ESTERIL FRANCO | 0 | 1 | 49.55
2024-10-21 | Hematitinha Especial ITM 09 B
2024-10-21 | Hematitinha Especial ITM 09 A |  |  | 574.31 | [6 empty] | 60.15 | 3.57 | 3.12 | 0.078 | 0.08 | 6.75
2024-10-21 | Hematitinha Complemento ITM 09 D
2024-10-22 | Hematitinha Especial ITM 09 B
2024-10-22 | ITM 04[SUBPRODUTO]-ITM 09 HEMATITINHA COMUM | 5 | 13 | 400.24
2024-10-22 | alimentacao_itm09_d |  |  | 2650 | [6 empty] | 48.31 | 25.74 | 0.86 | 0.034 | 0.13 | 4.28
2024-10-22 | Hematitinha Complemento ITM 09 D
2024-10-22 | ITM 08-PILHA B02 REJEITO DESAGUADO | 0 | 5 | 197.81
2024-10-22 | CAVA SAMAMBAIA BAIXO-ITM 04[ESTOQUE ROM] ROM FERROMAR | 0 | 19 | 879.21
2024-10-22 | CAVA SAMAMBAIA INTERMEDIARIO-ITM 04[ESTOQUE ROM] ROM FERROMAR | 0 | 11 | 488.75
2024-10-22 | PATIO DE PRODUTOS-PATIO MANGABA[PILHA 1] ESTERIL FRANCO | 0 | 8 | 245.44
2024-10-22 | PRAÇA DA 11-CAVA CARRAPATO 5960 ALTO ESTERIL FRANCO | 0 | 5 | 176.23
2024-10-22 | Feijãozinho ITM 02 Principal |  |  | 2256.28 | [6 empty] | 46.35 | 28.33 | 0.84 | 0.064 | 0.14 | 3.79 | 0.55
2024-10-22 | Hematitinha Complemento ITM 09 C
2024-10-22 | alimentacao_itm09_b |  |  | 4491 | [6 empty] | 60.21 | 3.34 | 2.4 | 0.075 | 0.18 | 7.4
2024-10-22 | SCALPER 2-SUMPAO OVER SCALPER | 0 | 12 | 575.94
2024-10-22 | ITM 04[SUBPRODUTO]-ITM 04[ESTOQUE ROM] HEMATITINHA COMUM | 0 | 4 | 166.28
2024-10-22 | PILHAO - PDE MANGABA-CAVA CARRAPATO 5960 ALTO ESTERIL FRANCO | 0 | 11 | 479.82
2024-10-22 | PFF Pilhão
2024-10-22 | VALE 4757-ITM 04[ESTOQUE ROM] ROM ATERRO | 0 | 8 | 314.2
2024-10-22 | SUMPAO-ITM 02 PRINCIPAL SINTER COMUM | 0 | 53 | 2196.42
2024-10-22 | PILHA B02-PILHA B02 REJEITO TRATADO | 0 | 3 | 125.11
2024-10-22 | PILHAO - PDE MANGABA-ITM 09 MATERIAL PILHAO | 7 | 48 | 2293.09
2024-10-22 | Sinter Terceiros Vargem Grande
2024-10-22 | Filtro 01 |  |  | 1104.18
2024-10-22 | PFF Abobora
2024-10-22 | ITM 08-PATIO MANGABA[PILHA OVER] OVER | 0 | 33 | 963.82
2024-10-22 | Hematitinha Comum ITM 09 D
2024-10-22 | Sinter Aboboras
2024-10-22 | Hematitinha Complemento ITM 09 A
2024-10-22 | CAVA SAMAMBAIA INTERMEDIARIO-ITM 09 ROM FERROMAR | 0 | 5 | 195.42
2024-10-22 | Hematitinha Comum ITM 09 C
2024-10-22 | PILHAO - PDE MANGABA-ITM 04[ESTOQUE ROM] MATERIAL PILHAO | 10 | 13 | 644.03
2024-10-22 | Sinter Blendagem ITM 09 A |  |  | 1182
2024-10-22 | SCALPER 2-ITM 08 FINOS SCALPER | 0 | 21 | 904.94
2024-10-22 | CAVA SAMPAIO-SUMPAO ESTERIL FRANCO | 0 | 1 | 47.38
2024-10-22 | Sinter Blendagem ITM 09 B |  |  | 1584.6
2024-10-22 | CAVA SAMAMBAIA BAIXO-CAVA CARRAPATO 3035 ALTO ESTERIL FRANCO | 0 | 1 | 30.32
2024-10-22 | Hematitinha Comum ITM 09 B
2024-10-22 | Sinter Pátio Produtos ITM09 D
2024-10-22 | PATIO MANGABA[PILHA 1]-USINA DE BLENDAGEM SILICOSO | 0 | 51 | 2261.12
2024-10-22 | Hematitinha Especial ITM 09 A |  |  | 1633.6 | [6 empty] | 58.4 | 3.86 | 4.9 | 0.068 | 0.06 | 7.19
2024-10-22 | Rejeito Desaguado |  |  | 2879.96 | [6 empty] | 34.35 | 44.97 | 0.89 | 0.067 | 0.18 | 4.38
2024-10-22 | CAVA SAMAMBAIA BAIXO-SUMPAO ESTERIL FRANCO | 0 | 3 | 138.15
2024-10-22 | SUMPAO-ITM 08 SINTER COMUM | 0 | 163 | 5842.77
2024-10-22 | PFF Curva do Joelho
2024-10-22 | Alimentação Seca ITM 08 AB
2024-10-22 | PFF Antenas |  |  | 1748.44
2024-10-22 | PATIO DE PRODUTOS-PLATAFORMA TERMINAL-SARZEDO[PILHA 4] SINTER FEED ESPECIAL | 31 | 388 | 9250.64
2024-10-22 | BARRAGEM B1[PONTO ABASTECIMENTO AGUA 2]-ITM 09 SINTER TIG | 0 | 21 | 1119.59
2024-10-22 | SUMPAO-ITM 02 NOVA[A] SINTER COMUM | 0 | 1 | 51.05
2024-10-22 | PATIO DE PRODUTOS-ITM 09 SINTER COMUM | 39 | 1 | 29.25
2024-10-22 | Sinter Blendagem ITM 09 C |  |  | 446.5
2024-10-22 | PATIO DE PRODUTOS-PLATAFORMA TERMINAL-SARZEDO[VAGAO] SINTER FEED ESPECIAL | 31 | 207 | 5024.77
2024-10-22 | Hematitinha Especial ITM 09 D
2024-10-22 | Sinter Pátio Produtos ITM09 A
2024-10-22 | ITM 04[SUBPRODUTO]-SUMPAO OVER | 0 | 2 | 84.98
2024-10-22 | Hematitinha Especial ITM 09 C
2024-10-22 | VALE 4757-ITM 09 ROM ATERRO | 0 | 40 | 1738.17
2024-10-22 | Sinter Blendagem ITM 09 D
2024-10-22 | Over Descarte
2024-10-22 | PILHAO - PDE MANGABA-ITM 09 MATERIAL PILHAO ESPECIAL | 9 | 12 | 667.74
2024-10-22 | ITM 02 NOVA[A]-USINA DE BLENDAGEM SINTER FEED ESPECIAL | 2 | 31 | 972.24 | [6 empty] | 60.25 | 10.96 | 0.51 | 0.032 | 0.05 | 1.51
2024-10-22 | CAVA SAMAMBAIA BAIXO-ITM 09 ROM FERROMAR | 0 | 6 | 323.94
2024-10-22 | Filtro 04 |  |  | 683
2024-10-22 | ITM 04[SUBPRODUTO]-ITM 08 SINTER ITM04 BLEND | 0 | 96 | 3089.93
2024-10-22 | ITM 04[SUBPRODUTO]-USINA DE BLENDAGEM SINTER FEED ESPECIAL | 0 | 15 | 426.78
2024-10-22 | Over Reprocesso |  |  | 4247
2024-10-22 | Sinter Pátio Produtos ITM09 B
2024-10-22 | ITM 02 NOVA[B]-USINA DE BLENDAGEM SINTER FEED ESPECIAL | 2 | 32 | 980.28 | [6 empty] | 60.1 | 11.35 | 0.65 | 0.03 | 0.04 | 1.34
2024-10-22 | ITM 09-PLATAFORMA TERMINAL-SARZEDO[PILHA 4] SINTER FEED ESPECIAL | 31 | 30 | 754.59
2024-10-22 | ITM 02 NOVA[B]-USINA DE BLENDAGEM SILICOSO | 2 | 9 | 261.28
2024-10-22 | ITM 04[SUBPRODUTO]-PRAÇA DA 11 HEMATITINHA ESPECIAL | 0 | 6 | 254.72
2024-10-22 | ITM 02 NOVA[A]-PATIO MANGABA[PILHA SILICOSO] SILICOSO | 0 | 35 | 1084.01 | [6 empty] | 48.92 | 24.75 | 0.97 | 0.04 | 0.1 | 4.27
2024-10-22 | Hematitinha Complemento ITM 09 B
2024-10-22 | Sinter Pátio Produtos ITM09 C
2024-10-22 | alimentacao_itm09_a |  |  | 4399 | [6 empty] | 59.17 | 5.17 | 2.51 | 0.071 | 0.15 | 7.04
2024-10-22 | Alimentação Gobal ITM 02 B |  |  | 4599 | [6 empty] | 46.18559 | 27.73965 | 1.422145 | 0.06235942 | 0.147913 | 4.272377 | 0.7662609 | 4469.1
2024-10-22 | Sinter Sarzedo |  |  | 3490.26
2024-10-22 | Filtro 02 |  |  | 1892.88
2024-10-22 | Filtro 03 |  |  | 2260.94
2024-10-22 | Alimentação Seca ITM 08 C |  |  | 8678 | [6 empty] | 46.97744 | 27.08959 | 1.178153 | 0.05509709 | 0.1419104 | 4.187062 | 0.9207363 | 13078.29
2024-10-22 | PATIO DE PRODUTOS-PLATAFORMA TERMINAL-SARZEDO[PILHA 9] SINTER FEED ESPECIAL | 31 | 208 | 5147.13
2024-10-22 | ITM 09-PLATAFORMA TERMINAL-SARZEDO[VAGAO] SINTER FEED ESPECIAL | 31 | 35 | 874.9
2024-10-22 | ITM 02 PRINCIPAL-USINA DE BLENDAGEM SINTER FEED ESPECIAL | 3 | 30 | 922.86 | [6 empty] | 57.1 | 15.36 | 0.56 | 0.034 | 0.05 | 2.25
2024-10-22 | Alimentação Gobal ITM 02 A |  |  | 4794 | [6 empty] | 45.4362 | 28.64214 | 1.567188 | 0.06558261 | 0.16 | 4.228058 | 0.6574782 | 4469.1
2024-10-22 | Hematitinha Comum ITM 09 A
2024-10-22 | ITM 02 NOVA-PATIO MANGABA[PILHA OVER] OVER | 0 | 35 | 1102.63
2024-10-22 | ITM 09-ITM 08 SINTER CORRETIVO | 0 | 85 | 2628.49
2024-10-22 | ITM 02 NOVA[B]-PATIO MANGABA[PILHA SILICOSO] SILICOSO | 0 | 11 | 287.81 | [6 empty] | 49.8 | 22.07 | 1.16 | 0.06 | 0.15 | 5.25
2024-10-22 | ITM 09-PATIO DE PRODUTOS PELLET FEED | 0 | 59 | 1748.44
2024-10-22 | PRAÇA DA 11-CAVA CARRAPATO 5960 ALTO FORRO HEMATITINHA | 0 | 4 | 162.17
2024-10-22 | Rejeito Filtrado |  |  | 5941 | [6 empty] | 34.37 | 41.86 | [6 empty] | 325 | 18
2024-10-22 | ITM 02 PRINCIPAL-PATIO MANGABA[PILHA SILICOSO] SILICOSO | 0 | 27 | 1295.45 | [6 empty] | 51.21 | 24.62 | 0.58 | 0.05 | 0.09 | 4.46
2024-10-22 | PRAÇA DA 11-PILHA B02 FORRO HEMATITINHA | 0 | 9 | 338.1
2024-10-22 | PATIO MANGABA[PILHA 1]-ITM 09 ROM ATERRO | 0 | 25 | 1111.13
2024-10-22 | ITM 04[SUBPRODUTO]-ITM 02 NOVA SINTER ITM04 BLEND | 0 | 172 | 5449.64
2024-10-22 | CAVA SAMAMBAIA BAIXO-CAVA CARRAPATO 5960 ALTO ESTERIL FRANCO | 0 | 4 | 237.47
2024-10-22 | Média Filtro |  |  | 5841.04
2024-10-22 | ITM 04[SUBPRODUTO]-PATIO DE PRODUTOS SINTER FEED ESPECIAL | 0 | 87 | 2523.44
2024-10-22 | SCALPER 2-CAVA CARRAPATO 5960 ALTO OVER SCALPER | 0 | 1 | 40.24
2024-10-22 | alimentacao_itm09_c |  |  | 4167 | [6 empty] | 60.21 | 3.34 | 2.4 | 0.075 | 0.18 | 7.4
2024-10-22 | Alimentação Gobal ITM 02 Principal | [9 empty] | 46.35 | 28.33 | 0.84 | 0.064 | 0.14 | 3.79 | 0.55
2024-10-22 | PILHAO - PDE MANGABA-SUMPAO ESTERIL PILHAO | 0 | 12 | 530.75
2024-10-22 | VALE 4757 ÍNDIA-ITM 04[ESTOQUE ROM] ROM ATERRO | 0 | 14 | 533.27
2024-10-22 | COMPLEXO DE FILTRAGEM-PILHA B02 REJEITO FILTRADO | 0 | 42 | 1812.61
2024-10-22 | Sinter Terceiros TIG |  |  | 1119.59
2024-10-22 | DESAGUAMENTO DE PRODUTO ITM 8-PATIO DE PRODUTOS PELLET FEED | 39 | 150 | 4680.51 | [6 empty] | 62 | 8 | 0.69 | 0.05 | 0.1 | 1.92
2024-10-22 | VALE 4757 ÍNDIA-ITM 09 ROM ATERRO | 0 | 65 | 2599.24
2024-10-22 | PATIO MANGABA[PILHA SILICOSO]-ACESSO PRINCIPAL INTERNO SILICOSO | 0 | 1 | 31.97
2024-10-23 | Hematitinha Complemento ITM 09 B
2024-10-23 | Hematitinha Complemento ITM 09 C
2024-10-23 | PDE SAMPAIO-CAVA CARRAPATO 5960 ALTO ESTERIL FRANCO | 0 | 1 | 45.99
2024-10-23 | PATIO DE PRODUTOS-PLATAFORMA TERMINAL-SARZEDO[PILHA 4] SINTER FEED ESPECIAL | 31 | 1 | 26.45
2024-10-23 | Sinter Blendagem ITM 09 A |  |  | 2977.33
2024-10-23 | Sinter Terceiros Vargem Grande
2024-10-23 | PATIO MANGABA[PILHA 1]-USINA DE BLENDAGEM SILICOSO | 0 | 23 | 1036.58
2024-10-23 | Hematitinha Complemento ITM 09 A
2024-10-23 | Hematitinha Especial ITM 09 D
2024-10-23 | ITM 04[SUBPRODUTO]-USINA DE BLENDAGEM SINTER FEED ESPECIAL | 0 | 14 | 398.37
2024-10-23 | Hematitinha Especial ITM 09 B
2024-10-23 | Alimentação Gobal ITM 02 B |  |  | 5392 | [6 empty] | 43.90714 | 31.12614 | 1.512663 | 0.06740781 | 0.178026 | 3.960596 | 0.5905586 | 3416.935
2024-10-23 | PILHA B02-PILHA B02 ESTERIL FRANCO | 0 | 1 | 50.95
2024-10-23 | PRAÇA DA 11-CAVA CARRAPATO 5960 ALTO ESTERIL FRANCO | 0 | 6 | 273.7
2024-10-23 | Filtro 04 |  |  | 683
2024-10-23 | Hematitinha Especial ITM 09 A |  |  | 1557 | [6 empty] | 58.68 | 6.36 | 3.09 | 0.06 | 0.1 | 6.43
2024-10-23 | SUMPAO-ITM 02 PRINCIPAL SINTER COMUM | 0 | 48 | 1740.64
2024-10-23 | Sinter Pátio Produtos ITM09 A
2024-10-23 | PATIO B1-ITM 09 SINTER VARGEM GRANDE | 0 | 15 | 803.03
2024-10-23 | Alimentação Seca ITM 08 AB |  |  | 1365 | [6 empty] | 44.94477 | 30.09892 | 1.313561 | 0.06235859 | 0.1645483 | 3.826849 | 0.7274573
2024-10-23 | alimentacao_itm09_b |  |  | 5512 | [6 empty] | 59.49 | 6.86 | 1.99 | 0.06 | 0.08 | 5.71
2024-10-23 | Sinter Pátio Produtos ITM09 C
2024-10-23 | Sinter Pátio Produtos ITM09 D
2024-10-23 | VALE 4757 ÍNDIA-ITM 09 ROM ATERRO | 0 | 49 | 2032.13
2024-10-23 | Sinter Sarzedo |  |  | 1501.35
2024-10-23 | ITM 04[SUBPRODUTO]-CAVA CARRAPATO 3035 ALTO OVER | 0 | 1 | 45.22
2024-10-23 | PATIO DE PRODUTOS-PLATAFORMA TERMINAL-SARZEDO[PILHA 5] SINTER FEED ESPECIAL | 31 | 100 | 2498.16
2024-10-23 | PATIO DE PRODUTOS-PLATAFORMA TERMINAL-SARZEDO[VAGAO] SINTER FEED ESPECIAL | 31 | 252 | 6371.464
2024-10-23 | Filtro 03 |  |  | 2260.94
2024-10-23 | ITM 04[SUBPRODUTO]-PATIO DE PRODUTOS SINTER FEED ESPECIAL | 0 | 107 | 3255.36
2024-10-23 | Sinter Aboboras
2024-10-23 | CAVA SAMAMBAIA INTERMEDIARIO-ITM 04[ESTOQUE ROM] ROM FERROMAR | 0 | 12 | 537.87
2024-10-23 | ITM 02 PRINCIPAL-USINA DE BLENDAGEM SINTER FEED ESPECIAL | 3 | 31 | 988.42 | [6 empty] | 56.85 | 16.18 | 0.46 | 0.03 | 0.07 | 1.96
2024-10-23 | SCALPER 2-ITM 08 FINOS SCALPER | 0 | 25 | 1101.99
2024-10-23 | alimentacao_itm09_d |  |  | 2800 | [6 empty] | 47.95 | 27.74 | 0.97 | 0.04 | 0.11 | 2.66 | 0.82
2024-10-23 | CAVA SAMAMBAIA INTERMEDIARIO-ITM 09 ROM FERROMAR | 0 | 22 | 993.92
2024-10-23 | ITM 02 NOVA-PATIO MANGABA[PILHA OVER] OVER | 0 | 43 | 1345.88
2024-10-23 | PRAÇA DA 11-CAVA CARRAPATO 5960 ALTO FORRO HEMATITINHA | 0 | 5 | 214.93
2024-10-23 | PILHA B02-PILHA B02 REJEITO TRATADO | 0 | 14 | 593.7
2024-10-23 | ITM 02 PRINCIPAL-PATIO MANGABA[PILHA OVER] OVER | 0 | 2 | 58.33
2024-10-23 | VALE 4757-ITM 09 ROM ATERRO | 0 | 46 | 1916.14
2024-10-23 | Over Descarte
2024-10-23 | Hematitinha Especial ITM 09 C
2024-10-23 | Hematitinha Comum ITM 09 C
2024-10-23 | Hematitinha Comum ITM 09 D
2024-10-23 | ITM 02 NOVA[A]-USINA DE BLENDAGEM SINTER FEED ESPECIAL | 2 | 27 | 862.62 | [6 empty] | 60.58 | 11.51 | 0.44 | 0.03 | 0.04 | 1.17
2024-10-23 | CAVA SAMPAIO-SUMPAO ESTERIL FRANCO | 0 | 7 | 326.64
2024-10-23 | Hematitinha Comum ITM 09 B
2024-10-23 | ITM 02 NOVA[B]-USINA DE BLENDAGEM SINTER FEED ESPECIAL | 2 | 30 | 886.96 | [6 empty] | 56.92 | 16 | 0.46 | 0.03 | 0.04 | 1.44
2024-10-23 | Hematitinha Comum ITM 09 A
2024-10-23 | SUMPAO-ITM 08 SINTER COMUM | 0 | 173 | 6538.78
2024-10-23 | Alimentação Seca ITM 08 C |  |  | 5012 | [6 empty] | 44.94477 | 30.09892 | 1.313561 | 0.06235859 | 0.1645483 | 3.826849 | 0.7274573 | 13366.45
2024-10-23 | CAVA SAMAMBAIA BAIXO-ITM 09 ROM FERROMAR | 0 | 18 | 961.02
2024-10-23 | VALE 4757-ITM 04[ESTOQUE ROM] ROM ATERRO | 0 | 12 | 505.35
2024-10-23 | ITM 09-PLATAFORMA TERMINAL-SARZEDO[PILHA 9] SINTER FEED ESPECIAL | 31 | 17 | 421.94
2024-10-23 | PRAÇA DA 11-PILHA B02 FORRO HEMATITINHA | 0 | 10 | 452.66
2024-10-23 | ITM 09-ITM 08 SINTER CORRETIVO | 0 | 58 | 2878.66
2024-10-23 | Sinter Terceiros TIG
2024-10-23 | VALE 4757 ÍNDIA-ITM 04[ESTOQUE ROM] ROM ATERRO | 0 | 17 | 692.45
2024-10-23 | ITM 04[SUBPRODUTO]-ITM 02 PRINCIPAL SINTER ITM04 BLEND | 0 | 77 | 265.96
2024-10-23 | ITM 04[SUBPRODUTO]-ITM 08 SINTER ITM04 BLEND | 0 | 78 | 4472.45
2024-10-23 | PRAÇA DA 11-SUMPAO ESTERIL FRANCO | 0 | 18 | 827.4
2024-10-23 | Sinter Blendagem ITM 09 D
2024-10-23 | Alimentação Gobal ITM 02 A |  |  | 5539.06 | [6 empty] | 43.90714 | 31.12614 | 1.512663 | 0.06740781 | 0.178026 | 3.960596 | 0.5905586 | 3416.935
2024-10-23 | Rejeito Filtrado |  |  | 5941 | [6 empty] | 34.37 | 41.86 | [6 empty] | 325 | 18
2024-10-23 | SCALPER 2-SUMPAO OVER SCALPER | 0 | 4 | 175.35
2024-10-23 | Alimentação Gobal ITM 02 Principal |  |  | 1833 | [6 empty] | 46.6 | 28.54 | 0.92 | 0.06 | 0.26 | 3.26 | 0.55
2024-10-23 | PATIO DE PRODUTOS-PLATAFORMA TERMINAL-SARZEDO[PILHA 7] PELLET FEED | 31 | 618 | 15032.75
2024-10-23 | Filtro 01 |  |  | 1104.18
2024-10-23 | Sinter Pátio Produtos ITM09 B
2024-10-23 | Rejeito Desaguado |  |  | 2816.54 | [6 empty] | 30.72 | 51.07 | 0.69 | 0.05 | 0.17 | 3.84 | 0.46
2024-10-23 | PDE SAMPAIO-ITM 04[ESTOQUE ROM] FINOS | 0 | 9 | 479.9
2024-10-23 | ITM 04[SUBPRODUTO]-ITM 02 NOVA SINTER ITM04 BLEND | 0 | 37 | 3754.18
2024-10-23 | ITM 09-PLATAFORMA TERMINAL-SARZEDO[VAGAO] SINTER FEED ESPECIAL | 31 | 44 | 1079.41
2024-10-23 | ITM 04[SUBPRODUTO]-SUMPAO OVER | 0 | 5 | 204.14
2024-10-23 | alimentacao_itm09_a |  |  | 4830 | [6 empty] | 59.49 | 6.86 | 1.99 | 0.06 | 0.08 | 5.71
2024-10-23 | Sinter Blendagem ITM 09 B |  |  | 3374.33
2024-10-23 | CAVA SAMAMBAIA BAIXO-ITM 04[ESTOQUE ROM] ROM FERROMAR | 0 | 14 | 765.46
2024-10-23 | ITM 02 NOVA[A]-PATIO MANGABA[PILHA SILICOSO] SILICOSO | 0 | 30 | 900.61 | [6 empty] | 49.81 | 22.11 | 1.22 | 0.08 | 0.09 | 5.31
2024-10-23 | PFF Antenas |  |  | 4061.19
2024-10-23 | Feijãozinho ITM 02 Principal |  |  | 1530.48 | [6 empty] | 46.6 | 28.54 | 0.92 | 0.06 | 0.26 | 3.26 | 0.55
2024-10-23 | Média Filtro |  |  | 5841.04
2024-10-23 | PRAÇA DA 11-ITM 09 FORRO OVER | 0 | 13 | 566.8
2024-10-23 | PILHAO - PDE MANGABA-ITM 09 MATERIAL PILHAO ESPECIAL | 9 | 35 | 1863.95
2024-10-23 | PILHAO - PDE MANGABA-ITM 04[ESTOQUE ROM] MATERIAL PILHAO | 10 | 16 | 732.12
2024-10-23 | alimentacao_itm09_c |  |  | 4757 | [6 empty] | 59.49 | 6.86 | 1.99 | 0.06 | 0.08 | 5.71
2024-10-23 | DESAGUAMENTO DE PRODUTO ITM 8-PATIO DE PRODUTOS PELLET FEED | 39 | 142 | 4506.18 | [6 empty] | 61.28 | 9.02 | 0.74 | 0.04 | 0.05 | 2 |  |  |  | 20
2024-10-23 | ITM 08-PILHA B02 REJEITO DESAGUADO | 0 | 8 | 340.98
2024-10-23 | Hematitinha Complemento ITM 09 D
2024-10-23 | CAVA SAMAMBAIA BAIXO-SUMPAO ESTERIL FRANCO | 0 | 12 | 559.41
2024-10-23 | ITM 02 NOVA[B]-PATIO MANGABA[PILHA SILICOSO] SILICOSO | 0 | 25 | 700.85 | [6 empty] | 48.02 | 24.69 | 1.18 | 0.06 | 0.14 | 5.32
2024-10-23 | Over Reprocesso |  |  | 4662.52
2024-10-23 | PFF Abobora
2024-10-23 | ITM 08-PATIO MANGABA[PILHA OVER] OVER | 0 | 38 | 1196.67
2024-10-23 | PILHAO - PDE MANGABA-SUMPAO ESTERIL PILHAO | 0 | 17 | 740.44
2024-10-23 | ITM 02 PRINCIPAL-PATIO MANGABA[PILHA SILICOSO] SILICOSO | 0 | 27 | 756.16 | [6 empty] | 50.76 | 22.09 | 0.63 | 0.06 | 0.11 | 4.66
2024-10-23 | PATIO DE PRODUTOS-PILHA B02 REJEITO DESAGUADO | 0 | 1 | 32.78
2024-10-23 | Filtro 02 |  |  | 1892.88
2024-10-23 | PATIO DE PRODUTOS-PLATAFORMA TERMINAL-SARZEDO[PILHA 9] SINTER FEED ESPECIAL | 31 | 16 | 412.24
2024-10-23 | Sinter Blendagem ITM 09 C |  |  | 3108.33
2024-10-23 | ITM 04[SUBPRODUTO]-ITM 04[ESTOQUE ROM] HEMATITINHA COMUM | 0 | 14 | 580.81
2024-10-23 | PILHAO - PDE MANGABA-ITM 09 MATERIAL PILHAO | 7 | 44 | 2381.14
2024-10-23 | PFF Curva do Joelho
2024-10-23 | PFF Pilhão
2024-10-23 | COMPLEXO DE FILTRAGEM-PILHA B02 REJEITO FILTRADO | 0 | 32 | 1385.25
2024-10-24 | VALE 4757 ÍNDIA-ITM 09 ROM ATERRO | 0 | 23 | 955.24
2024-10-24 | Alimentação Gobal ITM 02 Principal |  |  | 2757 | [6 empty] | 44.12579 | 32.04522 | 1.178718 | 0.05399624 | 0.179689 | 3.232338 | 0.7314422 | 3630.61
2024-10-24 | VALE 4757-ITM 09 ROM ATERRO | 0 | 25 | 1038.88
2024-10-24 | ITM 09-PATIO DE PRODUTOS SINTER FEED ESPECIAL | 0 | 55 | 1493.16
2024-10-24 | PFF Antenas
2024-10-24 | PATIO B1-USINA DE BLENDAGEM FINO ESPECIAL ABOBORAS FXAB | 0 | 1 | 38.73
2024-10-24 | SCALPER-CAVA CARRAPATO 5960 ALTO OVER SCALPER | 0 | 1 | 58.02
2024-10-24 | SCALPER 2-CAVA CARRAPATO 5960 ALTO OVER SCALPER | 0 | 4 | 185.34
2024-10-24 | Filtro 01 |  |  | 892.16
2024-10-24 | VALE 4757 ÍNDIA-ITM 04[ESTOQUE ROM] ROM ATERRO | 0 | 5 | 190.8
2024-10-24 | CAVA SAMPAIO-SUMPAO ESTERIL FRANCO | 0 | 8 | 427.9
2024-10-24 | PDE SAMPAIO-CAVA CARRAPATO 5960 ALTO ESTERIL FRANCO | 0 | 2 | 94.03
2024-10-24 | SCALPER 2-ITM 08 FINOS SCALPER | 0 | 22 | 883.71
2024-10-24 | Alimentação Gobal ITM 02 A |  |  | 5435 | [6 empty] | 44.12579 | 32.04522 | 1.178718 | 0.05399624 | 0.179689 | 3.232338 | 0.7314422 | 3630.61
2024-10-24 | ITM 09-PATIO DE PRODUTOS PELLET FEED | 0 | 55 | 1554.48
2024-10-24 | PATIO DE PRODUTOS-PATIO MANGABA[PILHA 1] ESTERIL FRANCO | 0 | 11 | 304.41
2024-10-24 | ITM 04[SUBPRODUTO]-ITM 02 PRINCIPAL SINTER ITM04 BLEND | 0 | 9 | 3851.33
2024-10-24 | ITM 08-ITM 02 NOVA OVER | 0 | 18 | 522.79
2024-10-24 | ITM 04[SUBPRODUTO]-ITM 02 NOVA SINTER ITM04 BLEND | 0 | 21 | 4181.53
2024-10-24 | PATIO MANGABA[PILHA 1]-USINA DE BLENDAGEM SILICOSO | 0 | 8 | 342.39
2024-10-24 | ITM 08-PILHA B02 REJEITO DESAGUADO | 0 | 12 | 496.27
2024-10-24 | ITM 04[SUBPRODUTO]-PATIO DE PRODUTOS SINTER FEED ESPECIAL | 0 | 87 | 2549.52
2024-10-24 | alimentacao_itm09_a |  |  | 4257 | [6 empty] | 59.67 | 6.02 | 2.17 | 0.05 | 0.05 | 6.21
2024-10-24 | PFF Pilhão
2024-10-24 | Rejeito Desaguado |  |  | 3795.95 | [6 empty] | 38.48 | 39.25 | 1.05 | 0.08 | 0.23 | 3.89
2024-10-24 | ITM 02 NOVA[A]-PATIO MANGABA[PILHA SILICOSO] SILICOSO | 0 | 33 | 1009.83
2024-10-24 | ITM 02 NOVA-PATIO MANGABA[PILHA OVER] OVER | 0 | 29 | 892.01
2024-10-24 | Alimentação Seca ITM 08 C |  |  | 3995 | [6 empty] | 45.159 | 30.04405 | 1.321057 | 0.05893914 | 0.1832298 | 3.613341 | 0.6907762 | 10234.77
2024-10-24 | SCALPER 2-SUMPAO OVER SCALPER | 0 | 3 | 152.72
2024-10-24 | PILHA B02-PILHA B02 REJEITO TRATADO | 0 | 17 | 797.09
2024-10-24 | PFF Curva do Joelho
2024-10-24 | Feijãozinho ITM 02 Principal |  |  | 382.56 | [6 empty] | 47.97 | 25.68 | 1.19 | 0.09 | 0.12 | 3.89
2024-10-24 | ITM 02 PRINCIPAL-PATIO MANGABA[PILHA SILICOSO] SILICOSO | 0 | 26 | 762.24
2024-10-24 | ITM 08-PATIO MANGABA[PILHA OVER] OVER | 0 | 30 | 1006.22
2024-10-24 | PFF Abobora
2024-10-24 | PRAÇA DA 11-SUMPAO ESTERIL FRANCO | 0 | 22 | 1089.03
2024-10-24 | Rejeito Filtrado |  |  | 5855 | [6 empty] | 33.49 | 42.4 | [6 empty] | 375 | 18
2024-10-24 | Alimentação Gobal ITM 02 B |  |  | 5409 | [6 empty] | 44.12579 | 32.04522 | 1.178718 | 0.05399624 | 0.179689 | 3.232338 | 0.7314422 | 3630.61
2024-10-24 | PRAÇA DA 11-PILHA B02 FORRO HEMATITINHA | 0 | 2 | 84.42
2024-10-24 | CAVA SAMAMBAIA BAIXO-SUMPAO ESTERIL FRANCO | 0 | 1 | 42.81
2024-10-24 | ITM 04[SUBPRODUTO]-ITM 08 SINTER ITM04 BLEND | 0 | 19 | 117.9
2024-10-24 | ITM 04[SUBPRODUTO]-CAVA CARRAPATO 3035 ALTO OVER | 0 | 3 | 134.4
2024-10-24 | PRAÇA DA 11-CAVA CARRAPATO 5960 ALTO ESTERIL FRANCO | 0 | 4 | 175.84
2024-10-24 | PATIO DE PRODUTOS-PILHA B02 REJEITO DESAGUADO | 0 | 1 | 45.52
2024-10-24 | VALE 4757-ITM 04[ESTOQUE ROM] ROM ATERRO | 0 | 2 | 88.64
2024-10-24 | PILHAO - PDE MANGABA-SUMPAO ESTERIL PILHAO | 0 | 7 | 294.24
2024-10-24 | ITM 02 PRINCIPAL-PATIO MANGABA[PILHA OVER] OVER | 0 | 3 | 73.31
2024-10-24 | Hematitinha Complemento ITM 09 A
2024-10-24 | Over Descarte
2024-10-24 | ITM 02 NOVA[B]-PATIO MANGABA[PILHA SILICOSO] SILICOSO | 0 | 23 | 683.82
2024-10-24 | Sinter Terceiros Vargem Grande
2024-10-24 | ITM 02 NOVA[A]-USINA DE BLENDAGEM SINTER FEED ESPECIAL | 2 | 27 | 890.25 | [6 empty] | 58.38 | 14.7 | 0.46 | 0.03 | 0.05 | 1.29
2024-10-24 | PATIO DE PRODUTOS-PLATAFORMA TERMINAL-SARZEDO[PILHA 9] SINTER FEED ESPECIAL | 31 | 60 | 1483.778
2024-10-24 | CAVA SAMAMBAIA INTERMEDIARIO-ITM 04[ESTOQUE ROM] ROM FERROMAR | 0 | 30 | 1366.77
2024-10-24 | Hematitinha Especial ITM 09 A |  |  | 1023 | [6 empty] | 59.73 | 5.29 | 3.02 | 0.07 | 0.06 | 5.73
2024-10-24 | ITM 02 NOVA[B]-USINA DE BLENDAGEM SINTER FEED ESPECIAL | 2 | 25 | 772.65 | [6 empty] | 57.39 | 15.89 | 0.52 | 0.03 | 0.07 | 1.94
2024-10-24 | Hematitinha Especial ITM 09 C
2024-10-24 | Sinter Terceiros TIG
2024-10-24 | Filtro 04 |  |  | 1282.48
2024-10-24 | Filtro 02 |  |  | 1728.56
2024-10-24 | SUMPAO-ITM 08 SINTER COMUM | 0 | 30 | 1190.33
2024-10-24 | DESAGUAMENTO DE PRODUTO ITM 8-PATIO DE PRODUTOS PELLET FEED | 39 | 130 | 4177.57 | [6 empty] | 62.32 | 7.9 | 0.53 | 0.04 | 0.07 | 1.94
2024-10-24 | Over Reprocesso |  |  | 4327.82
2024-10-24 | PATIO DE PRODUTOS-PLATAFORMA TERMINAL-SARZEDO[PILHA 4] SINTER FEED ESPECIAL | 31 | 132 | 3446.83
2024-10-24 | Hematitinha Especial ITM 09 B
2024-10-24 | alimentacao_itm09_b |  |  | 4736 | [6 empty] | 59.67 | 6.02 | 2.17 | 0.05 | 0.05 | 6.21
2024-10-24 | Filtro 03 |  |  | 1951.8
2024-10-24 | Sinter Blendagem ITM 09 B |  |  | 2097
2024-10-24 | Média Filtro |  |  | 5812.37
2024-10-24 | CAVA SAMAMBAIA BAIXO-ITM 04[ESTOQUE ROM] ROM FERROMAR | 0 | 30 | 1712.41
2024-10-24 | SUMPAO-ITM 02 PRINCIPAL SINTER COMUM | 0 | 9 | 293.62
2024-10-24 | ITM 09-ITM 08 SINTER CORRETIVO | 0 | 6 | 503.45
2024-10-24 | ITM 04[SUBPRODUTO]-ITM 04[SUBPRODUTO] OVER | 2 | 4 | 176.64
2024-10-24 | ITM 04[SUBPRODUTO]-VALE 4757 ÍNDIA FORRO OVER | 0 | 3 | 131.01
2024-10-24 | CAVA SAMAMBAIA BAIXO-ITM 09 ROM FERROMAR | 0 | 5 | 268.82
2024-10-24 | Alimentação Seca ITM 08 AB | [9 empty] | 45.159 | 30.04405 | 1.321057 | 0.05893914 | 0.1832298 | 3.613341 | 0.6907762
2024-10-24 | Sinter Blendagem ITM 09 D
2024-10-24 | ITM 04[SUBPRODUTO]-ITM 09 HEMATITINHA COMUM | 5 | 4 | 123.81
2024-10-24 | PILHAO - PDE MANGABA-ITM 09 MATERIAL PILHAO ESPECIAL | 9 | 19 | 972.39
2024-10-24 | PDE SAMPAIO-ITM 04[ESTOQUE ROM] FINOS | 0 | 28 | 1465.23
2024-10-24 | Sinter Blendagem ITM 09 C |  |  | 1564
2024-10-24 | Sinter Sarzedo |  |  | 3128.21
2024-10-24 | PILHAO - PDE MANGABA-ITM 04[ESTOQUE ROM] MATERIAL PILHAO | 10 | 22 | 1114.95
2024-10-24 | ITM 02 PRINCIPAL-USINA DE BLENDAGEM SINTER FEED ESPECIAL | 3 | 17 | 561.11 | [6 empty] | 57.32 | 15.23 | 0.42 | 0.03 | 0.05 | 1.89
2024-10-24 | alimentacao_itm09_c |  |  | 4511 | [6 empty] | 59.78 | 5.71 | 2.04 | 0.07 | 0.1 | 6.26
2024-10-24 | ITM 09-PLATAFORMA TERMINAL-SARZEDO[PILHA 9] SINTER FEED ESPECIAL | 31 | 4 | 96.92
2024-10-24 | Hematitinha Especial ITM 09 D
2024-10-24 | SUMPAO-ITM 02 NOVA[A] SINTER COMUM | 0 | 5 | 154.15
2024-10-24 | PATIO DE PRODUTOS-PLATAFORMA TERMINAL-SARZEDO[VAGAO] SINTER FEED ESPECIAL | 31 | 283 | 7200.01
2024-10-24 | alimentacao_itm09_d |  |  | 2100 | [6 empty] | 51.19 | 20.37 | 1.87 | 0.06 | 0.15 | 4.35 | 0.37
2024-10-24 | PATIO DE PRODUTOS-PLATAFORMA TERMINAL-SARZEDO[PILHA 6] PELLET FEED | 31 | 281 | 7027.74
2024-10-24 | Sinter Aboboras
2024-10-24 | Sinter Blendagem ITM 09 A |  |  | 2538
2024-10-24 | COMPLEXO DE FILTRAGEM-PILHA B02 REJEITO FILTRADO | 0 | 34 | 1538.2
2024-10-25 | ITM 02 NOVA[B]-USINA DE BLENDAGEM SINTER FEED ESPECIAL | 2 | 23 | 686.51 | [6 empty] | 58.05 | 13.7 | 0.8 | 0.04 | 0.02 | 2.41
2024-10-25 | PFF Pilhão
2024-10-25 | Hematitinha Especial ITM 09 C
2024-10-25 | ITM 02 NOVA[A]-USINA DE BLENDAGEM SINTER FEED ESPECIAL | 2 | 23 | 735.55 | [6 empty] | 57.35 | 15.52 | 0.62 | 0.03 | 0.02 | 1.77
2024-10-25 | PATIO DE PRODUTOS-PLATAFORMA TERMINAL-SARZEDO[PILHA 6] PELLET FEED | 31 | 291 | 7147.53
2024-10-25 | ITM 09-USINA DE BLENDAGEM SINTER FEED ESPECIAL | 0 | 15 | 425.47
2024-10-25 | ITM 02 PRINCIPAL-USINA DE BLENDAGEM SINTER FEED ESPECIAL | 3 | 26 | 811.64 | [6 empty] | 54.9 | 17.61 | 0.76 | 0.05 | 0.02 | 2.78
2024-10-25 | Média Filtro |  |  | 5795.32
2024-10-25 | Alimentação Gobal ITM 02 Principal |  |  | 1258 | [6 empty] | 48.36009 | 24.825 | 1.360982 | 0.0663393 | 0.1156249 | 4.259643 | 0.6158926 | 6764.085
2024-10-25 | ITM 02 PRINCIPAL-PATIO MANGABA[PILHA SILICOSO] SILICOSO | 0 | 35 | 1011.14 | [6 empty] | 51.78 | 19.9 | 1.3 | 0.08 | 0.04 | 5.05
2024-10-25 | Over Reprocesso |  |  | 3338.77
2024-10-25 | ITM 04[SUBPRODUTO]-ITM 09 HEMATITINHA COMUM | 5 | 7 | 245.95
2024-10-25 | ITM 02 NOVA-PATIO MANGABA[PILHA OVER] OVER | 0 | 29 | 900.74
2024-10-25 | PDE SAMPAIO-ITM 04[ESTOQUE ROM] FINOS | 0 | 41 | 2265.83
2024-10-25 | Sinter Sarzedo |  |  | 4406.53
2024-10-25 | Filtro 03 |  |  | 1795.21
2024-10-25 | PRAÇA DA 11-CAVA CARRAPATO 5960 ALTO ESTERIL FRANCO | 0 | 4 | 185.39
2024-10-25 | VALE 4757-PATIO LAVADOR ROM ATERRO | 0 | 1 | 41.5
2024-10-25 | Sinter Blendagem ITM 09 B |  |  | 656
2024-10-25 | PRAÇA DA 11-OFICINAS-ESCRITORIOS ITAMINAS[LAVADOR] FORRO OVER | 0 | 20 | 772.3
2024-10-25 | PRAÇA DA 11-ITM 09 FORRO OVER | 0 | 11 | 441.05
2024-10-25 | alimentacao_itm09_c |  |  | 4031 | [6 empty] | 60.2 | 3.35 | 2.22 | 0.05 | 0.05 | 8.01
2024-10-25 | alimentacao_itm09_d |  |  | 1920 | [6 empty] | 57.7 | 12.02 | 1.45 | 0.03 | 0.1 | 4.22
2024-10-25 | Over Descarte
2024-10-25 | Hematitinha Especial ITM 09 A |  |  | 746 | [6 empty] | 57.59 | 6.71 | 3.49 | 0.04 | 0.14 | 7.25
2024-10-25 | PRAÇA DA 11-PILHA B02 FORRO OVER | 0 | 7 | 325.05
2024-10-25 | PLATAFORMA TERMINAL-SARZEDO[VAGAO]-PATIO B1 SINTER TIG | 0 | 199 | 5363.54
2024-10-25 | alimentacao_itm09_a |  |  | 3781 | [6 empty] | 57.76 | 9.99 | 1.76 | 0.05 | 0.12 | 5.52
2024-10-25 | ITM 04[SUBPRODUTO]-ITM 02 NOVA SINTER ITM04 BLEND | 0 | 19 | 6404.03
2024-10-25 | Sinter Blendagem ITM 09 A |  |  | 3359
2024-10-25 | Alimentação Gobal ITM 02 A |  |  | 5019 | [6 empty] | 48.52935 | 24.56602 | 1.358207 | 0.0672642 | 0.1091506 | 4.307739 | 0.5992443 | 4395.32
2024-10-25 | PILHAO - PDE MANGABA-ITM 09 MATERIAL PILHAO | 7 | 2 | 85.33
2024-10-25 | DESAGUAMENTO DE PRODUTO ITM 8-USINA DE BLENDAGEM PELLET FEED | 0 | 57 | 1797.69
2024-10-25 | Filtro 02 |  |  | 2258.49
2024-10-25 | Filtro 01 |  |  | 463.28
2024-10-25 | ITM 09-PATIO DE PRODUTOS PELLET FEED | 0 | 71 | 2065.61
2024-10-25 | Hematitinha Complemento ITM 09 A
2024-10-25 | PRAÇA DA 11-SUMPAO ESTERIL FRANCO | 0 | 6 | 271.76
2024-10-25 | PILHA B02-PILHA B02 REJEITO TRATADO | 0 | 2 | 90.87
2024-10-25 | CAVA SAMAMBAIA BAIXO-ITM 04[ESTOQUE ROM] ROM FERROMAR | 0 | 36 | 1731.08
2024-10-25 | Filtro 04 |  |  | 869.02
2024-10-25 | PRAÇA DA 11-PILHA B02 FORRO HEMATITINHA | 0 | 2 | 83.11
2024-10-25 | PILHAO - PDE MANGABA-OFICINAS-ESCRITORIOS ITAMINAS[LAVADOR] ESTERIL FRANCO | 0 | 5 | 215.63
2024-10-25 | ITM 02 NOVA[B]-PATIO MANGABA[PILHA SILICOSO] SILICOSO | 0 | 25 | 719.23 | [6 empty] | 51.69 | 17.66 | 1.78 | 0.07 | 0.07 | 6.27
2024-10-25 | PATIO DE PRODUTOS-PLATAFORMA TERMINAL-SARZEDO[PILHA 7] PELLET FEED | 31 | 315 | 7886.5
2024-10-25 | ITM 02 PRINCIPAL-PATIO MANGABA[PILHA OVER] OVER | 0 | 1 | 28.5
2024-10-25 | PATIO MANGABA[PILHA 1]-USINA DE BLENDAGEM SILICOSO | 0 | 2 | 88.68
2024-10-25 | CAVA SAMAMBAIA BAIXO-CAVA CARRAPATO 3035 ALTO ESTERIL FRANCO | 0 | 1 | 48.57
2024-10-25 | VALE 4757-ITM 09 ROM ATERRO | 0 | 14 | 561.19
2024-10-25 | DESAGUAMENTO DE PRODUTO ITM 8-PATIO DE PRODUTOS PELLET FEED | 39 | 75 | 2442.26 | [6 empty] | 62.75 | 7.57 | 0.61 | 0.04 | 0.05 | 1.89
2024-10-25 | PATIO DE PRODUTOS-PLATAFORMA TERMINAL-SARZEDO[PILHA 9] SINTER FEED ESPECIAL | 31 | 104 | 2444.28
2024-10-25 | SCALPER 2-ITM 08 FINOS SCALPER | 0 | 23 | 926.84
2024-10-25 | Sinter Aboboras
2024-10-25 | Sinter Terceiros TIG
2024-10-25 | Sinter Blendagem ITM 09 C |  |  | 1102
2024-10-25 | Alimentação Seca ITM 08 AB | [9 empty] | 49.65849 | 22.61659 | 1.404261 | 0.06782412 | 0.1099358 | 4.626173 | 0.520035
2024-10-25 | alimentacao_itm09_b |  |  | 2877 | [6 empty] | 60.2 | 3.35 | 2.22 | 0.05 | 0.05 | 8.01
2024-10-25 | Sinter Terceiros Vargem Grande
2024-10-25 | VALE 4757 ÍNDIA-PATIO LAVADOR ROM ATERRO | 0 | 1 | 47.54
2024-10-25 | SUMPAO-ITM 08 SINTER COMUM | 0 | 8 | 362.83
2024-10-25 | Hematitinha Especial ITM 09 B
2024-10-25 | PFF Abobora
2024-10-25 | COMPLEXO DE FILTRAGEM-PILHA B02 REJEITO FILTRADO | 0 | 36 | 1562.08
2024-10-25 | ITM 09-PATIO DE PRODUTOS SINTER FEED ESPECIAL | 0 | 69 | 1915.45
2024-10-25 | CAVA SAMAMBAIA BAIXO-ITM 04[ESTOQUE ROM] ROM ATERRO | 0 | 8 | 396.66
2024-10-25 | ITM 08-PATIO MANGABA[PILHA OVER] OVER | 0 | 19 | 620.87
2024-10-25 | Hematitinha Especial ITM 09 D
2024-10-25 | PFF Antenas
2024-10-25 | PILHAO - PDE MANGABA-ITM 09 MATERIAL PILHAO ESPECIAL | 9 | 8 | 396.25
2024-10-25 | Rejeito Filtrado |  |  | 5386 | [6 empty] | 33.89 | 41.92 | [6 empty] | 305 | 16
2024-10-25 | VALE 4757 ÍNDIA-ITM 09 ROM ATERRO | 0 | 17 | 783.39
2024-10-25 | Alimentação Seca ITM 08 C |  |  | 6143 | [6 empty] | 49.65849 | 22.61659 | 1.404261 | 0.06782412 | 0.1099358 | 4.626173 | 0.520035 | 6222.205
2024-10-25 | ITM 04[SUBPRODUTO]-ITM 08 SINTER ITM04 BLEND | 0 | 10 | 680.88
2024-10-25 | PLATAFORMA TERMINAL-SARZEDO[PILHA 5]-ITM 08 SINTER FEED ESPECIAL | 0 | 10 | 580.37
2024-10-25 | Alimentação Gobal ITM 02 B |  |  | 4893 | [6 empty] | 48.52935 | 24.56602 | 1.358207 | 0.0672642 | 0.1091506 | 4.307739 | 0.5992443 | 4395.32
2024-10-25 | PFF Curva do Joelho
2024-10-25 | SCALPER 2-SUMPAO OVER SCALPER | 0 | 5 | 221.14
2024-10-25 | Feijãozinho ITM 02 Principal |  |  | 1480.08
2024-10-25 | ITM 08-PILHA B02 REJEITO DESAGUADO | 0 | 9 | 372.83
2024-10-25 | ITM 02 NOVA[A]-PATIO MANGABA[PILHA SILICOSO] SILICOSO | 0 | 26 | 817.84 | [6 empty] | 50.66 | 20.25 | 1.53 | 0.08 | 0.13 | 5.33
2024-10-25 | Sinter Blendagem ITM 09 D
2024-10-25 | Rejeito Desaguado |  |  | 3871.31
2024-10-25 | CAVA SAMAMBAIA INTERMEDIARIO-ITM 04[ESTOQUE ROM] ROM FERROMAR | 0 | 30 | 1416.05
2024-10-25 | PILHAO - PDE MANGABA-ITM 04[ESTOQUE ROM] MATERIAL PILHAO | 10 | 22 | 1018.81
2024-10-25 | ITM 04[SUBPRODUTO]-ITM 02 PRINCIPAL SINTER ITM04 BLEND | 0 | 4 | 7900.17
2024-10-26 | Sinter Sarzedo |  |  | 7679.93
2024-10-26 | Alimentação Gobal ITM 02 A |  |  | 4908 | [6 empty] | 50.62279 | 21.61136 | 1.331704 | 0.07528404 | 0.08528404 | 4.735198 | 0.6875564 | 6624.51
2024-10-26 | Hematitinha Complemento ITM 09 A
2024-10-26 | Over Reprocesso |  |  | 3168
2024-10-26 | SCALPER 2-ITM 08 FINOS SCALPER | 0 | 1 | 39.22
2024-10-26 | PRAÇA DA 11-CAVA CARRAPATO 5960 ALTO ESTERIL FRANCO | 0 | 8 | 372.48
2024-10-26 | CAVA SAMAMBAIA BAIXO-CAVA CARRAPATO 3035 ALTO ESTERIL FRANCO | 0 | 2 | 90.84
2024-10-26 | PFF Antenas
2024-10-26 | Hematitinha Especial ITM 09 B
2024-10-26 | PFF Pilhão
2024-10-26 | Sinter Blendagem ITM 09 A |  |  | 1778
2024-10-26 | Over Descarte |  |  | 244.01
2024-10-26 | Rejeito Filtrado |  |  | 7233 | [6 empty] | 34.03 | 42.45 | [6 empty] | 375 | 18
2024-10-26 | Sinter Blendagem ITM 09 C
2024-10-26 | alimentacao_itm09_b |  |  | 4076 | [6 empty] | 61.59 | 3.01 | 1.49 | 0.05 | 0.2 | 7.38
2024-10-26 | ITM 04[SUBPRODUTO]-ACESSO PRINCIPAL INTERNO FORRO OVER | 0 | 4 | 157.24
2024-10-26 | Sinter Terceiros TIG
2024-10-26 | PFF Abobora
2024-10-26 | Alimentação Seca ITM 08 C |  |  | 9161 | [6 empty] | 52.0753 | 19.32323 | 1.783278 | 0.07451523 | 0.1406088 | 4.045861 | 0.4793867 | 5341.69
2024-10-26 | alimentacao_itm09_a |  |  | 3794 | [6 empty] | 60.75 | 5.79 | 1.37 | 0.06 | 0.11 | 5.93
2024-10-26 | PATIO B1-ITM 08 SINTER TIG | 0 | 33 | 1561.7
2024-10-26 | Alimentação Gobal ITM 02 Principal | [9 empty] | 49.5 | 23.69 | 0.78 | 0.07 | 0.06 | 4.4
2024-10-26 | Filtro 03 |  |  | 2761.92
2024-10-26 | Hematitinha Especial ITM 09 A |  |  | 1111.8 | [6 empty] | 62.3 | 3.45 | 1.9 | 0.04 | 0.22 | 5.61
2024-10-26 | Hematitinha Especial ITM 09 D
2024-10-26 | Filtro 01 |  |  | 526.08
2024-10-26 | alimentacao_itm09_c |  |  | 3844 | [6 empty] | 61.59 | 3.01 | 1.49 | 0.05 | 0.2 | 7.38
2024-10-26 | Rejeito Desaguado |  |  | 3198.91 | [6 empty] | 36.42 | 42.57 | 0.81 | 0.08 | 0.14 | 3.97
2024-10-26 | Filtro 02 |  |  | 2827.08
2024-10-26 | Hematitinha Especial ITM 09 C
2024-10-26 | Feijãozinho ITM 02 Principal |  |  | 2198.64 | [6 empty] | 49.5 | 23.69 | 0.78 | 0.07 | 0.06 | 4.4
2024-10-26 | Sinter Terceiros Vargem Grande
2024-10-26 | VALE 4757-PATIO LAVADOR ROM ATERRO | 0 | 4 | 166.95
2024-10-26 | Alimentação Gobal ITM 02 B |  |  | 4894 | [6 empty] | 50.62279 | 21.61136 | 1.331704 | 0.07528404 | 0.08528404 | 4.735198 | 0.6875564 | 6624.51
2024-10-26 | VALE 4757 ÍNDIA-PATIO LAVADOR ROM ATERRO | 0 | 5 | 240.23
2024-10-26 | ITM 09-CAVA CARRAPATO 5960 ALTO OVER | 0 | 3 | 125.54
2024-10-26 | PRAÇA DA 11-CAVA CARRAPATO 5960 ALTO FORRO HEMATITINHA | 0 | 1 | 42.02
2024-10-26 | Alimentação Seca ITM 08 AB | [9 empty] | 52.0753 | 19.32323 | 1.783278 | 0.07451523 | 0.1406088 | 4.045861 | 0.4793867
2024-10-26 | Sinter Blendagem ITM 09 B
2024-10-26 | VALE 4757 ÍNDIA-ITM 09 ROM ATERRO | 0 | 14 | 658.35
2024-10-26 | alimentacao_itm09_d |  |  | 2106 | [6 empty] | 61.59 | 3.01 | 1.49 | 0.05 | 0.2 | 7.38
2024-10-26 | Sinter Aboboras
2024-10-26 | Sinter Blendagem ITM 09 D
2024-10-26 | PFF Curva do Joelho
2024-10-26 | PILHAO - PDE MANGABA-CAVA CARRAPATO 5960 ALTO ESTERIL FRANCO | 0 | 1 | 32.23
2024-10-26 | PATIO DE PRODUTOS-PLATAFORMA TERMINAL-SARZEDO[VAGAO] SINTER FEED ESPECIAL | 31 | 126 | 3085.03
2024-10-26 | ITM 02 NOVA[A]-PATIO MANGABA[PILHA SILICOSO] SILICOSO | 0 | 25 | 788.34 | [6 empty] | 52.75 | 16.7 | 1.86 | 0.07 | 0.13 | 4.9
2024-10-26 | PATIO MANGABA[PILHA 1]-USINA DE BLENDAGEM SILICOSO | 0 | 8 | 368.37
2024-10-26 | ITM 02 NOVA[B]-USINA DE BLENDAGEM SINTER FEED ESPECIAL | 2 | 33 | 983.56 | [6 empty] | 56.75 | 16.32 | 0.71 | 0.03 | 0.1 | 1.82
2024-10-26 | ITM 09-ITM 04[ESTOQUE ROM] OVER | 0 | 2 | 80.81
2024-10-26 | ITM 02 NOVA[B]-PATIO MANGABA[PILHA SILICOSO] SILICOSO | 0 | 22 | 628.98 | [6 empty] | 52.86 | 16.27 | 1.75 | 0.09 | 0.18 | 6.28
2024-10-26 | SUMPAO-ITM 08 SINTER COMUM | 0 | 46 | 2442.26
2024-10-26 | SUMPAO-ITM 02 NOVA[A] SINTER COMUM | 0 | 14 | 482.73
2024-10-26 | PATIO DE PRODUTOS-PLATAFORMA TERMINAL-SARZEDO[PILHA 9] SINTER FEED ESPECIAL | 31 | 80 | 1999.25
2024-10-26 | PDE SAMPAIO-ITM 04[ESTOQUE ROM] FINOS | 0 | 36 | 1829.17
2024-10-26 | PILHAO - PDE MANGABA-ITM 04[ESTOQUE ROM] MATERIAL PILHAO | 10 | 17 | 819.3
2024-10-26 | ITM 04[SUBPRODUTO]-ITM 02 PRINCIPAL SINTER ITM04 BLEND |  |  | 4914.42
2024-10-26 | PATIO MANGABA[PILHA SILICOSO]-ACESSO PRINCIPAL INTERNO SILICOSO | 0 | 1 | 39.11
2024-10-26 | Média Filtro |  |  | 5850.64
2024-10-26 | ITM 02 NOVA[A]-USINA DE BLENDAGEM SINTER FEED ESPECIAL | 2 | 31 | 981.37 | [6 empty] | 57.3 | 15.51 | 0.7 | 0.03 | 10 | 1.74
2024-10-26 | ITM 02 PRINCIPAL-PATIO MANGABA[PILHA OVER] OVER | 0 | 2 | 49.44
2024-10-26 | CAVA SAMAMBAIA BAIXO-ITM 09 ROM FERROMAR | 0 | 3 | 158.18
2024-10-26 | ITM 04[SUBPRODUTO]-ITM 02 NOVA SINTER ITM04 BLEND | 0 | 24 | 10036.98
2024-10-26 | PRAÇA DA 11-PILHA B02 FORRO OVER | 0 | 1 | 43.91
2024-10-26 | PILHA B02-PILHA B02 REJEITO TRATADO | 0 | 2 | 86.3
2024-10-26 | PATIO B1-ITM 08 SINTER VARGEM GRANDE | 0 | 3 | 137.1
2024-10-26 | SUMPAO-ITM 02 PRINCIPAL SINTER COMUM | 0 | 5 | 213.36
2024-10-26 | ITM 09-ITM 09 ESTERIL FRANCO | 39 | 1 | 26.39
2024-10-26 | CAVA SAMAMBAIA BAIXO-ITM 04[ESTOQUE ROM] ROM ATERRO | 0 | 12 | 586.74
2024-10-26 | ITM 04[SUBPRODUTO]-ITM 08 SINTER ITM04 BLEND | 0 | 13 | 240.48
2024-10-26 | ITM 02 PRINCIPAL-PATIO MANGABA[PILHA SILICOSO] SILICOSO | 0 | 33 | 950.27 | [6 empty] | 53.98 | 14.42 | 1.36 | 0.08 | 0.18 | 6.9
2024-10-26 | CAVA SAMAMBAIA INTERMEDIARIO-ITM 04[ESTOQUE ROM] ROM FERROMAR | 0 | 43 | 1996.84
2024-10-26 | PRAÇA DA 11-OFICINAS-ESCRITORIOS ITAMINAS[LAVADOR] FORRO OVER | 0 | 1 | 40.1
2024-10-26 | ITM 08-PATIO MANGABA[PILHA OVER] OVER | 0 | 21 | 680.11
2024-10-26 | ITM 09-PATIO MANGABA[PILHA OVER] OVER | 0 | 1 | 37.66
2024-10-26 | VALE 4757-ITM 09 ROM ATERRO | 0 | 23 | 940.56
2024-10-26 | PILHAO - PDE MANGABA-ITM 09 MATERIAL PILHAO | 7 | 2 | 104.32
2024-10-26 | ITM 08-PILHA B02 REJEITO DESAGUADO | 0 | 9 | 312.41
2024-10-26 | COMPLEXO DE FILTRAGEM-PILHA B02 REJEITO FILTRADO | 0 | 43 | 1821.27
2024-10-26 | ITM 02 PRINCIPAL-USINA DE BLENDAGEM SINTER FEED ESPECIAL | 3 | 36 | 1100.68 | [6 empty] | 58.35 | 13.57 | 0.93 | 0.06 | 0.11 | 2.07
2024-10-26 | PILHAO - PDE MANGABA-ITM 09 MATERIAL PILHAO ESPECIAL | 9 | 66 | 3611.28
2024-10-26 | CAVA SAMAMBAIA BAIXO-ITM 04[ESTOQUE ROM] ROM FERROMAR | 0 | 59 | 2657.36
2024-10-26 | ITM 09-USINA DE BLENDAGEM SINTER FEED ESPECIAL | 0 | 40 | 1256.5
2024-10-26 | ITM 09-PATIO DE PRODUTOS SINTER FEED ESPECIAL | 0 | 44 | 1334.06
2024-10-26 | ITM 09-PATIO DE PRODUTOS PELLET FEED | 0 | 161 | 5089.37
2024-10-26 | DESAGUAMENTO DE PRODUTO ITM 8-PATIO DE PRODUTOS PELLET FEED | 39 | 131 | 4074.34 | [6 empty] | 62.19 | 8.15 | 0.75 | 0.05 | 0.04 | 1.92
2024-10-26 | PATIO DE PRODUTOS-PLATAFORMA TERMINAL-SARZEDO[PILHA 7] PELLET FEED | 31 | 197 | 4861.12
2024-10-26 | PATIO DE PRODUTOS-PLATAFORMA TERMINAL-SARZEDO[PILHA 6] PELLET FEED | 31 | 543 | 14241.43
2024-10-26 | Filtro 04 |  |  | 1117.92
2024-10-26 | ITM 02 NOVA-PATIO MANGABA[PILHA OVER] OVER | 0 | 35 | 1082.86
2024-10-27 | ITM 09-CAVA CARRAPATO 5960 ALTO OVER | 0 | 7 | 279.75
2024-10-27 | DESAGUAMENTO DE PRODUTO ITM 8-PATIO DE PRODUTOS PELLET FEED | 39 | 55 | 1736.27 | [6 empty] | 62.73 | 7.54 | 0.58 | 0.04 | 0.04 | 1.95 |  |  |  | 19
2024-10-27 | CAVA SAMAMBAIA BAIXO-ITM 04[ESTOQUE ROM] ROM FERROMAR | 0 | 91 | 4221.24
2024-10-27 | ITM 09-USINA DE BLENDAGEM SINTER FEED ESPECIAL | 0 | 24 | 705.58
2024-10-27 | ITM 02 PRINCIPAL-PATIO MANGABA[PILHA OVER] OVER | 0 | 3 | 84.52
2024-10-27 | ITM 02 NOVA[B]-USINA DE BLENDAGEM SINTER FEED ESPECIAL | 2 | 32 | 988.68 | [6 empty] | 57.85 | 14.84 | 0.51 | 0.03 | 0.21 | 2.03
2024-10-27 | scalper 2 fino |  |  | 8968.02
2024-10-27 | CAVA SAMAMBAIA BAIXO-ITM 09 ROM FERROMAR | 0 | 1 | 60.09
2024-10-27 | ITM 02 NOVA-PATIO MANGABA[PILHA OVER] OVER | 0 | 31 | 982.28
2024-10-27 | ITM 02 NOVA[B]-PATIO MANGABA[PILHA SILICOSO] SILICOSO | 0 | 27 | 844.48 | [6 empty] | 53.01 | 17.4 | 1.26 | 0.06 | 0.01 | 5.57
2024-10-27 | ITM 02 PRINCIPAL-PATIO MANGABA[PILHA SILICOSO] SILICOSO | 0 | 33 | 991.06
2024-10-27 | CAVA SAMAMBAIA INTERMEDIARIO-ITM 04[ESTOQUE ROM] ROM FERROMAR | 0 | 31 | 1425.14
2024-10-27 | DESAGUAMENTO DE PRODUTO ITM 8-USINA DE BLENDAGEM PELLET FEED | 0 | 98 | 3032.69
2024-10-27 | PRAÇA DA 11-OFICINAS-ESCRITORIOS ITAMINAS[LAVADOR] FORRO OVER | 0 | 1 | 32.39
2024-10-27 | ITM 08-PILHA B02 REJEITO DESAGUADO | 0 | 21 | 657.88
2024-10-27 | PDE SAMPAIO-ITM 04[ESTOQUE ROM] FINOS | 0 | 50 | 2526.18
2024-10-27 | SUMPAO-ITM 02 PRINCIPAL SINTER COMUM | 0 | 4 | 215.22
2024-10-27 | PATIO B1-ITM 09 SINTER VARGEM GRANDE | 0 | 1 | 42.44
2024-10-27 | PATIO B1-ITM 08 SINTER TIG | 0 | 45 | 2444.32
2024-10-27 | PRAÇA DA 11-CAVA CARRAPATO 5960 ALTO FORRO HEMATITINHA | 0 | 1 | 47.77
2024-10-27 | alimentacao_itm09_a |  |  | 3200 | [6 empty] | 61.32 | 3.43 | 2.05 | 0.06 | 0.11 | 6.63
2024-10-27 | ITM 02 NOVA[A]-USINA DE BLENDAGEM SINTER FEED ESPECIAL | 2 | 32 | 1022.57 | [6 empty] | 58.09 | 15.16 | 0.61 | 0.03 | 0.14 | 1.05
2024-10-27 | SUMPAO-ITM 08 SINTER COMUM | 0 | 65 | 3482.08
2024-10-27 | ITM 04[SUBPRODUTO]-ITM 08 SINTER ITM04 BLEND | 0 | 14 | 2975.64
2024-10-27 | ITM 09-ITM 04[ESTOQUE ROM] OVER | 0 | 1 | 45.38
2024-10-27 | ITM 08-PATIO MANGABA[PILHA OVER] OVER | 0 | 21 | 631.52
2024-10-27 | PRAÇA DA 11-CAVA CARRAPATO 5960 ALTO ESTERIL FRANCO | 0 | 5 | 225.88
2024-10-27 | VALE 4757 ÍNDIA-ITM 09 ROM ATERRO | 0 | 27 | 1199.1
2024-10-27 | CAVA SAMAMBAIA INTERMEDIARIO-CAVA CARRAPATO 5960 ALTO ESTERIL FRANCO | 0 | 1 | 28.22
2024-10-27 | COMPLEXO DE FILTRAGEM-PILHA B02 REJEITO FILTRADO | 0 | 36 | 1568.1
2024-10-27 | PILHA B02-PILHA B02 REJEITO TRATADO | 0 | 7 | 301.9
2024-10-27 | PILHAO - PDE MANGABA-ITM 09 MATERIAL PILHAO ESPECIAL | 9 | 41 | 2164.12
2024-10-27 | ITM 04[SUBPRODUTO]-ITM 02 PRINCIPAL SINTER ITM04 BLEND |  |  | 1435.1
2024-10-27 | ITM 09-ITM 09 ESTERIL FRANCO | 39 | 3 | 86.61
2024-10-27 | ITM 02 NOVA[A]-PATIO MANGABA[PILHA SILICOSO] SILICOSO | 0 | 28 | 932.14 | [6 empty] | 52.71 | 18.67 | 1.23 | 0.06 | 0.03 | 4.74
2024-10-27 | PATIO B1-ITM 08 SINTER VARGEM GRANDE | 0 | 18 | 841.28
2024-10-27 | ITM 02 PRINCIPAL-USINA DE BLENDAGEM SINTER FEED ESPECIAL | 3 | 36 | 1104.4 | [6 empty] | 59.07 | 12.04 | 0.74 | 0.03 | 0.12 | 2.89
2024-10-27 | VALE 4757-ITM 09 ROM ATERRO | 0 | 11 | 450.05
2024-10-27 | ITM 09-PATIO DE PRODUTOS PELLET FEED | 0 | 174 | 5289.55
2024-10-27 | ITM 04[SUBPRODUTO]-ITM 02 NOVA SINTER ITM04 BLEND | 0 | 20 | 11610.33
2024-10-27 | CAVA SAMAMBAIA BAIXO-CAVA CARRAPATO 5960 ALTO ESTERIL FRANCO | 0 | 2 | 76.29
2024-10-27 | Over Reprocesso |  |  | 2944
2024-10-27 | Filtro 02 |  |  | 2991.1
2024-10-27 | alimentacao_itm09_c |  |  | 3305 | [6 empty] | 60.17 | 3.16 | 2.48 | 0.07 | 0.05 | 7.95
2024-10-27 | PFF Pilhão
2024-10-27 | Alimentação Gobal ITM 02 B |  |  | 5026 | [6 empty] | 50.80584 | 21.36018 | 1.416748 | 0.08281937 | 0.06114456 | 4.570062 | 0.6232519 | 6555.48
2024-10-27 | PILHAO - PDE MANGABA-ITM 04[ESTOQUE ROM] MATERIAL PILHAO | 10 | 26 | 1235.97
2024-10-27 | Hematitinha Complemento ITM 09 A
2024-10-27 | Sinter Sarzedo |  |  | 5994.58
2024-10-27 | scalper 1 over |  |  | 3165.9
2024-10-27 | PRAÇA DA 11-CAVA CARRAPATO 3035 BAIXO OVER | 0 | 2 | 109.44
2024-10-27 | Alimentação Gobal ITM 02 Principal |  |  | 0 | [6 empty] | 51.68254 | 21.73086 | 0.8434603 | 0.04284762 | 0.1419365 | 3.661778 | 1.19 | 4388.9
2024-10-27 | scalper 1 fino |  |  | 3393.68
2024-10-27 | Alimentação Seca ITM 08 AB | [9 empty] | 53.46809 | 17.72235 | 1.826859 | 0.06573298 | 0.2632372 | 3.386836 | 0.6297379
2024-10-27 | Hematitinha Especial ITM 09 C
2024-10-27 | alimentacao_itm09_d |  |  | 1460 | [6 empty] | 60.17 | 3.16 | 2.48 | 0.07 | 0.05 | 7.95
2024-10-27 | Rejeito Desaguado |  |  | 3603.82 | [6 empty] | 37.19 | 41.81 | 0.76 | 0.08 | 0.12 | 3.78
2024-10-27 | scalper 2 over |  |  | 6787.9
2024-10-27 | Filtro 03 |  |  | 1820
2024-10-27 | Sinter Blendagem ITM 09 D
2024-10-27 | Alimentação Gobal ITM 02 A |  |  | 4889 | [6 empty] | 50.80584 | 21.36018 | 1.416748 | 0.08281937 | 0.06114456 | 4.570062 | 0.6232519 | 6555.48
2024-10-27 | PFF Abobora
2024-10-27 | PATIO DE PRODUTOS-PLATAFORMA TERMINAL-SARZEDO[PILHA 6] PELLET FEED | 31 | 32 | 758.49
2024-10-27 | Sinter Aboboras
2024-10-27 | Filtro 01 |  |  | 585.27
2024-10-27 | Sinter Terceiros Vargem Grande
2024-10-27 | Sinter Blendagem ITM 09 B
2024-10-27 | Hematitinha Especial ITM 09 A |  |  | 867.6 | [6 empty] | 59.28 | 5.8 | 2.54 | 0.06 | 0.2 | 6.669
2024-10-27 | Filtro 04 |  |  | 1365.63
2024-10-27 | Sinter Blendagem ITM 09 C
2024-10-27 | Sinter Blendagem ITM 09 A |  |  | 1605
2024-10-27 | Sinter Terceiros TIG
2024-10-27 | Média Filtro |  |  | 5884.42
2024-10-27 | Hematitinha Especial ITM 09 B
2024-10-27 | Alimentação Seca ITM 08 C |  |  | 8569 | [6 empty] | 53.46809 | 17.72235 | 1.826859 | 0.06573298 | 0.2632372 | 3.386836 | 0.6297379 | 7143.16
2024-10-27 | Hematitinha Especial ITM 09 D
2024-10-27 | Over Descarte |  |  | 325.13
2024-10-27 | PFF Curva do Joelho
2024-10-27 | Feijãozinho ITM 02 Principal |  |  | 2056.56 | [6 empty] | 49.5 | 23.69 | 0.78 | 0.07 | 0.06 | 4.4
2024-10-27 | PFF Antenas
2024-10-27 | alimentacao_itm09_b |  |  | 3865 | [6 empty] | 60.17 | 3.16 | 2.48 | 0.07 | 0.05 | 7.95
2024-10-27 | Rejeito Filtrado |  |  | 6762 | [6 empty] | 30.75 | 41.82 | [5 empty] | 18 | 325
2024-10-28 | ITM 02 NOVA[B]-PATIO MANGABA[PILHA SILICOSO] SILICOSO | 0 | 13 | 396.05 | [6 empty] | 50.22 | 22.17
2024-10-28 | SUMPAO-ITM 02 NOVA[B] SINTER COMUM | 0 | 6 | 297.95
2024-10-28 | PATIO DE PRODUTOS-PLATAFORMA TERMINAL-SARZEDO[PILHA 7] PELLET FEED | 31 | 474 | 11995.93
2024-10-28 | PILHAO - PDE MANGABA-ITM 04[ESTOQUE ROM] MATERIAL PILHAO | 10 | 20 | 1015.64
2024-10-28 | Filtro 04 |  |  | 1560
2024-10-28 | ITM 02 NOVA-PATIO MANGABA[PILHA OVER] OVER | 0 | 30 | 905.23
2024-10-28 | PRAÇA DA 11-CAVA CARRAPATO 5960 ALTO FORRO HEMATITINHA | 0 | 21 | 825.11
2024-10-28 | ITM 09-PLATAFORMA TERMINAL-SARZEDO[PILHA 4] SINTER FEED ESPECIAL | 31 | 17 | 532.09
2024-10-28 | ITM 04[SUBPRODUTO]-SUMPAO OVER | 0 | 4 | 196.78
2024-10-28 | PRAÇA DA 11-OFICINAS-ESCRITORIOS ITAMINAS[LAVADOR] FORRO OVER | 0 | 21 | 919.34
2024-10-28 | ITM 02 NOVA[A]-USINA DE BLENDAGEM SINTER FEED ESPECIAL | 2 | 32 | 1030.11 | [6 empty] | 59.94 | 12.58 | 0.47 | 0.02 | 0.02 | 1.15
2024-10-28 | DESAGUAMENTO DE PRODUTO ITM 8-PATIO DE PRODUTOS PELLET FEED | 39 | 133 | 4114.99 | [6 empty] | 61.99 | 8.17 | 0.53 | 0.04 | 0.05 | 1.96
2024-10-28 | Alimentação Gobal ITM 02 B |  |  | 4779 | [6 empty] | 50.7912 | 23.73455 | 0.9082348 | 0.03200208 | 0.1327519 | 2.949896 | 1.077186 | 4886.035
2024-10-28 | ITM 04[SUBPRODUTO]-PATIO DE PRODUTOS SINTER FEED ESPECIAL | 0 | 118 | 3450.17
2024-10-28 | ITM 02 PRINCIPAL-PATIO MANGABA[PILHA SILICOSO] SILICOSO | 0 | 26 | 796.85 | [6 empty] | 50 | 22.99
2024-10-28 | ITM 09-USINA DE BLENDAGEM SINTER FEED ESPECIAL | 0 | 50 | 1579.36
2024-10-28 | PATIO MANGABA[PILHA 1]-USINA DE BLENDAGEM SILICOSO | 0 | 19 | 1047.96
2024-10-28 | COMPLEXO DE FILTRAGEM-PILHA B02 REJEITO FILTRADO | 0 | 26 | 1123.03
2024-10-28 | VALE 4757-ITM 09 ROM ATERRO | 0 | 13 | 532.55
2024-10-28 | SUMPAO-ITM 02 PRINCIPAL SINTER COMUM | 0 | 6 | 317.06
2024-10-28 | ITM 09-ITM 04[ESTOQUE ROM] OVER | 0 | 3 | 156.18
2024-10-28 | ITM 09-PATIO DE PRODUTOS PELLET FEED | 0 | 102 | 2939.51
2024-10-28 | ITM 02 NOVA[B]-USINA DE BLENDAGEM SINTER FEED ESPECIAL | 2 | 35 | 1102.94 | [6 empty] | 59.85 | 12.68 | 0.53 | 0.03 | 0.04 | 1.2
2024-10-28 | PATIO DE PRODUTOS-PATIO MANGABA[PILHA 1] SINTER FEED ESPECIAL | 0 | 8 | 230.43
2024-10-28 | ITM 08-PATIO MANGABA[PILHA OVER] OVER | 0 | 29 | 865.59
2024-10-28 | ITM 04[SUBPRODUTO]-ITM 08 SINTER ITM04 BLEND | 0 | 5 | 933.3
2024-10-28 | CAVA SAMAMBAIA INTERMEDIARIO-ITM 04[ESTOQUE ROM] ROM FERROMAR | 0 | 25 | 1218.03
2024-10-28 | ITM 08-PILHA B02 REJEITO DESAGUADO | 0 | 15 | 581.46
2024-10-28 | ITM 04[SUBPRODUTO]-ITM 02 NOVA SINTER ITM04 BLEND | 0 | 15 | 6220.44
2024-10-28 | PDE SAMPAIO-ITM 04[ESTOQUE ROM] FINOS | 0 | 51 | 2598.88
2024-10-28 | ITM 04[SUBPRODUTO]-USINA DE BLENDAGEM SINTER FEED ESPECIAL | 0 | 16 | 471.13
2024-10-28 | PATIO DE PRODUTOS-PLATAFORMA TERMINAL-SARZEDO[PILHA 4] SINTER FEED ESPECIAL | 31 | 242 | 6209.54
2024-10-28 | Hematitinha Especial ITM 09 B
2024-10-28 | Over Reprocesso |  |  | 2656
2024-10-28 | ITM 09-PATIO DE PRODUTOS SINTER FEED ESPECIAL | 0 | 7 | 228.23
2024-10-28 | ITM 02 PRINCIPAL-USINA DE BLENDAGEM SINTER FEED ESPECIAL | 3 | 24 | 728.3 | [6 empty] | 60.43 | 12.15 | 0.35 | 0.02 | 0.04 | 1.13
2024-10-28 | ITM 02 PRINCIPAL-PATIO MANGABA[PILHA OVER] OVER | 0 | 2 | 78.26
2024-10-28 | PILHA B02-PILHA B02 REJEITO TRATADO | 0 | 4 | 164.81
2024-10-28 | Feijãozinho ITM 02 Principal |  |  | 694.43
2024-10-28 | PILHAO - PDE MANGABA-PATIO MANGABA[PILHA 1] ESTERIL FRANCO | 0 | 12 | 486.58
2024-10-28 | PATIO DE PRODUTOS-PLATAFORMA TERMINAL-SARZEDO[PILHA 5] SINTER FEED ESPECIAL | 31 | 78 | 1873.11
2024-10-28 | ITM 09-PATIO MANGABA[PILHA 1] ROM ATERRO | 0 | 1 | 45.37
2024-10-28 | CAVA SAMAMBAIA BAIXO-ITM 04[ESTOQUE ROM] ROM FERROMAR | 0 | 54 | 2713.94
2024-10-28 | Sinter Blendagem ITM 09 A |  |  | 1946
2024-10-28 | PRAÇA DA 11-CAVA CARRAPATO 5960 ALTO ESTERIL FRANCO | 0 | 1 | 40.48
2024-10-28 | Sinter Blendagem ITM 09 C |  |  | 200
2024-10-28 | VALE 4757 ÍNDIA-ITM 09 ROM ATERRO | 0 | 17 | 771.43
2024-10-28 | alimentacao_itm09_a |  |  | 3200 | [6 empty] | 58.96 | 7.42 | 1.93 | 0.06 | 0.21 | 6.17
2024-10-28 | Rejeito Desaguado |  |  | 3077.17 | [6 empty] | 40.94 | 34.74 | 0.69 | 0.07 | 0.17 | 5.5
2024-10-28 | Alimentação Seca ITM 08 C |  |  | 5655 | [6 empty] | 51.04296 | 23.3604 | 0.8865452 | 0.03114999 | 0.1226817 | 2.992501 | 1.112819 | 1669.32
2024-10-28 | scalper 2 fino |  |  | 120.95
2024-10-28 | Rejeito Filtrado |  |  | 5940 | [6 empty] | 31.52 | 42.85 | [6 empty] | 250 | 17
2024-10-28 | SCALPER 2-ITM 08 FINOS SCALPER | 0 | 2 | 122.95
2024-10-28 | ITM 04[SUBPRODUTO]-ITM 02 PRINCIPAL SINTER ITM04 BLEND | 0 | 2 | 1021.86
2024-10-28 | Hematitinha Especial ITM 09 A |  |  | 1011.23 | [6 empty] | 60.27 | 5.9 | 1.39 | 0.06 | 0.14 | 6.44
2024-10-28 | Média Filtro |  |  | 5886.42
2024-10-28 | Sinter Sarzedo |  |  | 5279.19
2024-10-28 | ITM 04[SUBPRODUTO]-ITM 04[ESTOQUE ROM] HEMATITINHA COMUM | 0 | 3 | 87.67
2024-10-28 | Hematitinha Especial ITM 09 C
2024-10-28 | PRAÇA DA 11-CAVA CARRAPATO 3035 BAIXO OVER | 0 | 1 | 43.33
2024-10-28 | PFF Pilhão
2024-10-28 | Sinter Aboboras
2024-10-28 | Over Descarte |  |  | 156.18
2024-10-28 | Filtro 03 |  |  | 1440
2024-10-28 | PRAÇA DA 11-PILHA B02 FORRO HEMATITINHA | 0 | 22 | 1002.13
2024-10-28 | Hematitinha Complemento ITM 09 A
2024-10-28 | Sinter Terceiros Vargem Grande
2024-10-28 | PFF Antenas
2024-10-28 | Sinter Terceiros TIG
2024-10-28 | PFF Abobora
2024-10-28 | alimentacao_itm09_c |  |  | 3246 | [6 empty] | 58.8 | 6.94 | 1.47 | 0.05 | 0.11 | 7.31
2024-10-28 | SUMPAO-ITM 08 SINTER COMUM | 0 | 34 | 1806.16
2024-10-28 | PRAÇA DA 11-SUMPAO ESTERIL FRANCO | 0 | 2 | 85.43
2024-10-28 | Sinter Blendagem ITM 09 B
2024-10-28 | Sinter Blendagem ITM 09 D
2024-10-28 | Alimentação Gobal ITM 02 A |  |  | 4297 | [6 empty] | 50.7912 | 23.73455 | 0.9082348 | 0.03200208 | 0.1327519 | 2.949896 | 1.077186 | 4886.035
2024-10-28 | Hematitinha Especial ITM 09 D
2024-10-28 | PFF Curva do Joelho
2024-10-28 | Filtro 02 |  |  | 1860
2024-10-28 | Filtro 01 |  |  | 1080
2024-10-28 | alimentacao_itm09_b |  |  | 3402 | [6 empty] | 58.8 | 6.94 | 1.47 | 0.05 | 0.11 | 7.31
2024-10-28 | ITM 02 NOVA[A]-PATIO MANGABA[PILHA SILICOSO] SILICOSO | 0 | 20 | 595.27 | [6 empty] | 51.42 | 21.96
2024-10-28 | Alimentação Seca ITM 08 AB | [9 empty] | 51.04296 | 23.3604 | 0.8865452 | 0.03114999 | 0.1226817 | 2.992501 | 1.112819
2024-10-28 | PLATAFORMA TERMINAL-SARZEDO[PILHA 5]-PATIO B1 SINTER FEED ESPECIAL | 0 | 3 | 159.5
2024-10-28 | alimentacao_itm09_d |  |  | 1269 | [6 empty] | 58.8 | 6.94 | 1.47 | 0.05 | 0.11 | 7.31
2024-10-28 | Alimentação Gobal ITM 02 Principal |  |  | 1810 | [6 empty] | 51.9146 | 22.06501 | 0.8114498 | 0.02819981 | 0.08781596 | 3.140009 | 1.23619 | 3512.85
2024-10-29 | Sinter Sarzedo |  |  | 970.1
2024-10-29 | ITM 04[SUBPRODUTO]-USINA DE BLENDAGEM SINTER FEED ESPECIAL | 0 | 36 | 1112.98
2024-10-29 | ITM 02 NOVA[B]-USINA DE BLENDAGEM SINTER FEED ESPECIAL | 2 | 30 | 971.57 | [6 empty] | 54.79 | 19.18 | 0.57 | 0.04 | 0.09 | 1.25
2024-10-29 | Hematitinha Complemento ITM 09 A
2024-10-29 | SUMPAO-ITM 02 PRINCIPAL SINTER COMUM | 0 | 13 | 724.73
2024-10-29 | PLATAFORMA TERMINAL-SARZEDO[PILHA 5]-PATIO B1 SINTER FEED ESPECIAL | 0 | 7 | 358.93
2024-10-29 | Over Reprocesso |  |  | 4812.58
2024-10-29 | ITM 04[SUBPRODUTO]-ITM 02 PRINCIPAL SINTER ITM04 BLEND | 0 | 3 | 2199.73
2024-10-29 | Sinter Blendagem ITM 09 C |  |  | 1402
2024-10-29 | ITM 08-PATIO MANGABA[PILHA OVER] OVER | 0 | 38 | 1228.3
2024-10-29 | CAVA SAMAMBAIA BAIXO-ITM 09 ROM FERROMAR | 0 | 19 | 1065.5
2024-10-29 | Hematitinha Especial ITM 09 C
2024-10-29 | ITM 02 PRINCIPAL-USINA DE BLENDAGEM SINTER FEED ESPECIAL | 3 | 24 | 727.63 | [6 empty] | 54.33 | 20.65 | 0.1 | 0.02 | 0.06 | 1.25
2024-10-29 | CAVA SAMAMBAIA BAIXO-SUMPAO ESTERIL FRANCO | 0 | 2 | 86.5
2024-10-29 | ITM 09-ITM 04[ESTOQUE ROM] OVER | 0 | 2 | 95.64
2024-10-29 | PRAÇA DA 11-PILHA B02 FORRO HEMATITINHA | 0 | 1 | 44.02
2024-10-29 | ITM 02 NOVA[A]-PATIO MANGABA[PILHA SILICOSO] SILICOSO | 0 | 18 | 515.21 | [6 empty] | 47.01 | 26.36 | 1.09 | 0.06 | 0.13 | 4.61
2024-10-29 | PDE SAMPAIO-ITM 04[ESTOQUE ROM] FINOS | 0 | 10 | 529.84
2024-10-29 | COMPLEXO DE FILTRAGEM-PILHA B02 REJEITO FILTRADO | 0 | 32 | 1404.04
2024-10-29 | Hematitinha Especial ITM 09 D
2024-10-29 | ITM 08-PILHA B02 REJEITO DESAGUADO | 0 | 13 | 551.9
2024-10-29 | ITM 02 NOVA[B]-PATIO MANGABA[PILHA SILICOSO] SILICOSO | 0 | 15 | 468.62 | [6 empty] | 45.27 | 28.66 | 1 | 0.06 | 0.27 | 5.06
2024-10-29 | ITM 04[SUBPRODUTO]-ITM 02 NOVA SINTER ITM04 BLEND | 0 | 4 | 2547.41
2024-10-29 | ITM 02 PRINCIPAL-PATIO MANGABA[PILHA SILICOSO] SILICOSO | 0 | 18 | 523.13 | [6 empty] | 46.67 | 27.64 | 0.84 | 0.05 | 0.12 | 4.4
2024-10-29 | ITM 04[SUBPRODUTO]-ITM 08 SINTER ITM04 BLEND | 0 | 3 | 252.64
2024-10-29 | Over Descarte |  |  | 95.64
2024-10-29 | PATIO DE PRODUTOS-PLATAFORMA TERMINAL-SARZEDO[PILHA 7] PELLET FEED | 31 | 474 | 12300.48
2024-10-29 | ITM 02 PRINCIPAL-ITM 02 PRINCIPAL SINTER COMUM | 0 | 2 | 49.44
2024-10-29 | PATIO MANGABA[PILHA 1]-USINA DE BLENDAGEM SILICOSO | 0 | 20 | 926.54
2024-10-29 | Sinter Terceiros Vargem Grande
2024-10-29 | CAVA SAMAMBAIA BAIXO-CAVA CARRAPATO 3035 ALTO ESTERIL FRANCO | 0 | 2 | 97.28
2024-10-29 | CAVA SAMAMBAIA BAIXO-ITM 04[ESTOQUE ROM] ROM FERROMAR | 0 | 15 | 833.87
2024-10-29 | PILHAO - PDE MANGABA-ITM 04[ESTOQUE ROM] MATERIAL PILHAO | 10 | 23 | 1167.23
2024-10-29 | ITM 02 NOVA-PATIO MANGABA[PILHA OVER] OVER | 0 | 47 | 1391.42
2024-10-29 | ITM 02 PRINCIPAL-PATIO MANGABA[PILHA OVER] OVER | 0 | 5 | 206.42
2024-10-29 | Filtro 04 |  |  | 759.18
2024-10-29 | CAVA SAMAMBAIA INTERMEDIARIO-ITM 04[ESTOQUE ROM] ROM FERROMAR | 0 | 8 | 378.61
2024-10-29 | SUMPAO-ITM 08 SINTER COMUM | 0 | 11 | 551.29
2024-10-29 | PATIO DE PRODUTOS-PLATAFORMA TERMINAL-SARZEDO[PILHA 4] SINTER FEED ESPECIAL | 31 | 139 | 3752.01
2024-10-29 | Sinter Blendagem ITM 09 A |  |  | 2459
2024-10-29 | DESAGUAMENTO DE PRODUTO ITM 8-PATIO DE PRODUTOS PELLET FEED | 39 | 103 | 3235.29 | [6 empty] | 62.19 | 7.93 | 0.64 | 0.05 | 0.13 | 1.99
2024-10-29 | alimentacao_itm09_b |  |  | 4616 | [6 empty] | 58.39691 | 7.041816
2024-10-29 | ITM 04[SUBPRODUTO]-ITM 04[SUBPRODUTO] OVER | 2 | 3 | 129.55
2024-10-29 | ITM 02 NOVA[A]-USINA DE BLENDAGEM SINTER FEED ESPECIAL | 2 | 27 | 892.29 | [6 empty] | 54.3 | 19.97 | 0.53 | 0.04 | 0.1 | 1.26
2024-10-29 | PFF Pilhão
2024-10-29 | alimentacao_itm09_a |  |  | 3437 | [6 empty] | 58.39691 | 7.041816
2024-10-29 | Alimentação Gobal ITM 02 B |  |  | 3592 | [6 empty] | 50.36888 | 24.12827 | 0.2936742 | 0.0104676 | 0.05233798 | 0.799608 | 1.108585 | 4380.49
2024-10-29 | ITM 04[SUBPRODUTO]-ITM 04[ESTOQUE ROM] HEMATITINHA ESPECIAL | 0 | 3 | 149.72
2024-10-29 | alimentacao_itm09_d |  |  | 1793 | [6 empty] | 58.39691 | 7.041816
2024-10-29 | Sinter Blendagem ITM 09 B |  |  | 2316
2024-10-29 | Feijãozinho ITM 02 Principal |  |  | 979.26 | [6 empty] | 49.34 | 27.79 |  |  |  | 4.1
2024-10-29 | Filtro 03 |  |  | 1391.72
2024-10-29 | Alimentação Gobal ITM 02 A |  |  | 3634 | [6 empty] | 50.36888 | 24.12827 | 0.2936742 | 0.0104676 | 0.05233798 | 0.799608 | 1.108585 | 4380.49
2024-10-29 | PRAÇA DA 11-CAVA CARRAPATO 3035 BAIXO OVER | 0 | 2 | 95.63
2024-10-29 | Sinter Blendagem ITM 09 D
2024-10-29 | VALE 4757 ÍNDIA-ITM 09 ROM ATERRO | 0 | 18 | 812.59
2024-10-29 | PILHAO - PDE MANGABA-SUMPAO ESTERIL PILHAO | 0 | 9 | 484.89
2024-10-29 | Alimentação Gobal ITM 02 Principal |  |  | 1379 | [6 empty] | 50.26701 | 24.31106 | 0.3898301 | 0.01389493 | 0.06947466 | 1.061418 | 1.081928 | 5699.22
2024-10-29 | alimentacao_itm09_c |  |  | 2208 | [6 empty] | 58.39691 | 7.041816
2024-10-29 | ITM 09-PATIO DE PRODUTOS SINTER FEED ESPECIAL | 0 | 31 | 941.32
2024-10-29 | PFF Antenas
2024-10-29 | SUMPAO-ITM 02 NOVA[A] SINTER COMUM | 0 | 1 | 46.26
2024-10-29 | SUMPAO-ITM 02 NOVA[B] SINTER COMUM | 0 | 1 | 28.91
2024-10-29 | Rejeito Desaguado |  |  | 1839.49 | [6 empty] | 39.86 | 36.2 |  |  |  | 4.1
2024-10-29 | Hematitinha Especial ITM 09 A |  |  | 370
2024-10-29 | PATIO DE PRODUTOS-PATIO MANGABA[PILHA 1] SINTER FEED ESPECIAL | 0 | 5 | 164.97
2024-10-29 | Alimentação Seca ITM 08 C |  |  | 5137 | [6 empty] | 50.46823 | 23.95001 | 0.1998985 | 0.007125094 | 0.03562547 | 0.544278 | 1.134583 | 1276.48
2024-10-29 | Rejeito Filtrado |  |  | 4365 | [6 empty] | 35.1 | 40.62 | [6 empty] | 275 | 18
2024-10-29 | Filtro 02 |  |  | 2087.58
2024-10-29 | PILHAO - PDE MANGABA-PATIO MANGABA[PILHA 1] ESTERIL FRANCO | 0 | 15 | 780.81
2024-10-29 | VALE 4757 ÍNDIA-ITM 04[ESTOQUE ROM] ROM ATERRO | 0 | 4 | 176.16
2024-10-29 | PATIO MANGABA[SILICOSO]-ACESSO PORTARIA ITAMINAS SILICOSO | 39 | 2 | 92.09
2024-10-29 | Hematitinha Especial ITM 09 B
2024-10-29 | Alimentação Seca ITM 08 AB | [9 empty] | 50.46823 | 23.95001 | 0.1998985 | 0.007125094 | 0.03562547 | 0.544278 | 1.134583
2024-10-29 | Filtro 01 |  |  | 126.52
2024-10-29 | Média Filtro |  |  | 5833.95
2024-10-29 | PILHAO - PDE MANGABA-PARQUE CACHOEIRA ESTERIL FRANCO | 35 | 4 | 177.25
2024-10-29 | PFF Abobora
2024-10-29 | PLATAFORMA TERMINAL-SARZEDO[VAGAO]-PATIO B1 FINO FXTS TAS | 0 | 446 | 12087.83
2024-10-29 | Sinter Terceiros TIG
2024-10-29 | ITM 04[SUBPRODUTO]-PATIO DE PRODUTOS SINTER FEED ESPECIAL | 0 | 109 | 3314.35
2024-10-29 | PFF Curva do Joelho
2024-10-29 | PILHA B02-PILHA B02 REJEITO TRATADO | 0 | 7 | 293.14
2024-10-29 | Sinter Aboboras
2024-10-29 | VALE 4757-ITM 09 ROM ATERRO | 0 | 27 | 1137.69
2024-10-29 | ITM 09-PLATAFORMA TERMINAL-SARZEDO[PILHA 4] SINTER FEED ESPECIAL | 31 | 1 | 28.76
2024-10-30 | Média Filtro |  |  | 5802.22
2024-10-30 | ITM 02 NOVA[A]-PATIO MANGABA[PILHA SILICOSO] SILICOSO | 0 | 26 | 745.32 | [6 empty] | 47.39 | 25.31 | 1.22 | 8 | 0.15 | 5.09
2024-10-30 | CAVA PAIOL-ITM 02 PRINCIPAL SINTER COMUM | 0 | 4 | 124.75
2024-10-30 | PILHAO - PDE MANGABA-PARQUE CACHOEIRA ESTERIL FRANCO | 35 | 4 | 178.87
2024-10-30 | PILHAO - PDE MANGABA-PATIO MANGABA[PILHA 1] ESTERIL FRANCO | 0 | 8 | 402.83
2024-10-30 | CAVA SAMAMBAIA BAIXO-ITM 04[ESTOQUE ROM] ROM FERROMAR | 0 | 18 | 979.98
2024-10-30 | DESAGUAMENTO DE PRODUTO ITM 8-PATIO DE PRODUTOS PELLET FEED | 39 | 153 | 4867.8 | [6 empty] | 62 | 8 | 0.54 | 0.05 | 0.09 | 1.94
2024-10-30 | DESAGUAMENTO DE PRODUTO ITM 8-ITM 08 SINTER COMUM | 0 | 12 | 370.9
2024-10-30 | ITM 02 NOVA[B]-USINA DE BLENDAGEM SINTER FEED ESPECIAL | 2 | 36 | 1152.74 | [6 empty] | 57.23 | 15.66 | 0.53 | 0.04 | 0.09 | 1.33
2024-10-30 | CAVA SAMAMBAIA BAIXO-ITM 09 ROM FERROMAR | 0 | 42 | 2066.54
2024-10-30 | ITM 04[SUBPRODUTO]-ITM 02 NOVA SINTER ITM04 BLEND | 0 | 38 | 4642.31
2024-10-30 | ITM 02 NOVA-PATIO MANGABA[PILHA OVER] OVER | 0 | 45 | 1388.17
2024-10-30 | ITM 02 PRINCIPAL-PATIO MANGABA[PILHA OVER] OVER | 0 | 3 | 88.71
2024-10-30 | CAVA SAMAMBAIA BAIXO-SUMPAO ESTERIL FRANCO | 0 | 4 | 171.82
2024-10-30 | PILHAO - PDE MANGABA-ITM 04[ESTOQUE ROM] MATERIAL PILHAO | 10 | 36 | 1855.2
2024-10-30 | SUMPAO-ITM 08 SINTER COMUM | 0 | 2 | 88.83
2024-10-30 | Filtro 04 |  |  | 829.94
2024-10-30 | VALE 4757-ITM 04[ESTOQUE ROM] ROM ATERRO | 0 | 4 | 175.22
2024-10-30 | ITM 09-PATIO DE PRODUTOS SINTER FEED ESPECIAL | 0 | 46 | 1544.24
2024-10-30 | CAVA PAIOL-ITM 02 NOVA[A] SINTER COMUM | 0 | 3 | 96.49
2024-10-30 | CAVA PAIOL-ITM 08 SINTER COMUM | 0 | 2 | 69.7
2024-10-30 | COMPLEXO DE FILTRAGEM-PILHA B02 REJEITO FILTRADO | 0 | 36 | 1600.69
2024-10-30 | ITM 04[SUBPRODUTO]-ITM 09 HEMATITINHA COMUM | 5 | 10
2024-10-30 | PATIO DE PRODUTOS-PLATAFORMA TERMINAL-SARZEDO[PILHA 4] SINTER FEED ESPECIAL | 31 | 236 | 6099.2
2024-10-30 | PATIO MANGABA[PILHA 1]-USINA DE BLENDAGEM SILICOSO | 0 | 3 | 131.92
2024-10-30 | PILHA B02-PILHA B02 REJEITO TRATADO | 0 | 9 | 401.88
2024-10-30 | ITM 08-PILHA B02 REJEITO DESAGUADO | 0 | 37 | 1598.6
2024-10-30 | ITM 04[SUBPRODUTO]-ITM 02 PRINCIPAL SINTER ITM04 BLEND | 0 | 26 | 2755.96
2024-10-30 | ITM 02 NOVA[A]-USINA DE BLENDAGEM SINTER FEED ESPECIAL | 2 | 36 | 1201.17 | [6 empty] | 57.8 | 14.94 | 0.46 | 0.04 | 0.09 | 1.35
2024-10-30 | ITM 04[SUBPRODUTO]-ITM 08 SINTER ITM04 BLEND | 0 | 21 | 245.1
2024-10-30 | SUMPAO-ITM 02 PRINCIPAL SINTER COMUM | 0 | 1 | 47.32
2024-10-30 | PATIO DE PRODUTOS-PLATAFORMA TERMINAL-SARZEDO[PILHA 6] PELLET FEED | 31 | 209 | 5125.64
2024-10-30 | ITM 08-PATIO MANGABA[PILHA OVER] OVER | 0 | 27 | 956.67
2024-10-30 | ITM 09-PATIO DE PRODUTOS PELLET FEED | 0 | 98 | 3050.94
2024-10-30 | ITM 02 PRINCIPAL-PATIO MANGABA[PILHA SILICOSO] SILICOSO | 0 | 32 | 920.38 | [6 empty] | 46.55 | 27.22 | 0.88 | 0.06 | 0.13 | 4.92
2024-10-30 | PATIO DE PRODUTOS-PLATAFORMA TERMINAL-SARZEDO[PILHA 7] PELLET FEED | 31 | 372 | 9385.84
2024-10-30 | PILHAO - PDE MANGABA-CAVA SAMAMBAIA INTERMEDIARIO[BOLO DE NOIVA] ESTERIL FRANCO | 0 | 1 | 51.96
2024-10-30 | ITM 02 PRINCIPAL-USINA DE BLENDAGEM SINTER FEED ESPECIAL | 3 | 36 | 1123.1 | [6 empty] | 55.89 | 16.97 | 0.47 | 0.04 | 0.08 | 1.7
2024-10-30 | CAVA SAMAMBAIA INTERMEDIARIO-ITM 04[ESTOQUE ROM] ROM FERROMAR | 0 | 13 | 564.09
2024-10-30 | ITM 02 NOVA[B]-PATIO MANGABA[PILHA SILICOSO] SILICOSO | 0 | 21 | 626.91 | [6 empty] | 46.01 | 27.66 | 1.09 | 0.06 | 0.1 | 4.97
2024-10-30 | SUMPAO-ITM 02 NOVA[A] SINTER COMUM | 0 | 2 | 92.59
2024-10-30 | PDE SAMPAIO-ITM 04[ESTOQUE ROM] FINOS | 0 | 39 | 2008.74
2024-10-30 | PILHAO - PDE MANGABA-SUMPAO ESTERIL PILHAO | 0 | 1 | 41.38
2024-10-30 | Sinter Blendagem ITM 09 A |  |  | 2435
2024-10-30 | PFF Curva do Joelho
2024-10-30 | Rejeito Filtrado |  |  | 4882 | [6 empty] | 35.29 | 37.71 | [6 empty] | 290 | 18
2024-10-30 | alimentacao_itm09_a |  |  | 3683 | [6 empty] | 57.64 | 6.14 | 2.48 | 0.07 | 0.16 | 8.17
2024-10-30 | Alimentação Seca ITM 08 AB |  |  | 1053 | [6 empty] | 54.83771 | 15.71977 | 1.988109 | 0.4504515 | 0.1632729 | 2.920552 | 0.7514544
2024-10-30 | Hematitinha Complemento ITM 09 A
2024-10-30 | alimentacao_itm09_b |  |  | 4104 | [6 empty] | 58.51 | 6.69 | 2.42 | 0.08 | 0.15 | 6.46
2024-10-30 | ITM 04[SUBPRODUTO]-PATIO DE PRODUTOS SINTER FEED ESPECIAL | 0 | 2 | 57.64
2024-10-30 | Feijãozinho ITM 02 Principal |  |  | 1908.48 | [6 empty] | 46.34 | 28.53 | 0.79 | 0.06 | 0.1 | 3.99
2024-10-30 | Sinter Blendagem ITM 09 D
2024-10-30 | Alimentação Seca ITM 08 C |  |  | 6939 | [6 empty] | 54.83771 | 15.71977 | 1.988109 | 0.4504515 | 0.1632729 | 2.920552 | 0.7514544 | 4505.19
2024-10-30 | PFF Antenas
2024-10-30 | Sinter Sarzedo |  |  | 4595.18
2024-10-30 | VALE 4757-ITM 09 ROM ATERRO | 0 | 15 | 671.1
2024-10-30 | VALE 4757 ÍNDIA-ITM 09 ROM ATERRO | 0 | 3 | 122.56
2024-10-30 | Alimentação Gobal ITM 02 Principal |  |  | 901 | [6 empty] | 46.79083 | 28.78382 | 0.9024307 | 0.04629194 | 0.1394055 | 3.115073 | 1.333025 | 5860.29
2024-10-30 | Alimentação Gobal ITM 02 B |  |  | 4518 | [6 empty] | 47.34646 | 28.26153 | 0.8561282 | 0.04758841 | 0.1431097 | 2.896525 | 1.283018 | 3541.115
2024-10-30 | alimentacao_itm09_c |  |  | 3860 | [6 empty] | 58.51 | 6.69 | 2.42 | 0.08 | 0.15 | 6.46
2024-10-30 | Filtro 01 |  |  | 585.84
2024-10-30 | Hematitinha Especial ITM 09 C
2024-10-30 | VALE 4757 ÍNDIA-ITM 04[ESTOQUE ROM] ROM ATERRO | 0 | 19 | 783.78
2024-10-30 | Sinter Aboboras
2024-10-30 | PATIO B1-ITM 08 SINTER TIG | 0 | 26 | 1258.46
2024-10-30 | Over Reprocesso |  |  | 3823.26
2024-10-30 | Hematitinha Especial ITM 09 A |  |  | 851 | [6 empty] | 58.63 | 6.38 | 2.58 | 0.13 | 0.22 | 6.26 | 0.91
2024-10-30 | PFF Pilhão
2024-10-30 | Sinter Terceiros Vargem Grande
2024-10-30 | alimentacao_itm09_d |  |  | 1704 | [6 empty] | 56.49 | 12.91 | 2.17 | 0.09 | 0.1 | 3.21
2024-10-30 | Hematitinha Especial ITM 09 B
2024-10-30 | Filtro 02 |  |  | 1806.34
2024-10-30 | Over Descarte
2024-10-30 | PATIO MANGABA[PILHA 1]-ITM 08 SINTER FEED ESPECIAL | 0 | 6 | 340.57
2024-10-30 | Sinter Terceiros TIG
2024-10-30 | Hematitinha Especial ITM 09 D
2024-10-30 | Filtro 03 |  |  | 1659.88
2024-10-30 | PFF Abobora
2024-10-30 | Rejeito Desaguado |  |  | 2693.98 | [6 empty] | 31.46 | 49.22 | 0.78 | 0.07 | 0.19 | 3.77
2024-10-30 | Sinter Blendagem ITM 09 C |  |  | 669
2024-10-30 | CAVA SAMAMBAIA BAIXO-CAVA CARRAPATO 3035 ALTO ESTERIL FRANCO | 0 | 16 | 857.42
2024-10-30 | Sinter Blendagem ITM 09 B |  |  | 903
2024-10-30 | Alimentação Gobal ITM 02 A |  |  | 4399 | [6 empty] | 47.34646 | 28.26153 | 0.8561282 | 0.04758841 | 0.1431097 | 2.896525 | 1.283018 | 3541.115
2024-10-31 | PILHAO - PDE MANGABA-PATIO MANGABA[PILHA 1] ESTERIL FRANCO | 0 | 13 | 692.69
2024-10-31 | PATIO DE PRODUTOS-PLATAFORMA TERMINAL-SARZEDO[PILHA 5] SINTER FEED ESPECIAL | 31 | 12 | 303.26
2024-10-31 | Hematitinha Complemento ITM 09 A
2024-10-31 | ITM 09-PATIO DE PRODUTOS PELLET FEED | 0 | 18 | 551.85
2024-10-31 | PILHAO - PDE MANGABA-CAVA CARRAPATO 5960 ALTO ESTERIL FRANCO | 0 | 8 | 397.51
2024-10-31 | scalper 2 fino |  |  | 489.25
2024-10-31 | PATIO DE PRODUTOS-PLATAFORMA TERMINAL-SARZEDO[PILHA 9] SINTER FEED ESPECIAL | 31 | 243 | 6113.16
2024-10-31 | ITM 09-PATIO DE PRODUTOS SINTER FEED ESPECIAL | 0 | 34 | 1111.22
2024-10-31 | ITM 09-SUMPAO OVER | 0 | 8 | 394.13
2024-10-31 | ITM 02 NOVA[B]-USINA DE BLENDAGEM SINTER FEED ESPECIAL | 2 | 33 | 1077.08 | [6 empty] | 55.25 | 18.28 | 0.51 | 0.04 | 0.11 | 1.63
2024-10-31 | Média Filtro |  |  | 5756.73
2024-10-31 | alimentacao_itm09_b |  |  | 3989 | [6 empty] | 56.73 | 8.59 | 3.13 | 0.1 | 0.15 | 6.25
2024-10-31 | Feijãozinho ITM 02 Principal |  |  | 1848.48 | [6 empty] | 50.18 | 23.02 | 1.04 | 0.06 | 0.14 | 3.53
2024-10-31 | DESAGUAMENTO DE PRODUTO ITM 8-PATIO DE PRODUTOS PELLET FEED | 39 | 148 | 4687.65 | [6 empty] | 63.04 | 6.81 | 0.67 | 0.05 | 0.1 | 1.88 |  |  |  | 24
2024-10-31 | ITM 09-PLATAFORMA TERMINAL-SARZEDO[VAGAO] SINTER FEED ESPECIAL | 31 | 26 | 709.82
2024-10-31 | Alimentação Gobal ITM 02 A |  |  | 4184 | [6 empty] | 44.85524 | 30.76963 | 1.290911 | 0.05719243 | 0.1549539 | 3.275681 | 0.5954145 | 6059.815
2024-10-31 | ITM 09-ITM 09 ESTERIL FRANCO | 39 | 1 | 30.74
2024-10-31 | CAVA SAMAMBAIA BAIXO-ITM 09 ROM FERROMAR | 0 | 67 | 3754.39
2024-10-31 | ITM 02 NOVA-PATIO MANGABA[PILHA OVER] OVER | 0 | 32 | 979.72
2024-10-31 | PATIO DE PRODUTOS-PLATAFORMA TERMINAL-SARZEDO[VAGAO 2] SINTER FEED ESPECIAL | 31 | 168 | 4182.91
2024-10-31 | Hematitinha Especial ITM 09 D
2024-10-31 | ITM 04[SUBPRODUTO]-ITM 02 PRINCIPAL SINTER ITM04 BLEND | 0 | 7 | 4583.19
2024-10-31 | Hematitinha Especial ITM 09 C
2024-10-31 | PFF Curva do Joelho
2024-10-31 | Alimentação Seca ITM 08 AB | [9 empty] | 47.99732 | 25.10817 | 1.653802 | 0.0617839 | 0.1727778 | 3.855857 | 0.3829497
2024-10-31 | Filtro 04 |  |  | 565.37
2024-10-31 | VALE 4757-PATIO LAVADOR ROM ATERRO | 0 | 3 | 132.19
2024-10-31 | CAVA SAMAMBAIA INTERMEDIARIO-ITM 04[ESTOQUE ROM] ROM FERROMAR | 0 | 18 | 926.47
2024-10-31 | Alimentação Gobal ITM 02 B |  |  | 4227 | [6 empty] | 44.85524 | 30.76963 | 1.290911 | 0.05719243 | 0.1549539 | 3.275681 | 0.5954145 | 6059.815
2024-10-31 | ITM 02 NOVA[B]-PATIO MANGABA[PILHA SILICOSO] SILICOSO | 0 | 19 | 571.71 | [6 empty] | 46.85 | 26.34 | 1.3 | 0.07 | 0.13 | 4.96
2024-10-31 | ITM 04[SUBPRODUTO]-ITM 08 SINTER ITM04 BLEND | 0 | 20 | 503
2024-10-31 | Over Descarte |  |  | 394.13
2024-10-31 | PATIO DE PRODUTOS-PLATAFORMA TERMINAL-SARZEDO[VAGAO] SINTER FEED COMUM | 31 | 80 | 2007.57
2024-10-31 | PATIO DE PRODUTOS-PLATAFORMA TERMINAL-SARZEDO[PILHA 4] SINTER FEED ESPECIAL | 31 | 87 | 2168.3
2024-10-31 | PRAÇA DA 11-ITM 09 HEMATITINHA COMUM | 0 | 15 | 460.93
2024-10-31 | ITM 04[SUBPRODUTO]-ITM 02 NOVA SINTER ITM04 BLEND | 0 | 21 | 8992.56
2024-10-31 | ITM 09-PLATAFORMA TERMINAL-SARZEDO[PILHA 4] SINTER FEED ESPECIAL | 31 | 2 | 51.79
2024-10-31 | Rejeito Filtrado |  |  | 4392 | [6 empty] | 29.86 | 45.31 | 4.14 | 0.101 | 0.38 | 6.76 |  |  | 335 | 16
2024-10-31 | ITM 08-PILHA B02 REJEITO DESAGUADO | 0 | 18 | 760.79
2024-10-31 | PATIO B1-ITM 08 SINTER TIG | 0 | 1 | 47.25
2024-10-31 | ITM 08-PATIO MANGABA[PILHA OVER] OVER | 0 | 15 | 449.3
2024-10-31 | Sinter Blendagem ITM 09 A |  |  | 705
2024-10-31 | PFF Antenas
2024-10-31 | Sinter Blendagem ITM 09 B |  |  | 769
2024-10-31 | scalper 1 fino
2024-10-31 | scalper 1 over
2024-10-31 | CAVA SAMAMBAIA BAIXO-SUMPAO ESTERIL FRANCO | 0 | 1 | 45.95
2024-10-31 | PFF Abobora
2024-10-31 | SUMPAO-ITM 08 SINTER COMUM | 0 | 6 | 284.52
2024-10-31 | alimentacao_itm09_a |  |  | 1532 | [6 empty] | 56.73 | 8.59 | 3.13 | 0.1 | 0.15 | 6.25
2024-10-31 | ITM 02 PRINCIPAL-USINA DE BLENDAGEM SINTER FEED ESPECIAL | 3 | 30 | 891.91 | [6 empty] | 54.55 | 18.45 | 0.7 | 0.05 | 0.11 | 2.24
2024-10-31 | alimentacao_itm09_c |  |  | 3694 | [6 empty] | 56.73 | 8.59 | 3.13 | 0.1 | 0.15 | 6.25
2024-10-31 | Hematitinha Especial ITM 09 B
2024-10-31 | ITM 02 PRINCIPAL-PATIO MANGABA[PILHA OVER] OVER | 0 | 2 | 55.91
2024-10-31 | VALE 4757 ÍNDIA-PATIO LAVADOR ROM ATERRO | 0 | 3 | 136.64
2024-10-31 | PILHAO - PDE MANGABA-ITM 04[ESTOQUE ROM] MATERIAL PILHAO | 10 | 22 | 1239.32
2024-10-31 | VALE 4757 ÍNDIA-ITM 09 ROM ATERRO | 0 | 21 | 1016.47
2024-10-31 | alimentacao_itm09_d |  |  | 1663 | [6 empty] | 53.89 | 13.85 | 2.76 | 0.11 | 0.08 | 5.37
2024-10-31 | Sinter Sarzedo |  |  | 2424.68
2024-10-31 | Filtro 03 |  |  | 1609.13
2024-10-31 | ITM 02 NOVA[A]-USINA DE BLENDAGEM SINTER FEED ESPECIAL | 2 | 41 | 1326.49 | [6 empty] | 58.94 | 13.74 | 0.46 | 0.09 | 1.01
2024-10-31 | PILHAO - PDE MANGABA-CAVA SAMAMBAIA INTERMEDIARIO[BOLO DE NOIVA] ESTERIL FRANCO | 0 | 12 | 513.23
2024-10-31 | SCALPER 2-SUMPAO OVER SCALPER | 0 | 2 | 98.98
2024-10-31 | Alimentação Seca ITM 08 C |  |  | 7723 | [6 empty] | 47.99732 | 25.10817 | 1.653802 | 0.0617839 | 0.1727778 | 3.855857 | 0.3829497 | 1849.03
2024-10-31 | PATIO DE PRODUTOS-PLATAFORMA TERMINAL-SARZEDO[VAGAO] SINTER FEED ESPECIAL | 31 | 112 | 2835.87
2024-10-31 | PFF Pilhão
2024-10-31 | scalper 2 over |  |  | 345.03
2024-10-31 | CAVA SAMAMBAIA BAIXO-CAVA CARRAPATO 3035 ALTO ESTERIL FRANCO | 0 | 7 | 356.98
2024-10-31 | COMPLEXO DE FILTRAGEM-PILHA B02 REJEITO FILTRADO | 0 | 31 | 1377.81
2024-10-31 | VALE 4757-ITM 04[ESTOQUE ROM] ROM ATERRO | 0 | 2 | 104.36
2024-10-31 | Sinter Blendagem ITM 09 D
2024-10-31 | Filtro 01 |  |  | 652.35
2024-10-31 | Sinter Terceiros TIG
2024-10-31 | Sinter Terceiros Vargem Grande
2024-10-31 | PILHA B02-PILHA B02 REJEITO TRATADO | 0 | 13 | 610.37
2024-10-31 | Sinter Aboboras
2024-10-31 | Hematitinha Especial ITM 09 A |  |  | 515
2024-10-31 | SCALPER 2-ITM 08 FINOS SCALPER | 0 | 9 | 403.97
2024-10-31 | PATIO MANGABA[PILHA 1]-USINA DE BLENDAGEM SILICOSO | 0 | 2 | 88.68
2024-10-31 | Over Reprocesso |  |  | 4142.79
2024-10-31 | ITM 02 PRINCIPAL-PATIO MANGABA[PILHA SILICOSO] SILICOSO | 0 | 26 | 737.68 | [6 empty] | 51.41 | 19.74 | 1.38 | 0.06 | 0.08 | 5.07
2024-10-31 | SUMPAO-ITM 02 PRINCIPAL SINTER COMUM | 0 | 4 | 194.62
2024-10-31 | PILHAO - PDE MANGABA-PARQUE CACHOEIRA ESTERIL FRANCO | 35 | 2 | 93.97
2024-10-31 | Rejeito Desaguado |  |  | 2061.75 | [6 empty] | 30.29 | 51.28 | 0.78 | 0.05 | 0.16 | 3.46
2024-10-31 | VALE 4757 ÍNDIA-ITM 04[ESTOQUE ROM] ROM ATERRO | 0 | 4 | 207.22
2024-10-31 | VALE 4757-ITM 09 ROM ATERRO | 0 | 13 | 552.29
2024-10-31 | ITM 02 NOVA[A]-PATIO MANGABA[PILHA SILICOSO] SILICOSO | 0 | 21 | 602 | [6 empty] | 48.49 | 23.14 | 1.59 | 0.11 | 0.16 | 5.28
2024-10-31 | VALE 4757 ÍNDIA-PARQUE CACHOEIRA ESTERIL FRANCO | 0 | 1 | 44
2024-10-31 | PILHAO - PDE MANGABA-SUMPAO ESTERIL PILHAO | 0 | 4 | 197.34
2024-10-31 | PDE SAMPAIO-ITM 04[ESTOQUE ROM] FINOS | 0 | 37 | 1891.55
2024-10-31 | Sinter Blendagem ITM 09 C |  |  | 1196
2024-10-31 | Alimentação Gobal ITM 02 Principal
2024-10-31 | Filtro 02 |  |  | 1565.15
2024-11-01 | PILHAO - PDE MANGABA-CAVA SAMAMBAIA INTERMEDIARIO[BOLO DE NOIVA] ESTERIL FRANCO | 0 | 3 | 126.21
2024-11-01 | Alimentação Gobal ITM 02 B |  |  | 3880 | [6 empty] | 43.63346 | 30.54337 | 2.576734 | 0.05 | 0.1512619 | 4.123139 | 0.5668928 | 6934.76
2024-11-01 | scalper 1 over
2024-11-01 | CAVA CARRAPATO 3035 ALTO-SUMPAO ESTERIL FRANCO | 0 | 2 | 82.97
2024-11-01 | SCALPER 2-ITM 08 FINOS SCALPER | 0 | 5 | 223.25
2024-11-01 | PILHAO - PDE MANGABA-PATIO MANGABA[PILHA 1] ESTERIL FRANCO | 0 | 2 | 80.25
2024-11-01 | alimentacao_itm09_c |  |  | 2839 | [6 empty] | 56.3 | 9.5 | 2.68 | 0.107 | 0.12 | 6.4
2024-11-01 | Over Reprocesso |  |  | 2511
2024-11-01 | Filtro 02 |  |  | 1848.64
2024-11-01 | alimentacao_itm09_a |  |  | 3588 | [6 empty] | 56.3 | 9.5 | 2.68 | 0.107 | 0.12 | 6.4
2024-11-01 | PRAÇA DA 11-ITM 09 HEMATITINHA COMUM | 0 | 3 | 100.75
2024-11-01 | VALE 4757 ÍNDIA-ITM 09 ROM ATERRO | 0 | 8 | 377.73
2024-11-01 | PFF Antenas
2024-11-01 | ITM 04[SUBPRODUTO]-ITM 08 SINTER ITM04 BLEND | 0 | 17 | 996.38
2024-11-01 | SUMPAO-ITM 08 SINTER COMUM | 0 | 7 | 328.39
2024-11-01 | Hematitinha Especial ITM 09 C
2024-11-01 | ITM 09-BARRAGEM B1[PONTO ABASTECIMENTO AGUA 2] ESTERIL FRANCO | 0 | 1 | 35.92
2024-11-01 | PATIO MANGABA[PILHA SILICOSO]-ACESSO PRINCIPAL INTERNO SILICOSO | 0 | 1 | 34.27
2024-11-01 | ITM 02 PRINCIPAL-USINA DE BLENDAGEM SINTER FEED ESPECIAL | 3 | 32 | 957.67 | [6 empty] | 55.12 | 19.06 | 0.21 | 0.031 | 0.06 | 1.84
2024-11-01 | PDE SAMPAIO-ITM 04[ESTOQUE ROM] FINOS | 0 | 22 | 1136.08
2024-11-01 | CAVA SAMAMBAIA BAIXO-PARQUE CACHOEIRA ESTERIL FRANCO | 0 | 2 | 92.1
2024-11-01 | ITM 02 NOVA[B]-PATIO MANGABA[PILHA SILICOSO] SILICOSO | 0 | 16 | 477.19 | [6 empty] | 45.09 | 29.9 | 1.1 | 0.065 | 0.08 | 4.26
2024-11-01 | ITM 04[SUBPRODUTO]-ITM 02 NOVA SINTER ITM04 BLEND | 0 | 29 | 11266.24
2024-11-01 | Alimentação Seca ITM 08 C |  |  | 7723 | [6 empty] | 46.17388 | 27.25728 | 2.233251 | 0.04783072 | 0.2341836 | 3.890661 | 0.5433111 | 3531.31
2024-11-01 | SUMPAO-ITM 02 PRINCIPAL SINTER COMUM | 0 | 8 | 365.57
2024-11-01 | Sinter Sarzedo |  |  | 2799.82
2024-11-01 | Filtro 01 |  |  | 982.04
2024-11-01 | PFF Curva do Joelho
2024-11-01 | Filtro 04 |  |  | 924.32
2024-11-01 | CAVA SAMAMBAIA INTERMEDIARIO-ITM 04[ESTOQUE ROM] ROM FERROMAR | 0 | 28 | 1345.25
2024-11-01 | Rejeito Filtrado |  |  | 5545.78 | [6 empty] | 29.86 | 45.31 | [6 empty] | 235 | 16
2024-11-01 | Sinter Blendagem ITM 09 A |  |  | 1790
2024-11-01 | CAVA SAMAMBAIA BAIXO-ITM 09 ROM FERROMAR | 0 | 45 | 2384.53
2024-11-01 | PATIO B1-ITM 08 FINO FXTS TAS | 0 | 19 | 883.01
2024-11-01 | Sinter Blendagem ITM 09 D
2024-11-01 | Alimentação Seca ITM 08 AB | [9 empty] | 46.17388 | 27.25728 | 2.233251 | 0.04783072 | 0.2341836 | 3.890661 | 0.5433111
2024-11-01 | Filtro 03 |  |  | 1790
2024-11-01 | ITM 09-SUMPAO OVER | 0 | 5 | 227.63
2024-11-01 | ITM 08-PATIO MANGABA[PILHA OVER] OVER | 0 | 18 | 535.86
2024-11-01 | ITM 08-PILHA B02 REJEITO DESAGUADO | 0 | 25 | 951.99
2024-11-01 | ITM 02 NOVA-PATIO MANGABA[PILHA OVER] OVER | 0 | 25 | 750.91
2024-11-01 | PILHAO - PDE MANGABA-ITM 04[ESTOQUE ROM] MATERIAL PILHAO | 10 | 26 | 1349.95
2024-11-01 | Rejeito Desaguado |  |  | 2061.75 | [6 empty] | 29.1 | 52.23 | 0.9 | 0.06 | 0.18 | 4.03
2024-11-01 | PILHAO - PDE MANGABA-CAVA CARRAPATO 5960 ALTO ESTERIL FRANCO | 0 | 25 | 1108.16
2024-11-01 | ITM 09-PATIO DE PRODUTOS SINTER FEED ESPECIAL | 0 | 81 | 2458.68
2024-11-01 | PILHA B02-PILHA B02 REJEITO TRATADO | 0 | 7 | 319.82
2024-11-01 | PILHAO - PDE MANGABA-BARRAGEM B1[PONTO ABASTECIMENTO AGUA 2] ESTERIL FRANCO | 10 | 3 | 127.63
2024-11-01 | CAVA CARRAPATO 5960 ALTO-CAVA CARRAPATO 3035 BAIXO ESTERIL FRANCO | 0 | 4 | 161.13
2024-11-01 | Over Descarte |  |  | 321.98
2024-11-01 | ITM 02 PRINCIPAL-PATIO MANGABA[PILHA SILICOSO] SILICOSO | 0 | 32 | 899.96 | [6 empty] | 50.22 | 21.49 | 1.2 | 0.088 | 0.1 | 5.13
2024-11-01 | Sinter Terceiros Vargem Grande
2024-11-01 | scalper 2 over |  |  | 94.56
2024-11-01 | COMPLEXO DE FILTRAGEM-PILHA B02 REJEITO FILTRADO | 0 | 21 | 866.09
2024-11-01 | PILHAO - PDE MANGABA-ITM 09 MATERIAL PILHAO | 7 | 7 | 323.67
2024-11-01 | Hematitinha Complemento ITM 09 A
2024-11-01 | PATIO MANGABA[PILHA 1]-USINA DE BLENDAGEM SILICOSO | 0 | 30 | 1414.94
2024-11-01 | Sinter Blendagem ITM 09 C |  |  | 1395
2024-11-01 | Alimentação Gobal ITM 02 A |  |  | 2946 | [6 empty] | 43.63346 | 30.54337 | 2.576734 | 0.05 | 0.1512619 | 4.123139 | 0.5668928 | 6934.76
2024-11-01 | PFF Pilhão
2024-11-01 | Média Filtro |  |  | 5545.78
2024-11-01 | PATIO DE PRODUTOS-PLATAFORMA TERMINAL-SARZEDO[PILHA 9] SINTER FEED ESPECIAL | 31 | 346 | 9070.92
2024-11-01 | Hematitinha Especial ITM 09 B
2024-11-01 | ITM 09-PLATAFORMA TERMINAL-SARZEDO[PILHA 4] SINTER FEED ESPECIAL | 31 | 11 | 341.14
2024-11-01 | alimentacao_itm09_b |  |  | 3811 | [6 empty] | 56.3 | 9.5 | 2.68 | 0.107 | 0.12 | 6.4
2024-11-01 | PATIO DE PRODUTOS-PLATAFORMA TERMINAL-SARZEDO[VAGAO] SINTER FEED ESPECIAL | 31 | 155 | 3935.73
2024-11-01 | Alimentação Gobal ITM 02 Principal |  |  | 1487 | [6 empty] | 44.85455 | 30.50498 | 1.119588 | 0.04247511 | 0.132276 | 3.675832 | 0.775448 | 4531.76
2024-11-01 | VALE 4757-ITM 09 ROM ATERRO | 0 | 8 | 322.82
2024-11-01 | ITM 09-ITM 04[ESTOQUE ROM] OVER | 0 | 2 | 94.35
2024-11-01 | scalper 2 fino |  |  | 166.42
2024-11-01 | PATIO DE PRODUTOS-PATIO MANGABA[PILHA 1] SINTER FEED ESPECIAL | 0 | 13 | 397.15
2024-11-01 | ITM 04[SUBPRODUTO]-ITM 09 HEMATITINHA COMUM | 5 | 10
2024-11-01 | SCALPER-SUMPAO OVER SCALPER | 0 | 1 | 47.28
2024-11-01 | ITM 02 NOVA[A]-PATIO MANGABA[PILHA SILICOSO] SILICOSO | 0 | 30 | 862.14 | [6 empty] | 47.45 | 25.96 | 1.16 | 0.081 | 0.18 | 4.53
2024-11-01 | PATIO DE PRODUTOS-PLATAFORMA TERMINAL-SARZEDO[PILHA 6] PELLET FEED | 31 | 202 | 5040.17
2024-11-01 | Sinter Aboboras
2024-11-01 | VALE 4757-PATIO LAVADOR ROM ATERRO | 0 | 3 | 131.62
2024-11-01 | Sinter Blendagem ITM 09 B |  |  | 1666
2024-11-01 | CAVA SAMAMBAIA BAIXO-CAVA CARRAPATO 3035 ALTO ESTERIL FRANCO | 0 | 7 | 331.03
2024-11-01 | ITM 02 NOVA[B]-USINA DE BLENDAGEM SINTER FEED ESPECIAL | 2 | 22 | 674.42 | [6 empty] | 54.48 | 19.55 | 0.62 | 0.04 | 0.09 | 1.32
2024-11-01 | VALE 4757-CAVA CARRAPATO 5960 ALTO ESTERIL FRANCO | 0 | 1 | 37.45
2024-11-01 | CAVA SAMPAIO-SUMPAO ESTERIL FRANCO | 0 | 1 | 40.08
2024-11-01 | DESAGUAMENTO DE PRODUTO ITM 8-PATIO DE PRODUTOS PELLET FEED | 39 | 129 | 3998.1 | [6 empty] | 61.38 | 9.02 | 0.65 | 0.046 | 0.12 | 1.97
2024-11-01 | Hematitinha Especial ITM 09 D
2024-11-01 | VALE 4757 ÍNDIA-PATIO LAVADOR ROM ATERRO | 0 | 6 | 237.03
2024-11-01 | SUMPAO-ITM 02 NOVA[A] SINTER COMUM | 0 | 5 | 216.67
2024-11-01 | CAVA SAMAMBAIA BAIXO-ITM 04[ESTOQUE ROM] ROM FERROMAR | 0 | 14 | 761.35
2024-11-01 | PATIO DE PRODUTOS-PLATAFORMA TERMINAL-SARZEDO[PILHA 4] SINTER FEED ESPECIAL | 31 | 199 | 5029.35
2024-11-01 | CAVA SAMAMBAIA BAIXO-CAVA CARRAPATO 5960 ALTO ESTERIL FRANCO | 0 | 1 | 48.6
2024-11-01 | scalper 1 fino
2024-11-01 | Feijãozinho ITM 02 Principal |  |  | 1892.84 | [6 empty] | 49.79 | 22.08 | 1.65 | 0.091 | 0.15 | 4.31 | 0.55
2024-11-01 | PFF Abobora
2024-11-01 | PRAÇA DA 11-PRAÇA DA 11 ESTERIL FRANCO | 0 | 1 | 38.22
2024-11-01 | alimentacao_itm09_d |  |  | 1637 | [6 empty] | 51.02 | 19.38 | 2.2 | 0.09 | 0.11 | 4.66
2024-11-01 | Hematitinha Especial ITM 09 A |  |  | 1093.1 | [6 empty] | 57.72 | 9.15 | 2.44 | 0.099 | 0.07 | 5.15
2024-11-01 | ITM 04[SUBPRODUTO]-ITM 02 PRINCIPAL SINTER ITM04 BLEND | 0 | 5 | 3410.1
2024-11-01 | Sinter Terceiros TIG
2024-11-01 | ITM 02 NOVA[A]-USINA DE BLENDAGEM SINTER FEED ESPECIAL | 2 | 38 | 1153.42 | [6 empty] | 53.73 | 20.85 | 0.31 | 0.026 | 0.09 | 1.83
2024-11-02 | Filtro 03 |  |  | 1767.1
2024-11-02 | PATIO B1-ITM 02 NOVA SINTER FEED ESPECIAL | 0 | 13 | 635.16
2024-11-02 | Rejeito Filtrado |  |  | 5128 | [6 empty] | 30.62 | 46.19 | [6 empty] | 370 | 17
2024-11-02 | Hematitinha Especial ITM 09 A |  |  | 439.45 | [6 empty] | 55.22 | 11.02 | 4.36 | 0.099 | 0.1 | 4.88
2024-11-02 | Over Reprocesso |  |  | 2573
2024-11-02 | Hematitinha Especial ITM 09 D
2024-11-02 | Filtro 01 |  |  | 689.6
2024-11-02 | Hematitinha Especial ITM 09 B
2024-11-02 | Alimentação Gobal ITM 02 A |  |  | 4767 | [6 empty] | 46.01197 | 25.80584 | 1.354878 | 0.04970275 | 0.1155545 | 6.762905 | 0.8449518 | 7209.13
2024-11-02 | Alimentação Seca ITM 08 AB |  |  | 1758 | [6 empty] | 47.83611 | 24.72053 | 1.809164 | 0.04546417 | 0.2771438 | 4.411915 | 0.5285511
2024-11-02 | Sinter Blendagem ITM 09 D
2024-11-02 | Rejeito Desaguado |  |  | 3614.95 | [6 empty] | 30.99 | 51.89 | 0.62 | 0.042 | 0.16 | 2.33
2024-11-02 | Sinter Terceiros Vargem Grande
2024-11-02 | Sinter Terceiros TIG
2024-11-02 | Sinter Aboboras
2024-11-02 | Alimentação Gobal ITM 02 B |  |  | 4821 | [6 empty] | 43.24398 | 29.23874 | 1.213882 | 0.04632538 | 0.1118854 | 7.556094 | 0.803031 | 5748.95
2024-11-02 | Sinter Blendagem ITM 09 B |  |  | 252
2024-11-02 | Sinter Blendagem ITM 09 C |  |  | 207
2024-11-02 | VALE 4757-CAVA CARRAPATO 5960 ALTO ESTERIL FRANCO | 0 | 4 | 136.93
2024-11-02 | SUMPAO-ITM 08 SINTER COMUM | 0 | 17 | 863
2024-11-02 | PFF Curva do Joelho
2024-11-02 | Alimentação Seca ITM 08 C |  |  | 6332 | [6 empty] | 47.83611 | 24.72053 | 1.809164 | 0.04546417 | 0.2771438 | 4.411915 | 0.5285511 | 5138.35
2024-11-02 | Hematitinha Especial ITM 09 C
2024-11-02 | Filtro 02 |  |  | 1680
2024-11-02 | PFF Pilhão
2024-11-02 | Feijãozinho ITM 02 Principal |  |  | 911.47
2024-11-02 | Hematitinha Complemento ITM 09 A
2024-11-02 | alimentacao_itm09_d |  |  | 1744 | [6 empty] | 61.58 | 4.67 | 2.23 | 0.127 | 0.1 | 5.01
2024-11-02 | PFF Abobora
2024-11-02 | alimentacao_itm09_b |  |  | 4272 | [6 empty] | 61.58 | 4.67 | 2.23 | 0.127 | 0.1 | 5.01
2024-11-02 | Sinter Sarzedo |  |  | 7540.82
2024-11-02 | Alimentação Gobal ITM 02 Principal |  |  | 2569 | [6 empty] | 43.67751 | 29.2352 | 1.281125 | 0.05287267 | 0.1171941 | 6.8412 | 0.7552535 | 3490.38
2024-11-02 | alimentacao_itm09_a |  |  | 3603 | [6 empty] | 59.36 | 6.59 | 2.77 | 0.1 | 0.14 | 4.99
2024-11-02 | PFF Antenas
2024-11-02 | Sinter Blendagem ITM 09 A |  |  | 843
2024-11-02 | PATIO B1-ITM 08 FINO FXTS TAS | 0 | 62 | 2861.04
2024-11-02 | Over Descarte
2024-11-02 | alimentacao_itm09_c |  |  | 3698 | [6 empty] | 61.58 | 4.67 | 2.23 | 0.127 | 0.1 | 5.01
2024-11-02 | PILHA B02-PILHA B02 REJEITO TRATADO | 0 | 19 | 759.04
2024-11-02 | PATIO MANGABA[PILHA 1]-ITM 08 SINTER FEED ESPECIAL | 0 | 25 | 983.61
2024-11-02 | PRAÇA DA 11-BARRAGEM B1[PONTO ABASTECIMENTO AGUA 2] ESTERIL FRANCO | 0 | 5 | 214.97
2024-11-02 | ITM 04[SUBPRODUTO]-ITM 02 NOVA SINTER ITM04 BLEND | 0 | 21 | 10775.29
2024-11-02 | PILHAO - PDE MANGABA-SUMPAO ESTERIL PILHAO | 0 | 18 | 768.28
2024-11-02 | SUMPAO-ITM 02 PRINCIPAL SINTER COMUM | 0 | 1 | 42.69
2024-11-02 | ITM 02 NOVA[B]-USINA DE BLENDAGEM SINTER FEED ESPECIAL | 2 | 35 | 1054.22 | [6 empty] | 58.92 | 13.19 | 0.66 | 0.039 | 0.07 | 1.35 | 0 | 0
2024-11-02 | DESAGUAMENTO DE PRODUTO ITM 8-ITM 08 SINTER COMUM | 0 | 1 | 33.32
2024-11-02 | PATIO DE PRODUTOS-PLATAFORMA TERMINAL-SARZEDO[PILHA 4] SINTER FEED ESPECIAL | 31 | 15 | 367.54
2024-11-02 | COMPLEXO DE FILTRAGEM-PILHA B02 REJEITO FILTRADO | 0 | 29 | 1317.61
2024-11-02 | ITM 08-PATIO MANGABA[PILHA OVER] OVER | 0 | 37 | 1193.95
2024-11-02 | ITM 02 NOVA[A]-PATIO MANGABA[PILHA SILICOSO] SILICOSO | 0 | 34 | 990.87 | [6 empty] | 48.57 | 24.76 | 1.2 | 0.064 | 0.09 | 4.33
2024-11-02 | SUMPAO-ITM 02 NOVA[A] SINTER COMUM | 0 | 2 | 93.66
2024-11-02 | PATIO DE PRODUTOS-PLATAFORMA TERMINAL-SARZEDO[VAGAO] SINTER FEED ESPECIAL | 31 | 158 | 3933.5
2024-11-02 | CAVA SAMAMBAIA INTERMEDIARIO-ITM 04[ESTOQUE ROM] ROM FERROMAR | 0 | 42 | 2078.5
2024-11-02 | ITM 04[SUBPRODUTO]-ITM 08 SINTER ITM04 BLEND | 0 | 10 | 1598.9
2024-11-02 | PATIO DE PRODUTOS-PLATAFORMA TERMINAL-SARZEDO[PILHA 6] PELLET FEED | 31 | 349 | 8534.73
2024-11-02 | PILHAO - PDE MANGABA-CAVA CARRAPATO 5960 ALTO ESTERIL FRANCO | 0 | 10 | 450.34
2024-11-02 | ITM 02 PRINCIPAL-PATIO MANGABA[PILHA SILICOSO] SILICOSO | 0 | 30 | 832.49 | [6 empty] | 51.28 | 20.56 | 1.3 | 0.087 | 0.08 | 4.45
2024-11-02 | ITM 02 NOVA-PATIO MANGABA[PILHA OVER] OVER | 0 | 31 | 999.42
2024-11-02 | ITM 02 PRINCIPAL-USINA DE BLENDAGEM SINTER FEED ESPECIAL | 3 | 29 | 854.34 | [6 empty] | 58.47 | 14.04 | 0.57 | 0.039 | 0.1 | 1.32
2024-11-02 | DESAGUAMENTO DE PRODUTO ITM 8-PATIO DE PRODUTOS PELLET FEED | 39 | 160 | 5043.94 | [6 empty] | 61.78 | 8.22 | 0.97 | 0.05 | 0.1 | 1.92
2024-11-02 | Filtro 04 |  |  | 991.3
2024-11-02 | VALE 4757 ÍNDIA-ITM 09 ROM ATERRO | 0 | 10 | 453.01
2024-11-02 | ITM 09-PLATAFORMA TERMINAL-SARZEDO[PILHA 9] SINTER FEED ESPECIAL | 31 | 64 | 1547.672
2024-11-02 | ITM 09-PATIO DE PRODUTOS SINTER FEED ESPECIAL | 0 | 206 | 5998.15
2024-11-02 | CAVA SAMAMBAIA BAIXO-PARQUE CACHOEIRA ESTERIL FRANCO | 0 | 3 | 124.26
2024-11-02 | VALE 4757-ITM 09 ROM ATERRO | 0 | 16 | 627.14
2024-11-02 | CAVA SAMAMBAIA BAIXO-ITM 04[ESTOQUE ROM] ROM FERROMAR | 0 | 56 | 2785.45
2024-11-02 | ITM 04[SUBPRODUTO]-ITM 02 PRINCIPAL SINTER ITM04 BLEND | 0 | 4 | 2653.18
2024-11-02 | PILHAO - PDE MANGABA-ITM 04[ESTOQUE ROM] MATERIAL PILHAO | 10 | 31 | 1633.09
2024-11-02 | Média Filtro |  |  | 5337.33
2024-11-02 | PATIO DE PRODUTOS-PLATAFORMA TERMINAL-SARZEDO[PILHA 9] SINTER FEED ESPECIAL | 31 | 385 | 9383.04
2024-11-02 | ITM 08-PILHA B02 REJEITO DESAGUADO | 0 | 22 | 886.45
2024-11-02 | ITM 02 NOVA[B]-PATIO MANGABA[PILHA SILICOSO] SILICOSO | 0 | 29 | 878.04 | [6 empty] | 47.67 | 26.06 | 1.24 | 0.063 | 0.08 | 4.21
2024-11-02 | PATIO MANGABA[PILHA 1]-USINA DE BLENDAGEM SILICOSO | 0 | 11 | 506.52
2024-11-02 | ITM 02 NOVA[A]-USINA DE BLENDAGEM SINTER FEED ESPECIAL | 2 | 31 | 975.77 | [6 empty] | 59.31 | 12.95 | 0.59 | 0.037 | 0.08 | 1.1
2024-11-02 | PDE SAMPAIO-ITM 04[ESTOQUE ROM] FINOS | 0 | 57 | 2812.48
2024-11-03 | CAVA SAMAMBAIA BAIXO-ITM 04[ESTOQUE ROM] ROM FERROMAR | 0 | 63 | 2831.55
2024-11-03 | ITM 02 PRINCIPAL-USINA DE BLENDAGEM SINTER FEED ESPECIAL | 3 | 20 | 623.73 | [6 empty] | 57.14 | 15.38 | 0.57 | 0.039 | 0.08 | 1.89
2024-11-03 | ITM 08-PATIO MANGABA[PILHA OVER] OVER | 0 | 50 | 1679.38
2024-11-03 | COMPLEXO DE FILTRAGEM-PILHA B02 REJEITO FILTRADO | 0 | 37 | 1674.37
2024-11-03 | PILHAO - PDE MANGABA-SUMPAO ESTERIL PILHAO | 0 | 26 | 1229.33
2024-11-03 | ITM 02 NOVA[B]-PATIO MANGABA[PILHA SILICOSO] SILICOSO | 0 | 25 | 720.35 | [6 empty] | 49.83 | 21.57 | 1.34 | 0.09 | 0.09 | 5.47
2024-11-03 | VALE 4757 ÍNDIA-ITM 09 ROM ATERRO | 0 | 10 | 468.67
2024-11-03 | PATIO MANGABA[PILHA 1]-USINA DE BLENDAGEM SILICOSO | 0 | 13 | 590.01
2024-11-03 | PILHAO - PDE MANGABA-ITM 04[ESTOQUE ROM] MATERIAL PILHAO | 10 | 35 | 1793.01
2024-11-03 | PILHA B02-PILHA B02 REJEITO TRATADO | 0 | 18 | 702.47
2024-11-03 | VALE 4757 ÍNDIA-PATIO LAVADOR ROM ATERRO | 0 | 2 | 87.65
2024-11-03 | VALE 4757-ITM 09 ROM ATERRO | 0 | 9 | 367.1
2024-11-03 | ITM 02 NOVA[A]-USINA DE BLENDAGEM SINTER FEED ESPECIAL | 2 | 29 | 942.26 | [6 empty] | 60.44 | 10.88 | 0.65 | 0.044 | 0.1 | 1.45
2024-11-03 | ITM 09-PATIO DE PRODUTOS SINTER FEED ESPECIAL | 0 | 71 | 2113.21
2024-11-03 | ITM 02 NOVA[A]-PATIO MANGABA[PILHA SILICOSO] SILICOSO | 0 | 37 | 1048.4 | [6 empty] | 49.91 | 21.95 | 1.28 | 0.079 | 0.19 | 4.93
2024-11-03 | DESAGUAMENTO DE PRODUTO ITM 8-PATIO DE PRODUTOS PELLET FEED | 39 | 138 | 4264.62 | [6 empty] | 63.48 | 6.07 | 0.71 | 0.048 | 0.1 | 1.99
2024-11-03 | ITM 02 NOVA-PATIO MANGABA[PILHA OVER] OVER | 0 | 31 | 970.84
2024-11-03 | ITM 08-PILHA B02 REJEITO DESAGUADO | 0 | 19 | 805.69
2024-11-03 | PDE SAMPAIO-ITM 04[ESTOQUE ROM] FINOS | 0 | 42 | 2226.92
2024-11-03 | PATIO DE PRODUTOS-PATIO MANGABA[PILHA 1] SINTER FEED ESPECIAL | 0 | 4 | 119.04
2024-11-03 | CAVA SAMAMBAIA INTERMEDIARIO-ITM 04[ESTOQUE ROM] ROM FERROMAR | 0 | 30 | 1599.22
2024-11-03 | CAVA SAMAMBAIA BAIXO-CAVA CARRAPATO 5960 ALTO ESTERIL FRANCO | 0 | 2 | 94.13
2024-11-03 | ITM 02 PRINCIPAL-PATIO MANGABA[PILHA OVER] OVER | 0 | 3 | 91.23
2024-11-03 | PILHAO - PDE MANGABA-CAVA CARRAPATO 5960 ALTO ESTERIL FRANCO | 0 | 8 | 314.6
2024-11-03 | PATIO MANGABA[PILHA 1]-ITM 08 SINTER FEED ESPECIAL | 0 | 21 | 674.67
2024-11-03 | ITM 02 NOVA[B]-USINA DE BLENDAGEM SINTER FEED ESPECIAL | 2 | 33 | 1000.58 | [6 empty] | 60.6 | 10.64 | 0.61 | 0.039 | 0.09 | 1.53
2024-11-03 | Média Filtro |  |  | 5922.58
2024-11-03 | Filtro 04 |  |  | 1072.39
2024-11-03 | VALE 4757-PATIO LAVADOR ROM ATERRO | 0 | 5 | 173.1
2024-11-03 | ITM 02 PRINCIPAL-PATIO MANGABA[PILHA SILICOSO] SILICOSO | 0 | 29 | 857.84 | [6 empty] | 53.11 | 17.76 | 1.46 | 0.046 | 0.19 | 4.02
2024-11-03 | SUMPAO-ITM 08 SINTER COMUM | 0 | 3 | 128.72
2024-11-03 | PATIO B1-ITM 08 FINO FXTS TAS | 0 | 88 | 4268.14
2024-11-03 | PRAÇA DA 11-SUMPAO ESTERIL FRANCO | 0 | 3 | 127.32
2024-11-03 | ITM 08-CAVA CARRAPATO 5960 ALTO REJEITO DESAGUADO | 0 | 1 | 47.25
2024-11-03 | ITM 04[SUBPRODUTO]-ITM 08 SINTER ITM04 BLEND | 0 | 11 | 1540.37
2024-11-03 | PATIO MANGABA[SILICOSO]-ACESSO PORTARIA ITAMINAS SILICOSO | 39 | 1 | 30.71
2024-11-03 | ITM 04[SUBPRODUTO]-ITM 02 NOVA SINTER ITM04 BLEND | 0 | 12 | 7848.08
2024-11-03 | ITM 04[SUBPRODUTO]-ITM 02 PRINCIPAL SINTER ITM04 BLEND | 0 | 14 | 4302.46
2024-11-03 | Filtro 01 |  |  | 953.76
2024-11-03 | Hematitinha Especial ITM 09 C
2024-11-03 | ITM 04[SUBPRODUTO]-PATIO MANGABA[PILHA 1] SINTER ITM04 BLEND |  |  | 2234.78
2024-11-03 | Alimentação Gobal ITM 02 A |  |  | 4580 | [6 empty] | 49.87888 | 22.93908 | 1.739342 | 0.08433229 | 0.1555987 | 3.529072 | 0.6174859 | 4598.71
2024-11-03 | Rejeito Filtrado |  |  | 7093 | [6 empty] | 33.98 | 41.08 | [6 empty] | 380 | 16
2024-11-03 | Sinter Blendagem ITM 09 D
2024-11-03 | Alimentação Seca ITM 08 C |  |  | 7841 | [6 empty] | 51.17799 | 21.04694 | 1.974761 | 0.05326546 | 0.3224213 | 2.957777 | 0.4150525 | 6154.3
2024-11-03 | Hematitinha Complemento ITM 09 A
2024-11-03 | alimentacao_itm09_c |  |  | 3265 | [6 empty] | 59.05 | 7.23 | 2.42 | 0.105 | 0.14 | 5.11
2024-11-03 | Alimentação Gobal ITM 02 Principal |  |  | 1447 | [6 empty] | 52.43 | 19.6 | 1.36 | 0.093 | 0.12 | 3.67 | 0.55 | 4302.46
2024-11-03 | alimentacao_itm09_d |  |  | 1486 | [6 empty] | 53.64 | 15.64 | 2.14 | 0.091 | 0.1 | 4.82
2024-11-03 | Over Descarte
2024-11-03 | PFF Pilhão
2024-11-03 | Filtro 03 |  |  | 2444.01
2024-11-03 | PFF Abobora
2024-11-03 | Alimentação Seca ITM 08 AB | [9 empty] | 51.17799 | 21.04694 | 1.974761 | 0.05326546 | 0.3224213 | 2.957777 | 0.4150525
2024-11-03 | Hematitinha Especial ITM 09 A |  |  | 1045.45
2024-11-03 | Alimentação Gobal ITM 02 B |  |  | 4601 | [6 empty] | 48.67 | 24.77 | 1.71 | 0.088 | 0.16 | 3.51 | 0.55 | 3924.04
2024-11-03 | Over Reprocesso |  |  | 2883
2024-11-03 | Rejeito Desaguado |  |  | 4675.36 | [6 empty] | 39 | 37.88 | 0.92 | 0.054 | 0.16 | 4.78
2024-11-03 | VALE 4757-CAVA CARRAPATO 5960 ALTO ESTERIL FRANCO | 0 | 1 | 35.54
2024-11-03 | Hematitinha Especial ITM 09 D
2024-11-03 | PATIO B1-ITM 02 NOVA SINTER FEED ESPECIAL | 0 | 6 | 260.24
2024-11-03 | PFF Antenas
2024-11-03 | alimentacao_itm09_b |  |  | 3893 | [6 empty] | 59.05 | 7.23 | 2.42 | 0.105 | 0.14 | 5.11
2024-11-03 | Sinter Aboboras
2024-11-03 | Feijãozinho ITM 02 Principal |  |  | 1104.27 | [6 empty] | 51.44 | 20.55 | 1.56 | 0.093 | 0.16 | 3.6 | 0.55
2024-11-03 | Sinter Blendagem ITM 09 A |  |  | 1361
2024-11-03 | Sinter Blendagem ITM 09 C |  |  | 1936
2024-11-03 | Sinter Blendagem ITM 09 B |  |  | 2432
2024-11-03 | Filtro 02 |  |  | 2622.84
2024-11-03 | Sinter Sarzedo |  |  | 2524.21
2024-11-03 | Sinter Terceiros TIG
2024-11-03 | Sinter Terceiros Vargem Grande
2024-11-03 | Hematitinha Especial ITM 09 B
2024-11-03 | PFF Curva do Joelho
2024-11-03 | ITM 04[SUBPRODUTO]-CAVA CARRAPATO 3035 ALTO OVER | 0 | 2 | 98.75
2024-11-03 | alimentacao_itm09_a |  |  | 3617 | [6 empty] | 59.97 | 6.29 | 2.1 | 0.119 | 0.06 | 5.08
2024-11-04 | ITM 02 NOVA[B]-USINA DE BLENDAGEM SINTER FEED ESPECIAL | 2 | 39 | 1189.19 | [6 empty] | 58.19 | 14.42 | 0.49 | 0.033 | 0.1 | 1.44
2024-11-04 | ITM 09-PATIO DE PRODUTOS SINTER FEED ESPECIAL | 0 | 50 | 1368.07
2024-11-04 | DESAGUAMENTO DE PRODUTO ITM 8-PATIO DE PRODUTOS PELLET FEED | 39 | 72 | 2191.36 | [6 empty] | 61.03 | 9.51 | 0.76 | 0.05 | 0.12 | 1.96
2024-11-04 | ITM 09-PLATAFORMA TERMINAL-SARZEDO[VAGAO] SINTER FEED ESPECIAL | 31 | 25 | 613.15
2024-11-04 | Filtro 04 |  |  | 1001.66
2024-11-04 | PATIO B1-ITM 08 FINO FXTS TAS | 0 | 37 | 1758.76
2024-11-04 | alimentacao_itm09_d |  |  | 1418 | [6 empty] | 59.24 | 5.48 | 2.15 | 0.105 | 0.1 | 6.8
2024-11-04 | ITM 02 PRINCIPAL-PATIO MANGABA[PILHA SILICOSO] SILICOSO | 0 | 30 | 863 | [6 empty] | 55.46 | 14.2 | 1.55 | 0.079 | 0.25 | 3.92
2024-11-04 | scalper 1 over
2024-11-04 | VALE 4757-CAVA CARRAPATO 5960 ALTO ESTERIL FRANCO | 0 | 3 | 104.85
2024-11-04 | ITM 02 NOVA-ITM 09 SILICOSO | 0 | 1 | 30.85
2024-11-04 | ITM 04[SUBPRODUTO]-ITM 02 PRINCIPAL SINTER ITM04 BLEND | 0 | 8 | 4438.63
2024-11-04 | Alimentação Gobal ITM 02 Principal |  |  | 2256 | [6 empty] | 47.17 | 28.4 | 1.03 | 0.046 | 0.21 | 2.8 | 0.91 | 4438.63
2024-11-04 | Alimentação Seca ITM 08 AB |  |  | 2749 | [6 empty] | 49.73824 | 23.15812 | 1.933511 | 0.04241981 | 0.3380239 | 2.919628 | 0.4070577
2024-11-04 | ITM 02 NOVA[B]-PATIO MANGABA[PILHA SILICOSO] SILICOSO | 0 | 15 | 434.64 | [6 empty] | 50 | 23.35 | 0.75 | 0.065 | 0.22 | 3.96
2024-11-04 | Over Reprocesso |  |  | 3229.15
2024-11-04 | DESAGUAMENTO DE PRODUTO ITM 8-USINA DE BLENDAGEM PELLET FEED | 0 | 85 | 2643.88
2024-11-04 | ITM 08-PATIO MANGABA[PILHA OVER] OVER | 0 | 20 | 652.49
2024-11-04 | Sinter Blendagem ITM 09 D
2024-11-04 | ITM 02 NOVA[A]-USINA DE BLENDAGEM SINTER FEED ESPECIAL | 2 | 38 | 1212.51 | [6 empty] | 55.46 | 17.65 | 0.59 | 0.035 | 0.11 | 1.99
2024-11-04 | alimentacao_itm09_b |  |  | 3875 | [6 empty] | 59.24 | 5.48 | 2.15 | 0.105 | 0.1 | 6.8
2024-11-04 | PILHAO - PDE MANGABA-CAVA CARRAPATO 5960 ALTO ESTERIL FRANCO | 0 | 8 | 339.89
2024-11-04 | ITM 02 NOVA[A]-PATIO MANGABA[PILHA SILICOSO] SILICOSO | 0 | 26 | 757.17 | [6 empty] | 48.28 | 24.97 | 1.12 | 0.065 | 0.24 | 4.31
2024-11-04 | PRAÇA DA 11-SUMPAO ESTERIL FRANCO | 0 | 4 | 183.14
2024-11-04 | SCALPER PILHAO-SUMPAO OVER SCALPER | 0 | 4 | 179.52
2024-11-04 | PFF Curva do Joelho
2024-11-04 | PRAÇA DA 11-FERRO VELHO FORRO OVER | 0 | 4 | 170.18
2024-11-04 | PFF Antenas
2024-11-04 | Sinter Sarzedo |  |  | 6253.35
2024-11-04 | ITM 09-PLATAFORMA TERMINAL-SARZEDO[PILHA 9] SINTER FEED ESPECIAL | 31 | 35 | 849.27
2024-11-04 | Alimentação Gobal ITM 02 A |  |  | 4615 | [6 empty] | 44.74 | 31.14 | 1.5 | 0.06 | 0.22 | 2.91 | 0.55 | 4534.02
2024-11-04 | PFF Abobora
2024-11-04 | ITM 09-PLATAFORMA TERMINAL-SARZEDO[PILHA 4] SINTER FEED ESPECIAL | 31 | 1 | 25.19
2024-11-04 | ITM 04[SUBPRODUTO]-ITM 08 SINTER ITM04 BLEND | 0 | 14 | 223.37
2024-11-04 | VALE 4757-ITM 09 ROM ATERRO | 0 | 17 | 701.6
2024-11-04 | ITM 04[SUBPRODUTO]-ITM 02 NOVA SINTER ITM04 BLEND | 0 | 24 | 9068.04
2024-11-04 | Filtro 02 |  |  | 1502.07
2024-11-04 | VALE 4757 ÍNDIA-ITM 09 ROM ATERRO | 0 | 20 | 816.53
2024-11-04 | Sinter Aboboras
2024-11-04 | CAVA SAMAMBAIA BAIXO-CAVA CARRAPATO 5960 ALTO ESTERIL FRANCO | 0 | 1 | 46.71
2024-11-04 | Média Filtro |  |  | 5739.44
2024-11-04 | Sinter Terceiros Vargem Grande
2024-11-04 | Hematitinha Especial ITM 09 D
2024-11-04 | PRAÇA DA 11-CAVA CARRAPATO 5960 ALTO ESTERIL FRANCO | 0 | 1 | 31.72
2024-11-04 | PDE SAMPAIO-ITM 04[ESTOQUE ROM] FINOS | 0 | 40 | 2193.95
2024-11-04 | Hematitinha Especial ITM 09 B
2024-11-04 | Hematitinha Especial ITM 09 C
2024-11-04 | PFF Pilhão
2024-11-04 | Feijãozinho ITM 02 Principal |  |  | 1639.44 | [6 empty] | 50.86 | 23.16 | 0.88 | 0.05 | 0.14 | 2.78
2024-11-04 | SCALPER PILHAO-ITM 08 FINOS SCALPER | 0 | 16 | 709.14
2024-11-04 | Rejeito Filtrado |  |  | 5190 | [6 empty] | 32.91 | 44.06 | [6 empty] | 335 | 17
2024-11-04 | PATIO DE PRODUTOS-PLATAFORMA TERMINAL-SARZEDO[PILHA 9] SINTER FEED ESPECIAL | 31 | 461 | 11653.3
2024-11-04 | Sinter Blendagem ITM 09 A |  |  | 1093
2024-11-04 | ITM 02 PRINCIPAL-PATIO MANGABA[PILHA OVER] OVER | 0 | 5 | 149.46
2024-11-04 | Alimentação Gobal ITM 02 B |  |  | 4414 | [6 empty] | 47.17 | 28.4 | 1.03 | 0.046 | 0.21 | 2.8 | 0.91 | 4534.02
2024-11-04 | scalper 1 fino
2024-11-04 | Hematitinha Complemento ITM 09 A
2024-11-04 | Rejeito Desaguado |  |  | 2638.51 | [6 empty] | 33.23 | 47.29 | 0.74 | 0.041 | 0.22 | 3.1
2024-11-04 | PRAÇA DA 11-ITM 09 FORRO OVER | 0 | 2 | 85.65
2024-11-04 | CAVA SAMAMBAIA BAIXO-PARQUE CACHOEIRA ESTERIL FRANCO | 0 | 1 | 54.03
2024-11-04 | COMPLEXO DE FILTRAGEM-PILHA B02 REJEITO FILTRADO | 0 | 32 | 1436.49
2024-11-04 | Sinter Blendagem ITM 09 B |  |  | 258
2024-11-04 | ITM 09-PATIO DE PRODUTOS PELLET FEED | 0 | 121 | 3186.84
2024-11-04 | alimentacao_itm09_a |  |  | 3243 | [6 empty] | 59.24 | 5.48 | 2.15 | 0.105 | 0.1 | 6.8
2024-11-04 | Sinter Terceiros TIG
2024-11-04 | PATIO DE PRODUTOS-PLATAFORMA TERMINAL-SARZEDO[VAGAO] SINTER FEED ESPECIAL | 31 | 107 | 2694.18
2024-11-04 | Over Descarte
2024-11-04 | scalper 2 fino |  |  | 668.91
2024-11-04 | PATIO DE PRODUTOS-PLATAFORMA TERMINAL-SARZEDO[PILHA 7] PELLET FEED | 31 | 344 | 8754.064
2024-11-04 | PILHAO - PDE MANGABA-SUMPAO ESTERIL PILHAO | 0 | 13 | 628.65
2024-11-04 | alimentacao_itm09_c |  |  | 3527 | [6 empty] | 59.24 | 5.48 | 2.15 | 0.105 | 0.1 | 6.8
2024-11-04 | CAVA SAMAMBAIA BAIXO-ITM 04[ESTOQUE ROM] ROM FERROMAR | 0 | 32 | 1557.66
2024-11-04 | ITM 02 NOVA-PATIO MANGABA[PILHA OVER] OVER | 0 | 19 | 600.15
2024-11-04 | scalper 2 over |  |  | 818.61
2024-11-04 | ITM 02 PRINCIPAL-USINA DE BLENDAGEM SINTER FEED ESPECIAL | 3 | 36 | 1118.56 | [6 empty] | 57.55 | 15.62 | 0.49 | 0.034 | 0.1 | 1.15
2024-11-04 | ITM 08-PILHA B02 REJEITO DESAGUADO | 0 | 27 | 1197.11
2024-11-04 | Hematitinha Especial ITM 09 A |  |  | 965.6
2024-11-04 | ITM 04[SUBPRODUTO]-PILHAO - PDE MANGABA FORRO OVER | 10 | 1 | 40.09
2024-11-04 | PILHAO - PDE MANGABA-ITM 04[ESTOQUE ROM] MATERIAL PILHAO | 10 | 27 | 1404.85
2024-11-04 | Filtro 03 |  |  | 1730.14
2024-11-04 | Sinter Blendagem ITM 09 C |  |  | 176
2024-11-04 | Alimentação Seca ITM 08 C |  |  | 4518 | [6 empty] | 49.73824 | 23.15812 | 1.933511 | 0.04241981 | 0.3380239 | 2.919628 | 0.4070577 | 4334.06
2024-11-04 | PILHA B02-PILHA B02 REJEITO TRATADO | 0 | 18 | 797.03
2024-11-04 | Filtro 01 |  |  | 956.13
2024-11-04 | CAVA SAMAMBAIA INTERMEDIARIO-ITM 04[ESTOQUE ROM] ROM FERROMAR | 0 | 20 | 1062.89
2024-11-05 | Filtro 01 |  |  | 1673.4
2024-11-05 | Alimentação Gobal ITM 02 B |  |  | 3948 | [6 empty] | 44.06 | 31.34 | 1.69 | 0.071 | 0.23 | 3.28 | 0.73 | 5390.015
2024-11-05 | Sinter Sarzedo |  |  | 3892.15
2024-11-05 | alimentacao_itm09_d |  |  | 1603 | [6 empty] | 59.46 | 4.64 | 2.73 | 0.083 | 0.16 | 6.82
2024-11-05 | SCALPER PILHAO-SUMPAO OVER SCALPER | 0 | 12 | 610.15
2024-11-05 | Sinter Aboboras
2024-11-05 | Hematitinha Especial ITM 09 D
2024-11-05 | Over Reprocesso |  |  | 3659.51
2024-11-05 | Filtro 02 |  |  | 1059.9
2024-11-05 | Hematitinha Especial ITM 09 C
2024-11-05 | Filtro 03 |  |  | 1617.62
2024-11-05 | SCALPER 2-CAVA CARRAPATO 5960 ALTO OVER SCALPER | 0 | 1 | 50.54
2024-11-05 | Alimentação Seca ITM 08 C |  |  | 9988 | [6 empty] | 42.98216 | 17.85826 | 2.155778 | 0.05537344 | 0.3229283 | 2.822494 | 0.3835529 | 4156.06
2024-11-05 | Alimentação Seca ITM 08 AB
2024-11-05 | Feijãozinho ITM 02 Principal |  |  | 1770.48 | [6 empty] | 49.62 | 25.41 | 0.67 | 0.048 | 0.07 | 2.57
2024-11-05 | VALE 4757-CAVA CARRAPATO 5960 ALTO ESTERIL FRANCO | 0 | 7 | 368.29
2024-11-05 | Sinter Blendagem ITM 09 D
2024-11-05 | PFF Abobora
2024-11-05 | Sinter Blendagem ITM 09 A |  |  | 1159
2024-11-05 | CAVA SAMAMBAIA BAIXO-PARQUE CACHOEIRA ESTERIL FRANCO | 0 | 4 | 175.68
2024-11-05 | SCALPER PILHAO-ITM 08 FINOS SCALPER | 0 | 8 | 389.61
2024-11-05 | PFF Curva do Joelho
2024-11-05 | Alimentação Gobal ITM 02 Principal |  |  | 1765 | [6 empty] | 44.06 | 31.34 | 1.69 | 0.071 | 0.23 | 3.28 | 0.73 | 3001.1
2024-11-05 | Hematitinha Especial ITM 09 A |  |  | 208.3 | [6 empty] | 60.87 | 3.75 | 2.16 | 0.107 | 0.09 | 6.25
2024-11-05 | PATIO B1-ITM 08 FINO FXTS TAS | 0 | 23 | 1190.21
2024-11-05 | Alimentação Gobal ITM 02 A |  |  | 3179 | [6 empty] | 44.06 | 31.34 | 1.69 | 0.071 | 0.23 | 3.28 | 0.73 | 5390.015
2024-11-05 | Hematitinha Especial ITM 09 B
2024-11-05 | PRAÇA DA 11-CAVA CARRAPATO 5960 ALTO ESTERIL FRANCO | 0 | 1 | 46.18
2024-11-05 | SCALPER PILHAO-PATIO B1 OVER SCALPER | 0 | 3 | 148.1
2024-11-05 | alimentacao_itm09_b |  |  | 3673 | [6 empty] | 59.46 | 4.64 | 2.73 | 0.083 | 0.16 | 6.82
2024-11-05 | Sinter Terceiros Vargem Grande
2024-11-05 | Hematitinha Complemento ITM 09 A
2024-11-05 | PFF Antenas
2024-11-05 | Sinter Blendagem ITM 09 B
2024-11-05 | Rejeito Desaguado |  |  | 2179.98 | [6 empty] | 31.87 | 49.57 | 0.79 | 0.044 | 0.17 | 3.32
2024-11-05 | Over Descarte |  |  | 88.87
2024-11-05 | alimentacao_itm09_a |  |  | 3482 | [6 empty] | 59.83 | 3.29 | 3.14 | 0.097 | 0.11 | 7.14
2024-11-05 | alimentacao_itm09_c |  |  | 1855 | [6 empty] | 59.46 | 4.64 | 2.73 | 0.083 | 0.16 | 6.82
2024-11-05 | PFF Pilhão
2024-11-05 | PILHAO - PDE MANGABA-CAVA CARRAPATO 5960 ALTO ESTERIL FRANCO | 0 | 7 | 320.39
2024-11-05 | ITM 08-PATIO MANGABA[PILHA OVER] OVER | 0 | 25 | 897.6
2024-11-05 | Sinter Terceiros TIG
2024-11-05 | Rejeito Filtrado |  |  | 6359 | [6 empty] | 31.18 | 45.38 | [6 empty] | 400 | 18
2024-11-05 | Sinter Blendagem ITM 09 C
2024-11-05 | PILHAO - PDE MANGABA-PDE SAMPAIO ESTERIL PILHAO | 9 | 2 | 93.05
2024-11-05 | ITM 09-ITM 09 HEMATITINHA ESPECIAL | 0 | 5 | 129.7
2024-11-05 | PILHA B02-PILHA B02 REJEITO TRATADO | 0 | 10 | 414.08
2024-11-05 | ITM 09-USINA DE BLENDAGEM SINTER FEED ESPECIAL | 0 | 34 | 908.97
2024-11-05 | ITM 02 PRINCIPAL-PATIO MANGABA[PILHA SILICOSO] SILICOSO | 0 | 30 | 872.56 | [6 empty] | 51.4 | 20.91 | 1.05 | 0.056 | 0.18 | 4.2
2024-11-05 | ITM 09-SUMPAO OVER | 0 | 1 | 47.78
2024-11-05 | PDE SAMPAIO-ITM 04[ESTOQUE ROM] FINOS | 0 | 28 | 1481.48
2024-11-05 | PRAÇA DA 11-ITM 04[ESTOQUE ROM] ROM FERROMAR | 0 | 9 | 397.15
2024-11-05 | ITM 09-PATIO DE PRODUTOS SINTER FEED ESPECIAL | 0 | 14 | 408.93
2024-11-05 | ITM 02 NOVA-PATIO MANGABA[PILHA OVER] OVER | 0 | 17 | 513.09
2024-11-05 | ITM 02 NOVA[A]-USINA DE BLENDAGEM SINTER FEED ESPECIAL | 2 | 34 | 1083.45 | [6 empty] | 58.4 | 13.38 | 0.56 | 0.034 | 0.1 | 1.93
2024-11-05 | PATIO DE PRODUTOS-PLATAFORMA TERMINAL-SARZEDO[PILHA 7] PELLET FEED | 31 | 179 | 4520.27
2024-11-05 | PLATAFORMA TERMINAL-SARZEDO[PILHA 5]-ITM 08 SINTER FEED ESPECIAL | 0 | 4 | 191.38
2024-11-05 | CAVA CARRAPATO 5960 ALTO-ITM 04[ESTOQUE ROM] ROM FERROMAR | 0 | 5 | 267.52
2024-11-05 | CAVA SAMAMBAIA BAIXO-ITM 04[ESTOQUE ROM] ROM FERROMAR | 0 | 32 | 1674.43
2024-11-05 | PATIO DE PRODUTOS-PLATAFORMA TERMINAL-SARZEDO[PILHA 9] SINTER FEED ESPECIAL | 31 | 45 | 1160.41
2024-11-05 | ITM 09-ITM 04[ESTOQUE ROM] OVER | 0 | 1 | 41.09
2024-11-05 | PLATAFORMA TERMINAL-SARZEDO[PILHA 5]-ITM 02 NOVA ESTERIL FRANCO | 31 | 17 | 794.46
2024-11-05 | DESAGUAMENTO DE PRODUTO ITM 8-PATIO DE PRODUTOS PELLET FEED | 39 | 121 | 3819.58 | [6 empty] | 62.29 | 7.75 | 0.67 | 0.04 | 0.1 | 1.89 |  |  |  | 22
2024-11-05 | ITM 09-ITM 08 SINTER CORRETIVO | 0 | 21 | 616.65
2024-11-05 | Filtro 04 |  |  | 2008.08
2024-11-05 | ITM 09-PATIO DE PRODUTOS PELLET FEED | 0 | 80 | 2347.88
2024-11-05 | COMPLEXO DE FILTRAGEM-PILHA B02 REJEITO FILTRADO | 0 | 28 | 1237.44
2024-11-05 | PRAÇA DA 11-PILHA B02 FORRO OVER | 0 | 6 | 271.95
2024-11-05 | ITM 02 NOVA[B]-PATIO MANGABA[PILHA SILICOSO] SILICOSO | 0 | 19 | 546.91 | [6 empty] | 49.6 | 24.55 | 0.76 | 0.046 | 0.14 | 3.44
2024-11-05 | CAVA SAMAMBAIA ALTO-PILHA B02 FORRO OVER | 0 | 2 | 77.87
2024-11-05 | CAVA SAMAMBAIA BAIXO-CAVA CARRAPATO 3035 ALTO ESTERIL FRANCO | 0 | 1 | 48.75
2024-11-05 | ITM 02 NOVA[B]-USINA DE BLENDAGEM SINTER FEED ESPECIAL | 2 | 32 | 994.45 | [6 empty] | 61 | 10.65 | 0.5 | 0.034 | 0.1 | 1.04
2024-11-05 | ITM 04[SUBPRODUTO]-ITM 02 NOVA SINTER ITM04 BLEND | 0 | 10 | 10780.03
2024-11-05 | ITM 09-PLATAFORMA TERMINAL-SARZEDO[PILHA 9] SINTER FEED ESPECIAL | 31 | 10 | 257.49
2024-11-05 | PATIO B1-ITM 08 SINTER VARGEM GRANDE | 0 | 24 | 1195.72
2024-11-05 | CAVA SAMAMBAIA BAIXO-CAVA SAMAMBAIA INTERMEDIARIO ESTERIL FRANCO | 0 | 4 | 187.45
2024-11-05 | PILHAO - PDE MANGABA-ITM 04[ESTOQUE ROM] MATERIAL PILHAO | 10 | 19 | 1043.13
2024-11-05 | ITM 04[SUBPRODUTO]-ITM 02 PRINCIPAL SINTER ITM04 BLEND | 0 | 32 | 3001.1
2024-11-05 | ITM 04[SUBPRODUTO]-ITM 08 SINTER ITM04 BLEND | 0 | 3 | 283.33
2024-11-05 | ITM 08-PILHA B02 REJEITO DESAGUADO | 0 | 29 | 1205.65
2024-11-05 | VALE 4757-ITM 09 ROM ATERRO | 0 | 6 | 275.3
2024-11-05 | VALE 4757 ÍNDIA-ITM 09 ROM ATERRO | 0 | 12 | 557.18
2024-11-05 | PATIO DE PRODUTOS-PLATAFORMA TERMINAL-SARZEDO[PILHA 6] PELLET FEED | 31 | 501 | 12662.888
2024-11-05 | ITM 02 PRINCIPAL-PATIO MANGABA[PILHA OVER] OVER | 0 | 4 | 119.84
2024-11-05 | ITM 02 PRINCIPAL-USINA DE BLENDAGEM SINTER FEED ESPECIAL | 3 | 28 | 873.38 | [6 empty] | 55.75 | 17.58 | 0.56 | 0.035 | 0.09 | 1.71
2024-11-05 | CAVA SAMAMBAIA INTERMEDIARIO-ITM 04[ESTOQUE ROM] ROM FERROMAR | 0 | 12 | 572.37
2024-11-05 | ITM 02 NOVA[A]-PATIO MANGABA[PILHA SILICOSO] SILICOSO | 0 | 26 | 744.2 | [6 empty] | 50.46 | 22.78 | 1.05 | 0.057 | 0.14 | 3.64
2024-11-05 | Média Filtro |  |  | 5863.35
2024-11-06 | Filtro 04 |  |  | 1144.08
2024-11-06 | PATIO B1-ITM 08 SINTER VARGEM GRANDE | 0 | 29 | 1248.17
2024-11-06 | ITM 08-PATIO MANGABA[PILHA OVER] OVER | 0 | 15 | 570.38
2024-11-06 | ITM 09-PATIO DE PRODUTOS PELLET FEED | 0 | 108 | 2987.54
2024-11-06 | PATIO MANGABA[PILHA 1]-USINA DE BLENDAGEM SILICOSO | 0 | 5 | 271.35
2024-11-06 | PLATAFORMA TERMINAL-SARZEDO[PILHA 5]-ITM 02 NOVA ESTERIL FRANCO | 31 | 10 | 513.74
2024-11-06 | ITM 09-ITM 08 SINTER CORRETIVO | 0 | 27 | 783.04
2024-11-06 | VALE 4757-ITM 09 ROM ATERRO | 0 | 15 | 630.06
2024-11-06 | CAVA SAMAMBAIA BAIXO-ITM 04[ESTOQUE ROM] ROM FERROMAR | 0 | 38 | 2185.27
2024-11-06 | ITM 02 NOVA[A]-USINA DE BLENDAGEM SINTER FEED ESPECIAL | 2 | 40 | 1309.64 | [6 empty] | 59.47 | 12.42 | 0.72 | 0.036 | 0.08 | 1.29
2024-11-06 | PATIO DE PRODUTOS-PLATAFORMA TERMINAL-SARZEDO[PILHA 9] SINTER FEED ESPECIAL | 31 | 271 | 7122.31
2024-11-06 | PATIO DE PRODUTOS-PLATAFORMA TERMINAL-SARZEDO[PILHA 5] SINTER FEED ESPECIAL | 31 | 201 | 4886.95
2024-11-06 | ITM 04[SUBPRODUTO]-ITM 02 NOVA SINTER ITM04 BLEND | 0 | 20 | 8055.66
2024-11-06 | ITM 04[SUBPRODUTO]-ITM 02 PRINCIPAL SINTER ITM04 BLEND | 0 | 14 | 2919.98
2024-11-06 | ITM 02 NOVA-PATIO MANGABA[PILHA OVER] OVER | 0 | 18 | 541.93
2024-11-06 | ITM 09-ITM 09 HEMATITINHA ESPECIAL | 0 | 1 | 25.89
2024-11-06 | DESAGUAMENTO DE PRODUTO ITM 8-PATIO DE PRODUTOS PELLET FEED | 39 | 124 | 3931.68 | [6 empty] | 63.06 | 6.83 | 0.7 | 0.04 | 0.12 | 1.85
2024-11-06 | ITM 02 PRINCIPAL-PATIO MANGABA[PILHA SILICOSO] SILICOSO | 0 | 29 | 859.85 | [6 empty] | 50.65 | 20.91 | 1.36 | 0.065 | 0.23 | 4.49
2024-11-06 | SUMPAO-ITM 08 SINTER COMUM | 0 | 2 | 57
2024-11-06 | ITM 02 NOVA[B]-USINA DE BLENDAGEM SINTER FEED ESPECIAL | 2 | 36 | 1140.3 | [6 empty] | 59.32 | 12.38 | 0.9 | 0.04 | 0.07 | 1.45
2024-11-06 | Alimentação Gobal ITM 02 A |  |  | 4275 | [6 empty] | 48.2734 | 24.982 | 1.41136 | 0.05461183 | 0.1836838 | 4.125817 | 1.289456 | 5647.22 | 100
2024-11-06 | PATIO DE PRODUTOS-PLATAFORMA TERMINAL-SARZEDO[PILHA 6] PELLET FEED | 31 | 94 | 2423.9
2024-11-06 | ITM 04[ESTOQUE ROM]-CAVA SAMPAIO ESTERIL FRANCO | 8 | 1 | 52.47
2024-11-06 | CAVA CARRAPATO 5960 ALTO-ITM 04[ESTOQUE ROM] ROM FERROMAR | 0 | 45 | 2498.59
2024-11-06 | ITM 02 NOVA[A]-PATIO MANGABA[PILHA SILICOSO] SILICOSO | 0 | 25 | 729.21 | [6 empty] | 51.78 | 19.76 | 1.27 | 0.071 | 0.09 | 4.57
2024-11-06 | SUMPAO-ITM 02 PRINCIPAL SINTER COMUM | 0 | 4 | 109.3
2024-11-06 | Média Filtro |  |  | 6040.79
2024-11-06 | COMPLEXO DE FILTRAGEM-PILHA B02 REJEITO FILTRADO | 0 | 55 | 2444.08
2024-11-06 | ITM 04[SUBPRODUTO]-CAVA SAMPAIO FORRO HEMATITINHA | 8 | 1 | 55.74
2024-11-06 | ITM 02 PRINCIPAL-USINA DE BLENDAGEM SINTER FEED ESPECIAL | 3 | 23 | 738.12 | [6 empty] | 56.49 | 16.25 | 0.67 | 0.04 | 0.16 | 1.67
2024-11-06 | ITM 09-PLATAFORMA TERMINAL-SARZEDO[PILHA 9] SINTER FEED ESPECIAL | 31 | 18 | 460.76
2024-11-06 | ITM 02 NOVA[B]-PATIO MANGABA[PILHA SILICOSO] SILICOSO | 0 | 23 | 682.42 | [6 empty] | 52.18 | 19.41 | 1.08 | 0.065 | 0.1 | 4.59
2024-11-06 | PILHAO - PDE MANGABA-PDE SAMPAIO ESTERIL PILHAO | 9 | 46 | 2379
2024-11-06 | PLATAFORMA TERMINAL-SARZEDO[PILHA 5]-ITM 08 SINTER FEED ESPECIAL | 0 | 2 | 84.82
2024-11-06 | ITM 04[SUBPRODUTO]-ITM 08 SINTER ITM04 BLEND | 0 | 6 | 130.35
2024-11-06 | ITM 02 PRINCIPAL-PATIO MANGABA[PILHA OVER] OVER | 0 | 6 | 201.55
2024-11-06 | PILHAO - PDE MANGABA-ITM 04[ESTOQUE ROM] MATERIAL PILHAO | 10 | 6 | 375.56
2024-11-06 | ITM 08-PILHA B02 REJEITO DESAGUADO | 0 | 19 | 776.33
2024-11-06 | PRAÇA DA 11-CAVA SAMPAIO ESTERIL FRANCO | 0 | 6 | 283.19
2024-11-06 | ITM 04[SUBPRODUTO]-PLATAFORMA TERMINAL-SARZEDO[PILHA 9] SINTER FEED ESPECIAL | 0 | 37 | 1605.87
2024-11-06 | PRAÇA DA 11-PILHA B02 FORRO OVER | 0 | 12 | 523.46
2024-11-06 | SCALPER PILHAO-SUMPAO OVER SCALPER | 0 | 5 | 237.92
2024-11-06 | Sinter Blendagem ITM 09 C
2024-11-06 | alimentacao_itm09_d |  |  | 1381 | [6 empty] | 48.08 | 25.3 | 1.33 | 0.044 | 0.23 | 4.01
2024-11-06 | Rejeito Filtrado |  |  | 6928 | [6 empty] | 34.19 | 41.37 | 3.59 | 0.084 | 0.27 | 5.34 |  |  | 390 | 18
2024-11-06 | scalper 2 over |  |  | 439.95
2024-11-06 | alimentacao_itm09_a |  |  | 3027 | [6 empty] | 58.77 | 4.13 | 3.19 | 0.079 | 0.1 | 8
2024-11-06 | Hematitinha Especial ITM 09 C
2024-11-06 | Sinter Aboboras
2024-11-06 | SCALPER PILHAO-CAVA SAMPAIO OVER SCALPER | 0 | 3 | 118.89
2024-11-06 | SCALPER PILHAO-ITM 08 FINOS SCALPER | 0 | 4 | 187.47
2024-11-06 | Feijãozinho ITM 02 Principal |  |  | 1476.36 | [6 empty] | 50.67 | 19.83 | 1.94 | 0.064 | 0.13 | 5.28
2024-11-06 | Sinter Blendagem ITM 09 B
2024-11-06 | VALE 4757 ÍNDIA-ITM 09 ROM ATERRO | 0 | 22 | 935.61
2024-11-06 | ITM 04[SUBPRODUTO]-ITM 04[ESTOQUE ROM] HEMATITINHA ESPECIAL | 0 | 1 | 243.09
2024-11-06 | PFF Abobora
2024-11-06 | Hematitinha Especial ITM 09 A |  |  | 409.6 | [6 empty] | 55.45 | 5.85 | 5.11 | 0.095 | 0.06 | 9.08
2024-11-06 | alimentacao_itm09_b |  |  | 2578 | [6 empty] | 58.84 | 4.99 | 2.92 | 0.089 | 0.09 | 7.14
2024-11-06 | Sinter Sarzedo |  |  | 3448.3
2024-11-06 | scalper 2 fino |  |  | 327.59
2024-11-06 | Alimentação Gobal ITM 02 B |  |  | 4945 | [6 empty] | 47.2858 | 26.37819 | 1.421255 | 0.05281675 | 0.1869721 | 4.200577 | 1.121494 | 5144.96
2024-11-06 | PFF Pilhão
2024-11-06 | Rejeito Desaguado |  |  | 2690.17 | [6 empty] | 33.62 | 47.53 | 0.83 | 0.049 | 0.15 | 3.13
2024-11-06 | Alimentação Seca ITM 08 C |  |  | 6119 | [6 empty] | 50.2613 | 20.51069 | 2.636646 | 0.06864116 | 0.3512522 | 4.038305 | 0.602856 | 2509.58
2024-11-06 | PFF Curva do Joelho
2024-11-06 | alimentacao_itm09_c |  |  | 3256 | [6 empty] | 58.84 | 4.99 | 2.92 | 0.089 | 0.09 | 7.14
2024-11-06 | Over Descarte
2024-11-06 | Filtro 02 |  |  | 2288.16
2024-11-06 | Sinter Blendagem ITM 09 D
2024-11-06 | Alimentação Seca ITM 08 AB
2024-11-06 | Alimentação Gobal ITM 02 Principal |  |  | 1588 | [6 empty] | 47.40889 | 26.17781 | 1.410767 | 0.05082955 | 0.1902841 | 4.230937 | 1.16179 | 3484.18
2024-11-06 | PDE SAMPAIO-ITM 04[ESTOQUE ROM] FINOS | 0 | 36 | 2043.46
2024-11-06 | Sinter Blendagem ITM 09 A |  |  | 2184
2024-11-06 | Hematitinha Especial ITM 09 B
2024-11-06 | Filtro 03 |  |  | 2161
2024-11-06 | Hematitinha Especial ITM 09 D
2024-11-06 | Hematitinha Complemento ITM 09 A
2024-11-06 | PFF Antenas |  |  | 9431.23
2024-11-06 | Sinter Terceiros TIG
2024-11-06 | Over Reprocesso |  |  | 3185.5
2024-11-06 | Filtro 01 |  |  | 1334.76
2024-11-06 | Sinter Terceiros Vargem Grande
2024-11-07 | scalper 2 fino |  |  | 819
2024-11-07 | PFF Curva do Joelho
2024-11-07 | VALE 4757-ITM 09 ROM ATERRO | 0 | 16 | 639.29
2024-11-07 | ITM 04[SUBPRODUTO]-PLATAFORMA TERMINAL-SARZEDO[PILHA 9] SINTER FEED ESPECIAL | 0 | 3 | 83.65
2024-11-07 | Over Reprocesso |  |  | 4608
2024-11-07 | PILHAO - PDE MANGABA-PDE SAMPAIO ESTERIL PILHAO | 9 | 19 | 831.74
2024-11-07 | Alimentação Gobal ITM 02 B |  |  | 4865 | [6 empty] | 47.28929 | 26.46378 | 1.701973 | 0.06873423 | 0.16 | 3.807014 | 0.6222466 | 3135.16
2024-11-07 | CAVA SAMAMBAIA BAIXO-ITM 04[ESTOQUE ROM] ROM FERROMAR | 0 | 27 | 1420.37
2024-11-07 | ITM 02 PRINCIPAL-PATIO MANGABA[PILHA SILICOSO] SILICOSO | 0 | 42 | 1182.67 | [6 empty] | 49.63 | 22.63 | 0.83 | 0.065 | 0.09 | 4.57
2024-11-07 | Sinter Blendagem ITM 09 D
2024-11-07 | ITM 08-PATIO MANGABA[PILHA OVER] OVER | 0 | 25 | 783.38
2024-11-07 | ITM 08-PILHA B02 REJEITO DESAGUADO | 0 | 18 | 735.69
2024-11-07 | alimentacao_itm09_b |  |  | 4125 | [6 empty] | 60.62 | 4.12 | 2.08 | 0.101 | 0.11 | 6.44
2024-11-07 | alimentacao_itm09_a |  |  | 3862 | [6 empty] | 60.62 | 4.12 | 2.08 | 0.101 | 0.11 | 6.44
2024-11-07 | Hematitinha Especial ITM 09 A |  |  | 1131 | [6 empty] | 57.78 | 9.19 | 1.67 | 0.101 | 0.15 | 5.82
2024-11-07 | SUMPAO-ITM 02 NOVA[B] SINTER COMUM | 0 | 1 | 61.46
2024-11-07 | SUMPAO-ITM 02 NOVA[A] SINTER COMUM | 0 | 4 | 161.14
2024-11-07 | ITM 09-PATIO DE PRODUTOS PELLET FEED | 0 | 38 | 1107.89
2024-11-07 | Hematitinha Complemento ITM 09 A
2024-11-07 | alimentacao_itm09_c |  |  | 4073 | [6 empty] | 60.62 | 4.12 | 2.08 | 0.101 | 0.11 | 6.44
2024-11-07 | PILHAO - PDE MANGABA-ACESSO PRINCIPAL INTERNO ESTERIL PILHAO | 9 | 2 | 74.12
2024-11-07 | scalper 2 over |  |  | 1369
2024-11-07 | Rejeito Desaguado |  |  | 2757.12 | [6 empty] | 32.29 | 48.58 | 0.73 | 0.043 | 0.22 | 3.26
2024-11-07 | ITM 02 NOVA[A]-PATIO MANGABA[PILHA SILICOSO] SILICOSO | 0 | 18 | 519.27 | [6 empty] | 49.27 | 23.3 | 1.18 | 0.058 | 0.14 | 4.82
2024-11-07 | CAVA CARRAPATO 5960 ALTO-ITM 04[ESTOQUE ROM] ROM FERROMAR | 0 | 24 | 1180.19
2024-11-07 | PILHAO - PDE MANGABA-ITM 04[ESTOQUE ROM] MATERIAL PILHAO | 10 | 12 | 642.7
2024-11-07 | PATIO MANGABA[PILHA 1]-USINA DE BLENDAGEM SILICOSO | 0 | 6 | 291.59
2024-11-07 | Filtro 02 |  |  | 2156.7
2024-11-07 | Sinter Sarzedo |  |  | 4766.46
2024-11-07 | ITM 04[SUBPRODUTO]-ITM 04[ESTOQUE ROM] HEMATITINHA ESPECIAL | 0 | 6 | 243.09
2024-11-07 | ITM 09-CAVA SAMPAIO OVER | 7 | 5 | 243.72
2024-11-07 | alimentacao_itm09_d |  |  | 1695 | [6 empty] | 59.62 | 5.66 | 1.74 | 0.127 | 0.09 | 6.84
2024-11-07 | Over Descarte |  |  | 243.72
2024-11-07 | scalper 1 over
2024-11-07 | PATIO MANGABA[PILHA 1]-ITM 02 PRINCIPAL SINTER ITM04 BLEND | 0 | 6 | 181.05
2024-11-07 | Hematitinha Especial ITM 09 C
2024-11-07 | Hematitinha Especial ITM 09 D
2024-11-07 | Filtro 01 |  |  | 524.61
2024-11-07 | Rejeito Filtrado |  |  | 6237.23 | [6 empty] | 31.67 | 43.73 | 4.48 | 0.095 | 0.41 | 0.095 |  |  | 355 | 18
2024-11-07 | scalper 1 fino
2024-11-07 | ITM 02 PRINCIPAL-USINA DE BLENDAGEM SINTER FEED ESPECIAL | 3 | 27 | 785.53 | [6 empty] | 56.18 | 17 | 0.6 | 0.035 | 0.09 | 1.72
2024-11-07 | ITM 02 PRINCIPAL-PATIO MANGABA[PILHA OVER] OVER | 0 | 7 | 241.65
2024-11-07 | PDE SAMPAIO-ITM 04[ESTOQUE ROM] FINOS | 0 | 31 | 1712.71
2024-11-07 | SCALPER PILHAO-ITM 08 FINOS SCALPER | 0 | 17 | 801.93
2024-11-07 | SUMPAO-ITM 08 SINTER COMUM | 0 | 4 | 168.27
2024-11-07 | Sinter Terceiros Vargem Grande
2024-11-07 | ITM 02 NOVA[B]-USINA DE BLENDAGEM SINTER FEED ESPECIAL | 2 | 33 | 1053.51 | [6 empty] | 58.88 | 13.07 | 0.7 | 0.042 | 0.09 | 1.4
2024-11-07 | Média Filtro |  |  | 6068.85
2024-11-07 | Feijãozinho ITM 02 Principal |  |  | 1795.48 | [6 empty] | 46.1 | 26.48 | 1.08 | 0.53 | 0.26 | 3.89
2024-11-07 | VALE 4757 ÍNDIA-ITM 09 ROM ATERRO | 0 | 12 | 577.49
2024-11-07 | PATIO DE PRODUTOS-PLATAFORMA TERMINAL-SARZEDO[VAGAO] SINTER FEED ESPECIAL | 31 | 89 | 2220.986
2024-11-07 | Sinter Terceiros TIG
2024-11-07 | PFF Abobora
2024-11-07 | PFF Pilhão
2024-11-07 | Alimentação Seca ITM 08 C |  |  | 7613 | [6 empty] | 46.25951 | 27.65395 | 2.097614 | 0.06354252 | 0.16 | 3.598865 | 0.6894521 | 2315.13
2024-11-07 | PATIO DE PRODUTOS-PLATAFORMA TERMINAL-SARZEDO[PILHA 6] PELLET FEED | 31 | 179 | 4587.32
2024-11-07 | PILHA B02-PILHA B02 REJEITO TRATADO | 0 | 1 | 37.64
2024-11-07 | COMPLEXO DE FILTRAGEM-PILHA B02 REJEITO FILTRADO | 0 | 42 | 1806.28
2024-11-07 | ITM 04[SUBPRODUTO]-ITM 09 HEMATITINHA ESPECIAL | 0 | 23 | 959.97
2024-11-07 | ITM 02 NOVA[A]-USINA DE BLENDAGEM SINTER FEED ESPECIAL | 2 | 22 | 753.23 | [6 empty] | 56.54 | 16.22 | 0.6 | 0.035 | 0.09 | 1.57
2024-11-07 | Sinter Aboboras
2024-11-07 | PATIO DE PRODUTOS-PLATAFORMA TERMINAL-SARZEDO[PILHA 4] SINTER FEED ESPECIAL | 31 | 234 | 6053.82
2024-11-07 | PATIO MANGABA[PILHA 1]-ITM 08 SINTER ITM04 BLEND | 0 | 4 | 119.83
2024-11-07 | PRAÇA DA 11-CAVA SAMPAIO ESTERIL FRANCO | 0 | 7 | 320.84
2024-11-07 | PFF Antenas
2024-11-07 | Alimentação Gobal ITM 02 Principal |  |  | 1513 | [6 empty] | 47.15084 | 26.63363 | 1.701168 | 0.06680236 | 0.16 | 3.836797 | 0.6294911 | 3127.56
2024-11-07 | ITM 04[SUBPRODUTO]-USINA DE BLENDAGEM SINTER FEED ESPECIAL | 0 | 37 | 1060.65
2024-11-07 | Hematitinha Especial ITM 09 B
2024-11-07 | ITM 04[SUBPRODUTO]-PATIO DE PRODUTOS SINTER FEED ESPECIAL | 0 | 151 | 4373.81
2024-11-07 | Sinter Blendagem ITM 09 A |  |  | 1592
2024-11-07 | ITM 02 NOVA-PATIO MANGABA[PILHA OVER] OVER | 0 | 21 | 635.45
2024-11-07 | Sinter Blendagem ITM 09 B |  |  | 1012
2024-11-07 | ITM 09-PLATAFORMA TERMINAL-SARZEDO[PILHA 4] SINTER FEED ESPECIAL | 31 | 79 | 1908.56
2024-11-07 | ITM 09-PATIO DE PRODUTOS SINTER FEED ESPECIAL | 0 | 59 | 1750.01
2024-11-07 | PATIO MANGABA[PILHA SILICOSO]-ACESSO PRINCIPAL INTERNO SILICOSO | 0 | 2 | 52.84
2024-11-07 | Alimentação Gobal ITM 02 A |  |  | 2878 | [6 empty] | 47.28929 | 26.46378 | 1.701973 | 0.06873423 | 0.16 | 3.807014 | 0.6222466 | 3135.16
2024-11-07 | PRAÇA DA 11-PILHA B02 FORRO OVER | 0 | 14 | 595.37
2024-11-07 | ITM 04[SUBPRODUTO]-ITM 04[SUBPRODUTO] OVER | 2 | 1 | 41.71
2024-11-07 | Filtro 04 |  |  | 1632.12
2024-11-07 | DESAGUAMENTO DE PRODUTO ITM 8-PATIO DE PRODUTOS PELLET FEED | 39 | 136 | 4231.82 | [6 empty] | 63.03 | 7.01 | 0.55 | 0.04 | 0.12 | 1.87
2024-11-07 | PATIO MANGABA[PILHA 1]-ITM 02 NOVA SINTER ITM04 BLEND | 0 | 1 | 30.12
2024-11-07 | SUMPAO-ITM 02 PRINCIPAL SINTER COMUM | 0 | 5 | 143.16
2024-11-07 | Alimentação Seca ITM 08 AB |  |  | 60 | [6 empty] | 46.25951 | 27.65395 | 2.097614 | 0.06354252 | 0.16 | 3.598865 | 0.6894521 | 2315.13
2024-11-07 | Sinter Blendagem ITM 09 C |  |  | 415
2024-11-07 | PRAÇA DA 11-PATIO MANGABA[PILHA 1] HEMATITINHA COMUM | 0 | 6 | 184.09
2024-11-07 | BARRAGEM B4-PILHA B02 ESTERIL FRANCO | 0 | 1 | 39.3
2024-11-07 | Filtro 03 |  |  | 1923.57
2024-11-07 | SCALPER PILHAO-CAVA SAMPAIO OVER SCALPER | 0 | 10 | 463.7
2024-11-07 | ITM 02 NOVA[B]-PATIO MANGABA[PILHA SILICOSO] SILICOSO | 0 | 23 | 652.23 | [6 empty] | 48.2 | 24.41 | 1.41 | 0.068 | 0.39 | 4.62
2024-11-08 | Rejeito Desaguado |  |  | 2084 | [6 empty] | 32.94 | 47.16 | 0.76 | 0.046 | 0.22 | 3.87
2024-11-08 | DESAGUAMENTO DE PRODUTO ITM 8-USINA DE BLENDAGEM PELLET FEED | 0 | 82 | 2497.78
2024-11-08 | Hematitinha Especial ITM 09 A |  |  | 31.97 | [6 empty] | 58.1 | 9.17 | 1.32 | 0.092 | 0.07 | 5.82
2024-11-08 | PATIO MANGABA[PILHA 1]-ITM 02 NOVA SINTER ITM04 BLEND | 0 | 2 | 58.26
2024-11-08 | Hematitinha Complemento ITM 09 A
2024-11-08 | Alimentação Gobal ITM 02 A |  |  | 4806 | [6 empty] | 47.28929 | 26.46378 | 1.701973 | 0.06873423 | 0.16 | 3.807014 | 0.6222466 | 3135.16
2024-11-08 | Alimentação Gobal ITM 02 Principal | [9 empty] | 47.15084 | 26.63363 | 1.701168 | 0.06680236 | 0.16 | 3.836797 | 0.6294911 | 3127.56
2024-11-08 | PRAÇA DA 11-CAVA SAMPAIO ESTERIL FRANCO | 0 | 2 | 96.28
2024-11-08 | PDE SAMPAIO-ITM 04[ESTOQUE ROM] FINOS | 0 | 24 | 1215.74
2024-11-08 | alimentacao_itm09_b |  |  | 2325 | [6 empty] | 59.37 | 5.96 | 1.95 | 0.081 | 0.18 | 6.49
2024-11-08 | PATIO B1-ITM 08 SINTER VARGEM GRANDE | 0 | 7 | 300.21
2024-11-08 | Sinter Terceiros Vargem Grande
2024-11-08 | ITM 08-PATIO MANGABA[PILHA OVER] OVER | 0 | 34 | 1007.4
2024-11-08 | PILHAO - PDE MANGABA-PDE SAMPAIO ESTERIL PILHAO | 9 | 23 | 1108.4
2024-11-08 | VALE 4757 ÍNDIA-ITM 09 ROM ATERRO | 0 | 15 | 709.82
2024-11-08 | PATIO MANGABA[PILHA 1]-USINA DE BLENDAGEM SILICOSO | 0 | 33 | 1777.96
2024-11-08 | Sinter Aboboras
2024-11-08 | ITM 02 NOVA[A]-USINA DE BLENDAGEM SINTER FEED ESPECIAL | 2 | 27 | 840.29 | [6 empty] | 57.88 | 15.19 | 0.49 | 0.035 | 0.1 | 1.46
2024-11-08 | Hematitinha Especial ITM 09 C
2024-11-08 | ITM 04[SUBPRODUTO]-ITM 09 HEMATITINHA ESPECIAL | 0 | 12 | 339.2
2024-11-08 | COMPLEXO DE FILTRAGEM-PILHA B02 REJEITO FILTRADO | 0 | 31 | 1277.94
2024-11-08 | SCALPER PILHAO-CAVA SAMAMBAIA BAIXO OVER SCALPER | 0 | 9 | 447.82
2024-11-08 | PILHAO - PDE MANGABA-PILHA B02 ESTERIL PILHAO | 0 | 4 | 218.89
2024-11-08 | SUMPAO-ITM 02 NOVA[B] SINTER COMUM | 0 | 3 | 154.31
2024-11-08 | Sinter Blendagem ITM 09 B |  |  | 1570
2024-11-08 | SCALPER PILHAO-ESTACIONAMENTO BALANÇA ITM 2 OVER SCALPER | 0 | 4 | 180.45
2024-11-08 | Hematitinha Especial ITM 09 D
2024-11-08 | scalper 1 fino
2024-11-08 | Média Filtro |  |  | 6095.4
2024-11-08 | PILHA B02-PILHA B02 REJEITO TRATADO | 0 | 13 | 493.74
2024-11-08 | SUMPAO-ITM 08 SINTER COMUM | 0 | 19 | 873.66
2024-11-08 | PFF Antenas
2024-11-08 | ITM 02 NOVA[A]-PATIO MANGABA[PILHA SILICOSO] SILICOSO | 0 | 26 | 746.08 | [6 empty] | 52.16 | 19.34 | 1.17 | 0.07 | 0.16 | 4.59
2024-11-08 | CAVA SAMAMBAIA BAIXO-ITM 04[ESTOQUE ROM] ROM FERROMAR | 0 | 19 | 1040.21
2024-11-08 | PATIO DE PRODUTOS-PLATAFORMA TERMINAL-SARZEDO[PILHA 7] PELLET FEED | 31 | 412 | 10304.85
2024-11-08 | alimentacao_itm09_d |  |  | 1137 | [6 empty] | 60.64 | 4.86 | 1.62 | 0.083 | 0.15 | 6.18
2024-11-08 | ITM 02 NOVA[B]-PATIO MANGABA[PILHA SILICOSO] SILICOSO | 0 | 21 | 605.99 | [6 empty] | 50.72 | 20.96 | 1.26 | 0.064 | 0.16 | 4.87
2024-11-08 | Over Reprocesso |  |  | 3840
2024-11-08 | Filtro 02 |  |  | 1776.6
2024-11-08 | SCALPER PILHAO-PATIO B1 OVER SCALPER | 0 | 4 | 160.85
2024-11-08 | scalper 2 over |  |  | 1467.99
2024-11-08 | Hematitinha Especial ITM 09 B
2024-11-08 | ITM 02 PRINCIPAL-USINA DE BLENDAGEM SINTER FEED ESPECIAL | 3 | 31 | 922.04 | [6 empty] | 55.48 | 18.37 | 0.28 | 0.022 | 0.09 | 1.76
2024-11-08 | CAVA SAMAMBAIA BAIXO-CAVA SAMPAIO ESTERIL FRANCO | 0 | 2 | 97.55
2024-11-08 | Sinter Blendagem ITM 09 D
2024-11-08 | PFF Pilhão
2024-11-08 | SUMPAO-ITM 02 NOVA[A] SINTER COMUM | 0 | 10 | 440.86
2024-11-08 | VALE 4757-ITM 09 ROM ATERRO | 0 | 14 | 547.23
2024-11-08 | ITM 04[SUBPRODUTO]-ITM 02 NOVA SINTER ITM04 BLEND | 0 | 14 | 4140.08
2024-11-08 | DESAGUAMENTO DE PRODUTO ITM 8-PATIO DE PRODUTOS PELLET FEED | 39 | 59 | 1793.12 | [6 empty] | 63.2 | 6.8 | 0.56 | 0.04 | 0.12 | 1.82
2024-11-08 | scalper 2 fino |  |  | 846.76
2024-11-08 | ITM 04[SUBPRODUTO]-PATIO DE PRODUTOS SINTER FEED ESPECIAL | 0 | 84 | 2404.73
2024-11-08 | Sinter Blendagem ITM 09 C |  |  | 1439
2024-11-08 | VALE 4757 ÍNDIA-PATIO LAVADOR ROM ATERRO | 0 | 1 | 39.05
2024-11-08 | alimentacao_itm09_a |  |  | 4451 | [6 empty] | 59.37 | 5.96 | 1.95 | 0.081 | 0.18 | 6.49
2024-11-08 | PILHAO - PDE MANGABA-ITM 04[ESTOQUE ROM] MATERIAL PILHAO | 10 | 5 | 240.94
2024-11-08 | SUMPAO-ITM 02 PRINCIPAL SINTER COMUM | 0 | 2 | 63.41
2024-11-08 | ITM 04[SUBPRODUTO]-ITM 08 SINTER ITM04 BLEND | 0 | 3 | 382.03
2024-11-08 | Alimentação Gobal ITM 02 B |  |  | 3820 | [6 empty] | 47.28929 | 26.46378 | 1.701973 | 0.06873423 | 0.16 | 3.807014 | 0.6222466 | 3135.16
2024-11-08 | PATIO MANGABA[PILHA 1]-ITM 08 SINTER ITM04 BLEND | 0 | 1 | 30.66
2024-11-08 | CAVA PAIOL-ITM 02 PRINCIPAL SINTER COMUM | 0 | 1 | 25.4
2024-11-08 | Filtro 03 |  |  | 2347.65
2024-11-08 | ITM 09-PATIO DE PRODUTOS SINTER FEED ESPECIAL | 0 | 38 | 1136.69
2024-11-08 | ITM 02 PRINCIPAL-PATIO MANGABA[PILHA SILICOSO] SILICOSO | 0 | 34 | 923.73 | [6 empty] | 48.04 | 24.48 | 1.36 | 0.062 | 0.27 | 4.98
2024-11-08 | Alimentação Seca ITM 08 C |  |  | 8073 | [6 empty] | 46.25951 | 27.65395 | 2.097614 | 0.06354252 | 0.16 | 3.598865 | 0.6894521 | 2315.13
2024-11-08 | PFF Curva do Joelho
2024-11-08 | PATIO DE PRODUTOS-PLATAFORMA TERMINAL-SARZEDO[PILHA 4] SINTER FEED ESPECIAL | 31 | 227 | 5576.3
2024-11-08 | Sinter Terceiros TIG
2024-11-08 | scalper 1 over
2024-11-08 | ITM 02 NOVA[B]-USINA DE BLENDAGEM SINTER FEED ESPECIAL | 2 | 29 | 902.3 | [6 empty] | 58.31 | 14.17 | 0.44 | 0.041 | 0.1 | 1.57
2024-11-08 | SCALPER PILHAO-CAVA SAMPAIO OVER SCALPER | 0 | 2 | 93.31
2024-11-08 | PATIO DE PRODUTOS-ITM 08 PELLET FEED | 0 | 5 | 170.39
2024-11-08 | DESAGUAMENTO DE PRODUTO ITM 8-PATIO MANGABA[PILHA 2] REJEITO DESAGUADO | 0 | 1 | 41.03
2024-11-08 | PLATAFORMA TERMINAL-SARZEDO[PILHA 5]-ITM 02 NOVA ESTERIL FRANCO | 31 | 10 | 486.05
2024-11-08 | CAVA CARRAPATO 5960 ALTO-CAVA SAMPAIO ESTERIL COMPACTO | 0 | 7 | 301.69
2024-11-08 | SCALPER PILHAO-ITM 08 FINOS SCALPER | 0 | 22 | 990.86
2024-11-08 | Sinter Sarzedo |  |  | 1136.99
2024-11-08 | ITM 04[SUBPRODUTO]-BARRAGEM B1[PONTO ABASTECIMENTO AGUA 2] FORRO OVER | 0 | 1 | 47.22
2024-11-08 | Sinter Blendagem ITM 09 A |  |  | 2162
2024-11-08 | Alimentação Seca ITM 08 AB |  |  | 117 | [6 empty] | 46.25951 | 27.65395 | 2.097614 | 0.06354252 | 0.16 | 3.598865 | 0.6894521 | 2315.13
2024-11-08 | PATIO MANGABA[PILHA 1]-ITM 02 PRINCIPAL SINTER ITM04 BLEND | 0 | 6 | 173.77
2024-11-08 | Filtro 04 |  |  | 951.75
2024-11-08 | CAVA PAIOL-ITM 08 SINTER COMUM | 0 | 4 | 161.93
2024-11-08 | ITM 04[SUBPRODUTO]-ITM 04[SUBPRODUTO] OVER | 2 | 4 | 189.86
2024-11-08 | PFF Abobora
2024-11-08 | ITM 02 NOVA-PATIO MANGABA[PILHA OVER] OVER | 0 | 23 | 666.71
2024-11-08 | ITM 04[SUBPRODUTO]-ITM 02 PRINCIPAL SINTER ITM04 BLEND | 0 | 1 | 2656.12
2024-11-08 | ITM 08-PILHA B02 REJEITO DESAGUADO | 0 | 15 | 589.73
2024-11-08 | PATIO DE PRODUTOS-PLATAFORMA TERMINAL-SARZEDO[PILHA 6] PELLET FEED | 31 | 172 | 4331.23
2024-11-08 | VALE 4757-ITM 04[ESTOQUE ROM] ROM ATERRO | 0 | 1 | 55.68
2024-11-08 | Over Descarte
2024-11-08 | Filtro 01 |  |  | 1205
2024-11-08 | alimentacao_itm09_c |  |  | 3257 | [6 empty] | 59.37 | 5.96 | 1.95 | 0.081 | 0.18 | 6.49
2024-11-08 | Feijãozinho ITM 02 Principal |  |  | 1965.6 | [6 empty] | 45.62 | 29.49 | 0.69 | 0.04 | 0.3 | 3.97
2024-11-08 | PRAÇA DA 11-PILHA B02 FORRO OVER | 0 | 10 | 459.77
2024-11-08 | Rejeito Filtrado |  |  | 6281.24 | [6 empty] | 29.28 | 47.43 | 3.95 | 0.093 | 0.32 | 5.89 |  |  | 380 | 18
2024-11-08 | CAVA CARRAPATO 5960 ALTO-ITM 04[ESTOQUE ROM] ROM FERROMAR | 0 | 19 | 842.33
2024-11-09 | ITM 02 NOVA[A]-PATIO MANGABA[PILHA SILICOSO] SILICOSO | 0 | 20 | 594.82 | [6 empty] | 49.96 | 22.41 | 1.25 | 0.054 | 0.1 | 4.66
2024-11-09 | Rejeito Desaguado |  |  | 1846 | [6 empty] | 31.54 | 49.66 | 0.83 | 0.053 | 0.23 | 3.83
2024-11-09 | SUMPAO-ITM 02 NOVA ROM FERROMAR | 0 | 59 | 2699.86
2024-11-09 | Filtro 01 |  |  | 1357
2024-11-09 | CAVA SAMAMBAIA BAIXO-ITM 04[ESTOQUE ROM] ROM FERROMAR | 0 | 25 | 1151.71
2024-11-09 | Hematitinha Especial ITM 09 C
2024-11-09 | PATIO DE PRODUTOS-PLATAFORMA TERMINAL-SARZEDO[PILHA 5] SINTER FEED ESPECIAL | 31 | 14 | 351.19
2024-11-09 | CAVA CARRAPATO 5960 ALTO-ITM 09 ROM FERROMAR | 0 | 1 | 42.99
2024-11-09 | Hematitinha Especial ITM 09 B
2024-11-09 | Sinter Blendagem ITM 09 A |  |  | 556
2024-11-09 | PDE SAMPAIO-ITM 04[ESTOQUE ROM] FINOS | 0 | 41 | 2255.3
2024-11-09 | Sinter Terceiros TIG
2024-11-09 | scalper 1 fino
2024-11-09 | Sinter Terceiros Vargem Grande
2024-11-09 | ITM 09-PATIO MANGABA[PILHA OVER] OVER | 0 | 11 | 340.54
2024-11-09 | VALE 4757-ITM 09 ROM ATERRO | 0 | 9 | 379.72
2024-11-09 | PRAÇA DA 11-ITM 04[ESTOQUE ROM] OVER | 0 | 3 | 127.29
2024-11-09 | SUMPAO-ITM 02 NOVA[B] SINTER COMUM | 0 | 4 | 167.14
2024-11-09 | Hematitinha Complemento ITM 09 A
2024-11-09 | Sinter Sarzedo |  |  | 2887.38
2024-11-09 | PATIO DE PRODUTOS-ITM 08 PELLET FEED | 0 | 2 | 62.63
2024-11-09 | Over Descarte |  |  | 25.01
2024-11-09 | Hematitinha Especial ITM 09 D
2024-11-09 | Sinter Blendagem ITM 09 D
2024-11-09 | PATIO DE PRODUTOS-PLATAFORMA TERMINAL-SARZEDO[PILHA 4] SINTER FEED ESPECIAL | 31 | 69 | 1754.76
2024-11-09 | Hematitinha Especial ITM 09 A |  |  | 100 | [6 empty] | 57.13 | 9.45 | 1.65 | 0.101 | 0.07 | 6.57
2024-11-09 | PDE SAMPAIO-ITM 09 FINOS | 0 | 17 | 908.02
2024-11-09 | PFF Curva do Joelho
2024-11-09 | PATIO DE PRODUTOS-PLATAFORMA TERMINAL-SARZEDO[VAGAO] SINTER FEED ESPECIAL | 31 | 219 | 5551.31
2024-11-09 | Filtro 02 |  |  | 1680
2024-11-09 | ITM 09-PLATAFORMA TERMINAL-SARZEDO[VAGAO] SINTER FEED ESPECIAL | 31 | 8 | 208.13
2024-11-09 | ITM 09-PLATAFORMA TERMINAL-SARZEDO[PILHA 4] SINTER FEED ESPECIAL | 31 | 18 | 433.76
2024-11-09 | PRAÇA DA 11-VALE 4757 ÍNDIA FORRO OVER | 0 | 1 | 41.29
2024-11-09 | ITM 08-PILHA B02 REJEITO DESAGUADO | 0 | 14 | 535.91
2024-11-09 | PATIO DE PRODUTOS-PLATAFORMA TERMINAL-SARZEDO[PILHA 7] PELLET FEED | 31 | 81 | 2051.48
2024-11-09 | Over Reprocesso |  |  | 1792
2024-11-09 | Sinter Blendagem ITM 09 B |  |  | 445
2024-11-09 | CAVA CARRAPATO 5960 ALTO-ITM 04[ESTOQUE ROM] ROM FERROMAR | 0 | 13 | 600.87
2024-11-09 | ITM 02 NOVA[B]-USINA DE BLENDAGEM SINTER FEED ESPECIAL | 2 | 27 | 819.51 | [6 empty] | 56.8 | 16.13 | 0.57 | 0.039 | 0.1 | 1.67
2024-11-09 | Rejeito Filtrado |  |  | 5040.86 | [6 empty] | 28.56 | 45.63 | [6 empty] | 240 | 17
2024-11-09 | SUMPAO-ITM 02 NOVA[A] SINTER COMUM | 0 | 2 | 106.02
2024-11-09 | alimentacao_itm09_b |  |  | 2287 | [6 empty] | 60.56 | 3.78 | 2.62 | 0.092 | 0.17 | 6.27
2024-11-09 | VALE 4757 ÍNDIA-ITM 09 ROM ATERRO | 0 | 2 | 89.59
2024-11-09 | Alimentação Gobal ITM 02 B |  |  | 3288 | [6 empty] | 45.14446 | 27.6773 | 1.456648 | 0.06471296 | 0.2556336 | 4.206245 | 0.6203963 | 6561.38
2024-11-09 | PILHA B02-PILHA B02 REJEITO TRATADO | 0 | 5 | 210.85
2024-11-09 | PRAÇA DA 11-PILHA B02 FORRO OVER | 0 | 2 | 84.89
2024-11-09 | PILHAO - PDE MANGABA-PDE SAMPAIO ESTERIL PILHAO | 9 | 2 | 86.89
2024-11-09 | SUMPAO-ITM 08 SINTER COMUM | 0 | 52 | 2724.9
2024-11-09 | scalper 2 fino
2024-11-09 | alimentacao_itm09_d |  |  | 664 | [6 empty] | 55.78 | 10.11 | 3.29 | 0.092 | 0.11 | 6.11
2024-11-09 | ITM 09-PATIO MANGABA[PILHA 1] HEMATITINHA ESPECIAL | 0 | 1 | 29.16
2024-11-09 | ITM 02 NOVA[A]-USINA DE BLENDAGEM SINTER FEED ESPECIAL | 2 | 20 | 620.8 | [6 empty] | 56.64 | 16.45 | 0.55 | 0.032 | 0.11 | 1.64
2024-11-09 | PATIO DE PRODUTOS-PLATAFORMA TERMINAL-SARZEDO[PILHA 6] PELLET FEED | 31 | 160 | 4057.82
2024-11-09 | CAVA PAIOL-ITM 08 SINTER COMUM | 0 | 12 | 595.08
2024-11-09 | scalper 1 over
2024-11-09 | ITM 02 NOVA-PATIO MANGABA[PILHA OVER] OVER | 0 | 28 | 808.96
2024-11-09 | ITM 04[SUBPRODUTO]-CAVA SAMPAIO FORRO OVER | 6 | 6 | 278.65
2024-11-09 | Alimentação Gobal ITM 02 A |  |  | 4004 | [6 empty] | 45.14446 | 27.6773 | 1.456648 | 0.06471296 | 0.2556336 | 4.206245 | 0.6203963 | 6561.38
2024-11-09 | Sinter Blendagem ITM 09 C |  |  | 435
2024-11-09 | Alimentação Seca ITM 08 C |  |  | 7413 | [6 empty] | 47.05773 | 21.61667 | 1.394664 | 0.04818847 | 0.1509904 | 3.96527 | 0.7932595 | 5007.53
2024-11-09 | DESAGUAMENTO DE PRODUTO ITM 8-USINA DE BLENDAGEM PELLET FEED | 0 | 4 | 117.71
2024-11-09 | ITM 02 PRINCIPAL-USINA DE BLENDAGEM SINTER FEED ESPECIAL | 3 | 28 | 821.18 | [6 empty] | 55.1 | 18.92 | 0.15 | 0.025 | 0.07 | 1.89
2024-11-09 | Sinter Aboboras
2024-11-09 | ITM 09-ITM 08 SINTER CORRETIVO | 0 | 21 | 663.75
2024-11-09 | ITM 02 NOVA[B]-PATIO MANGABA[PILHA SILICOSO] SILICOSO | 0 | 21 | 657.64 | [6 empty] | 50.6 | 21.69 | 1.02 | 0.059 | 0.09 | 4.77
2024-11-09 | ITM 02 PRINCIPAL-PATIO MANGABA[PILHA SILICOSO] SILICOSO | 0 | 28 | 741.55 | [6 empty] | 47.17 | 26.43 | 0.84 | 0.043 | 0.19 | 4.98
2024-11-09 | ITM 08-PATIO MANGABA[PILHA OVER] OVER | 0 | 34 | 963.01
2024-11-09 | ITM 09-PATIO DE PRODUTOS SINTER FEED ESPECIAL | 0 | 13 | 390.24
2024-11-09 | Feijãozinho ITM 02 Principal |  |  | 1584.16 | [6 empty] | 47.33 | 27.13 | 0.94 | 0.046 | 0.17 | 3.82
2024-11-09 | ITM 09-PATIO DE PRODUTOS PELLET FEED | 0 | 68 | 1855.25
2024-11-09 | PATIO DE PRODUTOS-PLATAFORMA TERMINAL-SARZEDO[VAGAO 2] SINTER FEED COMUM | 31 | 76 | 1883.89
2024-11-09 | alimentacao_itm09_c |  |  | 220 | [6 empty] | 60.56 | 3.78 | 2.62 | 0.092 | 0.17 | 6.27
2024-11-09 | PFF Abobora
2024-11-09 | CAVA PAIOL-ITM 02 NOVA[A] SINTER COMUM | 0 | 1 | 30.85
2024-11-09 | DESAGUAMENTO DE PRODUTO ITM 8-PATIO DE PRODUTOS PELLET FEED | 39 | 108 | 3278.37 | [6 empty] | 62.93 | 7.06 | 0.61 | 0.05 | 0.13 | 1.86 |  |  |  | 22
2024-11-09 | PFF Antenas
2024-11-09 | PFF Pilhão
2024-11-09 | Filtro 03 |  |  | 1551
2024-11-09 | Alimentação Gobal ITM 02 Principal | [9 empty] | 47.03 | 21.17 | 1.36 | 0.047 | 0.15 | 3.89 | 0.82 | 3007.26
2024-11-09 | scalper 2 over
2024-11-09 | Filtro 04 |  |  | 452
2024-11-09 | PILHAO - PDE MANGABA-ITM 09 MATERIAL PILHAO | 7 | 2 | 91.67
2024-11-09 | PILHAO - PDE MANGABA-ITM 04[ESTOQUE ROM] MATERIAL PILHAO | 10 | 5 | 236.93
2024-11-09 | Média Filtro |  |  | 5978.23
2024-11-09 | Alimentação Seca ITM 08 AB
2024-11-09 | ITM 04[SUBPRODUTO]-ITM 02 NOVA SINTER ITM04 BLEND | 0 | 29 | 6478.32
2024-11-09 | VALE 4757-ITM 04[ESTOQUE ROM] ROM ATERRO | 0 | 1 | 45.98
2024-11-09 | COMPLEXO DE FILTRAGEM-PILHA B02 REJEITO FILTRADO | 0 | 32 | 1324.3
2024-11-09 | alimentacao_itm09_a |  |  | 2103 | [6 empty] | 60.56 | 3.78 | 2.62 | 0.092 | 0.17 | 6.27
2024-11-09 | ITM 09-CAVA SAMPAIO OVER | 7 | 1 | 25.01
2024-11-09 | ITM 04[SUBPRODUTO]-ITM 08 SINTER ITM04 BLEND | 0 | 5 | 495.94
2024-11-10 | PDE SAMPAIO-ITM 09 FINOS | 0 | 6 | 322.32
2024-11-10 | SUMPAO-ITM 02 NOVA ROM FERROMAR | 0 | 1 | 52.47
2024-11-10 | ITM 02 NOVA-PATIO MANGABA[PILHA OVER] OVER | 0 | 25 | 771.55
2024-11-10 | PATIO DE PRODUTOS-PLATAFORMA TERMINAL-SARZEDO[VAGAO] PELLET FEED | 31 | 7 | 182.2
2024-11-10 | VALE 4757 ÍNDIA-ITM 09 ROM ATERRO | 0 | 2 | 80.29
2024-11-10 | ITM 04[SUBPRODUTO]-ITM 02 PRINCIPAL SINTER ITM04 BLEND | 0 | 8 | 6502.34
2024-11-10 | scalper 1 over
2024-11-10 | ITM 09-PATIO MANGABA[PILHA OVER] OVER | 0 | 24 | 800.46
2024-11-10 | ITM 02 NOVA[A]-USINA DE BLENDAGEM SINTER FEED ESPECIAL | 2 | 22 | 721.87 | [6 empty] | 59.63 | 12.06 | 0.53 | 0.035 | 0.07 | 1.71
2024-11-10 | ITM 04[SUBPRODUTO]-ITM 08 SINTER ITM04 BLEND | 0 | 24 | 1131.98
2024-11-10 | PATIO DE PRODUTOS-PLATAFORMA TERMINAL-SARZEDO[PILHA 7] PELLET FEED | 31 | 43 | 1201.03
2024-11-10 | CAVA CARRAPATO 5960 ALTO-ITM 04[ESTOQUE ROM] ROM ATERRO | 0 | 24 | 1282.67
2024-11-10 | PATIO DE PRODUTOS-PLATAFORMA TERMINAL-SARZEDO[PILHA 6] PELLET FEED | 31 | 31 | 896.5
2024-11-10 | PILHAO - PDE MANGABA-PDE SAMPAIO ESTERIL PILHAO | 9 | 31 | 1486.22
2024-11-10 | PATIO MANGABA[PILHA 1]-USINA DE BLENDAGEM SILICOSO | 0 | 39 | 2057.73
2024-11-10 | ITM 09-PATIO MANGABA[PILHA 1] HEMATITINHA ESPECIAL | 0 | 21 | 630
2024-11-10 | PDE SAMPAIO-ITM 04[ESTOQUE ROM] FINOS | 0 | 22 | 1143.44
2024-11-10 | COMPLEXO DE FILTRAGEM-PILHA B02 REJEITO FILTRADO | 0 | 35 | 1480.73
2024-11-10 | ITM 09-USINA DE BLENDAGEM SINTER FEED ESPECIAL | 0 | 24 | 703.3
2024-11-10 | PILHAO - PDE MANGABA-ITM 04[ESTOQUE ROM] MATERIAL PILHAO | 10 | 13 | 638.38
2024-11-10 | ITM 02 NOVA[B]-PATIO MANGABA[PILHA SILICOSO] SILICOSO | 0 | 18 | 537.82 | [6 empty] | 46.49 | 26.06 | 1.13 | 0.054 | 0.17 | 6.03
2024-11-10 | CAVA CARRAPATO 5960 ALTO-ITM 04[ESTOQUE ROM] ROM FERROMAR | 0 | 14 | 667.84
2024-11-10 | PILHAO - PDE MANGABA-PILHA B02 ESTERIL PILHAO | 0 | 2 | 53.02
2024-11-10 | ITM 09-ITM 08 SINTER CORRETIVO | 0 | 52 | 1618.72
2024-11-10 | DESAGUAMENTO DE PRODUTO ITM 8-PATIO DE PRODUTOS PELLET FEED | 39 | 132 | 4162.06 | [6 empty] | 62.05 | 8.26 | 0.65 | 0.042 | 0.12 | 2
2024-11-10 | Sinter Blendagem ITM 09 C
2024-11-10 | ITM 09-PATIO DE PRODUTOS PELLET FEED | 0 | 163 | 4742.34
2024-11-10 | PILHA B02-PILHA B02 REJEITO TRATADO | 0 | 6 | 257.27
2024-11-10 | ITM 04[SUBPRODUTO]-ITM 02 NOVA SINTER ITM04 BLEND | 0 | 10 | 6557.63
2024-11-10 | ITM 08-PATIO MANGABA[PILHA OVER] OVER | 0 | 32 | 1037.86
2024-11-10 | ITM 02 PRINCIPAL-PATIO MANGABA[PILHA SILICOSO] SILICOSO | 0 | 32 | 903.51
2024-11-10 | CAVA SAMAMBAIA BAIXO-ITM 09 ROM FERROMAR | 0 | 14 | 676.87
2024-11-10 | ITM 02 NOVA[A]-PATIO MANGABA[PILHA SILICOSO] SILICOSO | 0 | 21 | 628.66 | [6 empty] | 48.91 | 24.47 | 0.82 | 0.055 | 0.15 | 4.28
2024-11-10 | ITM 08-PILHA B02 REJEITO DESAGUADO | 0 | 21 | 851.78
2024-11-10 | ITM 02 PRINCIPAL-USINA DE BLENDAGEM SINTER FEED ESPECIAL | 3 | 26 | 803.28
2024-11-10 | ITM 02 PRINCIPAL-PATIO MANGABA[PILHA OVER] OVER | 0 | 1 | 25.79
2024-11-10 | CAVA CARRAPATO 5960 ALTO-ITM 09 ROM ATERRO | 0 | 6 | 298.58
2024-11-10 | CAVA SAMAMBAIA BAIXO-ITM 04[ESTOQUE ROM] ROM FERROMAR | 0 | 45 | 2297.79
2024-11-10 | ITM 02 NOVA[B]-USINA DE BLENDAGEM SINTER FEED ESPECIAL | 2 | 34 | 1103.69 | [6 empty] | 58.3 | 13.73 | 0.56 | 0.038 | 0.1 | 1.88
2024-11-10 | VALE 4757-ITM 09 ROM ATERRO | 0 | 45 | 1875.72
2024-11-10 | Hematitinha Especial ITM 09 D
2024-11-10 | Hematitinha Especial ITM 09 C
2024-11-10 | PFF Curva do Joelho
2024-11-10 | scalper 1 fino
2024-11-10 | Alimentação Seca ITM 08 AB
2024-11-10 | Rejeito Filtrado |  |  | 5342 | [6 empty] | 27.3 | 51.57 | 3.49 | 0.071 | 0.24 | 5.33 |  |  | 210 | 17
2024-11-10 | Alimentação Gobal ITM 02 B |  |  | 3451 | [6 empty] | 47.61017 | 22.54671 | 0.9934555 | 0.04257667 | 0.07569185 | 2.791137 | 1.901758 | 3805.625
2024-11-10 | Sinter Terceiros Vargem Grande
2024-11-10 | Filtro 03 |  |  | 1544.88
2024-11-10 | Filtro 02 |  |  | 1995.46
2024-11-10 | Sinter Terceiros TIG
2024-11-10 | Sinter Blendagem ITM 09 B
2024-11-10 | scalper 2 over
2024-11-10 | Alimentação Gobal ITM 02 A |  |  | 3781 | [6 empty] | 47.61017 | 22.54671 | 0.9934555 | 0.04257667 | 0.07569185 | 2.791137 | 1.901758 | 3805.625
2024-11-10 | PFF Abobora
2024-11-10 | Sinter Aboboras
2024-11-10 | CAVA SAMAMBAIA BAIXO-CAVA SAMPAIO ESTERIL FRANCO | 0 | 2 | 96.69
2024-11-10 | CAVA CARRAPATO 5960 ALTO-CAVA SAMPAIO ESTERIL COMPACTO | 0 | 2 | 100.34
2024-11-10 | Rejeito Desaguado |  |  | 2111.77 | [6 empty] | 25.67 | 59.06 | 0.73 | 0.041 | 0.24 | 3.05
2024-11-10 | Alimentação Gobal ITM 02 Principal | [9 empty] | 50.32 | 23.83 | 1.05 | 0.045 | 0.08 | 2.95 | 2.01 | 6205.34
2024-11-10 | Sinter Blendagem ITM 09 A |  |  | 1212
2024-11-10 | Hematitinha Especial ITM 09 A |  |  | 600 | [6 empty] | 58.22 | 2.48 | 4.81 | 0.124 | 0.06 | 8.68
2024-11-10 | alimentacao_itm09_d |  |  | 2060 | [6 empty] | 60.31 | 3.02 | 2.94 | 0.098 | 0.11 | 7.01
2024-11-10 | Média Filtro |  |  | 5914.65
2024-11-10 | alimentacao_itm09_b |  |  | 3260 | [6 empty] | 60.31 | 3.02 | 2.94 | 0.098 | 0.11 | 7.01
2024-11-10 | Alimentação Seca ITM 08 C |  |  | 8507 | [6 empty] | 50.32 | 23.83 | 1.05 | 0.045 | 0.08 | 2.95 | 2.01 | 1131.98
2024-11-10 | Filtro 01 |  |  | 643
2024-11-10 | Sinter Sarzedo |  |  | 4742.34
2024-11-10 | alimentacao_itm09_c |  |  | 3219 | [6 empty] | 60.31 | 3.02 | 2.94 | 0.098 | 0.11 | 7.01
2024-11-10 | Hematitinha Complemento ITM 09 A
2024-11-10 | Over Reprocesso |  |  | 1477.52
2024-11-10 | Over Descarte
2024-11-10 | Feijãozinho ITM 02 Principal |  |  | 1897.68 | [6 empty] | 47.49 | 27.59 | 0.94 | 0.52 | 0.1 | 3.21
2024-11-10 | PFF Antenas |  |  | 8408.78
2024-11-10 | Sinter Blendagem ITM 09 D
2024-11-10 | PFF Pilhão
2024-11-10 | Hematitinha Especial ITM 09 B
2024-11-10 | alimentacao_itm09_a |  |  | 3136 | [6 empty] | 60.31 | 3.02 | 2.94 | 0.098 | 0.11 | 7.01
2024-11-10 | Filtro 04 |  |  | 1158.66
2024-11-10 | scalper 2 fino
2024-11-11 | ITM 02 NOVA[A]-USINA DE BLENDAGEM SINTER FEED ESPECIAL | 2 | 21 | 692.32 | [6 empty] | 59.75 | 12.47 | 0.49 | 0.036 | 0.07 | 1.15
2024-11-11 | PRAÇA DA 11-PATIO MANGABA[PILHA 1] HEMATITINHA COMUM | 0 | 7 | 329.24
2024-11-11 | scalper 2 over |  |  | 1198
2024-11-11 | VALE 4757-ITM 04[ESTOQUE ROM] ROM ATERRO | 0 | 8 | 325.77
2024-11-11 | PILHAO - PDE MANGABA-ITM 09 MATERIAL PILHAO | 7 | 12 | 603.06
2024-11-11 | ITM 02 PRINCIPAL-PATIO MANGABA[PILHA SILICOSO] SILICOSO | 0 | 20 | 604.83 | [6 empty] | 49.83 | 22.98 | 0.64 | 0.06 | 0.07 | 4.84
2024-11-11 | VALE 4757 ÍNDIA-ITM 04[ESTOQUE ROM] ROM ATERRO | 0 | 3 | 135.3
2024-11-11 | PILHAO - PDE MANGABA-PDE SAMPAIO ESTERIL PILHAO | 9 | 39 | 1866.47
2024-11-11 | CAVA SAMAMBAIA INTERMEDIARIO-ITM 09 ROM FERROMAR | 0 | 11 | 506.9
2024-11-11 | ITM 04[SUBPRODUTO]-ITM 02 NOVA SINTER ITM04 BLEND | 0 | 15 | 7063.98
2024-11-11 | PFF Pilhão
2024-11-11 | ITM 02 PRINCIPAL-USINA DE BLENDAGEM SINTER FEED ESPECIAL | 3 | 14 | 437.92 | [6 empty] | 58.86 | 14.35 | 0.41 | 0.034 | 0.05 | 0.66
2024-11-11 | ITM 02 PRINCIPAL-PATIO MANGABA[PILHA OVER] OVER | 0 | 1 | 28.07
2024-11-11 | PILHAO - PDE MANGABA-PILHA B02 ESTERIL PILHAO | 0 | 1 | 45.36
2024-11-11 | PFF Antenas
2024-11-11 | VALE 4757 ÍNDIA-ITM 09 ROM ATERRO | 0 | 19 | 847.12
2024-11-11 | ITM 04[SUBPRODUTO]-PLATAFORMA TERMINAL-SARZEDO[PILHA 4] SINTER FEED ESPECIAL | 30 | 16 | 474.89
2024-11-11 | ITM 04[SUBPRODUTO]-ITM 08 SINTER ITM04 BLEND | 0 | 8 | 205.65
2024-11-11 | PATIO DE PRODUTOS-PLATAFORMA TERMINAL-SARZEDO[PILHA 4] SINTER FEED ESPECIAL | 31 | 262 | 6929.18
2024-11-11 | Sinter Blendagem ITM 09 C
2024-11-11 | ITM 09-PATIO MANGABA[PILHA 1] HEMATITINHA ESPECIAL | 0 | 11 | 320.5
2024-11-11 | PDE SAMPAIO-ITM 09 FINOS | 0 | 17 | 930.78
2024-11-11 | ITM 02 NOVA-PATIO MANGABA[PILHA OVER] OVER | 0 | 26 | 756.93
2024-11-11 | PATIO DE PRODUTOS-PATIO MANGABA[PILHA 1] ESTERIL FRANCO | 0 | 2 | 82.75
2024-11-11 | ITM 02 NOVA[B]-USINA DE BLENDAGEM SINTER FEED ESPECIAL | 2 | 31 | 1038.91 | [6 empty] | 59.09 | 12.23 | 0.63 | 0.043 | 0.09 | 1.92
2024-11-11 | Rejeito Filtrado |  |  | 3930 | [6 empty] | 26.22 | 54.31 | 3.7 | 0.075 | 0.22 | 4.44 |  |  | 190 | 16
2024-11-11 | ITM 09-PATIO DE PRODUTOS SINTER FEED ESPECIAL | 0 | 113 | 3119.17
2024-11-11 | Sinter Terceiros Vargem Grande
2024-11-11 | COMPLEXO DE FILTRAGEM-PILHA B02 REJEITO FILTRADO | 0 | 31 | 1289.77
2024-11-11 | ITM 09-USINA DE BLENDAGEM SINTER FEED ESPECIAL | 0 | 19
2024-11-11 | Feijãozinho ITM 02 Principal |  |  | 673.92 | [6 empty] | 51.08 | 21.18 | 1.24 | 0.062 | 0.19 | 3
2024-11-11 | PRAÇA DA 11-CAVA SAMPAIO ESTERIL FRANCO | 0 | 4 | 164.37
2024-11-11 | scalper 1 over
2024-11-11 | PILHA B02-PILHA B02 REJEITO TRATADO | 0 | 14 | 578.28
2024-11-11 | ITM 09-PATIO MANGABA[PILHA OVER] OVER | 0 | 39 | 1657.85
2024-11-11 | VALE 4757-ITM 09 ROM ATERRO | 0 | 10 | 450.21
2024-11-11 | alimentacao_itm09_d |  |  | 2756 | [6 empty] | 50.36 | 22.27 | 1.95 | 0.065 | 0.14 | 3.42 | 0.55
2024-11-11 | CAVA SAMAMBAIA BAIXO-ITM 09 ROM FERROMAR | 0 | 22 | 1074.2
2024-11-11 | PDE SAMPAIO-ITM 04[ESTOQUE ROM] FINOS | 0 | 42 | 2105.62
2024-11-11 | ITM 04[SUBPRODUTO]-ITM 02 PRINCIPAL SINTER ITM04 BLEND |  |  | 4744.91
2024-11-11 | CAVA SAMAMBAIA INTERMEDIARIO-ITM 04[ESTOQUE ROM] ROM FERROMAR | 0 | 15 | 695.23
2024-11-11 | PATIO DE PRODUTOS-PLATAFORMA TERMINAL-SARZEDO[PILHA 5] SINTER FEED ESPECIAL | 31 | 85 | 2185.52
2024-11-11 | PATIO DE PRODUTOS-PLATAFORMA TERMINAL-SARZEDO[VAGAO] PELLET FEED | 31 | 134 | 3371.75
2024-11-11 | PILHAO - PDE MANGABA-ITM 04[ESTOQUE ROM] MATERIAL PILHAO | 10 | 15 | 720.57
2024-11-11 | PLATAFORMA TERMINAL-SARZEDO[PILHA 5]-ITM 02 NOVA ESTERIL FRANCO | 31 | 19 | 675.03
2024-11-11 | Sinter Blendagem ITM 09 A |  |  | 576.06
2024-11-11 | ITM 08-PATIO MANGABA[PILHA OVER] OVER | 0 | 42 | 1309.65
2024-11-11 | scalper 1 fino
2024-11-11 | Filtro 04 |  |  | 1457.28
2024-11-11 | ITM 08-PILHA B02 REJEITO DESAGUADO | 0 | 22 | 900.39
2024-11-11 | PFF Curva do Joelho
2024-11-11 | SCALPER PILHAO-ITM 08 FINOS SCALPER | 0 | 10 | 435.9
2024-11-11 | ITM 02 NOVA[A]-PATIO MANGABA[PILHA SILICOSO] SILICOSO | 0 | 23 | 690.85 | [6 empty] | 49.71 | 23.38 | 1 | 0.063 | 0.12 | 4.2
2024-11-11 | Sinter Blendagem ITM 09 B
2024-11-11 | Over Descarte
2024-11-11 | DESAGUAMENTO DE PRODUTO ITM 8-PATIO DE PRODUTOS PELLET FEED | 39 | 140 | 4517.75 | [6 empty] | 62.19 | 8.07 | 0.79 | 0.049 | 0.1 | 1.85 |  |  |  | 23
2024-11-11 | alimentacao_itm09_a |  |  | 3871 | [6 empty] | 59.83 | 5.2 | 2.47 | 0.09 | 0.12 | 6.07
2024-11-11 | ITM 09-PATIO MANGABA[PILHA 1] SINTER COMUM | 0 | 1 | 40.09
2024-11-11 | Alimentação Seca ITM 08 AB
2024-11-11 | Hematitinha Especial ITM 09 D
2024-11-11 | Alimentação Gobal ITM 02 Principal |  |  | 1173 | [6 empty] | 47.01 | 28.36 | 1.23 | 0.045 | 0.13 | 2.94 | 1.1 | 4744.91
2024-11-11 | alimentacao_itm09_c |  |  | 3211 | [6 empty] | 59.83 | 5.2 | 2.47 | 0.09 | 0.12 | 6.07
2024-11-11 | SUMPAO-CAVA SAMPAIO ESTERIL FRANCO | 0 | 1 | 46.03
2024-11-11 | Sinter Sarzedo |  |  | 4650.9
2024-11-11 | CAVA SAMAMBAIA BAIXO-ITM 04[ESTOQUE ROM] ROM FERROMAR | 0 | 29 | 1465.9
2024-11-11 | PATIO MANGABA[PILHA 1]-USINA DE BLENDAGEM SILICOSO | 0 | 32 | 1103.31
2024-11-11 | Alimentação Seca ITM 08 C |  |  | 7642 | [6 empty] | 47.92049 | 26.10184 | 1.728319 | 0.05973037 | 0.1655737 | 3.268625 | 0.6361151 | 3675.4
2024-11-11 | Over Reprocesso |  |  | 3212.37
2024-11-11 | Sinter Blendagem ITM 09 D
2024-11-11 | SCALPER PILHAO-CAVA SAMPAIO OVER SCALPER | 0 | 7 | 310.23
2024-11-11 | Filtro 01 |  |  | 441.6
2024-11-11 | Rejeito Desaguado |  |  | 2284.94 | [6 empty] | 29.53 | 53.23 | 0.85 | 0.058 | 0.17 | 3.24
2024-11-11 | ITM 04[SUBPRODUTO]-PATIO DE PRODUTOS SINTER FEED ESPECIAL | 0 | 4 | 122.7
2024-11-11 | Sinter Aboboras
2024-11-11 | Hematitinha Complemento ITM 09 A
2024-11-11 | ITM 04[SUBPRODUTO]-ITM 09 HEMATITINHA ESPECIAL | 0 | 7 | 157.13
2024-11-11 | CAVA CARRAPATO 5960 ALTO-ITM 04[ESTOQUE ROM] ROM FERROMAR | 0 | 30 | 1531.91
2024-11-11 | Hematitinha Especial ITM 09 C
2024-11-11 | Sinter Terceiros TIG
2024-11-11 | PFF Abobora
2024-11-11 | Alimentação Gobal ITM 02 A |  |  | 3744 | [6 empty] | 47.01 | 28.36 | 1.23 | 0.045 | 0.13 | 2.94 | 1.1 | 3531.99
2024-11-11 | Hematitinha Especial ITM 09 B
2024-11-11 | Filtro 03 |  |  | 529.92
2024-11-11 | ITM 09-PLATAFORMA TERMINAL-SARZEDO[PILHA 4] SINTER FEED ESPECIAL | 31 | 63 | 1531.73
2024-11-11 | scalper 2 fino |  |  | 606
2024-11-11 | Alimentação Gobal ITM 02 B |  |  | 3461 | [6 empty] | 47.01 | 28.36 | 1.23 | 0.045 | 0.13 | 2.94 | 1.1 | 3531.99
2024-11-11 | Filtro 02 |  |  | 1501.2
2024-11-11 | alimentacao_itm09_b |  |  | 4122 | [6 empty] | 59.83 | 5.2 | 2.47 | 0.09 | 0.12 | 6.07
2024-11-11 | Hematitinha Especial ITM 09 A |  |  | 257 | [6 empty] | 58.64 | 3.65 | 4.81 | 0.092 | 0.11 | 7.12
2024-11-11 | PATIO DE PRODUTOS-PLATAFORMA TERMINAL-SARZEDO[PILHA 7] PELLET FEED | 31 | 440 | 11125.67
2024-11-11 | ITM 09-ITM 08 SINTER CORRETIVO | 0 | 95 | 2904.25
2024-11-11 | Média Filtro |  |  | 5734.23
2024-11-11 | VALE 4757-PATIO LAVADOR ROM ATERRO | 0 | 9 | 389.1
2024-11-11 | ITM 02 NOVA[B]-PATIO MANGABA[PILHA SILICOSO] SILICOSO | 0 | 26 | 781.77 | [6 empty] | 48.7 | 25.18 | 0.83 | 0.059 | 0.14 | 4.01
2024-11-12 | DESAGUAMENTO DE PRODUTO ITM 8-PATIO DE PRODUTOS PELLET FEED | 39 | 144 | 4683.2 | [6 empty] | 62.93 | 7.12 | 0.64 | 0.045 | 0.1 | 1.88
2024-11-12 | VALE 4757-ITM 04[ESTOQUE ROM] ROM ATERRO | 0 | 14 | 597.69
2024-11-12 | ITM 09-USINA DE BLENDAGEM SINTER FEED ESPECIAL | 0 | 169
2024-11-12 | PATIO DE PRODUTOS-PLATAFORMA TERMINAL-SARZEDO[PILHA 7] PELLET FEED | 31 | 390 | 9603.52
2024-11-12 | CAVA SAMAMBAIA INTERMEDIARIO-ITM 09 ROM FERROMAR | 0 | 1 | 35.87
2024-11-12 | scalper 1 over
2024-11-12 | ITM 02 NOVA[B]-USINA DE BLENDAGEM SINTER FEED ESPECIAL | 2 | 28 | 893.2 | [6 empty] | 59.94 | 11.54 | 0.56 | 0.038 | 0.08 | 1.66
2024-11-12 | ITM 09-ITM 08 SINTER CORRETIVO | 0 | 87 | 2423.74
2024-11-12 | COMPLEXO DE FILTRAGEM-PILHA B02 REJEITO FILTRADO | 0 | 22 | 915.78
2024-11-12 | CAVA SAMAMBAIA BAIXO-ITM 09 ROM FERROMAR | 0 | 5 | 209.81
2024-11-12 | Média Filtro |  |  | 5709.04
2024-11-12 | Rejeito Desaguado |  |  | 3355.82 | [6 empty] | 32.77 | 48.27 | 0.77 | 0.054 | 0.17 | 3.62
2024-11-12 | ITM 08-PILHA B02 REJEITO DESAGUADO | 0 | 21 | 905.64
2024-11-12 | Hematitinha Complemento ITM 09 A
2024-11-12 | PDE SAMPAIO-ITM 09 FINOS | 0 | 17 | 885.24
2024-11-12 | PLATAFORMA TERMINAL-SARZEDO[PILHA 5]-PATIO DE PRODUTOS SINTER FEED ESPECIAL | 0 | 13 | 406.02
2024-11-12 | Feijãozinho ITM 02 Principal |  |  | 566.64 | [6 empty] | 48.36 | 25.28 | 1.34 | 0.054 | 0.12 | 3.73
2024-11-12 | PFF Curva do Joelho
2024-11-12 | Sinter Sarzedo |  |  | 6166.11
2024-11-12 | PRAÇA DA 11-CAVA SAMPAIO ESTERIL FRANCO | 0 | 5 | 240.32
2024-11-12 | PATIO DE PRODUTOS-PLATAFORMA TERMINAL-SARZEDO[PILHA 4] SINTER FEED ESPECIAL | 31 | 52 | 1339.21
2024-11-12 | SUMPAO-ITM 02 PRINCIPAL SINTER COMUM | 0 | 10 | 471.26
2024-11-12 | PATIO LAVADOR-ITM 09 ROM ATERRO | 0 | 17 | 821.36
2024-11-12 | ITM 04[SUBPRODUTO]-ITM 02 PRINCIPAL SINTER ITM04 BLEND | 0 | 8 | 911.29
2024-11-12 | PATIO MANGABA[SILICOSO]-PARQUE CACHOEIRA SILICOSO | 0 | 1 | 39.08
2024-11-12 | Alimentação Gobal ITM 02 B |  |  | 4481 | [6 empty] | 45.6238 | 29.90524 | 1.343314 | 0.04411225 | 0.1587701 | 3.164544 | 1.085671 | 2106.05
2024-11-12 | Filtro 04 |  |  | 1239.84
2024-11-12 | ITM 04[SUBPRODUTO]-PATIO DE PRODUTOS SINTER FEED ESPECIAL | 0 | 196 | 5557.82
2024-11-12 | ITM 02 NOVA[A]-USINA DE BLENDAGEM SINTER FEED ESPECIAL | 2 | 22 | 721.69 | [6 empty] | 60.19 | 11.88 | 0.38 | 0.033 | 0.07 | 1.2
2024-11-12 | scalper 2 over |  |  | 906.82
2024-11-12 | PFF Abobora
2024-11-12 | ITM 09-PATIO DE PRODUTOS SINTER FEED ESPECIAL | 0 | 53 | 1514.05
2024-11-12 | CAVA CARRAPATO 5960 ALTO-CAVA SAMPAIO ESTERIL COMPACTO | 0 | 3 | 133.48
2024-11-12 | alimentacao_itm09_a |  |  | 3608 | [6 empty] | 61.5 | 3.07 | 2.28 | 0.082 | 0.07 | 6.12
2024-11-12 | VALE 4757-CAVA CARRAPATO 3035 ALTO MATERIAL VALE | 0 | 1 | 41.94
2024-11-12 | Over Descarte
2024-11-12 | Alimentação Gobal ITM 02 A |  |  | 4573 | [6 empty] | 45.6238 | 29.90524 | 1.343314 | 0.04411225 | 0.1587701 | 3.164544 | 1.085671 | 2106.05
2024-11-12 | scalper 2 fino |  |  | 865.33
2024-11-12 | VALE 4757 ÍNDIA-ITM 04[ESTOQUE ROM] ROM ATERRO | 0 | 11 | 480.93
2024-11-12 | PFF Pilhão
2024-11-12 | SUMPAO-ITM 02 NOVA[A] SINTER COMUM | 0 | 16 | 523.47
2024-11-12 | alimentacao_itm09_b |  |  | 3856 | [6 empty] | 61.5 | 3.07 | 2.28 | 0.082 | 0.07 | 6.12
2024-11-12 | PATIO DE PRODUTOS-PLATAFORMA TERMINAL-SARZEDO[VAGAO] SINTER FEED ESPECIAL | 31 | 217 | 5543.538
2024-11-12 | scalper 1 fino
2024-11-12 | ITM 02 NOVA[B]-PATIO MANGABA[PILHA SILICOSO] SILICOSO | 0 | 18 | 528.82 | [6 empty] | 49.03 | 24.2 | 1.09 | 0.051 | 0.12 | 4.32
2024-11-12 | SCALPER PILHAO-ITM 08 FINOS SCALPER | 0 | 10 | 452.9
2024-11-12 | PATIO MANGABA[SILICOSO]-ACESSO PORTARIA ITAMINAS SILICOSO | 39 | 1 | 42.9
2024-11-12 | Sinter Terceiros Vargem Grande
2024-11-12 | Sinter Blendagem ITM 09 A |  |  | 524
2024-11-12 | ITM 02 NOVA[A]-PATIO MANGABA[PILHA SILICOSO] SILICOSO | 0 | 12 | 370.78 | [6 empty] | 50.16 | 20.73 | 1.68 | 0.058 | 0.2 | 5.42
2024-11-12 | ITM 02 NOVA-PATIO MANGABA[PILHA OVER] OVER | 0 | 30 | 865.92
2024-11-12 | Alimentação Seca ITM 08 C |  |  | 7229 | [6 empty] | 45.04217 | 27.47981 | 1.229221 | 0.03962663 | 0.1218059 | 2.776675 | 0.7789478 | 3691.02
2024-11-12 | ITM 04[SUBPRODUTO]-ITM 09 HEMATITINHA ESPECIAL | 0 | 34 | 930.34
2024-11-12 | CAVA CARRAPATO 5960 ALTO-ITM 04[ESTOQUE ROM] ROM FERROMAR | 0 | 11 | 501.88
2024-11-12 | SUMPAO-ITM 08 SINTER COMUM | 0 | 22 | 702.36
2024-11-12 | PATIO MANGABA[PILHA 1]-USINA DE BLENDAGEM SILICOSO | 0 | 24 | 815.37
2024-11-12 | PRAÇA DA 11-VALE 4757 ÍNDIA FORRO OVER | 0 | 2 | 95.19
2024-11-12 | Filtro 03 |  |  | 1535.04
2024-11-12 | VALE 4757 ÍNDIA-ITM 09 ROM ATERRO | 0 | 12 | 570.63
2024-11-12 | ITM 02 PRINCIPAL-USINA DE BLENDAGEM SILICOSO | 3 | 11 | 332.06
2024-11-12 | PILHAO - PDE MANGABA-ITM 09 MATERIAL PILHAO | 7 | 6 | 331.87
2024-11-12 | ITM 02 PRINCIPAL-PATIO MANGABA[PILHA SILICOSO] SILICOSO | 0 | 9 | 274.45 | [6 empty] | 47.85 | 26.16 | 0.82 | 0.048 | 0.14 | 4.21
2024-11-12 | ITM 04[SUBPRODUTO]-CAVA SAMPAIO FORRO HEMATITINHA | 8 | 1 | 41.93
2024-11-12 | Hematitinha Especial ITM 09 B
2024-11-12 | CAVA SAMAMBAIA BAIXO-ITM 04[ESTOQUE ROM] ROM FERROMAR | 0 | 11 | 547.38
2024-11-12 | Alimentação Seca ITM 08 AB
2024-11-12 | alimentacao_itm09_d |  |  | 1823 | [6 empty] | 45.59 | 24.77 | 1.29 | 0.041 | 0.1 | 2.69 | 0.64
2024-11-12 | Alimentação Gobal ITM 02 Principal |  |  | 3248 | [6 empty] | 45.99477 | 29.61649 | 1.21902 | 0.04047903 | 0.1645068 | 3.034513 | 1.276893 | 5647.3
2024-11-12 | Rejeito Filtrado |  |  | 5431.68 | [6 empty] | 31.39 | 45.96 | 3.21 | 0.08 | 0.24 | 5.26 |  |  | 325 | 17
2024-11-12 | PFF Antenas
2024-11-12 | PATIO DE PRODUTOS-PLATAFORMA TERMINAL-SARZEDO[PILHA 5] SINTER FEED ESPECIAL | 31 | 174 | 4437.412
2024-11-12 | PILHAO - PDE MANGABA-PDE SAMPAIO ESTERIL PILHAO | 9 | 19 | 955.76
2024-11-12 | SCALPER PILHAO-CAVA SAMPAIO OVER SCALPER | 0 | 3 | 146.72
2024-11-12 | ITM 08-PATIO MANGABA[PILHA OVER] OVER | 0 | 69 | 2398.2
2024-11-12 | Hematitinha Especial ITM 09 A |  |  | 811 | [6 empty] | 61 | 2.15 | 2.74 | 0.125 | 0.06 | 7.05
2024-11-12 | Sinter Blendagem ITM 09 D
2024-11-12 | Over Reprocesso |  |  | 2714.5
2024-11-12 | ITM 02 NOVA[A]-USINA DE BLENDAGEM SILICOSO | 2 | 8 | 245.67
2024-11-12 | alimentacao_itm09_c |  |  | 3328 | [6 empty] | 61.5 | 3.07 | 2.28 | 0.082 | 0.07 | 6.12
2024-11-12 | ITM 04[SUBPRODUTO]-ITM 02 NOVA SINTER ITM04 BLEND | 0 | 4 | 608.66
2024-11-12 | Sinter Terceiros TIG
2024-11-12 | VALE 4757-ITM 09 ROM ATERRO | 0 | 2 | 83.99
2024-11-12 | Sinter Blendagem ITM 09 C
2024-11-12 | PILHA B02-PILHA B02 REJEITO TRATADO | 0 | 9 | 412.63
2024-11-12 | SUMPAO-ITM 08 ROM FERROMAR | 0 | 3 | 158.93
2024-11-12 | PDE SAMPAIO-ITM 04[ESTOQUE ROM] FINOS | 0 | 33 | 1763
2024-11-12 | Hematitinha Especial ITM 09 D
2024-11-12 | PILHAO - PDE MANGABA-ITM 04[ESTOQUE ROM] MATERIAL PILHAO | 10 | 9 | 452.48
2024-11-12 | ITM 02 PRINCIPAL-USINA DE BLENDAGEM SINTER FEED ESPECIAL | 3 | 18 | 562.75 | [6 empty] | 59.09 | 13.5 | 0.4 | 0.032 | 0.06 | 1.13
2024-11-12 | Hematitinha Especial ITM 09 C
2024-11-12 | Filtro 01 |  |  | 413.28
2024-11-12 | Filtro 02 |  |  | 2243.52
2024-11-12 | Sinter Aboboras
2024-11-12 | ITM 02 NOVA[B]-USINA DE BLENDAGEM SILICOSO | 2 | 12 | 354.96
2024-11-12 | ITM 02 PRINCIPAL-PATIO MANGABA[PILHA OVER] OVER | 0 | 6 | 216.85
2024-11-12 | Sinter Blendagem ITM 09 B
2024-11-12 | ITM 04[SUBPRODUTO]-ITM 08 SINTER ITM04 BLEND | 0 | 6 | 94.99
2024-11-13 | PILHAO - PDE MANGABA-ITM 04[ESTOQUE ROM] MATERIAL PILHAO | 10 | 5 | 240.68
2024-11-13 | PRAÇA DA 11-ITM 04[ESTOQUE ROM] ROM FERROMAR | 0 | 1 | 56.64
2024-11-13 | VALE 4757 ÍNDIA-ITM 09 ROM ATERRO | 0 | 27 | 1243.56
2024-11-13 | ITM 02 NOVA[A]-PATIO MANGABA[PILHA SILICOSO] SILICOSO | 0 | 9 | 275.05 | [6 empty] | 47.67 | 25.84 | 0.82 | 0.043 | 0.16 | 4.86
2024-11-13 | ITM 09-PATIO DE PRODUTOS PELLET FEED | 0 | 29 | 778.12
2024-11-13 | ITM 02 PRINCIPAL-PATIO MANGABA[PILHA OVER] OVER | 0 | 5 | 156.39
2024-11-13 | ITM 02 PRINCIPAL-PATIO MANGABA[PILHA SILICOSO] SILICOSO | 0 | 16 | 495.09 | [6 empty] | 47.43 | 25.93 | 0.72 | 0.039 | 0.08 | 5.03
2024-11-13 | DESAGUAMENTO DE PRODUTO ITM 8-PATIO DE PRODUTOS PELLET FEED | 39 | 160 | 4778.64 | [6 empty] | 62.68 | 7.49 | 0.68 | 0.04 | 0.12 | 1.89
2024-11-13 | Sinter Aboboras
2024-11-13 | PRAÇA DA 11-CAVA SAMPAIO ESTERIL FRANCO | 0 | 1 | 49.46
2024-11-13 | ITM 02 PRINCIPAL-USINA DE BLENDAGEM SINTER FEED ESPECIAL | 3 | 27 | 860.87 | [6 empty] | 57.52 | 15.59 | 0.45 | 0.035 | 0.06 | 1.31
2024-11-13 | ITM 09-ITM 02 NOVA SINTER COMUM | 2 | 1
2024-11-13 | CAVA SAMAMBAIA BAIXO-ITM 09 ROM FERROMAR | 0 | 11 | 558.31
2024-11-13 | CAVA CARRAPATO 5960 ALTO-ITM 04[ESTOQUE ROM] ROM FERROMAR | 0 | 5 | 220.16
2024-11-13 | PDE SAMPAIO-ITM 09 FINOS | 0 | 29 | 1597.24
2024-11-13 | ITM 02 NOVA[A]-USINA DE BLENDAGEM SILICOSO | 2 | 12 | 373.92
2024-11-13 | ITM 02 NOVA[B]-PATIO MANGABA[PILHA SILICOSO] SILICOSO | 0 | 10 | 316.88 | [6 empty] | 46.26 | 28.27 | 0.72 | 0.039 | 0.08 | 4.69
2024-11-13 | COMPLEXO DE FILTRAGEM-PILHA B02 REJEITO FILTRADO | 0 | 43 | 1787.7
2024-11-13 | ITM 02 NOVA[B]-USINA DE BLENDAGEM SILICOSO | 2 | 10 | 301.74
2024-11-13 | PATIO DE PRODUTOS-PATIO MANGABA[PILHA 1] SINTER FEED ESPECIAL | 0 | 5 | 138.65
2024-11-13 | SUMPAO-ITM 08 SINTER COMUM | 0 | 18 | 837.13
2024-11-13 | ITM 08-PATIO MANGABA[PILHA OVER] OVER | 0 | 51 | 1680.56
2024-11-13 | ITM 09-PATIO MANGABA[PILHA OVER] OVER | 0 | 18 | 531.79
2024-11-13 | ITM 04[SUBPRODUTO]-CAVA SAMPAIO FORRO OVER | 6 | 3 | 123.84
2024-11-13 | VALE 4757-ITM 04[ESTOQUE ROM] ROM ATERRO | 0 | 11 | 469.02
2024-11-13 | scalper 2 fino |  |  | 147.72 | [6 empty] | 40.31 | 34.89 | 2.48 | 0.058 | 0.16 | 3.99 | 0.55
2024-11-13 | ITM 09-USINA DE BLENDAGEM SINTER FEED ESPECIAL | 0 | 2 | 61.14
2024-11-13 | ITM 09-PLATAFORMA TERMINAL-SARZEDO[PILHA 4] SINTER FEED ESPECIAL | 31 | 92 | 2211.24
2024-11-13 | PRAÇA DA 11-ITM 09 ROM FERROMAR | 0 | 1 | 54.88
2024-11-13 | PDE SAMPAIO-ITM 04[ESTOQUE ROM] FINOS | 0 | 29 | 1518.17
2024-11-13 | CAVA CARRAPATO 5960 ALTO-ITM 09 ROM FERROMAR | 0 | 2 | 96.37
2024-11-13 | PRAÇA DA 11-PRAÇA DA 11 HEMATITINHA COMUM | 0 | 2 | 81.32
2024-11-13 | ITM 02 NOVA[B]-USINA DE BLENDAGEM SINTER FEED ESPECIAL | 2 | 25 | 789.09 | [6 empty] | 57.25 | 15.71 | 0.57 | 0.035 | 0.09 | 1.37
2024-11-13 | SUMPAO-ITM 02 NOVA[A] SINTER COMUM | 0 | 5 | 269.8
2024-11-13 | ITM 04[SUBPRODUTO]-ITM 09 HEMATITINHA ESPECIAL | 0 | 5 | 132.23
2024-11-13 | scalper 2 over |  |  | 818.57 | [6 empty] | 43.33 | 30.54 | 1.22 | 0.044 | 0.49 | 5.23 | 0.37
2024-11-13 | ITM 04[SUBPRODUTO]-ITM 02 NOVA SINTER ITM04 BLEND | 0 | 8 | 2579.24
2024-11-13 | ITM 02 NOVA-PATIO MANGABA[PILHA OVER] OVER | 0 | 38 | 1128.8
2024-11-13 | CAVA SAMAMBAIA BAIXO-ITM 04[ESTOQUE ROM] ROM FERROMAR | 0 | 7 | 350.85
2024-11-13 | VALE 4757-ITM 09 ROM ATERRO | 0 | 5 | 224.44
2024-11-13 | Hematitinha Complemento ITM 09 A
2024-11-13 | PILHAO - PDE MANGABA-PDE SAMPAIO ESTERIL PILHAO | 9 | 3 | 127.6
2024-11-13 | PATIO DE PRODUTOS-PLATAFORMA TERMINAL-SARZEDO[PILHA 7] PELLET FEED | 31 | 270 | 6860.5
2024-11-13 | ITM 02 NOVA[A]-USINA DE BLENDAGEM SINTER FEED ESPECIAL | 2 | 23 | 734.76 | [6 empty] | 58.77 | 14.03 | 0.4 | 0.033 | 0.08 | 1.16
2024-11-13 | Alimentação Gobal ITM 02 A |  |  | 4587 | [6 empty] | 43.55545 | 31.94431 | 1.706965 | 0.05661478 | 0.1707391 | 3.59 | 0.6259914 | 3332.64
2024-11-13 | PATIO LAVADOR-ITM 09 ROM ATERRO | 0 | 12 | 522.49
2024-11-13 | ITM 04[SUBPRODUTO]-ITM 08 SINTER ITM04 BLEND | 0 | 2 | 946.01
2024-11-13 | ITM 04[SUBPRODUTO]-ITM 02 PRINCIPAL SINTER ITM04 BLEND | 0 | 12 | 6420.22
2024-11-13 | PATIO MANGABA[PILHA 1]-USINA DE BLENDAGEM SILICOSO | 0 | 2 | 88.53
2024-11-13 | ITM 04[SUBPRODUTO]-USINA DE BLENDAGEM SINTER FEED ESPECIAL | 0 | 43 | 1236.01
2024-11-13 | SUMPAO-ITM 02 NOVA ROM FERROMAR | 0 | 10 | 471.92
2024-11-13 | Sinter Terceiros TIG
2024-11-13 | Sinter Blendagem ITM 09 C |  |  | 924
2024-11-13 | VALE 4757-CAVA CARRAPATO 5960 ALTO ESTERIL FRANCO | 0 | 2 | 67.83
2024-11-13 | CAVA CARRAPATO 5960 ALTO-CAVA SAMPAIO ESTERIL COMPACTO | 0 | 4 | 171.72
2024-11-13 | Hematitinha Especial ITM 09 B
2024-11-13 | Sinter Sarzedo |  |  | 3050.36
2024-11-13 | Sinter Blendagem ITM 09 D
2024-11-13 | Feijãozinho ITM 02 Principal |  |  | 867.11 | [6 empty] | 45.4865 | 29.23268 | 1.605463 | 0.05905237 | 0.2356122 | 3.621961 | 0.5256564 | 4324.39
2024-11-13 | Hematitinha Especial ITM 09 A |  |  | 384.2 | [6 empty] | 60.12 | 2.93 | 3.31 | 0.092 | 0.08 | 7.18
2024-11-13 | Rejeito Desaguado |  |  | 3709.58
2024-11-13 | PATIO DE PRODUTOS-PLATAFORMA TERMINAL-SARZEDO[PILHA 4] SINTER FEED ESPECIAL | 31 | 259 | 6446.68
2024-11-13 | alimentacao_itm09_d |  |  | 1987 | [6 empty] | 48.21 | 25.03 | 1.5 | 0.057 | 0.14 | 4.28
2024-11-13 | Alimentação Seca ITM 08 C |  |  | 7302 | [6 empty] | 45.4865 | 29.23268 | 1.605463 | 0.05905237 | 0.2356122 | 3.621961 | 0.5256564 | 4324.39
2024-11-13 | Sinter Blendagem ITM 09 A |  |  | 675
2024-11-13 | Over Descarte
2024-11-13 | Hematitinha Especial ITM 09 D
2024-11-13 | Over Reprocesso |  |  | 1533
2024-11-13 | scalper 1 over
2024-11-13 | ITM 02 PRINCIPAL-USINA DE BLENDAGEM SILICOSO | 3 | 25 | 773.78
2024-11-13 | Rejeito Filtrado |  |  | 6047.87 | [6 empty] | 30.74 | 45.47 | 3.76 | 0.094 | 0.32 | 6.01 |  |  | 305 | 18
2024-11-13 | Alimentação Gobal ITM 02 Principal |  |  | 3655 | [6 empty] | 43.80242 | 31.62805 | 1.719402 | 0.05643711 | 0.1618554 | 3.59 | 0.578019 | 11449.68
2024-11-13 | Sinter Blendagem ITM 09 B |  |  | 902
2024-11-13 | PFF Pilhão
2024-11-13 | alimentacao_itm09_b |  |  | 2541 | [6 empty] | 59.91 | 4.64 | 3.05 | 0.088 | 0.1 | 5.99
2024-11-13 | alimentacao_itm09_a |  |  | 2271 | [6 empty] | 59.91 | 4.64 | 3.05 | 0.088 | 0.1 | 5.99
2024-11-13 | Filtro 03 |  |  | 2016
2024-11-13 | Alimentação Gobal ITM 02 B |  |  | 3612 | [6 empty] | 41.07737 | 36.25796 | 1.168413 | 0.07045149 | 0.3066985 | 3.11803 | 0.4917466 | 7007.4
2024-11-13 | Hematitinha Especial ITM 09 C
2024-11-13 | PFF Abobora
2024-11-13 | SCALPER PILHAO-ITM 08 FINOS SCALPER | 0 | 3 | 147.72
2024-11-13 | Alimentação Seca ITM 08 AB
2024-11-13 | Filtro 01 |  |  | 727
2024-11-13 | PFF Curva do Joelho
2024-11-13 | Média Filtro |  |  | 5735.11
2024-11-13 | SUMPAO-ITM 08 ROM FERROMAR | 0 | 11 | 514.75
2024-11-13 | alimentacao_itm09_c |  |  | 2131 | [6 empty] | 59.91 | 4.64 | 3.05 | 0.088 | 0.1 | 5.99
2024-11-13 | ITM 04[SUBPRODUTO]-PATIO DE PRODUTOS SINTER FEED ESPECIAL | 0 | 5 | 145.27
2024-11-13 | scalper 1 fino
2024-11-13 | PLATAFORMA TERMINAL-SARZEDO[PILHA 5]-PATIO DE PRODUTOS SINTER FEED ESPECIAL | 0 | 8 | 340.21
2024-11-13 | Filtro 04 |  |  | 784
2024-11-13 | SCALPER PILHAO-CAVA SAMPAIO OVER SCALPER | 0 | 4 | 200.16
2024-11-13 | Filtro 02 |  |  | 2520
2024-11-13 | PFF Antenas |  |  | 778.12
2024-11-13 | Sinter Terceiros Vargem Grande
2024-11-13 | SUMPAO-ITM 02 PRINCIPAL SINTER COMUM | 0 | 19 | 958.05
2024-11-13 | ITM 08-PILHA B02 REJEITO DESAGUADO | 0 | 15 | 630.57
2024-11-13 | ITM 09-ITM 08 SINTER CORRETIVO | 0 | 77 | 2139.36
2024-11-14 | PILHAO - PDE MANGABA-ITM 04[ESTOQUE ROM] MATERIAL PILHAO | 10 | 9 | 445.35
2024-11-14 | SUMPAO-ITM 02 NOVA[A] SINTER COMUM | 0 | 22 | 1165.1
2024-11-14 | ITM 04[SUBPRODUTO]-ITM 08 SINTER ITM04 BLEND | 0 | 9 | 459
2024-11-14 | ITM 02 NOVA[A]-USINA DE BLENDAGEM SILICOSO | 2 | 19 | 613.31 | [6 empty] | 46.55 | 27.43 | 0.8 | 0.044 | 0.12 | 4.91
2024-11-14 | PATIO DE PRODUTOS-ITM 08 PELLET FEED | 0 | 3 | 83.02
2024-11-14 | ITM 08-PATIO MANGABA[PILHA OVER] OVER | 0 | 24 | 914.9
2024-11-14 | PDE SAMPAIO-ITM 09 FINOS | 0 | 7 | 356.44
2024-11-14 | ITM 02 NOVA[B]-USINA DE BLENDAGEM SINTER FEED ESPECIAL | 2 | 32 | 1044.9 | [6 empty] | 58.37 | 14.31 | 0.46 | 0.033 | 0.08 | 1.42
2024-11-14 | SUMPAO-ITM 08 SINTER COMUM | 0 | 58 | 2853.17
2024-11-14 | ITM 04[SUBPRODUTO]-ITM 02 PRINCIPAL SINTER ITM04 BLEND | 0 | 1 | 1498.71
2024-11-14 | ITM 02 PRINCIPAL-USINA DE BLENDAGEM SILICOSO | 3 | 23 | 714.67 | [6 empty] | 50.61 | 21.13 | 1.52 | 0.047 | 0.08 | 4.79
2024-11-14 | ITM 02 NOVA[A]-USINA DE BLENDAGEM SINTER FEED ESPECIAL | 2 | 30 | 982.54 | [6 empty] | 58.71 | 14.2 | 0.34 | 0.032 | 0.11 | 1.1
2024-11-14 | ITM 09-PATIO MANGABA[PILHA OVER] OVER | 0 | 17 | 520.69
2024-11-14 | PATIO MANGABA[PILHA SILICOSO]-ACESSO PRINCIPAL INTERNO SILICOSO | 0 | 3 | 124.82
2024-11-14 | VALE 4757 ÍNDIA-ITM 09 ROM ATERRO | 0 | 29 | 1204.13
2024-11-14 | ITM 02 NOVA-PATIO MANGABA[PILHA OVER] OVER | 0 | 50 | 1548.13
2024-11-14 | PILHAO - PDE MANGABA-PDE SAMPAIO ESTERIL PILHAO | 9 | 28 | 1310.19
2024-11-14 | PATIO DE PRODUTOS-PATIO MANGABA[PILHA 1] SINTER FEED ESPECIAL | 0 | 4 | 118.71
2024-11-14 | ITM 04[SUBPRODUTO]-ITM 09 HEMATITINHA ESPECIAL | 0 | 18 | 527.68
2024-11-14 | ITM 04[SUBPRODUTO]-CAVA SAMPAIO FORRO OVER | 6 | 1 | 42.47
2024-11-14 | ITM 09-PATIO DE PRODUTOS SINTER FEED ESPECIAL | 0 | 116 | 3177.75
2024-11-14 | SUMPAO-ITM 02 NOVA ROM FERROMAR | 0 | 3 | 166.56
2024-11-14 | SCALPER PILHAO-ITM 08 FINOS SCALPER | 0 | 10 | 534.7
2024-11-14 | CAVA SAMAMBAIA BAIXO-ITM 09 ROM FERROMAR | 0 | 22 | 1126.36
2024-11-14 | ITM 09-ITM 08 SINTER CORRETIVO | 0 | 52 | 1528.09
2024-11-14 | DESAGUAMENTO DE PRODUTO ITM 8-PATIO DE PRODUTOS PELLET FEED | 39 | 137 | 4166.24 | [6 empty] | 63.31 | 6.72 | 0.48 | 0.04 | 0.13 | 1.86
2024-11-14 | CAVA CARRAPATO 5960 ALTO-ITM 09 ROM FERROMAR | 0 | 1 | 45.52
2024-11-14 | ITM 02 NOVA[B]-USINA DE BLENDAGEM SILICOSO | 2 | 19 | 555.23 | [6 empty] | 49.39 | 23.76 | 0.87 | 0.42 | 0.11 | 4.56
2024-11-14 | scalper 1 over
2024-11-14 | ITM 09-PATIO DE PRODUTOS PELLET FEED | 0 | 86 | 2425.11
2024-11-14 | PATIO DE PRODUTOS-PLATAFORMA TERMINAL-SARZEDO[PILHA 6] PELLET FEED | 31 | 135 | 3162.168
2024-11-14 | Over Reprocesso |  |  | 1767
2024-11-14 | COMPLEXO DE FILTRAGEM-PILHA B02 REJEITO FILTRADO | 0 | 31 | 1323.54
2024-11-14 | PATIO DE PRODUTOS-PLATAFORMA TERMINAL-SARZEDO[PILHA 7] PELLET FEED | 31 | 269 | 6894.18
2024-11-14 | ITM 04[SUBPRODUTO]-ITM 02 NOVA SINTER ITM04 BLEND | 0 | 6 | 1129.02
2024-11-14 | ITM 04[SUBPRODUTO]-PATIO DE PRODUTOS SINTER FEED ESPECIAL | 0 | 12 | 370.47
2024-11-14 | SUMPAO-ITM 02 PRINCIPAL SINTER COMUM | 0 | 23 | 1117.41
2024-11-14 | PATIO DE PRODUTOS-PLATAFORMA TERMINAL-SARZEDO[PILHA 4] SINTER FEED ESPECIAL | 31 | 72 | 1751.73
2024-11-14 | ITM 02 PRINCIPAL-USINA DE BLENDAGEM SINTER FEED ESPECIAL | 3 | 30 | 991.85 | [6 empty] | 55.93 | 17.55 | 0.51 | 0.035 | 0.07 | 1.57
2024-11-14 | ITM 02 PRINCIPAL-PATIO MANGABA[PILHA OVER] OVER | 0 | 9 | 298.97
2024-11-14 | PATIO MANGABA[PILHA 1]-USINA DE BLENDAGEM SILICOSO | 0 | 12 | 553.98
2024-11-14 | PDE SAMPAIO-ITM 04[ESTOQUE ROM] FINOS | 0 | 6 | 275.7
2024-11-14 | ITM 04[SUBPRODUTO]-USINA DE BLENDAGEM SINTER FEED ESPECIAL | 0 | 102 | 2922.44
2024-11-14 | CAVA SAMAMBAIA BAIXO-ITM 04[ESTOQUE ROM] ROM FERROMAR | 0 | 22 | 1087.2
2024-11-14 | PILHA B02-PILHA B02 REJEITO TRATADO | 0 | 1 | 43.14
2024-11-14 | USINA DE BLENDAGEM-PATIO MANGABA[PILHA 1] SINTER FEED ESPECIAL | 0 | 5 | 154.35
2024-11-14 | VALE 4757-ITM 09 ROM ATERRO | 0 | 11 | 477.16
2024-11-14 | CAVA CARRAPATO 5960 ALTO-ITM 04[ESTOQUE ROM] ROM FERROMAR | 0 | 6 | 266.59
2024-11-14 | ITM 08-PILHA B02 REJEITO DESAGUADO | 0 | 32 | 1236.1
2024-11-14 | Filtro 02 |  |  | 2310
2024-11-14 | Hematitinha Especial ITM 09 A |  |  | 768.4 | [6 empty] | 59.78 | 3.94 | 3.41 | 0.061 | 0.1 | 6.59
2024-11-14 | Filtro 01 |  |  | 866
2024-11-14 | Hematitinha Especial ITM 09 D
2024-11-14 | CAVA SAMAMBAIA BAIXO-CAVA SAMPAIO ESTERIL FRANCO | 0 | 1 | 56.51
2024-11-14 | PFF Pilhão
2024-11-14 | ITM 08-PATIO MANGABA[PILHA 1] HEMATITINHA ESPECIAL | 0 | 18 | 434.68
2024-11-14 | SCALPER PILHAO-COMPLEXO DE FILTRAGEM OVER SCALPER | 0 | 3 | 162.12
2024-11-14 | Sinter Aboboras
2024-11-14 | ITM 04[SUBPRODUTO]-ITM 08 HEMATITINHA ESPECIAL | 0 | 10 | 294.99
2024-11-14 | scalper 2 fino |  |  | 644.05 | [6 empty] | 37.03 | 42.03 | 0.81 | 36 | 0.36 | 3.62 | 0.37
2024-11-14 | Over Descarte
2024-11-14 | SCALPER PILHAO-CAVA SAMPAIO OVER SCALPER | 0 | 5 | 250.25
2024-11-14 | alimentacao_itm09_a |  |  | 3867 | [6 empty] | 60.91 | 3.3 | 3.3 | 0.062 | 0.24 | 5.58
2024-11-14 | Sinter Blendagem ITM 09 C
2024-11-14 | Sinter Blendagem ITM 09 A |  |  | 1493
2024-11-14 | Alimentação Seca ITM 08 AB |  |  | 2238 | [6 empty] | 47.28699 | 27.07946 | 1.321697 | 0.04486399 | 0.1480318 | 3.710875 | 0.8499548
2024-11-14 | VALE 4757-ITM 04[ESTOQUE ROM] ROM FERROMAR | 0 | 8 | 353.55
2024-11-14 | PFF Abobora
2024-11-14 | alimentacao_itm09_c |  |  | 4540 | [6 empty] | 60.91 | 3.3 | 3.3 | 0.062 | 0.24 | 5.58
2024-11-14 | Hematitinha Complemento ITM 09 A
2024-11-14 | Sinter Blendagem ITM 09 D
2024-11-14 | PFF Antenas
2024-11-14 | scalper 2 over |  |  | 1819.78 | [6 empty] | 36.82 | 44.11 | 0.27 | 0.027 | 0.08 | 2.76 | 1.19
2024-11-14 | Hematitinha Especial ITM 09 B
2024-11-14 | Sinter Sarzedo |  |  | 5602.86
2024-11-14 | Sinter Terceiros Vargem Grande
2024-11-14 | Alimentação Seca ITM 08 C |  |  | 4875 | [6 empty] | 47.28699 | 27.07946 | 1.321697 | 0.04486399 | 0.1480318 | 3.710875 | 0.8499548 | 3248.85
2024-11-14 | Alimentação Gobal ITM 02 A |  |  | 4929 | [6 empty] | 46.92 | 27.3 | 1.34 | 0.044 | 0.15 | 3.97 | 0.91 | 2644.33
2024-11-14 | CAVA CARRAPATO 5960 ALTO-CAVA SAMPAIO ESTERIL COMPACTO | 0 | 5 | 209.66
2024-11-14 | Rejeito Desaguado |  |  | 2768 | [6 empty] | 35.42 | 43.6 | 0.91 | 0.053 | 0.23 | 4.28
2024-11-14 | Hematitinha Especial ITM 09 C
2024-11-14 | Sinter Terceiros TIG
2024-11-14 | ITM 09-ITM 08 HEMATITINHA ESPECIAL | 0 | 55 | 1457.08
2024-11-14 | Alimentação Gobal ITM 02 Principal |  |  | 4089 | [6 empty] | 47.46222 | 26.56653 | 1.332113 | 0.04518302 | 0.1440849 | 3.940425 | 0.8567642 | 7742.06
2024-11-14 | PLATAFORMA TERMINAL-SARZEDO[PILHA 5]-PATIO DE PRODUTOS SINTER FEED ESPECIAL | 0 | 9 | 397.58
2024-11-14 | alimentacao_itm09_b |  |  | 4550 | [6 empty] | 60.91 | 3.3 | 3.3 | 0.062 | 0.24 | 5.58
2024-11-14 | Feijãozinho ITM 02 Principal |  |  | 874.68 | [6 empty] | 57.82 | 8.66 | 2.57 | 0.072 | 0.12 | 5.6
2024-11-14 | alimentacao_itm09_d |  |  | 2020 | [6 empty] | 50.98 | 22.11 | 1.49 | 0.042 | 0.09 | 3.27
2024-11-14 | Sinter Blendagem ITM 09 B |  |  | 840
2024-11-14 | scalper 1 fino
2024-11-14 | Alimentação Gobal ITM 02 B |  |  | 4244 | [6 empty] | 47.40379 | 26.64557 | 1.332963 | 0.04505554 | 0.1447223 | 3.943611 | 0.8625007 | 3208.84
2024-11-14 | SUMPAO-ITM 02 NOVA[B] SINTER COMUM | 0 | 3 | 170.5
2024-11-14 | SCALPER PILHAO-ITM 09 OVER SCALPER | 0 | 3 | 142.2
2024-11-14 | Filtro 04 |  |  | 462
2024-11-14 | Média Filtro |  |  | 5754.45
2024-11-14 | Rejeito Filtrado |  |  | 6005 | [6 empty] | 30.97 | 44.61 | 4.3 | 0.1 | 0.34 | 5.9 | 0.37 |  | 220 | 17
2024-11-14 | Filtro 03 |  |  | 2367
2024-11-14 | PFF Curva do Joelho
2024-11-15 | PFF Abobora
2024-11-15 | SUMPAO-ITM 02 NOVA[A] SINTER COMUM | 0 | 17 | 838.6
2024-11-15 | ITM 09-ITM 08 HEMATITINHA ESPECIAL | 0 | 106 | 2912.17
2024-11-15 | PILHAO - PDE MANGABA-ITM 09 MATERIAL PILHAO | 7 | 2 | 117.7
2024-11-15 | Sinter Blendagem ITM 09 C |  |  | 450
2024-11-15 | ITM 04[SUBPRODUTO]-ITM 08 HEMATITINHA ESPECIAL | 0 | 17 | 499.55
2024-11-15 | ITM 09-PATIO DE PRODUTOS PELLET FEED | 0 | 28 | 805.84
2024-11-15 | Sinter Aboboras
2024-11-15 | Sinter Terceiros Vargem Grande
2024-11-15 | Hematitinha Especial ITM 09 B
2024-11-15 | VALE 4757-ITM 09 ROM ATERRO | 0 | 20 | 802.36
2024-11-15 | ITM 02 PRINCIPAL-USINA DE BLENDAGEM SINTER FEED ESPECIAL | 3 | 28 | 905.89 | [6 empty] | 57.87 | 14.94 | 0.43 | 0.032 | 0.08 | 1.48
2024-11-15 | Filtro 02 |  |  | 2251.86
2024-11-15 | Hematitinha Especial ITM 09 D
2024-11-15 | alimentacao_itm09_d |  |  | 1822 | [6 empty] | 48.74 | 24.11 | 1.57 | 0.059 | 0.12 | 4.03 | 0.55
2024-11-15 | Sinter Blendagem ITM 09 B |  |  | 770
2024-11-15 | ITM 02 PRINCIPAL-USINA DE BLENDAGEM SILICOSO | 3 | 33 | 962.51 | [6 empty] | 48.91 | 21.76 | 1.59 | 0.05 | 0.09 | 6.44
2024-11-15 | VALE 4757 ÍNDIA-ITM 09 ROM ATERRO | 0 | 28 | 1197.46
2024-11-15 | CAVA SAMAMBAIA BAIXO-ITM 04[ESTOQUE ROM] ROM FERROMAR | 0 | 4 | 208.89
2024-11-15 | SUMPAO-ITM 02 PRINCIPAL SINTER COMUM | 0 | 24 | 1047.83
2024-11-15 | SUMPAO-ITM 02 NOVA[B] SINTER COMUM | 0 | 6 | 254.43
2024-11-15 | CAVA CARRAPATO 5960 ALTO-ITM 04[ESTOQUE ROM] ROM FERROMAR | 0 | 3 | 139.85
2024-11-15 | Rejeito Filtrado |  |  | 5601 | [6 empty] | 31.85 | 42.72 | 3.73 | 0.097 | 0.34 | 6.1 | 0.37 |  | 345 | 18
2024-11-15 | PILHA B02-PILHA B02 REJEITO TRATADO | 0 | 1 | 40.12
2024-11-15 | PATIO DE PRODUTOS-PLATAFORMA TERMINAL-SARZEDO[VAGAO] SINTER FEED COMUM | 31 | 111 | 2609.79
2024-11-15 | Hematitinha Especial ITM 09 C
2024-11-15 | ITM 04[SUBPRODUTO]-USINA DE BLENDAGEM SINTER FEED ESPECIAL | 0 | 78 | 2286.82
2024-11-15 | alimentacao_itm09_b |  |  | 3735 | [6 empty] | 60.18 | 5.89 | 1.68 | 0.064 | 0.11 | 5.77
2024-11-15 | ITM 09-PLATAFORMA TERMINAL-SARZEDO[PILHA 4] SINTER FEED ESPECIAL | 31 | 57 | 1442.42
2024-11-15 | CAVA SAMAMBAIA BAIXO-ITM 09 ROM FERROMAR | 0 | 18 | 948.81
2024-11-15 | ITM 02 NOVA[A]-USINA DE BLENDAGEM SILICOSO | 2 | 20 | 588.76 | [6 empty] | 50.17 | 20.42 | 1.46 | 0.049 | 0.12 | 6.05
2024-11-15 | ITM 02 NOVA[B]-USINA DE BLENDAGEM SINTER FEED ESPECIAL | 2 | 26 | 827.4 | [6 empty] | 58.7 | 13.41 | 0.7 | 0.037 | 0.09 | 1.52
2024-11-15 | Hematitinha Complemento ITM 09 A
2024-11-15 | Over Reprocesso |  |  | 2263
2024-11-15 | ITM 09-ITM 08 SINTER CORRETIVO | 0 | 37 | 1122.24
2024-11-15 | alimentacao_itm09_a |  |  | 3183 | [6 empty] | 60.18 | 5.89 | 1.68 | 0.064 | 0.11 | 5.77
2024-11-15 | PDE SAMPAIO-ITM 04[ESTOQUE ROM] FINOS | 0 | 5 | 250.68
2024-11-15 | scalper 2 over |  |  | 1211.95
2024-11-15 | Alimentação Seca ITM 08 AB |  |  | 1873 | [6 empty] | 46.75263 | 27.70367 | 1.322364 | 0.05207609 | 0.1572788 | 3.678988 | 0.7831861
2024-11-15 | Sinter Sarzedo |  |  | 2761.84
2024-11-15 | ITM 02 NOVA[A]-USINA DE BLENDAGEM SINTER FEED ESPECIAL | 2 | 23 | 714.98 | [6 empty] | 60.86 | 10.71 | 0.59 | 0.035 | 0.07 | 1.31
2024-11-15 | Sinter Terceiros TIG
2024-11-15 | ITM 04[SUBPRODUTO]-PATIO DE PRODUTOS SINTER FEED ESPECIAL | 0 | 14 | 440.96
2024-11-15 | SCALPER PILHAO-ITM 08 FINOS SCALPER | 0 | 10 | 459.12
2024-11-15 | Filtro 01 |  |  | 808.58
2024-11-15 | ITM 08-PILHA B02 REJEITO DESAGUADO | 0 | 18 | 736.95
2024-11-15 | ITM 08-PATIO MANGABA[PILHA OVER] OVER | 0 | 30 | 1094.17
2024-11-15 | PFF Antenas
2024-11-15 | USINA DE BLENDAGEM-PATIO MANGABA[PILHA 1] SINTER FEED ESPECIAL | 0 | 8 | 256.37
2024-11-15 | PILHAO - PDE MANGABA-ITM 04[ESTOQUE ROM] MATERIAL PILHAO | 10 | 7 | 306.34
2024-11-15 | PATIO DE PRODUTOS-PLATAFORMA TERMINAL-SARZEDO[PILHA 7] PELLET FEED | 31 | 391 | 9679.86
2024-11-15 | ITM 02 NOVA-PATIO MANGABA[PILHA OVER] OVER | 0 | 35 | 947.95
2024-11-15 | PILHAO - PDE MANGABA-ACESSO PRINCIPAL INTERNO ESTERIL PILHAO | 9 | 2 | 99.92
2024-11-15 | scalper 1 fino
2024-11-15 | ITM 04[SUBPRODUTO]-ITM 02 PRINCIPAL SINTER ITM04 BLEND | 0 | 9 | 2367.49
2024-11-15 | Rejeito Desaguado |  |  | 2545 | [6 empty] | 37.6 | 40.1 | 0.94 | 0.048 | 0.25 | 4.12
2024-11-15 | ITM 09-PLATAFORMA TERMINAL-SARZEDO[VAGAO] SINTER FEED ESPECIAL | 31 | 21 | 513.58
2024-11-15 | Sinter Blendagem ITM 09 A |  |  | 473
2024-11-15 | Filtro 03 |  |  | 1616.72
2024-11-15 | PATIO DE PRODUTOS-PLATAFORMA TERMINAL-SARZEDO[PILHA 4] SINTER FEED ESPECIAL | 31 | 256 | 6214.45
2024-11-15 | CAVA CARRAPATO 5960 ALTO-CAVA SAMPAIO ESTERIL COMPACTO | 0 | 5 | 212.35
2024-11-15 | SUMPAO-ITM 08 SINTER COMUM | 0 | 38 | 1843.64
2024-11-15 | PATIO MANGABA[PILHA 1]-ITM 08 ROM ATERRO | 0 | 6 | 357.18
2024-11-15 | PILHA B02[PST]-PILHA B02 REJEITO PST | 0 | 2 | 94.76
2024-11-15 | ITM 08-PATIO MANGABA[PILHA 1] HEMATITINHA ESPECIAL | 0 | 45 | 1003.05
2024-11-15 | SCALPER PILHAO-PATIO B1 OVER SCALPER | 0 | 3 | 127.29
2024-11-15 | ITM 04[SUBPRODUTO]-ITM 04[SUBPRODUTO] OVER | 2 | 1 | 38.76
2024-11-15 | COMPLEXO DE FILTRAGEM-PILHA B02 REJEITO FILTRADO | 0 | 33 | 1445.9
2024-11-15 | DESAGUAMENTO DE PRODUTO ITM 8-PATIO DE PRODUTOS PELLET FEED | 39 | 140 | 4255.37 | [6 empty] | 62.4 | 7.87 | 0.6 | 0.041 | 0.1 | 1.89
2024-11-15 | Alimentação Gobal ITM 02 B |  |  | 3734 | [6 empty] | 44.68652 | 30.40699 | 1.415499 | 0.04969114 | 0.1569114 | 3.789945 | 0.9361773 | 4320.425
2024-11-15 | ITM 02 PRINCIPAL-PATIO MANGABA[PILHA OVER] OVER | 0 | 19 | 640.46
2024-11-15 | Filtro 04 |  |  | 923.84
2024-11-15 | Alimentação Seca ITM 08 C |  |  | 5034 | [6 empty] | 46.75263 | 27.70367 | 1.322364 | 0.05207609 | 0.1572788 | 3.678988 | 0.7831861 | 3739.74
2024-11-15 | PILHAO - PDE MANGABA-PDE SAMPAIO ESTERIL PILHAO | 9 | 24 | 1207.65
2024-11-15 | PFF Pilhão
2024-11-15 | ITM 04[SUBPRODUTO]-ITM 02 NOVA SINTER ITM04 BLEND | 0 | 4 | 2261.94
2024-11-15 | Sinter Blendagem ITM 09 D
2024-11-15 | alimentacao_itm09_c |  |  | 3362 | [6 empty] | 60.18 | 5.89 | 1.68 | 0.064 | 0.11 | 5.77
2024-11-15 | PDE SAMPAIO-ITM 09 FINOS | 0 | 15 | 779.24
2024-11-15 | scalper 1 over
2024-11-15 | SCALPER PILHAO-CAVA SAMPAIO OVER SCALPER | 0 | 24 | 1221.07
2024-11-15 | VALE 4757-ITM 04[ESTOQUE ROM] ROM FERROMAR | 0 | 39 | 1633.53
2024-11-15 | Hematitinha Especial ITM 09 A |  |  | 398 | [6 empty] | 62.25 | 2.11 | 2.49 | 0.072 | 0.19 | 5.7
2024-11-15 | Média Filtro |  |  | 5744.23
2024-11-15 | Feijãozinho ITM 02 Principal |  |  | 1419.96 | [6 empty] | 59.7 | 6.4 | 2.72 | 0.064 | 0.12 | 5.07
2024-11-15 | ITM 04[SUBPRODUTO]-ITM 08 SINTER ITM04 BLEND | 0 | 9 | 609.94
2024-11-15 | Alimentação Gobal ITM 02 A |  |  | 4773 | [6 empty] | 44.68652 | 30.40699 | 1.415499 | 0.04969114 | 0.1569114 | 3.789945 | 0.9361773 | 4320.425
2024-11-15 | ITM 02 NOVA-PATIO MANGABA[PILHA 1] HEMATITINHA ESPECIAL | 0 | 17 | 439.88
2024-11-15 | CAVA SAMAMBAIA BAIXO-CAVA CARRAPATO 5960 ALTO ESTERIL FRANCO | 0 | 1 | 38.8
2024-11-15 | Alimentação Gobal ITM 02 Principal |  |  | 4256 | [6 empty] | 44.50125 | 30.68202 | 1.426397 | 0.05001168 | 0.1601168 | 3.763019 | 0.9297665 | 11977.31
2024-11-15 | PATIO DE PRODUTOS-PLATAFORMA TERMINAL-SARZEDO[VAGAO] SINTER FEED ESPECIAL | 31 | 104 | 2492.59
2024-11-15 | scalper 2 fino |  |  | 512.06 | [6 empty] | 37.97 | 40.5 | 0.79 | 0.05 | 0.36 | 3.87 | 0.37
2024-11-15 | Over Descarte
2024-11-15 | PFF Curva do Joelho
2024-11-15 | ITM 02 NOVA[B]-USINA DE BLENDAGEM SILICOSO | 2 | 12 | 332.77 | [6 empty] | 50.46 | 19.78 | 1.6 | 0.047 | 0.11 | 6.22
2024-11-16 | CAVA CARRAPATO 5960 ALTO-ITM 04[ESTOQUE ROM] ROM FERROMAR | 0 | 20 | 992.72
2024-11-16 | MANGABA-PLATAFORMA TERMINAL-SARZEDO[PILHA 4] OVER | 0 | 5 | 140.66
2024-11-16 | alimentacao_itm09_b |  |  | 4301 | [6 empty] | 61.19 | 3.61 | 1.64 | 0.073 | 0.13 | 6.65
2024-11-16 | Alimentação Seca ITM 08 AB | [9 empty] | 46.18016 | 28.52825 | 1.371172 | 0.05149482 | 0.1552015 | 3.624189 | 0.7969951
2024-11-16 | ITM 02 NOVA[A]-PATIO MANGABA[PILHA SILICOSO] SILICOSO | 0 | 1 | 31.37 | [6 empty] | 57.67 | 4.9 | 3.92 | 0.08 | 0.27 | 7.76
2024-11-16 | PFF Antenas
2024-11-16 | SUMPAO-ITM 02 PRINCIPAL SINTER COMUM | 0 | 3 | 132.93
2024-11-16 | PDE SAMPAIO-ITM 09 FINOS | 0 | 6 | 304.64
2024-11-16 | ITM 02 PRINCIPAL-PATIO MANGABA[PILHA SILICOSO] SILICOSO | 0 | 22 | 679.22 | [6 empty] | 51.13 | 21.19 | 0.89 | 0.052 | 0.14 | 4.49
2024-11-16 | DESAGUAMENTO DE PRODUTO ITM 8-PATIO DE PRODUTOS PELLET FEED | 39 | 167 | 5137.86 | [6 empty] | 61.4 | 9.08 | 0.68 | 0.045 | 0.11 | 1.98
2024-11-16 | Sinter Aboboras
2024-11-16 | ITM 02 NOVA[B]-USINA DE BLENDAGEM SINTER FEED ESPECIAL | 2 | 21 | 679.95 | [6 empty] | 59.34 | 12.16 | 0.59 | 0.039 | 0.07 | 1.93
2024-11-16 | ITM 02 PRINCIPAL-PATIO MANGABA[PILHA OVER] OVER | 0 | 4 | 117.53
2024-11-16 | alimentacao_itm09_d |  |  | 698 | [6 empty] | 50.48 | 22.94 | 1.27 | 0.051 | 0.11 | 3.35 | 0.55
2024-11-16 | PRAÇA DA 11-CAVA SAMPAIO ESTERIL FRANCO | 0 | 4 | 220.62
2024-11-16 | PATIO MANGABA[PILHA 1]-ITM 02 NOVA HEMATITINHA ESPECIAL | 0 | 14 | 426.89
2024-11-16 | VALE 4757 ÍNDIA-ITM 09 ROM ATERRO | 0 | 13 | 571.83
2024-11-16 | Hematitinha Especial ITM 09 D
2024-11-16 | Alimentação Gobal ITM 02 B |  |  | 3117 | [6 empty] | 46.565 | 27.61853 | 1.305 | 0.04644118 | 0.1244118 | 4.062941 | 1.001176 | 1986.315
2024-11-16 | Over Descarte
2024-11-16 | PLATAFORMA TERMINAL-SARZEDO[VAGAO]-PATIO B1 SINTER TIG | 0 | 192 | 5140.38
2024-11-16 | ITM 02 NOVA[B]-PATIO MANGABA[PILHA SILICOSO] SILICOSO | 0 | 2 | 57.72 | [6 empty] | 57.67 | 4.9 | 3.92 | 0.08 | 0.27 | 7.76
2024-11-16 | SUMPAO-ITM 08 SINTER COMUM | 0 | 8 | 245.16
2024-11-16 | ITM 02 NOVA-PATIO MANGABA[PILHA OVER] OVER | 0 | 13 | 384.28
2024-11-16 | Sinter Terceiros TIG
2024-11-16 | ITM 02 PRINCIPAL-USINA DE BLENDAGEM SINTER FEED ESPECIAL | 3 | 38 | 1227.02 | [6 empty] | 58.1 | 14.46 | 0.5 | 0.037 | 0.08 | 1.35
2024-11-16 | Rejeito Desaguado |  |  | 2608.14 | [6 empty] | 35.29 | 45.29 | 0.65 | 0.043 | 0.2 | 3.11
2024-11-16 | PATIO DE PRODUTOS-PLATAFORMA TERMINAL-SARZEDO[PILHA 6] PELLET FEED | 31 | 104 | 2599.92
2024-11-16 | Hematitinha Especial ITM 09 C
2024-11-16 | Alimentação Gobal ITM 02 A |  |  | 3515 | [6 empty] | 46.565 | 27.61853 | 1.305 | 0.04644118 | 0.1244118 | 4.062941 | 1.001176 | 1986.315
2024-11-16 | ITM 04[SUBPRODUTO]-ITM 02 NOVA SINTER ITM04 BLEND |  |  | 3622.1
2024-11-16 | PILHAO - PDE MANGABA-ITM 09 MATERIAL PILHAO | 7 | 4 | 224.33
2024-11-16 | PRAÇA DA 11-VALE 4757 ÍNDIA FORRO OVER | 0 | 1 | 42.63
2024-11-16 | Sinter Blendagem ITM 09 B |  |  | 741
2024-11-16 | PFF Abobora
2024-11-16 | ITM 02 PRINCIPAL-USINA DE BLENDAGEM SILICOSO | 3 | 8 | 228.52 | [6 empty] | 51.13 | 21.19 | 0.89 | 0.052 | 0.14 | 4.49
2024-11-16 | alimentacao_itm09_c |  |  | 3936 | [6 empty] | 61.19 | 3.61 | 1.64 | 0.073 | 0.13 | 6.65
2024-11-16 | PRAÇA DA 11-PATIO MANGABA[PILHA 1] HEMATITINHA COMUM | 0 | 9 | 266.03
2024-11-16 | PILHAO - PDE MANGABA-BARRAGEM B1[PONTO ABASTECIMENTO AGUA 2] ESTERIL PILHAO | 10 | 9 | 421.56
2024-11-16 | alimentacao_itm09_a |  |  | 3411 | [6 empty] | 60.75 | 3.41 | 2.19 | 0.073 | 0.12 | 6.83
2024-11-16 | VALE 4757-CAVA CARRAPATO 5960 ALTO ESTERIL FRANCO | 0 | 2 | 81.18
2024-11-16 | PATIO DE PRODUTOS-PLATAFORMA TERMINAL-SARZEDO[PILHA 4] SINTER FEED ESPECIAL | 31 | 225 | 5803.94
2024-11-16 | ITM 09-ITM 08 SINTER CORRETIVO | 0 | 23 | 1345.39
2024-11-16 | ITM 04[SUBPRODUTO]-CAVA SAMPAIO FORRO OVER | 6 | 1 | 51.89
2024-11-16 | Filtro 03 |  |  | 2114.28
2024-11-16 | Filtro 01 |  |  | 822.22
2024-11-16 | Alimentação Seca ITM 08 C |  |  | 9007 | [6 empty] | 46.18016 | 28.52825 | 1.371172 | 0.05149482 | 0.1552015 | 3.624189 | 0.7969951 | 2412.245
2024-11-16 | Hematitinha Especial ITM 09 B
2024-11-16 | ITM 02 NOVA[A]-USINA DE BLENDAGEM SINTER FEED ESPECIAL | 2 | 15 | 472.68 | [6 empty] | 61.65 | 9.6 | 0.42 | 0.033 | 0.06 | 1.29
2024-11-16 | PFF Pilhão
2024-11-16 | Sinter Sarzedo |  |  | 2860.76
2024-11-16 | VALE 4757-ITM 04[ESTOQUE ROM] ROM FERROMAR | 0 | 58 | 2542.24
2024-11-16 | PDE SAMPAIO-ITM 04[ESTOQUE ROM] FINOS | 0 | 43 | 2333.37
2024-11-16 | Média Filtro |  |  | 5719.22
2024-11-16 | ITM 09-PATIO MANGABA[PILHA OVER] OVER | 0 | 21 | 545.01
2024-11-16 | SUMPAO-ITM 02 NOVA[A] SINTER COMUM | 0 | 2 | 51.1
2024-11-16 | ITM 04[SUBPRODUTO]-ITM 08 SINTER ITM04 BLEND | 0 | 3 | 303.23
2024-11-16 | Hematitinha Complemento ITM 09 A
2024-11-16 | ITM 08-PATIO MANGABA[PILHA OVER] OVER | 0 | 62 | 2027.59
2024-11-16 | ITM 02 NOVA[B]-USINA DE BLENDAGEM SILICOSO | 2 | 12 | 342.26 | [6 empty] | 57.67 | 4.9 | 3.92 | 0.08 | 0.27 | 7.76
2024-11-16 | Sinter Blendagem ITM 09 C |  |  | 735
2024-11-16 | ITM 04[SUBPRODUTO]-ITM 09 HEMATITINHA ESPECIAL | 0 | 8 | 216.35
2024-11-16 | ITM 04[SUBPRODUTO]-PATIO DE PRODUTOS SINTER FEED ESPECIAL | 0 | 175 | 5102.16
2024-11-16 | SCALPER PILHAO-CAVA SAMPAIO OVER SCALPER | 0 | 7 | 376.66
2024-11-16 | ITM 04[SUBPRODUTO]-ITM 02 PRINCIPAL SINTER ITM04 BLEND | 0 | 9 | 2231.92
2024-11-16 | Over Reprocesso |  |  | 1469
2024-11-16 | PFF Curva do Joelho
2024-11-16 | PILHA B02[PST]-PILHA B02 REJEITO PST | 0 | 3 | 149.06
2024-11-16 | Hematitinha Especial ITM 09 A |  |  | 506.6 | [6 empty] | 59.35 | 6.19 | 2.12 | 0.063 | 1.1 | 6.22
2024-11-16 | ITM 09-PLATAFORMA TERMINAL-SARZEDO[PILHA 9] SINTER FEED ESPECIAL | 31 | 61 | 1546.05
2024-11-16 | Sinter Terceiros Vargem Grande
2024-11-16 | Sinter Blendagem ITM 09 D
2024-11-16 | PILHAO - PDE MANGABA-ITM 04[ESTOQUE ROM] MATERIAL PILHAO | 10 | 16 | 877.43
2024-11-16 | ITM 02 NOVA-PATIO MANGABA[PILHA 1] HEMATITINHA ESPECIAL | 0 | 66 | 1686.69
2024-11-16 | SCALPER PILHAO-ITM 08 FINOS SCALPER | 0 | 3 | 134.93
2024-11-16 | Alimentação Gobal ITM 02 Principal |  |  | 2729 | [6 empty] | 46.04744 | 28.81942 | 1.421733 | 0.05610227 | 0.1508665 | 3.501421 | 0.795199 | 3499.495
2024-11-16 | ITM 09-ITM 08 HEMATITINHA ESPECIAL | 0 | 66 | 1926.76
2024-11-16 | Rejeito Filtrado |  |  | 5344 | [6 empty] | 32.88 | 43.21 | 3.51 | 0.085 | 0.39 | 5.38 | 0.46 |  | 225 | 19
2024-11-16 | VALE 4757-ITM 09 ROM ATERRO | 0 | 11 | 476.13
2024-11-16 | PATIO DE PRODUTOS-PLATAFORMA TERMINAL-SARZEDO[PILHA 9] SINTER FEED ESPECIAL | 31 | 71 | 1825.47
2024-11-16 | Filtro 04 |  |  | 176.19
2024-11-16 | PATIO DE PRODUTOS-PLATAFORMA TERMINAL-SARZEDO[PILHA 7] PELLET FEED | 31 | 148 | 3813.93
2024-11-16 | CAVA SAMAMBAIA BAIXO-ITM 04[ESTOQUE ROM] ROM FERROMAR | 0 | 30 | 1607.8
2024-11-16 | ITM 08-PILHA B02 REJEITO DESAGUADO | 0 | 21 | 872.36
2024-11-16 | Sinter Blendagem ITM 09 A |  |  | 1566
2024-11-16 | PILHAO - PDE MANGABA-PDE SAMPAIO ESTERIL PILHAO | 9 | 12 | 634.47
2024-11-16 | Filtro 02 |  |  | 2231.31
2024-11-16 | ITM 02 NOVA[A]-USINA DE BLENDAGEM SILICOSO | 2 | 9 | 250.57 | [6 empty] | 57.67 | 4.9 | 3.92 | 0.08 | 0.27 | 7.76
2024-11-16 | VALE 4757 ÍNDIA-PATIO LAVADOR ROM ATERRO | 0 | 1 | 42.19
2024-11-16 | ITM 04[SUBPRODUTO]-USINA DE BLENDAGEM SINTER FEED ESPECIAL | 0 | 3 | 83.41
2024-11-16 | COMPLEXO DE FILTRAGEM-PILHA B02 REJEITO FILTRADO | 0 | 38 | 1736.13
2024-11-16 | CAVA SAMAMBAIA BAIXO-ITM 09 ROM FERROMAR | 0 | 6 | 258
2024-11-16 | ITM 09-PLATAFORMA TERMINAL-SARZEDO[PILHA 4] SINTER FEED ESPECIAL | 31 | 22 | 552.29
2024-11-16 | ITM 09-PATIO DE PRODUTOS PELLET FEED | 0 | 28 | 762.76
2024-11-16 | Feijãozinho ITM 02 Principal |  |  | 1795.8 | [6 empty] | 44.82 | 31.32 | 0.66 | 0.046 | 0.13 | 3.55
2024-11-17 | VALE 4757 ÍNDIA-ITM 09 ROM ATERRO | 0 | 22 | 956.16
2024-11-17 | PILHAO - PDE MANGABA-ITM 04[ESTOQUE ROM] MATERIAL PILHAO | 10 | 12 | 690.65
2024-11-17 | alimentacao_itm09_b |  |  | 2840 | [6 empty] | 60.74 | 3.41 | 2.29 | 0.069 | 0.24 | 6.52
2024-11-17 | PILHA B02-PATIO PE DE MANGA REJEITO TRATADO | 0 | 3 | 141.08
2024-11-17 | alimentacao_itm09_d |  |  | 2588 | [6 empty] | 46.34997 | 27.56232 | 1.229783 | 0.06847774 | 0.1590027 | 4.290887 | 0.4599431 | 1550.12
2024-11-17 | Sinter Blendagem ITM 09 A |  |  | 1005
2024-11-17 | Média Filtro |  |  | 5719.22
2024-11-17 | Over Descarte
2024-11-17 | SUMPAO-ITM 02 PRINCIPAL SINTER COMUM | 0 | 5 | 259.11
2024-11-17 | VALE 4757-PATIO LAVADOR ROM FERROMAR | 0 | 6 | 274.11
2024-11-17 | Sinter Blendagem ITM 09 C
2024-11-17 | Alimentação Seca ITM 08 AB | [9 empty] | 54.19522 | 17.12609 | 1.332861 | 0.04746674 | 0.1538939 | 3.246947 | 1.000365
2024-11-17 | Alimentação Gobal ITM 02 B |  |  | 3795 | [6 empty] | 45.91818 | 28.57905 | 1.299723 | 0.0516246 | 0.1543078 | 4.009632 | 0.7273854 | 2469.54
2024-11-17 | PFF Curva do Joelho
2024-11-17 | Rejeito Filtrado |  |  | 4705 | [6 empty] | 32.94 | 43.33 | 3.5 | 0.091 | 0.27 | 5.37 |  |  | 225 | 18
2024-11-17 | Sinter Aboboras
2024-11-17 | alimentacao_itm09_a |  |  | 3135 | [6 empty] | 60.74 | 3.41 | 2.29 | 0.069 | 0.24 | 6.52
2024-11-17 | Alimentação Gobal ITM 02 Principal |  |  | 2429 | [6 empty] | 46.20272 | 28.27816 | 1.298088 | 0.05236049 | 0.1502195 | 3.918873 | 0.6824148 | 6656.66
2024-11-17 | Alimentação Seca ITM 08 C |  |  | 7343 | [6 empty] | 54.19522 | 17.12609 | 1.332861 | 0.04746674 | 0.1538939 | 3.246947 | 1.000365 | 2017.5
2024-11-17 | Hematitinha Especial ITM 09 C
2024-11-17 | PFF Antenas
2024-11-17 | Sinter Sarzedo |  |  | 5156.32
2024-11-17 | VALE 4757-ITM 04[ESTOQUE ROM] ROM FERROMAR | 0 | 16 | 728.38
2024-11-17 | Hematitinha Especial ITM 09 D
2024-11-17 | Filtro 04 |  |  | 711.23
2024-11-17 | Filtro 03 |  |  | 1313.04
2024-11-17 | ITM 02 NOVA[B]-USINA DE BLENDAGEM SINTER FEED ESPECIAL | 2 | 23 | 718.65 | [6 empty] | 60.97 | 9.7 | 0.07 | 0.041 | 0.06 | 1.94
2024-11-17 | Hematitinha Especial ITM 09 A |  |  | 199 | [6 empty] | 59.85 | 3.86 | 3.48 | 0.081 | 0.27 | 6.2
2024-11-17 | Hematitinha Complemento ITM 09 A
2024-11-17 | Sinter Blendagem ITM 09 D
2024-11-17 | Alimentação Gobal ITM 02 A |  |  | 4479 | [6 empty] | 45.91818 | 28.57905 | 1.299723 | 0.0516246 | 0.1543078 | 4.009632 | 0.7273854 | 2469.54
2024-11-17 | Sinter Terceiros TIG
2024-11-17 | PATIO B1-ITM 08 SINTER TIG | 0 | 29 | 1403.26
2024-11-17 | PDE SAMPAIO-ITM 09 FINOS | 0 | 8 | 447.58
2024-11-17 | Hematitinha Especial ITM 09 B
2024-11-17 | scalper 2 fino |  |  | 506.78
2024-11-17 | Over Reprocesso |  |  | 910
2024-11-17 | Filtro 01 |  |  | 1148.91
2024-11-17 | ITM 02 NOVA-PATIO MANGABA[PILHA 1] HEMATITINHA ESPECIAL | 0 | 38 | 1109.05
2024-11-17 | Sinter Blendagem ITM 09 B
2024-11-17 | VALE 4757-ITM 09 ROM FERROMAR | 0 | 11 | 479.5
2024-11-17 | PATIO MANGABA[PILHA 1]-ITM 02 NOVA HEMATITINHA ESPECIAL | 0 | 13 | 381.86
2024-11-17 | Sinter Terceiros Vargem Grande
2024-11-17 | PILHA B02[PST]-PILHA B02 REJEITO PST | 0 | 4 | 175.15
2024-11-17 | scalper 1 fino
2024-11-17 | PFF Abobora
2024-11-17 | scalper 2 over |  |  | 1489.35
2024-11-17 | Rejeito Desaguado |  |  | 2383.78 | [6 empty] | 35.61 | 43.89 | 0.86 | 0.056 | 0.19 | 3.81
2024-11-17 | PILHAO - PDE MANGABA-BARRAGEM B1[PONTO ABASTECIMENTO AGUA 2] ESTERIL PILHAO | 10 | 15 | 825.7
2024-11-17 | VALE 4757 ÍNDIA-PATIO LAVADOR ROM ATERRO | 0 | 1 | 44.5
2024-11-17 | ITM 04[SUBPRODUTO]-PATIO DE PRODUTOS SINTER FEED ESPECIAL | 0 | 94 | 3031.76
2024-11-17 | ITM 02 NOVA[A]-USINA DE BLENDAGEM SINTER FEED ESPECIAL | 2 | 20 | 629.79 | [6 empty] | 61.47 | 8.45 | 0.63 | 0.04 | 0.06 | 4.73
2024-11-17 | ITM 09-PLATAFORMA TERMINAL-SARZEDO[PILHA 9] SINTER FEED ESPECIAL | 31 | 1 | 27.18
2024-11-17 | ITM 09-PATIO DE PRODUTOS SINTER FEED ESPECIAL | 0 | 105 | 2860.03
2024-11-17 | ITM 09-ITM 08 SINTER CORRETIVO | 0 | 88 | 2588.27
2024-11-17 | PFF Pilhão
2024-11-17 | PDE SAMPAIO-ITM 04[ESTOQUE ROM] FINOS | 0 | 15 | 826.03
2024-11-17 | VALE 4757-ITM 09 ROM ATERRO | 0 | 12 | 493.56
2024-11-17 | ITM 04[SUBPRODUTO]-ITM 08 SINTER ITM04 BLEND | 0 | 8 | 493.46
2024-11-17 | PILHAO - PDE MANGABA-ITM 09 MATERIAL PILHAO | 7 | 2 | 101.96
2024-11-17 | ITM 09-PATIO DE PRODUTOS PELLET FEED | 0 | 83 | 2269.11
2024-11-17 | ITM 09-ITM 08 HEMATITINHA ESPECIAL | 0 | 13 | 447.66
2024-11-17 | VALE 4757-ITM 04[ESTOQUE ROM] ROM ATERRO | 0 | 5 | 221.14
2024-11-17 | ITM 04[SUBPRODUTO]-ITM 02 NOVA SINTER ITM04 BLEND | 0 | 7 | 4183.75
2024-11-17 | SUMPAO-ITM 08 SINTER COMUM | 0 | 2 | 75.04
2024-11-17 | SUMPAO-ITM 02 NOVA[A] SINTER COMUM | 0 | 1 | 29.99
2024-11-17 | ITM 04[SUBPRODUTO]-ITM 09 HEMATITINHA ESPECIAL | 0 | 9 | 246.51
2024-11-17 | ITM 08-PILHA B02 REJEITO DESAGUADO | 0 | 18 | 788.6
2024-11-17 | CAVA SAMAMBAIA BAIXO-ITM 04[ESTOQUE ROM] ROM FERROMAR | 0 | 22 | 1208.26
2024-11-17 | ITM 04[SUBPRODUTO]-BARRAGEM B1[PONTO ABASTECIMENTO AGUA 2] FORRO OVER | 0 | 1 | 65.1
2024-11-17 | ITM 02 PRINCIPAL-PATIO MANGABA[PILHA SILICOSO] SILICOSO | 0 | 55 | 1638.61 | [6 empty] | 51.08 | 21.09 | 0.94 | 0.048 | 0.06 | 4.73
2024-11-17 | DESAGUAMENTO DE PRODUTO ITM 8-PATIO DE PRODUTOS PELLET FEED | 39 | 149 | 4677.87 | [6 empty] | 63.33 | 6.53 | 0.73 | 0.05 | 0.1 | 1.8
2024-11-17 | alimentacao_itm09_c |  |  | 3117 | [6 empty] | 58.41 | 5.1 | 2.02 | 0.12 | 0.072 | 6.2
2024-11-17 | ITM 02 NOVA-USINA DE BLENDAGEM SILICOSO | 0 | 11 | 347.64
2024-11-17 | ITM 09-PATIO MANGABA[PILHA OVER] OVER | 0 | 27 | 871.2
2024-11-17 | PRAÇA DA 11-PILHA B02 FORRO HEMATITINHA | 0 | 9 | 380.1
2024-11-17 | ITM 02 NOVA-PATIO MANGABA[PILHA OVER] OVER | 0 | 24 | 704.77
2024-11-17 | CAVA SAMAMBAIA BAIXO-ITM 09 ROM FERROMAR | 0 | 5 | 284.5
2024-11-17 | PATIO DE PRODUTOS-PATIO MANGABA[PILHA 1] ESTERIL FRANCO | 0 | 9 | 283.13
2024-11-17 | ITM 02 PRINCIPAL-USINA DE BLENDAGEM SINTER FEED ESPECIAL | 3 | 34 | 1090.21 | [6 empty] | 56.61 | 16.48 | 0.51 | 0.037 | 0.07 | 1.63
2024-11-17 | DESAGUAMENTO DE PRODUTO ITM 8-ITM 08 SINTER COMUM | 0 | 4 | 178.21
2024-11-17 | PATIO MANGABA[PILHA 1]-USINA DE BLENDAGEM SILICOSO | 0 | 9 | 463.84
2024-11-17 | scalper 1 over
2024-11-17 | ITM 08-PATIO MANGABA[PILHA OVER] OVER | 0 | 32 | 1081.39
2024-11-17 | ITM 02 NOVA[B]-PATIO MANGABA[PILHA SILICOSO] SILICOSO | 0 | 13 | 378.46 | [6 empty] | 53.11 | 14.76 | 2.51 | 0.078 | 0.1 | 6.24
2024-11-17 | CAVA CARRAPATO 5960 ALTO-ITM 04[ESTOQUE ROM] ROM FERROMAR | 0 | 20 | 1037.23
2024-11-17 | PRAÇA DA 11-PILHA B02 FORRO OVER | 0 | 11 | 480.07
2024-11-17 | ITM 02 PRINCIPAL-PATIO MANGABA[PILHA OVER] OVER | 0 | 6 | 224.57
2024-11-17 | ITM 04[SUBPRODUTO]-ITM 02 PRINCIPAL SINTER ITM04 BLEND | 0 | 10 | 3964.77
2024-11-17 | COMPLEXO DE FILTRAGEM-PILHA B02 REJEITO FILTRADO | 0 | 32 | 1439.12
2024-11-17 | ITM 02 NOVA[A]-PATIO MANGABA[PILHA SILICOSO] SILICOSO | 0 | 15 | 436.02 | [6 empty] | 51.48 | 18.67 | 1.69 | 0.08 | 0.1 | 5.47
2024-11-17 | Feijãozinho ITM 02 Principal |  |  | 1762.32 | [6 empty] | 55.37 | 14.88 | 1.15 | 0.073 | 0.07 | 4.39
2024-11-17 | VALE 4757-CAVA CARRAPATO 3035 ALTO MATERIAL VALE | 0 | 3 | 114.02
2024-11-17 | Filtro 02 |  |  | 1531.88
2024-11-17 | PILHAO - PDE MANGABA-PDE SAMPAIO ESTERIL PILHAO | 9 | 2 | 109.04
2024-11-17 | PATIO DE PRODUTOS-PLATAFORMA TERMINAL-SARZEDO[PILHA 6] PELLET FEED | 31 | 259 | 6665.67
2024-11-18 | PILHAO - PDE MANGABA-ITM 04[ESTOQUE ROM] MATERIAL PILHAO | 10 | 3 | 176.98
2024-11-18 | VALE 4757-ITM 04[ESTOQUE ROM] ROM ATERRO | 0 | 3 | 112.23
2024-11-18 | Hematitinha Complemento ITM 09 A
2024-11-18 | CAVA SAMAMBAIA BAIXO-CAVA SAMPAIO ESTERIL FRANCO | 0 | 6 | 261.49
2024-11-18 | PFF Antenas
2024-11-18 | ITM 02 NOVA-PATIO MANGABA[PILHA OVER] OVER | 0 | 38 | 1081.12
2024-11-18 | PATIO LAVADOR-ITM 09 ROM ATERRO | 0 | 11 | 360.56
2024-11-18 | ITM 02 NOVA[B]-USINA DE BLENDAGEM SINTER FEED ESPECIAL | 2 | 30 | 974.95 | [6 empty] | 56.63 | 16.88 | 0.5 | 0.034 | 0.09 | 1.25
2024-11-18 | Hematitinha Especial ITM 09 B
2024-11-18 | Rejeito Filtrado |  |  | 5503 | [6 empty] | 32.5 | 43.12 | 3.42 | 0.091 | 0.33 | 6.17 |  |  | 350 | 18
2024-11-18 | Hematitinha Especial ITM 09 C
2024-11-18 | CAVA SAMAMBAIA BAIXO-ITM 04[ESTOQUE ROM] ROM FERROMAR | 0 | 9 | 510.26
2024-11-18 | VALE 4757 ÍNDIA-ITM 09 ROM ATERRO | 0 | 12 | 474.81
2024-11-18 | Alimentação Gobal ITM 02 Principal |  |  | 2030 | [6 empty] | 47.49189 | 28.2143 | 1.055096 | 0.04435895 | 0.1466026 | 2.476825 | 1.127149 | 3449.845
2024-11-18 | Over Reprocesso |  |  | 1293.04
2024-11-18 | Filtro 02 |  |  | 2382.66
2024-11-18 | alimentacao_itm09_d |  |  | 2451 | [6 empty] | 51.66 | 21.98 | 1.37 | 0.055 | 0.14 | 3.92
2024-11-18 | Filtro 01 |  |  | 510.57
2024-11-18 | SCALPER PILHAO-CAVA SAMPAIO OVER SCALPER | 0 | 6 | 311.86
2024-11-18 | Over Descarte
2024-11-18 | PATIO DE PRODUTOS-PLATAFORMA TERMINAL-SARZEDO[PILHA 7] PELLET FEED | 31 | 157 | 3819.65
2024-11-18 | Sinter Terceiros TIG
2024-11-18 | Sinter Blendagem ITM 09 B |  |  | 352
2024-11-18 | PDE SAMPAIO-ITM 04[ESTOQUE ROM] FINOS | 0 | 17 | 942.72
2024-11-18 | ITM 08-PILHA B02 REJEITO DESAGUADO | 0 | 18 | 770.63
2024-11-18 | SUMPAO-ITM 02 NOVA[A] SINTER COMUM | 0 | 7 | 224.85
2024-11-18 | Sinter Blendagem ITM 09 A |  |  | 430
2024-11-18 | SCALPER PILHAO-CAVA SAMAMBAIA BAIXO OVER SCALPER | 0 | 1 | 38.93
2024-11-18 | ITM 02 NOVA[A]-PATIO MANGABA[PILHA SILICOSO] SILICOSO | 0 | 18 | 533.13 | [6 empty] | 48.37 | 24.39 | 0.95 | 0.052 | 0.12 | 5.07
2024-11-18 | VALE 4757-PATIO MANGABA[PILHA 1] ROM ATERRO | 0 | 2 | 77.55
2024-11-18 | PFF Abobora
2024-11-18 | PRAÇA DA 11-CAVA SAMPAIO ESTERIL FRANCO | 0 | 1 | 34.65
2024-11-18 | VALE 4757-ITM 04[ESTOQUE ROM] ROM FERROMAR | 0 | 37 | 1573.99
2024-11-18 | Sinter Terceiros Vargem Grande
2024-11-18 | ITM 09-PATIO DE PRODUTOS PELLET FEED | 0 | 37 | 1048.56
2024-11-18 | CAVA CARRAPATO 5960 ALTO-ITM 04[ESTOQUE ROM] ROM FERROMAR | 0 | 20 | 949.64
2024-11-18 | ITM 02 NOVA[B]-PATIO MANGABA[PILHA SILICOSO] SILICOSO | 0 | 21 | 604.93 | [6 empty] | 46.73 | 26.31 | 1.11 | 0.043 | 0.18 | 5.33
2024-11-18 | Sinter Blendagem ITM 09 D
2024-11-18 | PILHAO - PDE MANGABA-ITM 09 MATERIAL PILHAO | 7 | 1 | 54.16
2024-11-18 | Média Filtro |  |  | 5650.86
2024-11-18 | PDE SAMPAIO-ITM 09 FINOS | 0 | 6 | 331.35
2024-11-18 | ITM 02 NOVA-ACESSO PORTARIA ITAMINAS OVER | 0 | 3 | 85.9
2024-11-18 | PILHAO - PDE MANGABA-BARRAGEM B1[PONTO ABASTECIMENTO AGUA 2] ESTERIL PILHAO | 10 | 7 | 400.57
2024-11-18 | ITM 04[SUBPRODUTO]-ITM 04[SUBPRODUTO] OVER | 2 | 2 | 91.65
2024-11-18 | PATIO MANGABA[SILICOSO]-ACESSO PORTARIA ITAMINAS SILICOSO | 39 | 2 | 74.58
2024-11-18 | DESAGUAMENTO DE PRODUTO ITM 8-PATIO DE PRODUTOS PELLET FEED | 39 | 154 | 4859.53 | [6 empty] | 63.35 | 6.5 | 0.65 | 0.05 | 0.11 | 1.88
2024-11-18 | Rejeito Desaguado |  |  | 2501 | [6 empty] | 32.13 | 48.59 | 0.75 | 0.046 | 0.2 | 4.19
2024-11-18 | CAVA SAMAMBAIA BAIXO-ITM 09 ROM FERROMAR | 0 | 3 | 166.42
2024-11-18 | SCALPER-PDE SAMPAIO OVER SCALPER | 0 | 1 | 49.02
2024-11-18 | ITM 02 NOVA[A]-USINA DE BLENDAGEM SINTER FEED ESPECIAL | 2 | 30 | 970.65 | [6 empty] | 57.12 | 16.06 | 0.47 | 0.034 | 0.08 | 1.29
2024-11-18 | alimentacao_itm09_b |  |  | 3232 | [6 empty] | 58.82 | 4.46 | 1.96 | 0.073 | 0.12 | 8.73
2024-11-18 | Sinter Aboboras
2024-11-18 | PFF Curva do Joelho
2024-11-18 | SCALPER PILHAO-ITM 08 FINOS SCALPER | 0 | 15 | 719.95
2024-11-18 | VALE 4757-ITM 09 ROM ATERRO | 0 | 8 | 329.18
2024-11-18 | PATIO DE PRODUTOS-PLATAFORMA TERMINAL-SARZEDO[VAGAO] SINTER FEED COMUM | 31 | 102 | 2569.04
2024-11-18 | ITM 08-PATIO MANGABA[PILHA OVER] OVER | 0 | 29 | 984.71
2024-11-18 | COMPLEXO DE FILTRAGEM-PILHA B02 REJEITO FILTRADO | 0 | 43 | 1892.31
2024-11-18 | ITM 09-PATIO DE PRODUTOS SINTER FEED ESPECIAL | 0 | 35 | 965.97
2024-11-18 | PLATAFORMA TERMINAL-SARZEDO[PILHA 5]-PATIO DE PRODUTOS SINTER FEED ESPECIAL | 0 | 7 | 215.09
2024-11-18 | SUMPAO-ITM 02 PRINCIPAL SINTER COMUM | 0 | 3 | 86.26
2024-11-18 | ITM 04[SUBPRODUTO]-ITM 02 PRINCIPAL SINTER ITM04 BLEND | 0 | 5 | 586.02
2024-11-18 | PFF Pilhão
2024-11-18 | scalper 1 fino
2024-11-18 | ITM 09-PLATAFORMA TERMINAL-SARZEDO[VAGAO] SINTER FEED ESPECIAL | 31 | 61 | 1468.63
2024-11-18 | Alimentação Gobal ITM 02 B |  |  | 4545 | [6 empty] | 47.49189 | 28.2143 | 1.055096 | 0.04435895 | 0.1466026 | 2.476825 | 1.127149 | 3449.845
2024-11-18 | Filtro 03 |  |  | 2042.28
2024-11-18 | scalper 2 over |  |  | 1166.19
2024-11-18 | Hematitinha Especial ITM 09 A |  |  | 502.4 | [6 empty] | 54.92 | 6.69 | 4.35 | 0.075 | 0.07 | 9.79
2024-11-18 | SUMPAO-ITM 08 SINTER COMUM | 0 | 6 | 249.6
2024-11-18 | Sinter Blendagem ITM 09 C |  |  | 312
2024-11-18 | ITM 09-PATIO MANGABA[PILHA OVER] OVER | 0 | 1 | 41.52
2024-11-18 | PATIO DE PRODUTOS-PLATAFORMA TERMINAL-SARZEDO[VAGAO] SINTER FEED ESPECIAL | 31 | 231 | 5812.76
2024-11-18 | Alimentação Seca ITM 08 C |  |  | 5770 | [6 empty] | 50.67942 | 23.20577 | 1.286771 | 0.04934178 | 0.155797 | 3.101708 | 0.7688898 | 6930.965
2024-11-18 | ITM 09-ITM 08 SINTER CORRETIVO | 0 | 86 | 2450.14
2024-11-18 | ITM 04[SUBPRODUTO]-CAVA CARRAPATO 3035 ALTO OVER | 0 | 1 | 74.15
2024-11-18 | Filtro 04 |  |  | 567.49
2024-11-18 | scalper 1 over
2024-11-18 | ITM 02 PRINCIPAL-USINA DE BLENDAGEM SINTER FEED ESPECIAL | 3 | 24 | 799.77 | [6 empty] | 58.23 | 14.49 | 0.46 | 0.032 | 0.11 | 1.43
2024-11-18 | Alimentação Seca ITM 08 AB |  |  | 844 | [6 empty] | 50.67942 | 23.20577 | 1.286771 | 0.04934178 | 0.155797 | 3.101708 | 0.7688898 | 6930.965
2024-11-18 | ITM 09-PLATAFORMA TERMINAL-SARZEDO[PILHA 9] SINTER FEED ESPECIAL | 31 | 78 | 1907.33
2024-11-18 | ITM 04[SUBPRODUTO]-ITM 09 HEMATITINHA ESPECIAL | 0 | 15 | 444.11
2024-11-18 | alimentacao_itm09_c |  |  | 3199 | [6 empty] | 58.82 | 4.46 | 1.96 | 0.073 | 0.12 | 8.73
2024-11-18 | ITM 04[SUBPRODUTO]-USINA DE BLENDAGEM SINTER FEED ESPECIAL | 0 | 10
2024-11-18 | PILHA B02-BARRAGEM B1[PONTO ABASTECIMENTO AGUA 2] LAMA | 0 | 2 | 85.25
2024-11-18 | PATIO LAVADOR-PATIO MANGABA[PILHA 1] ROM ATERRO | 0 | 2 | 89.41
2024-11-18 | Alimentação Gobal ITM 02 A |  |  | 5115 | [6 empty] | 47.49189 | 28.2143 | 1.055096 | 0.04435895 | 0.1466026 | 2.476825 | 1.127149 | 3449.845
2024-11-18 | Hematitinha Especial ITM 09 D
2024-11-18 | ITM 04[SUBPRODUTO]-ITM 02 NOVA SINTER ITM04 BLEND | 0 | 3 | 393.94
2024-11-18 | ITM 02 PRINCIPAL-PATIO MANGABA[PILHA SILICOSO] SILICOSO | 0 | 39 | 1222.01 | [6 empty] | 49.29 | 22.35 | 1.05 | 0.057 | 0.16 | 5.71
2024-11-18 | ITM 04[SUBPRODUTO]-PATIO DE PRODUTOS SINTER FEED ESPECIAL | 0 | 85 | 3127.12
2024-11-18 | PATIO DE PRODUTOS-PLATAFORMA TERMINAL-SARZEDO[PILHA 9] SINTER FEED ESPECIAL | 31 | 130 | 3333.95
2024-11-18 | Feijãozinho ITM 02 Principal |  |  | 1485.4 | [6 empty] | 53.74 | 17.46 | 0.82 | 0.043 | 0.09 | 4.01
2024-11-18 | DESAGUAMENTO DE PRODUTO ITM 8-ITM 08 SINTER COMUM | 0 | 1 | 44.7
2024-11-18 | ITM 02 PRINCIPAL-PATIO MANGABA[PILHA OVER] OVER | 0 | 2 | 59.66
2024-11-18 | PILHAO - PDE MANGABA-PDE SAMPAIO ESTERIL PILHAO | 9 | 29 | 1365.32
2024-11-18 | PATIO DE PRODUTOS-PLATAFORMA TERMINAL-SARZEDO[PILHA 5] SINTER FEED ESPECIAL | 31 | 1 | 27.62
2024-11-18 | Sinter Sarzedo |  |  | 5390.49
2024-11-18 | PATIO B1-ITM 08 SINTER TIG | 0 | 3 | 188.56
2024-11-18 | scalper 2 fino |  |  | 794.01
2024-11-18 | alimentacao_itm09_a |  |  | 3044 | [6 empty] | 58.82 | 4.46 | 1.96 | 0.073 | 0.12 | 8.73
2024-11-19 | alimentacao_itm09_c |  |  | 4154 | [6 empty] | 59.24 | 5.55 | 2.19 | 0.082 | 0.1 | 6.94
2024-11-19 | VALE 4757 ÍNDIA-ITM 09 ROM ATERRO | 0 | 6 | 220.06
2024-11-19 | PRAÇA DA 11-CAVA SAMPAIO ESTERIL FRANCO | 0 | 1 | 71.18
2024-11-19 | SUMPAO-ITM 02 PRINCIPAL SINTER COMUM | 0 | 5 | 181.87
2024-11-19 | ITM 08-PILHA B02 REJEITO DESAGUADO | 0 | 9 | 360.51
2024-11-19 | PATIO B1-ITM 08 SINTER TIG | 0 | 27 | 1357.05
2024-11-19 | ITM 02 NOVA[A]-PATIO MANGABA[PILHA SILICOSO] SILICOSO | 0 | 11 | 280.94 | [6 empty] | 50.25 | 20.42 | 2.21 | 0.054 | 0.16 | 5.2
2024-11-19 | ITM 02 NOVA[B]-USINA DE BLENDAGEM SILICOSO | 2 | 8 | 216.43 | [6 empty] | 55.91 | 10.85 | 3.5 | 0.077 | 0.15 | 6.8
2024-11-19 | Rejeito Desaguado |  |  | 2507.32 | [6 empty] | 41.05 | 35.56 | 0.76 | 0.052 | 0.24 | 4.37
2024-11-19 | PATIO DE PRODUTOS-PLATAFORMA TERMINAL-SARZEDO[VAGAO] SINTER FEED COMUM | 31 | 25 | 601.52
2024-11-19 | Feijãozinho ITM 02 Principal |  |  | 1534.32 | [6 empty] | 52.67 | 18.17 | 1.07 | 0.057 | 0.15 | 4.96
2024-11-19 | ITM 02 PRINCIPAL-PATIO MANGABA[PILHA OVER] OVER | 0 | 8 | 246.08
2024-11-19 | ITM 09-ITM 08 SINTER CORRETIVO | 0 | 68 | 2171.45
2024-11-19 | PDE SAMPAIO-ITM 09 FINOS | 0 | 27 | 1363.62
2024-11-19 | ITM 02 PRINCIPAL-USINA DE BLENDAGEM SINTER FEED ESPECIAL | 3 | 23 | 731.54 | [6 empty] | 54.56 | 19.46 | 0.46 | 0.036 | 0.06 | 1.64
2024-11-19 | VALE 4757-ITM 04[ESTOQUE ROM] ROM ATERRO | 0 | 1 | 41.73
2024-11-19 | SCALPER PILHAO-ITM 08 FINOS SCALPER | 0 | 10 | 534.11
2024-11-19 | ITM 02 NOVA-PATIO MANGABA[PILHA OVER] OVER | 0 | 29 | 835.44
2024-11-19 | ITM 02 PRINCIPAL-USINA DE BLENDAGEM SILICOSO | 3 | 23 | 674.65 | [6 empty] | 51.7 | 18 | 1.48 | 0.07 | 0.08 | 5.34
2024-11-19 | Alimentação Gobal ITM 02 B |  |  | 3777 | [6 empty] | 46.93695 | 27.81515 | 1.395729 | 0.0525995 | 0.1671392 | 3.259301 | 0.7429492 | 2179.4925
2024-11-19 | ITM 04[SUBPRODUTO]-ITM 08 SINTER ITM04 BLEND | 0 | 10 | 609.67
2024-11-19 | Alimentação Gobal ITM 02 Principal |  |  | 1995 | [6 empty] | 46.61442 | 28.09048 | 1.478033 | 0.05415922 | 0.1800066 | 3.327052 | 0.7118748 | 7919.555
2024-11-19 | PATIO MANGABA[PILHA 1]-USINA DE BLENDAGEM SILICOSO | 0 | 7 | 301.38
2024-11-19 | Sinter Sarzedo |  |  | 1428.53
2024-11-19 | ITM 02 NOVA[B]-USINA DE BLENDAGEM SINTER FEED ESPECIAL | 2 | 31 | 1053.47 | [6 empty] | 56.47 | 16.72 | 0.6 | 0.038 | 0.08 | 1.57
2024-11-19 | CAVA SAMAMBAIA BAIXO-ITM 04[ESTOQUE ROM] ROM FERROMAR | 0 | 6 | 343.24
2024-11-19 | ITM 04[SUBPRODUTO]-PATIO DE PRODUTOS SINTER FEED ESPECIAL | 0 | 105 | 3075.53
2024-11-19 | ITM 02 NOVA[B]-PATIO MANGABA[PILHA SILICOSO] SILICOSO | 0 | 12 | 319.38 | [6 empty] | 55.91 | 10.85 | 3.5 | 0.077 | 0.15 | 6.8
2024-11-19 | PILHA B02-PILHA B02 ESTERIL FRANCO | 0 | 1 | 26.09
2024-11-19 | ITM 04[SUBPRODUTO]-ITM 02 NOVA SINTER ITM04 BLEND | 0 | 7 | 2273.94
2024-11-19 | PATIO DE PRODUTOS-PLATAFORMA TERMINAL-SARZEDO[PILHA 4] SINTER FEED ESPECIAL | 31 | 100 | 2330.7
2024-11-19 | Filtro 01 |  |  | 940
2024-11-19 | Hematitinha Especial ITM 09 B
2024-11-19 | scalper 2 over |  |  | 1211.53 | [6 empty] | 42.94 | 35.14 | 1.07 | 0.049 | 0.05 | 4.69
2024-11-19 | PILHA B02-PILHA B02 REJEITO TRATADO | 0 | 7 | 291.76
2024-11-19 | ITM 09-PATIO MANGABA[PILHA OVER] OVER | 0 | 47 | 1632.34
2024-11-19 | PATIO DE PRODUTOS-PLATAFORMA TERMINAL-SARZEDO[PILHA 7] PELLET FEED | 31 | 375 | 9124.12
2024-11-19 | ITM 08-PATIO MANGABA[PILHA OVER] OVER | 0 | 23 | 720.3
2024-11-19 | ITM 02 PRINCIPAL-PATIO MANGABA[PILHA SILICOSO] SILICOSO | 0 | 16 | 490.33 | [6 empty] | 51.7 | 18 | 1.48 | 0.07 | 0.08 | 5.34
2024-11-19 | ITM 04[SUBPRODUTO]-ITM 02 PRINCIPAL SINTER ITM04 BLEND | 0 | 15 | 3718.01
2024-11-19 | CAVA SAMAMBAIA BAIXO-ITM 09 ROM FERROMAR | 0 | 13 | 615.5
2024-11-19 | PRAÇA DA 11-PILHA B02 FORRO OVER | 0 | 1 | 37.38
2024-11-19 | PDE SAMPAIO-ITM 04[ESTOQUE ROM] FINOS | 0 | 6 | 326.58
2024-11-19 | PFF Antenas
2024-11-19 | PILHAO - PDE MANGABA-ITM 09 MATERIAL PILHAO | 7 | 6 | 307.06
2024-11-19 | DESAGUAMENTO DE PRODUTO ITM 8-PATIO DE PRODUTOS PELLET FEED | 39 | 131 | 4087.68 | [6 empty] | 64.25 | 5.45 | 0.53 | 0.039 | 0.08 | 1.8
2024-11-19 | Hematitinha Especial ITM 09 A |  |  | 2160 | [6 empty] | 58.38 | 5.43 | 3.23 | 0.073 | 0.08 | 7.49
2024-11-19 | CAVA CARRAPATO 5960 ALTO-CAVA SAMPAIO ESTERIL COMPACTO | 0 | 2 | 92.54
2024-11-19 | scalper 1 fino
2024-11-19 | CAVA CARRAPATO 5960 ALTO-ITM 04[ESTOQUE ROM] ROM FERROMAR | 0 | 17 | 687.63
2024-11-19 | Sinter Blendagem ITM 09 B |  |  | 779
2024-11-19 | Alimentação Seca ITM 08 AB |  |  | 120 | [6 empty] | 52.04948 | 19.61429 | 1.634511 | 0.317622 | 0.1528592 | 3.753043 | 0.6779826 | 5449.48
2024-11-19 | COMPLEXO DE FILTRAGEM-PILHA B02 REJEITO FILTRADO | 0 | 39 | 1715.73
2024-11-19 | Alimentação Seca ITM 08 C |  |  | 6273 | [6 empty] | 52.04948 | 19.61429 | 1.634511 | 0.317622 | 0.1528592 | 3.753043 | 0.6779826 | 5449.48
2024-11-19 | alimentacao_itm09_a |  |  | 4037 | [6 empty] | 59.24 | 5.55 | 2.19 | 0.082 | 0.1 | 6.94
2024-11-19 | Over Reprocesso |  |  | 1088
2024-11-19 | Sinter Terceiros Vargem Grande
2024-11-19 | ITM 04[SUBPRODUTO]-ITM 09 HEMATITINHA ESPECIAL | 0 | 14 | 383.2
2024-11-19 | Hematitinha Especial ITM 09 C
2024-11-19 | PLATAFORMA TERMINAL-SARZEDO[PILHA 5]-PATIO DE PRODUTOS SINTER FEED ESPECIAL | 0 | 4 | 168.9
2024-11-19 | VALE 4757 ÍNDIA-PATIO MANGABA[PILHA 1] ROM ATERRO | 0 | 4 | 171.72
2024-11-19 | Hematitinha Especial ITM 09 D
2024-11-19 | ITM 02 NOVA[A]-USINA DE BLENDAGEM SILICOSO | 2 | 8 | 213.25 | [6 empty] | 50.25 | 20.42 | 2.21 | 0.054 | 0.16 | 5.2
2024-11-19 | PFF Curva do Joelho
2024-11-19 | Alimentação Gobal ITM 02 A |  |  | 4741 | [6 empty] | 45.57284 | 29.27764 | 1.560664 | 0.05217811 | 0.2005974 | 3.565919 | 0.5817588 | 3222.015
2024-11-19 | SCALPER PILHAO-CAVA SAMPAIO OVER SCALPER | 0 | 15 | 801.75
2024-11-19 | ITM 04[SUBPRODUTO]-USINA DE BLENDAGEM SINTER FEED ESPECIAL | 0 | 31 | 882.65
2024-11-19 | ITM 02 NOVA-ITM 09 HEMATITINHA ESPECIAL | 0 | 36 | 863
2024-11-19 | PFF Abobora
2024-11-19 | PRAÇA DA 11-ITM 02 NOVA HEMATITINHA ESPECIAL | 0 | 2 | 91.75
2024-11-19 | ITM 09-ITM 08 HEMATITINHA ESPECIAL | 0 | 69 | 1869.97
2024-11-19 | Rejeito Filtrado |  |  | 5405 | [6 empty] | 30.01 | 46.87 | 3.44 | 0.088 | 0.33 | 5.98 | 0.37 |  | 305 | 17
2024-11-19 | SUMPAO-ITM 02 NOVA[A] SINTER COMUM | 0 | 20 | 679.16
2024-11-19 | PATIO LAVADOR-PATIO MANGABA[PILHA 1] ROM ATERRO | 0 | 7 | 321.69
2024-11-19 | ITM 02 NOVA[A]-USINA DE BLENDAGEM SINTER FEED ESPECIAL | 2 | 24 | 791.72 | [6 empty] | 57.98 | 14.64 | 0.76 | 0.041 | 0.08 | 1.32
2024-11-19 | VALE 4757-ITM 04[ESTOQUE ROM] ROM FERROMAR | 0 | 2 | 78.61
2024-11-19 | alimentacao_itm09_d |  |  | 2172 | [6 empty] | 48.02 | 26.01 | 1.06 | 0.051 | 0.12 | 4
2024-11-19 | VALE 4757-PATIO MANGABA[PILHA 1] ROM ATERRO | 0 | 17 | 743.13
2024-11-19 | PILHAO - PDE MANGABA-ITM 04[ESTOQUE ROM] MATERIAL PILHAO | 10 | 4 | 211.32
2024-11-19 | PILHAO - PDE MANGABA-PDE SAMPAIO ESTERIL PILHAO | 9 | 36 | 1636.11
2024-11-19 | PFF Pilhão
2024-11-19 | PATIO DE PRODUTOS-PLATAFORMA TERMINAL-SARZEDO[VAGAO] SINTER FEED ESPECIAL | 31 | 191 | 4531.1
2024-11-19 | alimentacao_itm09_b |  |  | 857 | [6 empty] | 46.61442 | 28.09048 | 1.478033 | 0.05415922 | 0.1800066 | 3.327052 | 0.7118748 | 7919.555
2024-11-19 | Filtro 04 |  |  | 1116.25
2024-11-19 | Filtro 03 |  |  | 1292.5
2024-11-19 | SUMPAO-ITM 08 SINTER COMUM | 0 | 11 | 447.39
2024-11-19 | PATIO LAVADOR-ITM 09 ROM ATERRO | 0 | 24 | 1257.22
2024-11-19 | Sinter Aboboras
2024-11-19 | Sinter Blendagem ITM 09 C |  |  | 2454
2024-11-19 | Filtro 02 |  |  | 2056.25
2024-11-19 | scalper 1 over
2024-11-19 | Sinter Terceiros TIG
2024-11-19 | scalper 2 fino |  |  | 949.13 | [6 empty] | 54.02 | 17.54 | 0.74 | 0.045 | 0.1 | 4.05 | 0.55
2024-11-19 | PRAÇA DA 11-SARZEDO FORRO OVER | 0 | 2 | 81
2024-11-19 | Sinter Blendagem ITM 09 D
2024-11-19 | CAVA SAMAMBAIA BAIXO-CAVA SAMPAIO ESTERIL FRANCO | 0 | 1 | 40.61
2024-11-19 | Hematitinha Complemento ITM 09 A
2024-11-19 | Over Descarte
2024-11-19 | Sinter Blendagem ITM 09 A |  |  | 2400
2024-11-19 | Média Filtro |  |  | 5637.93
2024-11-20 | ITM 08-PILHA B02 REJEITO DESAGUADO | 0 | 11 | 452.84
2024-11-20 | alimentacao_itm09_c |  |  | 4175 | [6 empty] | 60.27 | 4.45 | 1.86 | 0.078 | 0.14 | 6.89
2024-11-20 | ITM 02 NOVA[A]-USINA DE BLENDAGEM SINTER FEED ESPECIAL | 2 | 22 | 682.15 | [6 empty] | 60.38 | 11.56 | 0.55 | 0.038 | 0.07 | 1.27
2024-11-20 | ITM 09-PLATAFORMA TERMINAL-SARZEDO[PILHA 4] SINTER FEED ESPECIAL | 31 | 51 | 1275.35
2024-11-20 | ITM 02 PRINCIPAL-USINA DE BLENDAGEM SILICOSO | 3 | 58 | 1743.2 | [6 empty] | 51.62 | 19.38 | 1.22 | 0.055 | 0.1 | 5.34
2024-11-20 | DESAGUAMENTO DE PRODUTO ITM 8-PATIO DE PRODUTOS PELLET FEED | 39 | 179 | 5399.33 | [6 empty] | 62.01 | 8.29 | 0.62 | 0.045 | 0.14 | 1.9 |  |  |  | 20
2024-11-20 | Alimentação Gobal ITM 02 A |  |  | 4779 | [6 empty] | 46.15734 | 28.15917 | 1.760843 | 0.05494545 | 0.211471 | 3.611388 | 0.6490745 | 1332.87
2024-11-20 | PATIO DE PRODUTOS-PLATAFORMA TERMINAL-SARZEDO[PILHA 7] PELLET FEED | 31 | 284 | 6983.85
2024-11-20 | SCALPER PILHAO-ITM 08 FINOS SCALPER | 0 | 23 | 1184.3
2024-11-20 | scalper 1 over
2024-11-20 | ITM 04[SUBPRODUTO]-USINA DE BLENDAGEM SINTER FEED ESPECIAL | 0 | 174 | 5068.85
2024-11-20 | VALE 4757-ITM 09 ROM ATERRO | 0 | 5 | 223.61
2024-11-20 | ITM 02 NOVA-PATIO MANGABA[PILHA OVER] OVER | 0 | 21 | 561.19
2024-11-20 | PILHAO - PDE MANGABA-PDE SAMPAIO ESTERIL PILHAO | 9 | 21 | 998.02
2024-11-20 | PILHAO - PDE MANGABA-BARRAGEM B1[PONTO ABASTECIMENTO AGUA 2] ESTERIL PILHAO | 10 | 4 | 166.56
2024-11-20 | VALE 4757-ITM 04[ESTOQUE ROM] ROM ATERRO | 0 | 1 | 43.79
2024-11-20 | PILHAO - PDE MANGABA-ITM 09 MATERIAL PILHAO | 7 | 3 | 172.19
2024-11-20 | VALE 4757-CAVA CARRAPATO 5960 ALTO ESTERIL FRANCO | 0 | 1 | 38.66
2024-11-20 | PDE SAMPAIO-ITM 09 FINOS | 0 | 7 | 363.77
2024-11-20 | PATIO DE PRODUTOS-PLATAFORMA TERMINAL-SARZEDO[PILHA 5] SINTER FEED ESPECIAL | 31 | 119 | 2989.07
2024-11-20 | CAVA SAMAMBAIA BAIXO-ITM 04[ESTOQUE ROM] ROM FERROMAR | 0 | 22 | 1186.29
2024-11-20 | PDE SAMPAIO-ITM 04[ESTOQUE ROM] FINOS | 0 | 24 | 1273.96
2024-11-20 | PRAÇA DA 11-PILHA B02 FORRO OVER | 0 | 37 | 1569.18
2024-11-20 | CAVA CARRAPATO 5960 ALTO-ITM 04[ESTOQUE ROM] ROM FERROMAR | 0 | 8 | 354.69
2024-11-20 | SUMPAO-ITM 02 PRINCIPAL SINTER COMUM | 0 | 7 | 209.38
2024-11-20 | ITM 02 NOVA[A]-USINA DE BLENDAGEM SILICOSO | 2 | 20 | 554.65 | [6 empty] | 47.73 | 23.98 | 1.15 | 0.051 | 0.25 | 5.89
2024-11-20 | PATIO DE PRODUTOS-PLATAFORMA TERMINAL-SARZEDO[VAGAO] SINTER FEED ESPECIAL | 31 | 233 | 5809.24
2024-11-20 | ITM 04[SUBPRODUTO]-PLATAFORMA TERMINAL-SARZEDO[PILHA 4] SINTER FEED ESPECIAL | 30 | 28 | 742.17
2024-11-20 | ITM 02 PRINCIPAL-PATIO MANGABA[PILHA OVER] OVER | 0 | 3 | 86.56
2024-11-20 | SUMPAO-ITM 08 SINTER COMUM | 0 | 27 | 1114.22
2024-11-20 | PATIO B1-ITM 08 SINTER TIG | 0 | 21 | 970
2024-11-20 | PILHA B02-PILHA B02 REJEITO TRATADO | 0 | 15 | 599.58
2024-11-20 | ITM 09-SUMPAO OVER | 0 | 4 | 202.69
2024-11-20 | Sinter Sarzedo |  |  | 1275.35
2024-11-20 | PILHAO - PDE MANGABA-ITM 04[ESTOQUE ROM] MATERIAL PILHAO | 10 | 15 | 786.65
2024-11-20 | VALE 4757 ÍNDIA-ITM 09 ROM ATERRO | 0 | 19 | 765.97
2024-11-20 | SCALPER PILHAO-PATIO B1 OVER SCALPER | 0 | 7 | 339.4
2024-11-20 | Sinter Blendagem ITM 09 A |  |  | 2401
2024-11-20 | ITM 09-PATIO MANGABA[PILHA OVER] OVER | 0 | 7 | 210.17
2024-11-20 | ITM 08-PATIO MANGABA[PILHA OVER] OVER | 0 | 30 | 962.39
2024-11-20 | CAVA SAMAMBAIA BAIXO-ITM 09 ROM FERROMAR | 0 | 10 | 529.59
2024-11-20 | PATIO LAVADOR-PRAÇA DA 11 AREIA | 0 | 1 | 12.18
2024-11-20 | PATIO DE PRODUTOS-PLATAFORMA TERMINAL-SARZEDO[PILHA 4] SINTER FEED ESPECIAL | 31 | 234 | 5643.88
2024-11-20 | SCALPER PILHAO-CAVA SAMPAIO OVER SCALPER | 0 | 5 | 208.51
2024-11-20 | scalper 2 over |  |  | 2151.15
2024-11-20 | ITM 04[SUBPRODUTO]-PATIO DE PRODUTOS SINTER FEED ESPECIAL | 0 | 25 | 704.79
2024-11-20 | ITM 02 PRINCIPAL-USINA DE BLENDAGEM SINTER FEED ESPECIAL | 3 | 26 | 746.32 | [6 empty] | 59.76 | 12.16 | 0.41 | 0.033 | 0.07 | 1.76
2024-11-20 | Hematitinha Especial ITM 09 B
2024-11-20 | Hematitinha Especial ITM 09 C
2024-11-20 | Filtro 03 |  |  | 1964.04
2024-11-20 | COMPLEXO DE FILTRAGEM-PILHA B02 REJEITO FILTRADO | 0 | 17 | 699.13
2024-11-20 | VALE 4757 ÍNDIA-PATIO MANGABA[PILHA 1] ROM ATERRO | 0 | 3 | 135.9
2024-11-20 | Sinter Terceiros Vargem Grande
2024-11-20 | Alimentação Gobal ITM 02 Principal |  |  | 2803 | [6 empty] | 45.87583 | 28.43653 | 1.81354 | 0.0564709 | 0.2211784 | 3.648831 | 0.6241126 | 9921.9
2024-11-20 | VALE 4757-ITM 04[ESTOQUE ROM] ROM FERROMAR | 0 | 6 | 243.2
2024-11-20 | PFF Pilhão
2024-11-20 | Alimentação Seca ITM 08 C |  |  | 8503 | [6 empty] | 52.56603 | 18.41347 | 1.832961 | 0.4520958 | 0.1508484 | 3.998183 | 0.6622261 | 6185.79
2024-11-20 | PFF Curva do Joelho
2024-11-20 | alimentacao_itm09_d |  |  | 2395 | [6 empty] | 47.94 | 25.21 | 1.05 | 0.047 | 0.16 | 4.89
2024-11-20 | Filtro 02 |  |  | 2115.12
2024-11-20 | Filtro 04 |  |  | 503.88
2024-11-20 | PATIO MANGABA[PILHA 1]-USINA DE BLENDAGEM SILICOSO | 0 | 36 | 1773.05
2024-11-20 | Hematitinha Especial ITM 09 D
2024-11-20 | PFF Abobora
2024-11-20 | alimentacao_itm09_a |  |  | 4601 | [6 empty] | 60.27 | 4.45 | 1.86 | 0.078 | 0.14 | 6.89
2024-11-20 | Sinter Blendagem ITM 09 C |  |  | 1099
2024-11-20 | Sinter Blendagem ITM 09 B |  |  | 0
2024-11-20 | Hematitinha Especial ITM 09 A |  |  | 352 | [6 empty] | 59.39 | 6.2 | 1.32 | 0.08 | 7.1
2024-11-20 | ITM 04[SUBPRODUTO]-ITM 09 HEMATITINHA ESPECIAL | 0 | 35 | 949.08
2024-11-20 | Sinter Blendagem ITM 09 D
2024-11-20 | Sinter Terceiros TIG
2024-11-20 | alimentacao_itm09_b |  |  | 0 | [6 empty] | 60.27 | 4.45 | 1.86 | 0.078 | 0.14 | 6.89
2024-11-20 | Alimentação Gobal ITM 02 B |  |  | 4020 | [6 empty] | 46.15734 | 28.15917 | 1.760843 | 0.05494545 | 0.211471 | 3.611388 | 0.6490745 | 1332.87
2024-11-20 | ITM 02 NOVA[B]-USINA DE BLENDAGEM SILICOSO | 2 | 18 | 495.88 | [6 empty] | 50.86 | 19.11 | 2.39 | 0.062 | 0.17 | 5.22
2024-11-20 | Hematitinha Complemento ITM 09 A
2024-11-20 | Alimentação Seca ITM 08 AB | [9 empty] | 52.56603 | 18.41347 | 1.832961 | 0.4520958 | 0.1508484 | 3.998183 | 0.6622261
2024-11-20 | Sinter Aboboras
2024-11-20 | ITM 09-ITM 08 HEMATITINHA ESPECIAL | 0 | 16 | 454.58
2024-11-20 | ITM 09-ITM 08 SINTER CORRETIVO | 0 | 118 | 3695.27
2024-11-20 | Over Descarte |  |  | 202.69
2024-11-20 | PFF Antenas
2024-11-20 | Rejeito Filtrado |  |  | 5137 | [6 empty] | 33.21 | 41.86 | 3.72 | 0.092 | 0.35 | 6.1 | 0.46 |  | 310 | 15
2024-11-20 | Over Reprocesso |  |  | 1504
2024-11-20 | scalper 1 fino
2024-11-20 | Feijãozinho ITM 02 Principal |  |  | 2040.72 | [6 empty] | 54.93 | 16.33 | 0.85 | 0.056 | 0.1 | 3.77
2024-11-20 | Rejeito Desaguado |  |  | 2781.77 | [6 empty] | 45.7 | 29.2 | 0.9 | 0.056 | 0.23 | 3.87
2024-11-20 | scalper 2 fino |  |  | 972.99 | [6 empty] | 54.88 | 17.45
2024-11-20 | Filtro 01 |  |  | 553.96
2024-11-20 | CAVA CARRAPATO 5960 ALTO-CAVA SAMPAIO ESTERIL COMPACTO | 0 | 1 | 45.64
2024-11-20 | ITM 02 NOVA-ITM 09 HEMATITINHA ESPECIAL | 0 | 14 | 341.04
2024-11-20 | Média Filtro |  |  | 5612.88
2024-11-20 | VALE 4757-ITM 09 ROM FERROMAR | 0 | 4 | 195.22
2024-11-20 | VALE 4757-PATIO MANGABA[PILHA 1] ROM ATERRO | 0 | 1 | 41.5
2024-11-20 | ITM 02 NOVA[B]-USINA DE BLENDAGEM SINTER FEED ESPECIAL | 2 | 33 | 1066.38 | [6 empty] | 60.49 | 11 | 0.65 | 0.034 | 0.09 | 1.49
2024-11-21 | ITM 09-PLATAFORMA TERMINAL-SARZEDO[VAGAO] SINTER FEED ESPECIAL | 31 | 16 | 390.36
2024-11-21 | scalper 2 over |  |  | 1868.56
2024-11-21 | Over Descarte
2024-11-21 | ITM 02 NOVA-PATIO MANGABA[PILHA OVER] OVER | 0 | 31 | 856.07
2024-11-21 | scalper 1 over
2024-11-21 | alimentacao_itm09_a |  |  | 3295 | [6 empty] | 60.15 | 5.92 | 1.41 | 0.056 | 0.17 | 6.1
2024-11-21 | alimentacao_itm09_b |  |  | 1037 | [6 empty] | 60.15 | 5.92 | 1.41 | 0.056 | 0.17 | 6.1
2024-11-21 | VALE 4757-ITM 04[ESTOQUE ROM] ROM ATERRO | 0 | 8 | 301.72
2024-11-21 | ITM 02 NOVA[B]-USINA DE BLENDAGEM SINTER FEED ESPECIAL | 2 | 35 | 1113.89 | [6 empty] | 55.66 | 17.93 | 0.58 | 0.038 | 0.11 | 1.49
2024-11-21 | Sinter Blendagem ITM 09 A |  |  | 1674
2024-11-21 | scalper 1 fino
2024-11-21 | PATIO MANGABA[PILHA 1]-USINA DE BLENDAGEM SILICOSO | 0 | 53 | 2869.35
2024-11-21 | PATIO DE PRODUTOS-PLATAFORMA TERMINAL-SARZEDO[PILHA 5] SINTER FEED ESPECIAL | 31 | 135 | 3364.4
2024-11-21 | SCALPER PILHAO-CAVA SAMPAIO OVER SCALPER | 0 | 13 | 679.75
2024-11-21 | Filtro 03 |  |  | 2402
2024-11-21 | PATIO DE PRODUTOS-PLATAFORMA TERMINAL-SARZEDO[PILHA 4] SINTER FEED ESPECIAL | 31 | 145 | 3541.1
2024-11-21 | Filtro 01 |  |  | 420.35
2024-11-21 | PFF Pilhão
2024-11-21 | PATIO DE PRODUTOS-PLATAFORMA TERMINAL-SARZEDO[VAGAO] SINTER FEED ESPECIAL | 31 | 99 | 2393.71
2024-11-21 | ITM 02 PRINCIPAL-PATIO MANGABA[PILHA OVER] OVER | 0 | 6 | 175.9
2024-11-21 | Alimentação Gobal ITM 02 A |  |  | 4341 | [6 empty] | 45.3 | 29.75 | 1.53 | 0.048 | 0.18 | 3.62 | 0.81 | 3403.49
2024-11-21 | PILHAO - PDE MANGABA-ITM 09 MATERIAL PILHAO | 7 | 3 | 130.28
2024-11-21 | Filtro 02 |  |  | 2161.15
2024-11-21 | ITM 04[SUBPRODUTO]-ITM 09 HEMATITINHA ESPECIAL | 0 | 16 | 425.02
2024-11-21 | PLATAFORMA TERMINAL-SARZEDO[PILHA 5]-PATIO DE PRODUTOS SINTER FEED ESPECIAL | 0 | 7 | 366.48
2024-11-21 | Hematitinha Especial ITM 09 A |  |  | 818.99 | [6 empty] | 59.72 | 5.13 | 2.04 | 0.071 | 0.07 | 6.89
2024-11-21 | Alimentação Gobal ITM 02 Principal |  |  | 4818.48 | [6 empty] | 45.38 | 29.72 | 1.49 | 0.048 | 0.18 | 3.6 | 0.8 | 10052.7
2024-11-21 | alimentacao_itm09_d |  |  | 1650 | [6 empty] | 46.51 | 29.96 | 1.32 | 0.052 | 0.16 | 4.87
2024-11-21 | ITM 02 PRINCIPAL-USINA DE BLENDAGEM SILICOSO | 3 | 34 | 1003.91 | [6 empty] | 46.01 | 27.66 | 0.77 | 0.046 | 0.37 | 5.29
2024-11-21 | PFF Antenas
2024-11-21 | Sinter Blendagem ITM 09 D
2024-11-21 | PATIO DE PRODUTOS-PLATAFORMA TERMINAL-SARZEDO[PILHA 6] PELLET FEED | 31 | 57 | 1417.64
2024-11-21 | COMPLEXO DE FILTRAGEM-PILHA B02 REJEITO FILTRADO | 0 | 17 | 741.3
2024-11-21 | Rejeito Desaguado |  |  | 2407.32 | [6 empty] | 36.43 | 42.64 | 0.87 | 0.052 | 0.25 | 3.74
2024-11-21 | CAVA SAMAMBAIA BAIXO-ITM 04[ESTOQUE ROM] ROM FERROMAR | 0 | 1 | 43.49
2024-11-21 | ITM 08-PILHA B02 REJEITO DESAGUADO | 0 | 22 | 913.8
2024-11-21 | VALE 4757-ITM 09 ROM ATERRO | 0 | 7 | 326.81
2024-11-21 | ITM 04[SUBPRODUTO]-PLATAFORMA TERMINAL-SARZEDO[VAGAO] SINTER FEED ESPECIAL | 0 | 55 | 1407.61
2024-11-21 | Alimentação Seca ITM 08 C |  |  | 1655 | [6 empty] | 45.27 | 29.61 | 1.64 | 0.05 | 0.22 | 3.61 | 0.8 | 8937.94
2024-11-21 | Rejeito Filtrado |  |  | 5584 | [6 empty] | 31.87 | 44.14 | 3.52 | 0.089 | 0.34 | 5.92 | 0.37 |  | 310 | 16
2024-11-21 | ITM 02 NOVA[A]-USINA DE BLENDAGEM SINTER FEED ESPECIAL | 2 | 18 | 552.53 | [6 empty] | 56.09 | 17.97 | 0.3 | 0.028 | 0.07 | 1.32
2024-11-21 | ITM 04[SUBPRODUTO]-PLATAFORMA TERMINAL-SARZEDO[PILHA 4] SINTER FEED ESPECIAL | 30 | 32 | 838.33
2024-11-21 | ITM 04[SUBPRODUTO]-USINA DE BLENDAGEM SINTER FEED ESPECIAL | 0 | 45 | 1262.38
2024-11-21 | PILHAO - PDE MANGABA-PDE SAMPAIO ESTERIL PILHAO | 9 | 37 | 1696.83
2024-11-21 | Sinter Terceiros TIG
2024-11-21 | Hematitinha Especial ITM 09 B
2024-11-21 | PDE SAMPAIO-ITM 09 FINOS | 0 | 8 | 434.2
2024-11-21 | Hematitinha Complemento ITM 09 A
2024-11-21 | ITM 04[SUBPRODUTO]-ITM 02 PRINCIPAL SINTER ITM04 BLEND | 0 | 3 | 4236.12
2024-11-21 | ITM 08-PATIO MANGABA[PILHA OVER] OVER | 0 | 22 | 656.57
2024-11-21 | ITM 09-PATIO MANGABA[PILHA OVER] OVER | 0 | 1 | 30.6
2024-11-21 | SCALPER-PDE SAMPAIO OVER SCALPER | 0 | 2 | 99.3
2024-11-21 | ITM 02 NOVA[B]-USINA DE BLENDAGEM SILICOSO | 2 | 22 | 600.39 | [6 empty] | 45.73 | 27.99 | 0.95 | 0.041 | 0.17 | 5.46
2024-11-21 | Feijãozinho ITM 02 Principal |  |  | 1146.48 | [6 empty] | 48.54 | 25.24 | 0.98 | 0.053 | 0.17 | 3.87
2024-11-21 | ITM 02 PRINCIPAL-USINA DE BLENDAGEM SINTER FEED ESPECIAL | 3 | 29 | 841.76 | [6 empty] | 58.5 | 13.95 | 0.47 | 0.034 | 0.07 | 1.67
2024-11-21 | PATIO MANGABA[PILHA 1]-BARRAGEM B1[PONTO ABASTECIMENTO AGUA 2] ESTERIL FRANCO | 0 | 1 | 54.03
2024-11-21 | CAVA CARRAPATO 5960 ALTO-CAVA SAMPAIO ESTERIL COMPACTO | 0 | 2 | 89.97
2024-11-21 | Sinter Blendagem ITM 09 B |  |  | 354
2024-11-21 | VALE 4757 ÍNDIA-ITM 09 ROM ATERRO | 0 | 19 | 767.74
2024-11-21 | ITM 04[SUBPRODUTO]-PATIO DE PRODUTOS SINTER FEED ESPECIAL | 0 | 4 | 108.96
2024-11-21 | ITM 04[SUBPRODUTO]-ITM 08 SINTER ITM04 BLEND | 0 | 19 | 811.64
2024-11-21 | Sinter Aboboras
2024-11-21 | Média Filtro |  |  | 5611.52
2024-11-21 | ITM 09-PLATAFORMA TERMINAL-SARZEDO[PILHA 4] SINTER FEED ESPECIAL | 31 | 45 | 1096.67
2024-11-21 | ITM 09-PATIO DE PRODUTOS SINTER FEED ESPECIAL | 0 | 9 | 285.58
2024-11-21 | DESAGUAMENTO DE PRODUTO ITM 8-PATIO DE PRODUTOS PELLET FEED | 39 | 125 | 3772.8 | [6 empty] | 62.12 | 8.3 | 0.58 | 0.043 | 0.11 | 1.92
2024-11-21 | Alimentação Seca ITM 08 AB |  |  | 3122 | [6 empty] | 45.27 | 29.61 | 1.64 | 0.05 | 0.22 | 3.61 | 0.8
2024-11-21 | Hematitinha Especial ITM 09 D
2024-11-21 | Hematitinha Especial ITM 09 C
2024-11-21 | Sinter Blendagem ITM 09 C |  |  | 1274
2024-11-21 | Over Reprocesso |  |  | 2336
2024-11-21 | PLATAFORMA TERMINAL-SARZEDO[PILHA 5]-ITM 02 NOVA ESTERIL FRANCO | 31 | 1 | 36.51
2024-11-21 | ITM 04[SUBPRODUTO]-ITM 02 NOVA SINTER ITM04 BLEND | 0 | 13 | 2632.73
2024-11-21 | SUMPAO-ITM 08 SINTER COMUM | 0 | 11 | 474.37
2024-11-21 | PATIO DE PRODUTOS-PLATAFORMA TERMINAL-SARZEDO[PILHA 7] PELLET FEED | 31 | 329 | 8227.73
2024-11-21 | PATIO LAVADOR-ITM 09 ROM ATERRO | 0 | 5 | 247.51
2024-11-21 | PFF Abobora
2024-11-21 | PFF Curva do Joelho
2024-11-21 | ITM 09-ITM 08 SINTER CORRETIVO | 0 | 53 | 1649.12
2024-11-21 | SCALPER PILHAO-PATIO B1 OVER SCALPER | 0 | 14 | 742.53
2024-11-21 | scalper 2 fino |  |  | 632.12 | [6 empty] | 41.63 | 35.74 | 0.75 | 0.038 | 0.32 | 3.6 | 0.55
2024-11-21 | Sinter Terceiros Vargem Grande
2024-11-21 | Sinter Sarzedo |  |  | 1772.61
2024-11-21 | ITM 04[SUBPRODUTO]-CAVA SAMPAIO FORRO OVER | 6 | 2 | 80.19
2024-11-21 | SCALPER PILHAO-ITM 08 FINOS SCALPER | 0 | 10 | 525.55
2024-11-21 | Alimentação Gobal ITM 02 B |  |  | 4017 | [6 empty] | 45.3 | 29.75 | 1.53 | 0.048 | 0.18 | 3.62 | 0.81 | 3403.49
2024-11-21 | PRAÇA DA 11-CAVA SAMPAIO ESTERIL FRANCO | 0 | 2 | 88.37
2024-11-21 | ITM 02 NOVA[A]-USINA DE BLENDAGEM SILICOSO | 2 | 25 | 674.9 | [6 empty] | 47.52 | 24.96 | 1.24 | 0.042 | 0.19 | 5.33
2024-11-21 | Filtro 04 |  |  | 600.5
2024-11-21 | alimentacao_itm09_c |  |  | 3929 | [6 empty] | 60.15 | 5.92 | 1.41 | 0.056 | 0.17 | 6.1
2024-11-21 | VALE 4757 ÍNDIA-PATIO MANGABA[PILHA 1] ROM ATERRO | 0 | 3 | 120.66
2024-11-21 | ITM 04[SUBPRODUTO]-PATIO MANGABA[OVER] FORRO OVER | 3 | 1 | 24.44
2024-11-21 | SUMPAO-ITM 02 PRINCIPAL SINTER COMUM | 0 | 8 | 230.63
2024-11-21 | VALE 4757-ITM 04[ESTOQUE ROM] ROM FERROMAR | 0 | 6 | 246.77
2024-11-21 | PILHA B02-PILHA B02 REJEITO TRATADO | 0 | 8 | 325.68
2024-11-22 | Alimentação Gobal ITM 02 A |  |  | 4495 | [6 empty] | 45.22091 | 30.32162 | 1.336523 | 0.04865696 | 0.2061561 | 3.29862 | 0.6165696 | 4985.715
2024-11-22 | Sinter Terceiros TIG
2024-11-22 | Sinter Blendagem ITM 09 B |  |  | 1263
2024-11-22 | VALE 4757-CAVA SAMPAIO ESTERIL FRANCO | 0 | 1 | 44.01
2024-11-22 | PLATAFORMA TERMINAL-SARZEDO[PILHA 5]-PATIO DE PRODUTOS SINTER FEED ESPECIAL | 0 | 13 | 366.41
2024-11-22 | VALE 4757-ITM 04[ESTOQUE ROM] ROM FERROMAR | 0 | 7 | 308.51
2024-11-22 | Filtro 03 |  |  | 1367.85
2024-11-22 | Hematitinha Complemento ITM 09 A
2024-11-22 | PFF Curva do Joelho
2024-11-22 | PFF Antenas |  |  | 1923
2024-11-22 | SCALPER PILHAO-ITM 08 FINOS SCALPER | 0 | 7 | 383.9
2024-11-22 | PFF Pilhão
2024-11-22 | Sinter Blendagem ITM 09 A |  |  | 1150
2024-11-22 | alimentacao_itm09_d |  |  | 2181 | [6 empty] | 46.72 | 27.4 | 1.17 | 0.048 | 0.2 | 4.27
2024-11-22 | Hematitinha Especial ITM 09 C
2024-11-22 | Rejeito Desaguado |  |  | 2958.73 | [6 empty] | 34.9 | 45.27 | 0.74 | 0.149 | 0.25 | 3.51
2024-11-22 | ITM 04[SUBPRODUTO]-ITM 04[ESTOQUE ROM] HEMATITINHA ESPECIAL | 0 | 2 | 85.62
2024-11-22 | Sinter Aboboras
2024-11-22 | alimentacao_itm09_b |  |  | 1923 | [6 empty] | 61.29 | 3.86 | 1.65 | 0.068 | 0.15 | 6.4
2024-11-22 | Hematitinha Especial ITM 09 D
2024-11-22 | Média Filtro |  |  | 5554.28
2024-11-22 | Over Descarte
2024-11-22 | Hematitinha Especial ITM 09 A |  |  | 274 | [6 empty] | 60.55 | 5.21 | 1.84 | 0.051 | 0.08 | 5.99
2024-11-22 | Filtro 02 |  |  | 1492.2
2024-11-22 | SCALPER PILHAO-PATIO B1 OVER SCALPER | 0 | 1 | 52.37
2024-11-22 | scalper 1 fino
2024-11-22 | Sinter Terceiros Vargem Grande
2024-11-22 | Sinter Sarzedo |  |  | 2235.17
2024-11-22 | Hematitinha Especial ITM 09 B
2024-11-22 | alimentacao_itm09_a |  |  | 2188 | [6 empty] | 61.29 | 3.86 | 1.65 | 0.068 | 0.15 | 6.4
2024-11-22 | Alimentação Gobal ITM 02 Principal |  |  | 3800 | [6 empty] | 45.73487 | 29.8959 | 1.26193 | 0.04783826 | 0.1943304 | 3.088487 | 0.6083826 | 6455.94
2024-11-22 | Alimentação Seca ITM 08 AB |  |  | 1527 | [6 empty] | 46.77033 | 28.38773 | 1.036784 | 0.04555405 | 0.1851262 | 3.386619 | 0.6935727 | 4306.48
2024-11-22 | Sinter Blendagem ITM 09 C |  |  | 1366
2024-11-22 | Rejeito Filtrado |  |  | 4352 | [6 empty] | 28.96 | 48.91 | 3.3 | 0.083 | 0.31 | 5.66 | 0.46 |  | 445 | 19
2024-11-22 | SUMPAO-ITM 02 PRINCIPAL SINTER COMUM | 0 | 15 | 502.66
2024-11-22 | PFF Abobora
2024-11-22 | Filtro 01 |  |  | 580.3
2024-11-22 | VALE 4757 ÍNDIA-ITM 09 ROM ATERRO | 0 | 34 | 1400.26
2024-11-22 | alimentacao_itm09_c |  |  | 4801 | [6 empty] | 60.54 | 5.64 | 1.03 | 0.046 | 0.15 | 6.31
2024-11-22 | Alimentação Seca ITM 08 C |  |  | 5361 | [6 empty] | 46.77033 | 28.38773 | 1.036784 | 0.04555405 | 0.1851262 | 3.386619 | 0.6935727 | 4306.48
2024-11-22 | scalper 2 fino |  |  | 234.69 | [6 empty] | 37.01 | 40.8 | 0.68 | 0.034 | 0.4 | 5.17
2024-11-22 | Alimentação Gobal ITM 02 B |  |  | 4244 | [6 empty] | 45.22091 | 30.32162 | 1.336523 | 0.04865696 | 0.2061561 | 3.29862 | 0.6165696 | 4985.715
2024-11-22 | Filtro 04 |  |  | 911.9
2024-11-22 | Over Reprocesso |  |  | 2868.77
2024-11-22 | CAVA SAMAMBAIA BAIXO-CAVA SAMPAIO ESTERIL FRANCO | 0 | 1 | 53.69
2024-11-22 | Sinter Blendagem ITM 09 D
2024-11-22 | Feijãozinho ITM 02 Principal |  |  | 1653.12 | [6 empty] | 45.37 | 29.93 | 0.84 | 0.051 | 0.16 | 3.94
2024-11-22 | ITM 02 PRINCIPAL-USINA DE BLENDAGEM SINTER FEED ESPECIAL | 3 | 33 | 1038.03 | [6 empty] | 60.54 | 11.37 | 0.45 | 0.033 | 0.09 | 1.31
2024-11-22 | ITM 02 PRINCIPAL-PATIO MANGABA[PILHA SILICOSO] SILICOSO | 0 | 5 | 142.66 | [6 empty] | 49.08 | 24.56 | 0.85 | 0.049 | 0.1 | 4.28
2024-11-22 | PLATAFORMA TERMINAL-SARZEDO[VAGAO]-PATIO B1 SINTER TIG | 0 | 199 | 5324.04
2024-11-22 | ITM 02 NOVA-PATIO MANGABA[PILHA OVER] OVER | 0 | 21 | 577.05
2024-11-22 | ITM 04[SUBPRODUTO]-USINA DE BLENDAGEM SINTER FEED ESPECIAL | 0 | 26
2024-11-22 | ITM 04[SUBPRODUTO]-ITM 02 NOVA SINTER ITM04 BLEND | 0 | 5 | 2595.94
2024-11-22 | ITM 04[SUBPRODUTO]-ITM 08 SINTER ITM04 BLEND | 0 | 8 | 1435.49
2024-11-22 | PILHAO - PDE MANGABA-PDE SAMPAIO ESTERIL PILHAO | 9 | 30 | 1497.37
2024-11-22 | PDE SAMPAIO-ITM 04[ESTOQUE ROM] FINOS | 0 | 39 | 2036.87
2024-11-22 | SUMPAO-ITM 08 SINTER COMUM | 0 | 7 | 248.49
2024-11-22 | ITM 02 PRINCIPAL-USINA DE BLENDAGEM SILICOSO | 3 | 46 | 1392.78 | [6 empty] | 49.08 | 24.56 | 0.85 | 0.049 | 0.1 | 4.28
2024-11-22 | ITM 09-PATIO MANGABA[PILHA OVER] OVER | 0 | 1 | 29.01
2024-11-22 | PILHA B02-BARRAGEM B1[PONTO ABASTECIMENTO AGUA 2] LAMA | 0 | 1 | 44.31
2024-11-22 | scalper 2 over |  |  | 1022.88
2024-11-22 | ITM 09-PATIO DE PRODUTOS PELLET FEED | 0 | 23 | 655.06
2024-11-22 | ITM 02 NOVA[A]-USINA DE BLENDAGEM SINTER FEED ESPECIAL | 2 | 22 | 651.95 | [6 empty] | 61.52 | 9.88 | 0.48 | 0.035 | 0.1 | 1.37
2024-11-22 | PILHAO - PDE MANGABA-ITM 04[ESTOQUE ROM] MATERIAL PILHAO | 10 | 7 | 365.54
2024-11-22 | PDE SAMPAIO-ITM 09 FINOS | 0 | 6 | 320.31
2024-11-22 | VALE 4757-ITM 09 ROM ATERRO | 0 | 7 | 310.72
2024-11-22 | ITM 08-PILHA B02 REJEITO DESAGUADO | 0 | 22 | 980.43
2024-11-22 | ITM 02 NOVA[A]-USINA DE BLENDAGEM SILICOSO | 2 | 26 | 732.35 | [6 empty] | 48.66 | 25.26 | 0.59 | 0.038 | 0.08 | 4.43
2024-11-22 | PILHAO - PDE MANGABA-ITM 09 MATERIAL PILHAO | 7 | 1 | 61.71
2024-11-22 | VALE 4757 ÍNDIA-ITM 04[ESTOQUE ROM] ROM ATERRO | 0 | 5 | 215.97
2024-11-22 | ITM 04[SUBPRODUTO]-PATIO DE PRODUTOS SINTER FEED ESPECIAL | 0 | 108 | 4073.36
2024-11-22 | DESAGUAMENTO DE PRODUTO ITM 8-PATIO DE PRODUTOS PELLET FEED | 39 | 148 | 4469.48 | [6 empty] | 62.31 | 8.02 | 0.56 | 0.04 | 0.11 | 1.37
2024-11-22 | ITM 04[SUBPRODUTO]-PRAÇA DA 11 HEMATITINHA ESPECIAL | 0 | 3 | 439.04
2024-11-22 | CAVA CARRAPATO 5960 ALTO-ITM 04[ESTOQUE ROM] ROM FERROMAR | 0 | 7 | 379.02
2024-11-22 | PILHAO - PDE MANGABA-OFICINAS-ESCRITORIOS ITAMINAS[LAVADOR] ESTERIL FRANCO | 0 | 1 | 36.7
2024-11-22 | PATIO DE PRODUTOS-PLATAFORMA TERMINAL-SARZEDO[PILHA 7] PELLET FEED | 31 | 114 | 2940.28
2024-11-22 | scalper 1 over
2024-11-22 | SCALPER-PDE SAMPAIO OVER SCALPER | 0 | 1 | 49.59
2024-11-22 | ITM 02 NOVA[B]-USINA DE BLENDAGEM SINTER FEED ESPECIAL | 2 | 38 | 1149.67 | [6 empty] | 54.61 | 19.65 | 0.32 | 0.025 | 0.12 | 1.85
2024-11-22 | PILHA B02-PILHA B02 REJEITO TRATADO | 0 | 6 | 242.31
2024-11-22 | ITM 02 NOVA[B]-PATIO MANGABA[PILHA SILICOSO] SILICOSO | 0 | 1 | 28.66 | [6 empty] | 50.13 | 23.02 | 0.7 | 0.043 | 0.1 | 4.46
2024-11-22 | CAVA SAMAMBAIA BAIXO-ITM 04[ESTOQUE ROM] ROM FERROMAR | 0 | 25 | 1300.81
2024-11-22 | PATIO MANGABA[PILHA 1]-USINA DE BLENDAGEM SILICOSO | 0 | 15 | 806.9
2024-11-22 | PATIO DE PRODUTOS-PLATAFORMA TERMINAL-SARZEDO[PILHA 4] SINTER FEED ESPECIAL | 31 | 401 | 10167.89
2024-11-22 | ITM 09-ITM 08 SINTER CORRETIVO | 0 | 74 | 2181.24
2024-11-22 | ITM 04[SUBPRODUTO]-ITM 02 PRINCIPAL SINTER ITM04 BLEND | 0 | 4 | 2268
2024-11-22 | CAVA SAMAMBAIA BAIXO-ITM 09 ROM FERROMAR | 0 | 11 | 588.3
2024-11-22 | ITM 02 NOVA[B]-USINA DE BLENDAGEM SILICOSO | 2 | 19 | 555.29 | [6 empty] | 50.13 | 23.02 | 0.7 | 0.043 | 0.1 | 4.46
2024-11-22 | ITM 09-PLATAFORMA TERMINAL-SARZEDO[PILHA 4] SINTER FEED ESPECIAL | 31 | 62 | 1580.11
2024-11-22 | ITM 08-PATIO MANGABA[PILHA OVER] OVER | 0 | 37 | 1235.2
2024-11-22 | VALE 4757-ITM 04[ESTOQUE ROM] ROM ATERRO | 0 | 7 | 301.93
2024-11-22 | ITM 02 PRINCIPAL-PATIO MANGABA[PILHA OVER] OVER | 0 | 8 | 258.33
2024-11-22 | COMPLEXO DE FILTRAGEM-PILHA B02 REJEITO FILTRADO | 0 | 28 | 1232.43
2024-11-22 | CAVA SAMPAIO-PILHA B02 ESTERIL FRANCO | 0 | 1 | 32.72
2024-11-23 | Sinter Blendagem ITM 09 C
2024-11-23 | PFF Abobora
2024-11-23 | Filtro 03 |  |  | 1373.76
2024-11-23 | alimentacao_itm09_b |  |  | 4109 | [6 empty] | 60.82 | 4.14 | 1.51 | 0.054 | 1.19 | 7.14
2024-11-23 | ITM 02 PRINCIPAL-PDE SAMPAIO OVER | 0 | 3 | 108.74
2024-11-23 | Alimentação Gobal ITM 02 B |  |  | 4239 | [6 empty] | 47.11857 | 26.47534 | 2.005129 | 0.05549712 | 0.213204 | 3.684698 | 0.4664656 | 3305.315
2024-11-23 | Rejeito Filtrado |  |  | 5953.22 | [6 empty] | 33.17 | 42.59 | 4.2 | 0.064 | 0.27 | 5.35 | 0.46 |  | 370 | 16
2024-11-23 | VALE 4757-PATIO MANGABA[PILHA 1] ROM ATERRO | 0 | 1 | 42.47
2024-11-23 | alimentacao_itm09_d |  |  | 1867 | [6 empty] | 50.31736 | 19.2829 | 1.858762 | 0.1338231 | 0.21729 | 6.150948
2024-11-23 | Hematitinha Especial ITM 09 C
2024-11-23 | ITM 02 NOVA-PDE SAMPAIO OVER | 0 | 8 | 217.34
2024-11-23 | Hematitinha Complemento ITM 09 A
2024-11-23 | PFF Curva do Joelho
2024-11-23 | scalper 1 fino
2024-11-23 | Over Descarte |  |  | 186.09
2024-11-23 | Hematitinha Especial ITM 09 B
2024-11-23 | Filtro 01 |  |  | 973.08
2024-11-23 | PFF Pilhão
2024-11-23 | PATIO LAVADOR-PATIO PE DE MANGA ESTERIL FRANCO | 0 | 1 | 49.26
2024-11-23 | Hematitinha Especial ITM 09 D
2024-11-23 | PFF Antenas
2024-11-23 | Rejeito Desaguado |  |  | 2878 | [6 empty] | 30.41 | 51.23 | 0.85 | 0.049 | 0.19 | 3.92
2024-11-23 | Filtro 02 |  |  | 2404.08
2024-11-23 | Sinter Terceiros TIG
2024-11-23 | Sinter Aboboras
2024-11-23 | Sinter Terceiros Vargem Grande
2024-11-23 | ITM 04[SUBPRODUTO]-PDE SAMPAIO OVER | 0 | 1 | 46.35
2024-11-23 | Sinter Blendagem ITM 09 A |  |  | 2917
2024-11-23 | Sinter Blendagem ITM 09 D
2024-11-23 | Filtro 04 |  |  | 1202.3
2024-11-23 | Alimentação Gobal ITM 02 A |  |  | 4355 | [6 empty] | 47.11857 | 26.47534 | 2.005129 | 0.05549712 | 0.213204 | 3.684698 | 0.4664656 | 3305.315
2024-11-23 | COMPLEXO DE FILTRAGEM-PILHA B02 REJEITO FILTRADO | 0 | 27 | 1141.94
2024-11-23 | alimentacao_itm09_c |  |  | 4197 | [6 empty] | 60.3 | 7.2 | 0.94 | 0.046 | 0.11 | 5.57
2024-11-23 | alimentacao_itm09_a |  |  | 4526 | [6 empty] | 60.82 | 4.14 | 1.51 | 0.054 | 1.19 | 7.14
2024-11-23 | Feijãozinho ITM 02 Principal |  |  | 1177.44 | [6 empty] | 46.73 | 27.75 | 1.21 | 0.052 | 0.12 | 3.81
2024-11-23 | Alimentação Gobal ITM 02 Principal |  |  | 1642 | [6 empty] | 45.13778 | 28.98282 | 2.322857 | 0.0595045 | 0.2275161 | 3.607413 | 0.4149421 | 5118.06
2024-11-23 | Hematitinha Especial ITM 09 A |  |  | 511 | [6 empty] | 60.3 | 7.2 | 0.94 | 0.046 | 0.11 | 5.57
2024-11-23 | Sinter Blendagem ITM 09 B |  |  | 3468
2024-11-23 | Alimentação Seca ITM 08 AB |  |  | 276 | [6 empty] | 52.02961 | 19.24471 | 1.839889 | 0.06049868 | 0.2037006 | 3.55756 | 0.7317129 | 6440.72
2024-11-23 | Sinter Sarzedo |  |  | 3145.64
2024-11-23 | Over Reprocesso |  |  | 2564.88
2024-11-23 | Alimentação Seca ITM 08 C |  |  | 7328 | [6 empty] | 52.02961 | 19.24471 | 1.839889 | 0.06049868 | 0.2037006 | 3.55756 | 0.7317129 | 6440.72
2024-11-23 | Média Filtro |  |  | 5571.62
2024-11-23 | ITM 08-PDE SAMPAIO OVER | 0 | 30 | 1071.16
2024-11-23 | scalper 2 fino |  |  | 307.21
2024-11-23 | ITM 09-PILHA B02 OVER | 0 | 7 | 186.09
2024-11-23 | VALE 4757-ITM 04[ESTOQUE ROM] ROM ATERRO | 0 | 5 | 226.36
2024-11-23 | ITM 02 NOVA-PATIO MANGABA[PILHA OVER] OVER | 0 | 9 | 233.16
2024-11-23 | ITM 02 PRINCIPAL-USINA DE BLENDAGEM SINTER FEED ESPECIAL | 3 | 15 | 461.31 | [6 empty] | 63.99 | 6.75 | 0.43 | 0.035 | 0.1 | 1.26
2024-11-23 | PILHA B02-PILHA B02 REJEITO TRATADO | 0 | 14 | 587.2
2024-11-23 | ITM 02 NOVA[A]-USINA DE BLENDAGEM SINTER FEED ESPECIAL | 2 | 25 | 732.56 | [6 empty] | 60.58 | 11.19 | 0.52 | 0.039 | 0.1 | 1.58
2024-11-23 | VALE 4757 ÍNDIA-ITM 04[ESTOQUE ROM] ROM ATERRO | 0 | 8 | 332.72
2024-11-23 | PILHAO - PDE MANGABA-ITM 09 MATERIAL PILHAO | 7 | 3 | 175.94
2024-11-23 | ITM 02 PRINCIPAL-PATIO MANGABA[PILHA OVER] OVER | 0 | 1 | 31.24
2024-11-23 | DESAGUAMENTO DE PRODUTO ITM 8-PATIO DE PRODUTOS PELLET FEED | 39 | 129 | 3997.85 | [6 empty] | 63.1 | 6.84 | 0.66 | 0.05 | 0.1 | 1.88
2024-11-23 | ITM 04[SUBPRODUTO]-ITM 04[SUBPRODUTO] OVER | 2 | 8 | 371.36
2024-11-23 | PATIO B1-ITM 08 SINTER TIG | 0 | 67 | 3695.24
2024-11-23 | ITM 08-PATIO MANGABA[PILHA OVER] OVER | 0 | 18 | 581.26
2024-11-23 | ITM 02 PRINCIPAL-USINA DE BLENDAGEM SILICOSO | 3 | 42 | 1254.58 | [6 empty] | 55.06 | 15.39 | 1.26 | 0.048 | 0.11 | 4.61
2024-11-23 | ITM 02 NOVA[B]-USINA DE BLENDAGEM SILICOSO | 2 | 29 | 775.97 | [6 empty] | 54.97 | 15.4 | 1.25 | 0.048 | 0.13 | 4.81
2024-11-23 | PATIO DE PRODUTOS-PATIO MANGABA[PILHA 1] ESTERIL FRANCO | 0 | 3 | 126.68
2024-11-23 | ITM 02 NOVA-ACESSO PORTARIA ITAMINAS OVER | 0 | 4 | 115.97
2024-11-23 | ITM 02 NOVA[A]-USINA DE BLENDAGEM SILICOSO | 2 | 33 | 905.33 | [6 empty] | 53.5 | 16.22 | 1.55 | 0.063 | 0.1 | 5.69
2024-11-23 | PATIO DE PRODUTOS-PLATAFORMA TERMINAL-SARZEDO[PILHA 5] SINTER FEED ESPECIAL | 31 | 99 | 2444.7
2024-11-23 | PATIO DE PRODUTOS-PLATAFORMA TERMINAL-SARZEDO[PILHA 7] PELLET FEED | 31 | 278 | 7078.52
2024-11-23 | ITM 08-PILHA B02 REJEITO DESAGUADO | 0 | 22 | 983.82
2024-11-23 | ITM 09-PATIO DE PRODUTOS PELLET FEED | 0 | 110 | 3145.64
2024-11-23 | ITM 04[SUBPRODUTO]-ITM 02 NOVA SINTER ITM04 BLEND | 0 | 17 | 3509.88
2024-11-23 | PILHAO - PDE MANGABA-PDE SAMPAIO ESTERIL PILHAO | 9 | 37 | 1857.56
2024-11-23 | VALE 4757-ITM 09 ROM ATERRO | 0 | 17 | 724.75
2024-11-23 | scalper 1 over
2024-11-23 | ITM 04[SUBPRODUTO]-ITM 02 PRINCIPAL SINTER ITM04 BLEND | 0 | 9 | 1277.87
2024-11-23 | SCALPER PILHAO-ITM 08 FINOS SCALPER | 0 | 6 | 307.21
2024-11-23 | ITM 04[SUBPRODUTO]-ITM 08 SINTER ITM04 BLEND | 0 | 9 | 243.66
2024-11-23 | PDE SAMPAIO-ITM 09 FINOS | 0 | 7 | 384.72
2024-11-23 | ITM 04[SUBPRODUTO]-PRAÇA DA 11 HEMATITINHA ESPECIAL | 0 | 1 | 309.17
2024-11-23 | CAVA SAMAMBAIA BAIXO-ITM 09 ROM FERROMAR | 0 | 32 | 1511.65
2024-11-23 | SCALPER PILHAO-CAVA SAMPAIO OVER SCALPER | 0 | 4 | 202.13
2024-11-23 | SUMPAO-ITM 02 NOVA[A] SINTER COMUM | 0 | 2 | 102.8
2024-11-23 | SUMPAO-ITM 08 SINTER COMUM | 0 | 8 | 328.92
2024-11-23 | ITM 02 NOVA[B]-USINA DE BLENDAGEM SINTER FEED ESPECIAL | 2 | 29 | 835.87 | [6 empty] | 58.83 | 12.22 | 0.79 | 0.055 | 0.14 | 2.74
2024-11-23 | SUMPAO-ITM 02 PRINCIPAL SINTER COMUM | 0 | 11 | 339.35
2024-11-23 | VALE 4757 ÍNDIA-ITM 09 ROM ATERRO | 0 | 6 | 250.41
2024-11-23 | CAVA SAMAMBAIA BAIXO-CAVA SAMPAIO ESTERIL FRANCO | 0 | 3 | 93.91
2024-11-23 | ITM 04[SUBPRODUTO]-USINA DE BLENDAGEM SINTER FEED ESPECIAL | 0 | 51
2024-11-23 | scalper 2 over |  |  | 460.23
2024-11-23 | PATIO DE PRODUTOS-PLATAFORMA TERMINAL-SARZEDO[PILHA 4] SINTER FEED ESPECIAL | 31 | 86 | 2238.49
2024-11-23 | ITM 09-ITM 08 SINTER CORRETIVO | 0 | 68 | 1867.51
2024-11-23 | VALE 4757-ITM 04[ESTOQUE ROM] ROM FERROMAR | 0 | 36 | 1465.72
2024-11-23 | ITM 04[SUBPRODUTO]-PATIO DE PRODUTOS SINTER FEED ESPECIAL | 0 | 165 | 6521.78
2024-11-24 | ITM 04[SUBPRODUTO]-PATIO DE PRODUTOS SINTER FEED ESPECIAL | 0 | 30 | 3024.96
2024-11-24 | PLATAFORMA TERMINAL-SARZEDO[VAGAO]-PARQUE CACHOEIRA ESTERIL FRANCO | 0 | 1 | 26.98
2024-11-24 | PFF Pilhão
2024-11-24 | Sinter Sarzedo |  |  | 1814.36
2024-11-24 | Sinter Blendagem ITM 09 D
2024-11-24 | ITM 09-PATIO MANGABA[PILHA OVER] OVER | 0 | 2 | 103.61
2024-11-24 | PILHA B02-BARRAGEM B1[PONTO ABASTECIMENTO AGUA 2] LAMA | 0 | 2 | 83.38
2024-11-24 | DESAGUAMENTO DE PRODUTO ITM 8-PATIO DE PRODUTOS PELLET FEED | 39 | 166 | 4971.94 | [6 empty] | 64.13 | 5.4 | 0.07 | 0.05 | 0.11 | 1.81
2024-11-24 | Rejeito Filtrado |  |  | 6380.4 | [6 empty] | 35.61 | 38.54 | 3.8 | 0.089 | 0.26 | 6.14 | 0.55 |  | 300 | 18
2024-11-24 | PILHA B02-PILHA B02 REJEITO TRATADO | 0 | 6 | 267.37
2024-11-24 | ITM 04[SUBPRODUTO]-ITM 02 PRINCIPAL SINTER ITM04 BLEND | 0 | 9 | 3017.28
2024-11-24 | VALE 4757 ÍNDIA-ITM 04[ESTOQUE ROM] ROM ATERRO | 0 | 13 | 520.45
2024-11-24 | alimentacao_itm09_b |  |  | 2410 | [6 empty] | 61.72 | 3.48 | 2.48 | 0.065 | 0.26 | 5.01
2024-11-24 | Sinter Terceiros TIG
2024-11-24 | ITM 04[SUBPRODUTO]-ITM 02 NOVA SINTER ITM04 BLEND | 0 | 8 | 4082.33
2024-11-24 | Filtro 02 |  |  | 2699.4
2024-11-24 | ITM 02 PRINCIPAL-USINA DE BLENDAGEM SINTER FEED ESPECIAL | 3 | 42 | 1150.39 | [6 empty] | 59.43 | 12.55 | 0.06 | 0.043 | 0.09 | 1.49
2024-11-24 | ITM 04[SUBPRODUTO]-ITM 04[SUBPRODUTO] OVER | 2 | 1 | 49.14
2024-11-24 | ITM 08-PDE SAMPAIO OVER | 0 | 31 | 909.76
2024-11-24 | PLATAFORMA TERMINAL-SARZEDO[PILHA 5]-PATIO DE PRODUTOS SINTER FEED ESPECIAL | 0 | 19 | 656.6
2024-11-24 | Alimentação Gobal ITM 02 A |  |  | 4567
2024-11-24 | ITM 02 NOVA[A]-USINA DE BLENDAGEM SILICOSO | 2 | 16 | 434.14 | [6 empty] | 51.89 | 19.49 | 1.35 | 0.085 | 0.11 | 4.97
2024-11-24 | Alimentação Seca ITM 08 C |  |  | 7004
2024-11-24 | SUMPAO-ITM 02 NOVA[B] SINTER COMUM | 0 | 1 | 29.38
2024-11-24 | ITM 09-ITM 08 SINTER CORRETIVO | 0 | 62 | 1732.34
2024-11-24 | ITM 08-PILHA B02 REJEITO DESAGUADO | 0 | 23 | 942.06
2024-11-24 | SUMPAO-ITM 02 PRINCIPAL SINTER COMUM | 0 | 7 | 225.31
2024-11-24 | ITM 02 NOVA[B]-USINA DE BLENDAGEM SINTER FEED ESPECIAL | 2 | 34 | 967.44 | [6 empty] | 58.17 | 14.35 | 0.73 | 0.046 | 0.08 | 1.36
2024-11-24 | Hematitinha Especial ITM 09 D
2024-11-24 | Filtro 04 |  |  | 736.2
2024-11-24 | ITM 04[SUBPRODUTO]-USINA DE BLENDAGEM SINTER FEED ESPECIAL | 0 | 81
2024-11-24 | PATIO DE PRODUTOS-PLATAFORMA TERMINAL-SARZEDO[PILHA 7] PELLET FEED | 31 | 412 | 10615.53
2024-11-24 | Sinter Terceiros Vargem Grande
2024-11-24 | VALE 4757 ÍNDIA-ITM 09 ROM ATERRO | 0 | 6 | 236.09
2024-11-24 | PATIO DE PRODUTOS-PLATAFORMA TERMINAL-SARZEDO[PILHA 9] SINTER FEED ESPECIAL | 31 | 107 | 2655.7
2024-11-24 | ITM 09-PATIO DE PRODUTOS PELLET FEED | 0 | 65 | 1814.36
2024-11-24 | Sinter Blendagem ITM 09 A |  |  | 2109
2024-11-24 | ITM 02 PRINCIPAL-USINA DE BLENDAGEM SILICOSO | 3 | 31 | 846.71 | [6 empty] | 48.91 | 23.4 | 1.19 | 0.061 | 0.32 | 5.11
2024-11-24 | PATIO DE PRODUTOS-PLATAFORMA TERMINAL-SARZEDO[PILHA 6] PELLET FEED | 31 | 212 | 5271.238
2024-11-24 | alimentacao_itm09_d |  |  | 1732 | [6 empty] | 50.25 | 21.63 | 1.76 | 0.08 | 0.1 | 4.48
2024-11-24 | alimentacao_itm09_a |  |  | 3716 | [6 empty] | 61.72 | 3.48 | 2.48 | 0.065 | 0.26 | 5.01
2024-11-24 | PILHAO - PDE MANGABA-ITM 04[ESTOQUE ROM] MATERIAL PILHAO | 10 | 29 | 1403.05
2024-11-24 | ITM 02 NOVA-ACESSO PORTARIA ITAMINAS OVER | 0 | 7 | 194.43
2024-11-24 | Média Filtro |  |  | 5607.43
2024-11-24 | Filtro 03 |  |  | 2454
2024-11-24 | ITM 04[SUBPRODUTO]-PDE SAMPAIO OVER | 0 | 1 | 52.27
2024-11-24 | COMPLEXO DE FILTRAGEM-PILHA B02 REJEITO FILTRADO | 0 | 29 | 1277.89
2024-11-24 | ITM 02 NOVA-PDE SAMPAIO OVER | 0 | 11 | 277.41
2024-11-24 | VALE 4757 ÍNDIA-PATIO MANGABA[PILHA 1] ROM ATERRO | 0 | 4 | 159.01
2024-11-24 | Sinter Aboboras
2024-11-24 | ITM 02 NOVA[B]-PATIO MANGABA[PILHA SILICOSO] SILICOSO | 0 | 17 | 455.95 | [6 empty] | 51.47 | 19.67 | 1.35 | 0.073 | 0.12 | 4.61
2024-11-24 | scalper 2 over |  |  | 1948.55 | [6 empty] | 51.23 | 21.39 | 0.41 | 0.41 | 0.3 | 3.66 | 0.64
2024-11-24 | scalper 2 fino |  |  | 1618.905 | [6 empty] | 51.89 | 20.16 | 0.94 | 0.056 | 0.37 | 3.36
2024-11-24 | SUMPAO-ITM 08 SINTER COMUM | 0 | 7 | 225.72
2024-11-24 | Alimentação Seca ITM 08 AB
2024-11-24 | Feijãozinho ITM 02 Principal |  |  | 1680.96 | [6 empty] | 53.04 | 18.72 | 1.13 | 0.062 | 0.11 | 4.01
2024-11-24 | VALE 4757-ITM 04[ESTOQUE ROM] ROM ATERRO | 0 | 16 | 655.18
2024-11-24 | CAVA CARRAPATO 5960 ALTO-ITM 04[ESTOQUE ROM] ROM FERROMAR | 0 | 15 | 658.23
2024-11-24 | VALE 4757-ITM 04[ESTOQUE ROM] ROM FERROMAR | 0 | 8 | 336.96
2024-11-24 | Hematitinha Complemento ITM 09 A
2024-11-24 | CAVA SAMAMBAIA BAIXO-ITM 04[ESTOQUE ROM] ROM FERROMAR | 0 | 16 | 803.91
2024-11-24 | VALE 4757-ITM 09 ROM ATERRO | 0 | 2 | 65.19
2024-11-24 | Over Descarte
2024-11-24 | CAVA SAMAMBAIA BAIXO-ITM 09 ROM FERROMAR | 0 | 3 | 163.85
2024-11-24 | PFF Curva do Joelho
2024-11-24 | ITM 02 NOVA[A]-USINA DE BLENDAGEM SINTER FEED ESPECIAL | 2 | 30 | 798.39 | [6 empty] | 58.74 | 13.96 | 0.48 | 0.037 | 0.08 | 1.22
2024-11-24 | Hematitinha Especial ITM 09 C
2024-11-24 | ITM 02 NOVA[A]-PATIO MANGABA[PILHA SILICOSO] SILICOSO | 0 | 12 | 266.51 | [6 empty] | 51.89 | 19.49 | 1.35 | 0.085 | 0.11 | 4.97
2024-11-24 | Alimentação Gobal ITM 02 B |  |  | 4384
2024-11-24 | Sinter Blendagem ITM 09 C
2024-11-24 | ITM 04[SUBPRODUTO]-ITM 08 SINTER ITM04 BLEND | 0 | 5 | 1217.7
2024-11-24 | PILHAO - PDE MANGABA-PDE SAMPAIO ESTERIL PILHAO | 9 | 15 | 706.51
2024-11-24 | PDE SAMPAIO-ITM 04[ESTOQUE ROM] FINOS | 0 | 32 | 1565.35
2024-11-24 | scalper 1 fino
2024-11-24 | scalper 1 over | [15 empty] | 0.46
2024-11-24 | PFF Antenas
2024-11-24 | Sinter Blendagem ITM 09 B |  |  | 1615
2024-11-24 | PDE SAMPAIO-ITM 09 FINOS | 0 | 3 | 161.44
2024-11-24 | Hematitinha Especial ITM 09 B
2024-11-24 | Over Reprocesso |  |  | 2418
2024-11-24 | ITM 02 PRINCIPAL-PATIO MANGABA[PILHA SILICOSO] SILICOSO | 0 | 15 | 445.57 | [6 empty] | 48.91 | 23.4 | 1.19 | 0.061 | 0.32 | 5.11
2024-11-24 | Filtro 01 |  |  | 490.8
2024-11-24 | alimentacao_itm09_c |  |  | 2581 | [6 empty] | 51.66 | 17.71 | 1.99 | 0.077 | 0.13 | 5.88
2024-11-24 | Alimentação Gobal ITM 02 Principal |  |  | 3076
2024-11-24 | Rejeito Desaguado |  |  | 3136.07 | [6 empty] | 40.52 | 36.37 | 1.04 | 0.073 | 0.2 | 4.02
2024-11-24 | Hematitinha Especial ITM 09 A |  |  | 647.5 | [6 empty] | 60.42 | 4.71 | 2.89 | 0.065 | 0.09 | 5.57
2024-11-24 | PILHAO - PDE MANGABA-ITM 09 MATERIAL PILHAO | 7 | 9 | 480.73
2024-11-24 | SCALPER PILHAO-ITM 08 FINOS SCALPER | 0 | 42 | 2179.06
2024-11-24 | ITM 02 NOVA[B]-USINA DE BLENDAGEM SILICOSO | 2 | 15 | 395.82 | [6 empty] | 51.47 | 19.67 | 1.35 | 0.073 | 0.12 | 4.61
2024-11-24 | PFF Abobora
2024-11-24 | SCALPER PILHAO-CAVA SAMPAIO OVER SCALPER | 0 | 11 | 538.13
2024-11-25 | Rejeito Filtrado |  |  | 6380.4 | [6 empty] | 35.61 | 38.54 | 3.8 | 0.089 | 0.26 | 6.14 | 0.55 |  | 300 | 18
2024-11-25 | ITM 02 NOVA[A]-USINA DE BLENDAGEM SINTER FEED ESPECIAL | 2 | 30 | 798.39 | [6 empty] | 58.74 | 13.96 | 0.48 | 0.037 | 0.08 | 1.22
2024-11-25 | Sinter Aboboras
2024-11-25 | PATIO DE PRODUTOS-PLATAFORMA TERMINAL-SARZEDO[PILHA 7] PELLET FEED | 31 | 412 | 10615.53
2024-11-25 | scalper 2 over |  |  | 2164.72 | [6 empty] | 51.23 | 21.39 | 0.41 | 0.41 | 0.3 | 3.66 | 0.64
2024-11-25 | ITM 09-ITM 08 SINTER CORRETIVO | 0 | 62 | 1732.34
2024-11-25 | Sinter Terceiros TIG
2024-11-25 | PATIO DE PRODUTOS-PLATAFORMA TERMINAL-SARZEDO[PILHA 9] SINTER FEED ESPECIAL | 31 | 107 | 2655.7
2024-11-25 | alimentacao_itm09_b |  |  | 2410 | [6 empty] | 61.72 | 3.48 | 2.48 | 0.065 | 0.26 | 5.01
2024-11-25 | scalper 1 fino
2024-11-25 | PLATAFORMA TERMINAL-SARZEDO[PILHA 5]-PATIO DE PRODUTOS SINTER FEED ESPECIAL | 0 | 19 | 656.6
2024-11-25 | VALE 4757-ITM 09 ROM ATERRO | 0 | 2 | 65.19
2024-11-25 | PFF Pilhão
2024-11-25 | Hematitinha Especial ITM 09 C
2024-11-25 | ITM 08-PDE SAMPAIO OVER | 0 | 31 | 909.76
2024-11-25 | scalper 1 over | [15 empty] | 0.46
2024-11-25 | alimentacao_itm09_c |  |  | 2581 | [6 empty] | 51.66 | 17.71 | 1.99 | 0.077 | 0.13 | 5.88
2024-11-25 | Over Reprocesso |  |  | 2418
2024-11-25 | Sinter Blendagem ITM 09 D
2024-11-25 | Sinter Blendagem ITM 09 B |  |  | 1615
2024-11-25 | ITM 04[SUBPRODUTO]-USINA DE BLENDAGEM SINTER FEED ESPECIAL | 0 | 81
2024-11-25 | ITM 02 PRINCIPAL-USINA DE BLENDAGEM SINTER FEED ESPECIAL | 3 | 42 | 1150.39 | [6 empty] | 59.43 | 12.55 | 0.06 | 0.043 | 0.09 | 1.49
2024-11-25 | ITM 04[SUBPRODUTO]-PDE SAMPAIO OVER | 0 | 1 | 52.27
2024-11-25 | alimentacao_itm09_a |  |  | 3716 | [6 empty] | 61.72 | 3.48 | 2.48 | 0.065 | 0.26 | 5.01
2024-11-25 | ITM 02 PRINCIPAL-PATIO MANGABA[PILHA SILICOSO] SILICOSO | 0 | 15 | 445.57 | [6 empty] | 48.91 | 23.4 | 1.19 | 0.061 | 0.32 | 5.11
2024-11-25 | COMPLEXO DE FILTRAGEM-PILHA B02 REJEITO FILTRADO | 0 | 29 | 1277.89
2024-11-25 | ITM 04[SUBPRODUTO]-ITM 02 PRINCIPAL SINTER ITM04 BLEND | 0 | 9 | 3017.28
2024-11-25 | alimentacao_itm09_d |  |  | 1732 | [6 empty] | 50.25 | 21.63 | 1.76 | 0.08 | 0.1 | 4.48
2024-11-25 | SUMPAO-ITM 02 NOVA[B] SINTER COMUM | 0 | 1 | 29.38
2024-11-25 | Hematitinha Especial ITM 09 A |  |  | 647.5 | [6 empty] | 60.42 | 4.71 | 2.89 | 0.065 | 0.09 | 5.57
2024-11-25 | ITM 02 NOVA[B]-USINA DE BLENDAGEM SILICOSO | 2 | 15 | 395.82 | [6 empty] | 51.47 | 19.67 | 1.35 | 0.073 | 0.12 | 4.61
2024-11-25 | SUMPAO-ITM 02 PRINCIPAL SINTER COMUM | 0 | 7 | 225.31
2024-11-25 | ITM 02 NOVA[B]-PATIO MANGABA[PILHA SILICOSO] SILICOSO | 0 | 17 | 455.95 | [6 empty] | 51.47 | 19.67 | 1.35 | 0.073 | 0.12 | 4.61
2024-11-25 | ITM 02 NOVA-ACESSO PORTARIA ITAMINAS OVER | 0 | 7 | 194.43
2024-11-25 | scalper 2 fino |  |  | 2027.265 | [6 empty] | 51.89 | 20.16 | 0.94 | 0.056 | 0.37 | 3.36
2024-11-25 | PLATAFORMA TERMINAL-SARZEDO[VAGAO]-PARQUE CACHOEIRA ESTERIL FRANCO | 0 | 1 | 26.98
2024-11-25 | ITM 02 NOVA-PDE SAMPAIO OVER | 0 | 11 | 277.41
2024-11-25 | Over Descarte
2024-11-25 | ITM 08-PILHA B02 REJEITO DESAGUADO | 0 | 23 | 942.06
2024-11-25 | Sinter Sarzedo |  |  | 1814.36
2024-11-25 | Média Filtro |  |  | 5607.43
2024-11-25 | Sinter Blendagem ITM 09 A |  |  | 2109
2024-11-25 | ITM 09-PATIO DE PRODUTOS PELLET FEED | 0 | 65 | 1814.36
2024-11-25 | Feijãozinho ITM 02 Principal |  |  | 1680.96 | [6 empty] | 53.04 | 18.72 | 1.13 | 0.062 | 0.11 | 4.01
2024-11-25 | Filtro 04 |  |  | 736.2
2024-11-25 | CAVA CARRAPATO 5960 ALTO-ITM 04[ESTOQUE ROM] ROM FERROMAR | 0 | 15 | 658.23
2024-11-25 | Alimentação Gobal ITM 02 A |  |  | 4567 | [6 empty] | 45.79454 | 28.86158 | 1.602077 | 0.07127385 | 0.1573725 | 3.630565 | 0.5697999 | 2952.97
2024-11-25 | VALE 4757-ITM 04[ESTOQUE ROM] ROM ATERRO | 0 | 16 | 655.18
2024-11-25 | CAVA SAMAMBAIA BAIXO-ITM 09 ROM FERROMAR | 0 | 3 | 163.85
2024-11-25 | Hematitinha Especial ITM 09 D
2024-11-25 | VALE 4757 ÍNDIA-ITM 09 ROM ATERRO | 0 | 6 | 236.09
2024-11-25 | ITM 04[SUBPRODUTO]-ITM 02 NOVA SINTER ITM04 BLEND | 0 | 8 | 4082.33
2024-11-25 | SCALPER PILHAO-ITM 08 FINOS SCALPER | 0 | 42 | 2179.06
2024-11-25 | PILHAO - PDE MANGABA-PDE SAMPAIO ESTERIL PILHAO | 9 | 15 | 706.51
2024-11-25 | PFF Antenas
2024-11-25 | PFF Curva do Joelho
2024-11-25 | Alimentação Seca ITM 08 C |  |  | 7004 | [6 empty] | 50.30006 | 21.3125 | 1.95079 | 0.08417727 | 0.1531914 | 4.322901 | 0.5367895 | 5715.85
2024-11-25 | DESAGUAMENTO DE PRODUTO ITM 8-PATIO DE PRODUTOS PELLET FEED | 39 | 166 | 4971.94 | [6 empty] | 64.13 | 5.4 | 0.07 | 0.05 | 0.11 | 1.81 |  |  |  | 19
2024-11-25 | PDE SAMPAIO-ITM 04[ESTOQUE ROM] FINOS | 0 | 32 | 1565.35
2024-11-25 | VALE 4757 ÍNDIA-PATIO MANGABA[PILHA 1] ROM ATERRO | 0 | 4 | 159.01
2024-11-25 | ITM 04[SUBPRODUTO]-ITM 04[SUBPRODUTO] OVER | 2 | 1 | 49.14
2024-11-25 | ITM 02 NOVA[A]-USINA DE BLENDAGEM SILICOSO | 2 | 16 | 434.14 | [6 empty] | 51.89 | 19.49 | 1.35 | 0.085 | 0.11 | 4.97
2024-11-25 | Filtro 01 |  |  | 490.8
2024-11-25 | Filtro 02 |  |  | 2699.4
2024-11-25 | SUMPAO-ITM 08 SINTER COMUM | 0 | 7 | 225.72
2024-11-25 | ITM 02 PRINCIPAL-USINA DE BLENDAGEM SILICOSO | 3 | 31 | 846.71 | [6 empty] | 48.91 | 23.4 | 1.19 | 0.061 | 0.32 | 5.11
2024-11-25 | PDE SAMPAIO-ITM 09 FINOS | 0 | 3 | 161.44
2024-11-25 | Hematitinha Especial ITM 09 B
2024-11-25 | Sinter Terceiros Vargem Grande
2024-11-25 | CAVA SAMAMBAIA BAIXO-ITM 04[ESTOQUE ROM] ROM FERROMAR | 0 | 16 | 803.91
2024-11-25 | PATIO DE PRODUTOS-PLATAFORMA TERMINAL-SARZEDO[PILHA 6] PELLET FEED | 31 | 212 | 5271.238
2024-11-25 | ITM 02 NOVA[A]-PATIO MANGABA[PILHA SILICOSO] SILICOSO | 0 | 12 | 266.51 | [6 empty] | 51.89 | 19.49 | 1.35 | 0.085 | 0.11 | 4.97
2024-11-25 | PILHAO - PDE MANGABA-ITM 04[ESTOQUE ROM] MATERIAL PILHAO | 10 | 29 | 1403.05
2024-11-25 | Filtro 03 |  |  | 2454
2024-11-25 | PILHA B02-PILHA B02 REJEITO TRATADO | 0 | 6 | 267.37
2024-11-25 | Sinter Blendagem ITM 09 C
2024-11-25 | VALE 4757 ÍNDIA-ITM 04[ESTOQUE ROM] ROM ATERRO | 0 | 13 | 520.45
2024-11-25 | PILHA B02-BARRAGEM B1[PONTO ABASTECIMENTO AGUA 2] LAMA | 0 | 2 | 83.38
2024-11-25 | PILHAO - PDE MANGABA-ITM 09 MATERIAL PILHAO | 7 | 9 | 480.73
2024-11-25 | ITM 02 NOVA[B]-USINA DE BLENDAGEM SINTER FEED ESPECIAL | 2 | 34 | 967.44 | [6 empty] | 58.17 | 14.35 | 0.73 | 0.046 | 0.08 | 1.36
2024-11-25 | Alimentação Gobal ITM 02 B |  |  | 4384 | [6 empty] | 45.40343 | 28.82203 | 1.9844 | 0.0708344 | 0.1749505 | 3.823923 | 0.648901 | 2952.97
2024-11-25 | Hematitinha Complemento ITM 09 A
2024-11-25 | VALE 4757-ITM 04[ESTOQUE ROM] ROM FERROMAR | 0 | 8 | 336.96
2024-11-25 | Alimentação Seca ITM 08 AB
2024-11-25 | ITM 04[SUBPRODUTO]-ITM 08 SINTER ITM04 BLEND | 0 | 5 | 1217.7
2024-11-25 | Alimentação Gobal ITM 02 Principal |  |  | 3076 | [6 empty] | 47.69887 | 26.13953 | 1.555815 | 0.07353862 | 0.1399288 | 3.70901 | 0.5628603 | 4581.49
2024-11-25 | ITM 04[SUBPRODUTO]-PATIO DE PRODUTOS SINTER FEED ESPECIAL | 0 | 30 | 3024.96
2024-11-25 | Rejeito Desaguado |  |  | 3136.07 | [6 empty] | 40.52 | 36.37 | 1.04 | 0.073 | 0.2 | 4.02
2024-11-25 | ITM 09-PATIO MANGABA[PILHA OVER] OVER | 0 | 2 | 103.61
2024-11-25 | PFF Abobora
2024-11-25 | SCALPER PILHAO-CAVA SAMPAIO OVER SCALPER | 0 | 11 | 538.13
2024-11-26 | SUMPAO-ITM 02 PRINCIPAL SINTER COMUM | 0 | 2 | 91.62
2024-11-26 | CAVA SAMAMBAIA BAIXO-ITM 04[ESTOQUE ROM] ROM FERROMAR | 0 | 8 | 402.33
2024-11-26 | Filtro 03 |  |  | 2154.58
2024-11-26 | scalper 2 fino |  |  | 1510.35 | [6 empty] | 49.7 | 23.83 | 1.68 | 0.057 | 0.37 | 2.81
2024-11-26 | VALE 4757-ITM 09 ROM ATERRO | 0 | 14 | 627.1
2024-11-26 | ITM 02 NOVA[A]-USINA DE BLENDAGEM SINTER FEED ESPECIAL | 2 | 32 | 910.41 | [6 empty] | 58.94 | 13.52 | 0.49 | 0.034 | 0.08 | 1.4
2024-11-26 | PILHA B02-PILHA B02 REJEITO TRATADO | 0 | 9 | 357.97
2024-11-26 | VALE 4757 ÍNDIA-ITM 04[ESTOQUE ROM] ROM ATERRO | 0 | 10 | 402.38
2024-11-26 | Alimentação Seca ITM 08 C |  |  | 6712 | [6 empty] | 48.91075 | 24.49033 | 1.444493 | 0.05704953 | 0.2134593 | 3.69036 | 0.7388129 | 5491.54
2024-11-26 | SCALPER PILHAO-ITM 08 FINOS SCALPER | 0 | 23 | 1248.86
2024-11-26 | Over Reprocesso |  |  | 2449
2024-11-26 | ITM 04[SUBPRODUTO]-ITM 02 NOVA SINTER ITM04 BLEND | 0 | 8 | 5463.44
2024-11-26 | PILHAO - PDE MANGABA-ITM 04[ESTOQUE ROM] MATERIAL PILHAO | 10 | 3 | 165.24
2024-11-26 | Sinter Terceiros TIG
2024-11-26 | PILHAO - PDE MANGABA-BARRAGEM B1[PONTO ABASTECIMENTO AGUA 2] ESTERIL PILHAO | 10 | 16 | 746.02
2024-11-26 | SUMPAO-ITM 02 NOVA[B] SINTER COMUM | 0 | 1 | 29.39
2024-11-26 | Hematitinha Especial ITM 09 A |  |  | 783.18 | [6 empty] | 60.48 | 4.79 | 2.68 | 0.059 | 0.36 | 5.29
2024-11-26 | Rejeito Desaguado |  |  | 2871.39 | [6 empty] | 36.6 | 41.22 | 1.17 | 0.068 | 0.26 | 4.56
2024-11-26 | PILHA B02-BARRAGEM B1[PONTO ABASTECIMENTO AGUA 2] LAMA | 0 | 1 | 53.53
2024-11-26 | ITM 04[SUBPRODUTO]-USINA DE BLENDAGEM SINTER FEED ESPECIAL | 0 | 31
2024-11-26 | Filtro 02 |  |  | 2639.63
2024-11-26 | PATIO DE PRODUTOS-PLATAFORMA TERMINAL-SARZEDO[PILHA 9] SINTER FEED ESPECIAL | 31 | 140 | 3580.01
2024-11-26 | Alimentação Gobal ITM 02 B |  |  | 2897 | [6 empty] | 47.54354 | 26.67904 | 1.338725 | 0.05153058 | 0.2038298 | 3.615276 | 1.149358 | 5255.095
2024-11-26 | alimentacao_itm09_c |  |  | 3145 | [6 empty] | 59.95 | 5.41 | 2.87 | 0.075 | 0.12 | 5.48
2024-11-26 | alimentacao_itm09_b |  |  | 2860 | [6 empty] | 60.69 | 4.46 | 2.78 | 0.069 | 0.11 | 5.51
2024-11-26 | SUMPAO-ITM 08 SINTER COMUM | 0 | 13 | 573.27
2024-11-26 | PFF Curva do Joelho
2024-11-26 | ITM 02 NOVA[A]-PATIO MANGABA[PILHA SILICOSO] SILICOSO | 0 | 5 | 130.36 | [6 empty] | 50.71 | 20.8 | 1.28 | 0.066 | 0.15 | 5.15
2024-11-26 | ITM 04[SUBPRODUTO]-ITM 04[SUBPRODUTO] OVER | 2 | 1 | 31.55
2024-11-26 | Sinter Blendagem ITM 09 C
2024-11-26 | PFF Antenas
2024-11-26 | PDE SAMPAIO-ITM 04[ESTOQUE ROM] FINOS | 0 | 5 | 261.49
2024-11-26 | PILHAO - PDE MANGABA-PDE SAMPAIO ESTERIL PILHAO | 9 | 12 | 551.54
2024-11-26 | Média Filtro |  |  | 5311.4
2024-11-26 | ITM 08-PILHA B02 REJEITO DESAGUADO | 0 | 22 | 959.22
2024-11-26 | PATIO DE PRODUTOS-PLATAFORMA TERMINAL-SARZEDO[PILHA 6] PELLET FEED | 31 | 104 | 2575.37
2024-11-26 | Hematitinha Especial ITM 09 C
2024-11-26 | ITM 02 PRINCIPAL-USINA DE BLENDAGEM SINTER FEED ESPECIAL | 3 | 42 | 1281.21 | [6 empty] | 57.51 | 15.62 | 0.46 | 0.037 | 0.12 | 1.37
2024-11-26 | VALE 4757-ITM 04[ESTOQUE ROM] ROM FERROMAR | 0 | 28 | 1161.25
2024-11-26 | CAVA SAMAMBAIA BAIXO-ITM 09 ROM FERROMAR | 0 | 5 | 218.72
2024-11-26 | PDE SAMPAIO-ITM 09 FINOS | 0 | 12 | 629.19
2024-11-26 | Sinter Aboboras
2024-11-26 | Sinter Blendagem ITM 09 D
2024-11-26 | ITM 02 NOVA[A]-USINA DE BLENDAGEM SILICOSO | 2 | 19 | 505.7 | [6 empty] | 50.71 | 20.8 | 1.28 | 0.066 | 0.15 | 5.15
2024-11-26 | PATIO DE PRODUTOS-PLATAFORMA TERMINAL-SARZEDO[PILHA 4] SINTER FEED ESPECIAL | 31 | 271 | 6889.89
2024-11-26 | ITM 09-PATIO DE PRODUTOS PELLET FEED | 0 | 94 | 2687.98
2024-11-26 | PFF Abobora
2024-11-26 | PFF Pilhão
2024-11-26 | Alimentação Gobal ITM 02 Principal |  |  | 3566 | [6 empty] | 46.45486 | 28.06756 | 1.457712 | 0.05320491 | 0.238055 | 3.598225 | 1.080661 | 8983.44
2024-11-26 | Sinter Blendagem ITM 09 A |  |  | 1488
2024-11-26 | ITM 02 NOVA[B]-USINA DE BLENDAGEM SINTER FEED ESPECIAL | 2 | 19 | 576.63 | [6 empty] | 58.36 | 14.33 | 0.57 | 0.036 | 0.09 | 1.26
2024-11-26 | Filtro 01 |  |  | 377.09
2024-11-26 | VALE 4757-ITM 04[ESTOQUE ROM] ROM ATERRO | 0 | 2 | 77.42
2024-11-26 | ITM 02 NOVA[B]-USINA DE BLENDAGEM SILICOSO | 2 | 12 | 319.99 | [6 empty] | 49.75 | 22.75 | 1.24 | 0.064 | 0.11 | 4.66
2024-11-26 | alimentacao_itm09_a |  |  | 3516 | [6 empty] | 60.69 | 4.46 | 2.78 | 0.069 | 0.11 | 5.51
2024-11-26 | DESAGUAMENTO DE PRODUTO ITM 8-PATIO DE PRODUTOS PELLET FEED | 39 | 170 | 5107.98 | [6 empty] | 63.3 | 6.57 | 0.58 | 0.04 | 0.13 | 1.88
2024-11-26 | ITM 02 NOVA[B]-PATIO MANGABA[PILHA SILICOSO] SILICOSO | 0 | 5 | 141.65 | [6 empty] | 49.75 | 22.75 | 1.24 | 0.064 | 0.11 | 4.66
2024-11-26 | scalper 1 fino |  |  | 758.26
2024-11-26 | PATIO DE PRODUTOS-PLATAFORMA TERMINAL-SARZEDO[PILHA 7] PELLET FEED | 31 | 231 | 5699.75
2024-11-26 | CAVA CARRAPATO 5960 ALTO-CAVA SAMPAIO ESTERIL COMPACTO | 0 | 4 | 188.21
2024-11-26 | CAVA CARRAPATO 5960 ALTO-ITM 04[ESTOQUE ROM] ROM FERROMAR | 0 | 7 | 313.37
2024-11-26 | ITM 08-PDE SAMPAIO OVER | 0 | 37 | 1285.05
2024-11-26 | PRAÇA DA 11-OFICINAS-ESCRITORIOS ITAMINAS[LAVADOR] FORRO OVER | 0 | 17 | 696.33
2024-11-26 | Rejeito Filtrado |  |  | 5710 | [6 empty] | 33.07 | 42.5 | 3.55 | 0.097 | 0.35 | 5.97 | 0.37 |  | 260 | 17
2024-11-26 | ITM 09-ITM 08 SINTER CORRETIVO | 0 | 61 | 1863.74
2024-11-26 | Alimentação Gobal ITM 02 A |  |  | 5316 | [6 empty] | 47.54354 | 26.67904 | 1.338725 | 0.05153058 | 0.2038298 | 3.615276 | 1.149358 | 5255.095
2024-11-26 | ITM 04[SUBPRODUTO]-ITM 08 SINTER ITM04 BLEND | 0 | 3 | 1295.08
2024-11-26 | ITM 04[SUBPRODUTO]-ITM 09 HEMATITINHA ESPECIAL | 0 | 17 | 498.98
2024-11-26 | Filtro 04 |  |  | 538.7
2024-11-26 | COMPLEXO DE FILTRAGEM-PILHA B02 REJEITO FILTRADO | 0 | 23 | 963.47
2024-11-26 | Sinter Sarzedo |  |  | 2687.98
2024-11-26 | Hematitinha Especial ITM 09 D
2024-11-26 | Alimentação Seca ITM 08 AB
2024-11-26 | SCALPER PILHAO-CAVA SAMPAIO OVER SCALPER | 0 | 16 | 869.69
2024-11-26 | Hematitinha Complemento ITM 09 A
2024-11-26 | Hematitinha Especial ITM 09 B
2024-11-26 | ITM 02 NOVA-PDE SAMPAIO OVER | 0 | 18 | 501.15
2024-11-26 | Sinter Terceiros Vargem Grande
2024-11-26 | ITM 04[SUBPRODUTO]-PATIO DE PRODUTOS SINTER FEED ESPECIAL | 0 | 93 | 3786.42
2024-11-26 | ITM 04[SUBPRODUTO]-ITM 02 PRINCIPAL SINTER ITM04 BLEND | 0 | 6 | 2344.32
2024-11-26 | Feijãozinho ITM 02 Principal |  |  | 1610.88 | [6 empty] | 51.75 | 20.27 | 1.36 | 0.066 | 0.27 | 3.7
2024-11-26 | scalper 1 over |  |  | 1483.47
2024-11-26 | scalper 2 over |  |  | 2158.93
2024-11-26 | PATIO MANGABA[SILICOSO]-ACESSO PORTARIA ITAMINAS SILICOSO | 39 | 1 | 26.87
2024-11-26 | VALE 4757 ÍNDIA-ITM 09 ROM ATERRO | 0 | 5 | 203.56
2024-11-26 | ITM 02 NOVA-ACESSO PORTARIA ITAMINAS OVER | 0 | 3 | 80.62
2024-11-26 | PILHAO - PDE MANGABA-ITM 09 MATERIAL PILHAO | 7 | 10 | 503.97
2024-11-26 | ITM 02 PRINCIPAL-USINA DE BLENDAGEM SILICOSO | 3 | 44 | 1298.79 | [6 empty] | 45.56 | 26.88 | 1.39 | 0.06 | 0.16 | 4.72
2024-11-26 | ITM 02 PRINCIPAL-PDE SAMPAIO OVER | 0 | 11 | 348.56
2024-11-26 | alimentacao_itm09_d |  |  | 1863 | [6 empty] | 47.57 | 25.04 | 1.251779 | 0.04987742 | 0.1092903 | 4.313475 | 0.7297842 | 2621.22
2024-11-26 | Over Descarte
2024-11-26 | ITM 02 PRINCIPAL-PATIO MANGABA[PILHA SILICOSO] SILICOSO | 0 | 12 | 364.48 | [6 empty] | 45.56 | 26.88 | 1.39 | 0.06 | 0.16 | 4.72
2024-11-26 | Sinter Blendagem ITM 09 B |  |  | 2113
2024-11-27 | Sinter Blendagem ITM 09 D
2024-11-27 | Sinter Blendagem ITM 09 B |  |  | 2113
2024-11-27 | Hematitinha Complemento ITM 09 A
2024-11-27 | VALE 4757 ÍNDIA-PATIO MANGABA[PILHA 1] ROM ATERRO | 0 | 2 | 75.61
2024-11-27 | Over Descarte
2024-11-27 | PFF Antenas
2024-11-27 | Alimentação Seca ITM 08 C |  |  | 6230 | [6 empty] | 44.86525 | 28.92886 | 1.352091 | 0.09937408 | 0.3418169 | 4.951246 | 0.5845172 | 6425.9
2024-11-27 | ITM 08-PDE SAMPAIO OVER | 0 | 44 | 1348.71
2024-11-27 | PFF Pilhão
2024-11-27 | scalper 1 fino |  |  | 1228.97 | [6 empty] | 42.24 | 34.84 | 2.06 | 0.055 | 0.14 | 3.42 | 0.055
2024-11-27 | ITM 02 PRINCIPAL-PDE SAMPAIO OVER | 0 | 7 | 258.1
2024-11-27 | Filtro 03 |  |  | 1728.87
2024-11-27 | Alimentação Gobal ITM 02 B |  |  | 4567 | [6 empty] | 46.10327 | 28.38805 | 1.485805 | 0.0469646 | 0.2337876 | 3.859841 | 0.91 | 4971.435
2024-11-27 | alimentacao_itm09_c |  |  | 2094 | [6 empty] | 59.73 | 5.59 | 2.26 | 0.069 | 0.11 | 6.32
2024-11-27 | ITM 02 NOVA-PDE SAMPAIO OVER | 0 | 10 | 283.42
2024-11-27 | Sinter Aboboras
2024-11-27 | ITM 02 NOVA-PATIO MANGABA[PILHA OVER] OVER | 0 | 1 | 28.54
2024-11-27 | alimentacao_itm09_b |  |  | 2631 | [6 empty] | 58.27 | 7.11 | 2.66 | 0.069 | 0.11 | 6.46
2024-11-27 | Hematitinha Especial ITM 09 C
2024-11-27 | alimentacao_itm09_a |  |  | 3903 | [6 empty] | 58.27 | 7.11 | 2.66 | 0.069 | 0.11 | 6.46
2024-11-27 | Sinter Blendagem ITM 09 C |  |  | 389
2024-11-27 | Alimentação Seca ITM 08 AB
2024-11-27 | Sinter Sarzedo |  |  | 1324.59
2024-11-27 | alimentacao_itm09_d |  |  | 1442 | [6 empty] | 49.22 | 22.02 | 2.16 | 0.105 | 0.15 | 5.02
2024-11-27 | PFF Curva do Joelho
2024-11-27 | Alimentação Gobal ITM 02 A |  |  | 4964 | [6 empty] | 46.10327 | 28.38805 | 1.485805 | 0.0469646 | 0.2337876 | 3.859841 | 0.91 | 4971.435
2024-11-27 | Rejeito Filtrado |  |  | 5401.17 | [6 empty] | 35.18 | 38.62 | 4.08 | 0.093 | 0.34 | 6.22 | 0.55 |  | 375 | 17
2024-11-27 | Sinter Terceiros TIG
2024-11-27 | Filtro 02 |  |  | 2095.6
2024-11-27 | Over Reprocesso |  |  | 1736
2024-11-27 | Filtro 04 |  |  | 943.02
2024-11-27 | Hematitinha Especial ITM 09 D
2024-11-27 | Alimentação Gobal ITM 02 Principal |  |  | 2439 | [6 empty] | 46.06266 | 28.49707 | 1.472552 | 0.04675084 | 0.232505 | 3.822645 | 0.91 | 5297.14
2024-11-27 | PFF Abobora
2024-11-27 | Rejeito Desaguado |  |  | 2560.89 | [6 empty] | 39.13 | 37.86 | 1.25 | 0.06 | 0.31 | 4.15
2024-11-27 | scalper 2 fino |  |  | 1635.35 | [6 empty] | 40.11 | 37.94 | 0.8 | 0.038 | 0.49 | 3.14 | 0.27
2024-11-27 | Feijãozinho ITM 02 Principal |  |  | 1495.2 | [6 empty] | 49.07 | 24 | 1.21 | 0.07 | 0.28 | 3.91
2024-11-27 | Sinter Blendagem ITM 09 A |  |  | 2298
2024-11-27 | Média Filtro |  |  | 5575.21
2024-11-27 | Sinter Terceiros Vargem Grande
2024-11-27 | Hematitinha Especial ITM 09 B
2024-11-27 | ITM 04[SUBPRODUTO]-PDE SAMPAIO OVER | 0 | 1 | 38.79
2024-11-27 | Hematitinha Especial ITM 09 A |  |  | 767.64 | [6 empty] | 58.39 | 5.36 | 4.26 | 0.069 | 0.14 | 6.41
2024-11-27 | Filtro 01 |  |  | 890.63
2024-11-27 | COMPLEXO DE FILTRAGEM-PILHA B02 REJEITO FILTRADO | 0 | 32 | 1363.24
2024-11-27 | PATIO MANGABA[OVER]-ITM 09 OVER | 4 | 15 | 430.71
2024-11-27 | SCALPER PILHAO-ITM 08 FINOS SCALPER | 0 | 59 | 2872.04
2024-11-27 | ITM 02 NOVA[B]-USINA DE BLENDAGEM SINTER FEED ESPECIAL | 2 | 21 | 564.09 | [6 empty] | 60.1 | 11.74 | 0.56 | 0.04 | 0.1 | 1.36
2024-11-27 | PATIO DE PRODUTOS-PLATAFORMA TERMINAL-SARZEDO[PILHA 9] SINTER FEED ESPECIAL | 31 | 324 | 8418.22
2024-11-27 | PATIO MANGABA[PILHA SILICOSO]-ACESSO PRINCIPAL INTERNO SILICOSO | 0 | 17 | 708.44
2024-11-27 | scalper 2 over |  |  | 2298.16 | [6 empty] | 37.66 | 42.56 | 0.23 | 0.025 | 0.06 | 3.15 | 2.01
2024-11-27 | PRAÇA DA 11-ITM 09 HEMATITINHA COMUM | 0 | 7 | 272.16
2024-11-27 | DESAGUAMENTO DE PRODUTO ITM 8-PATIO DE PRODUTOS PELLET FEED | 39 | 137 | 4143.13 | [6 empty] | 62.94 | 6.95 | 0.72 | 0.05 | 0.16 | 1.86
2024-11-27 | VALE 4757 ÍNDIA-ITM 09 ROM ATERRO | 0 | 8 | 342.85
2024-11-27 | CAVA CARRAPATO 5960 ALTO-ITM 04[ESTOQUE ROM] ROM FERROMAR | 0 | 5 | 235.33
2024-11-27 | PATIO DE PRODUTOS-PATIO MANGABA[PILHA 1] SINTER FEED ESPECIAL | 0 | 1 | 22.87
2024-11-27 | ITM 02 PRINCIPAL-PATIO MANGABA[PILHA SILICOSO] SILICOSO | 0 | 47 | 1384.11 | [6 empty] | 49.73 | 2157 | 1.6 | 0.098 | 0.28 | 5.19
2024-11-27 | scalper 1 over |  |  | 3909.86 | [6 empty] | 32.38 | 47.9 | 2.28 | 0.046 | 0.03 | 2.81 | 0.37
2024-11-27 | BARRAGEM B4-PILHA B02 ESTERIL FRANCO | 0 | 1 | 42.57
2024-11-27 | PILHAO - PDE MANGABA-PDE SAMPAIO ESTERIL PILHAO | 9 | 10 | 433.66
2024-11-27 | ITM 04[SUBPRODUTO]-ITM 09 HEMATITINHA ESPECIAL | 0 | 1
2024-11-27 | ITM 02 NOVA[B]-PATIO MANGABA[PILHA SILICOSO] SILICOSO | 0 | 32 | 852.57 | [6 empty] | 50.25 | 20.48 | 2.11 | 0.111 | 0.21 | 4.89
2024-11-27 | PILHA B02-PILHA B02 REJEITO TRATADO | 0 | 24 | 1004.02
2024-11-27 | CAVA SAMAMBAIA BAIXO-ITM 09 ROM FERROMAR | 0 | 6 | 249.32
2024-11-27 | PDE SAMPAIO-ITM 04[ESTOQUE ROM] FINOS | 0 | 47 | 2267.11
2024-11-27 | ITM 04[SUBPRODUTO]-ITM 02 PRINCIPAL SINTER ITM04 BLEND | 0 | 14 | 3973.74
2024-11-27 | VALE 4757-ITM 09 ROM ATERRO | 0 | 4 | 192.89
2024-11-27 | PDE SAMPAIO-ITM 09 FINOS | 0 | 11 | 571.93
2024-11-27 | SUMPAO-ITM 08 SINTER COMUM | 0 | 11 | 500.65
2024-11-27 | ITM 02 NOVA[A]-PATIO MANGABA[PILHA SILICOSO] SILICOSO | 0 | 30 | 804.77 | [6 empty] | 50.62 | 20.82 | 1.27 | 0.092 | 0.17 | 5.07
2024-11-27 | PILHAO - PDE MANGABA-BARRAGEM B1[PONTO ABASTECIMENTO AGUA 2] ESTERIL PILHAO | 10 | 6 | 255.15
2024-11-27 | ITM 04[SUBPRODUTO]-ITM 08 SINTER ITM04 BLEND | 0 | 3 | 1453.59
2024-11-27 | CAVA CARRAPATO 5960 ALTO-CAVA SAMPAIO ESTERIL COMPACTO | 0 | 2 | 88.75
2024-11-27 | ITM 09-ITM 08 SINTER CORRETIVO | 0 | 48 | 1442.06
2024-11-27 | SCALPER PILHAO-CAVA SAMPAIO OVER SCALPER | 0 | 23 | 1162.07
2024-11-27 | MANGABA-PLATAFORMA TERMINAL-SARZEDO[PILHA 4] OVER | 0 | 2 | 93.74
2024-11-27 | PILHAO - PDE MANGABA-ITM 09 MATERIAL PILHAO | 7 | 3 | 164.49
2024-11-27 | ITM 09-PATIO DE PRODUTOS PELLET FEED | 0 | 42 | 1324.59
2024-11-27 | ITM 02 NOVA-ACESSO PORTARIA ITAMINAS OVER | 0 | 9 | 254.21
2024-11-27 | VALE 4757-PATIO MANGABA[PILHA 1] ROM ATERRO | 0 | 3 | 144.07
2024-11-27 | SUMPAO-ITM 02 PRINCIPAL SINTER COMUM | 0 | 3 | 88.53
2024-11-27 | PILHAO - PDE MANGABA-ITM 04[ESTOQUE ROM] MATERIAL PILHAO | 10 | 18 | 851.49
2024-11-27 | ITM 04[SUBPRODUTO]-ITM 02 NOVA SINTER ITM04 BLEND | 0 | 15 | 7883.91
2024-11-27 | CAVA SAMAMBAIA BAIXO-ITM 04[ESTOQUE ROM] ROM FERROMAR | 0 | 35 | 1573.56
2024-11-27 | ITM 02 PRINCIPAL-USINA DE BLENDAGEM SINTER FEED ESPECIAL | 3 | 33 | 929.35 | [6 empty] | 59.25 | 12.48 | 0.74 | 0.044 | 0.12 | 1.68
2024-11-27 | ITM 02 NOVA[A]-USINA DE BLENDAGEM SINTER FEED ESPECIAL | 2 | 36 | 1006.21 | [6 empty] | 58.66 | 13.71 | 0.56 | 0.04 | 0.11 | 1.41
2024-11-27 | PRAÇA DA 11-OFICINAS-ESCRITORIOS ITAMINAS[LAVADOR] FORRO OVER | 0 | 1 | 43.74
2024-11-27 | ITM 08-PILHA B02 REJEITO DESAGUADO | 0 | 13 | 557.7
2024-11-28 | VALE 4757-ITM 09 ROM FERROMAR | 0 | 11 | 542.26
2024-11-28 | VALE 4757 ÍNDIA-ITM 09 ROM ATERRO | 0 | 11 | 465.22
2024-11-28 | DESAGUAMENTO DE PRODUTO ITM 8-PATIO DE PRODUTOS PELLET FEED | 39 | 146 | 4516.02 | [6 empty] | 62.99 | 6.91 | 0.68 | 0.05 | 0.12 | 1.91
2024-11-28 | PFF Abobora
2024-11-28 | Sinter Blendagem ITM 09 B |  |  | 1375
2024-11-28 | PATIO MANGABA[PILHA SILICOSO]-ACESSO PRINCIPAL INTERNO SILICOSO | 0 | 3 | 126.88
2024-11-28 | Sinter Blendagem ITM 09 A |  |  | 1965
2024-11-28 | ITM 09-ITM 08 SINTER CORRETIVO | 0 | 39 | 1093.46
2024-11-28 | PILHAO - PDE MANGABA-ITM 04[ESTOQUE ROM] MATERIAL PILHAO | 10 | 14 | 711.92
2024-11-28 | ITM 02 NOVA[A]-PATIO MANGABA[PILHA SILICOSO] SILICOSO | 0 | 37 | 987.5 | [6 empty] | 46.72 | 25.92 | 1.76 | 0.063 | 0.28 | 5.04
2024-11-28 | Alimentação Gobal ITM 02 Principal |  |  | 2354 | [6 empty] | 47.23 | 26.08 | 1.65 | 0.072 | 0.25 | 4.26
2024-11-28 | Sinter Sarzedo |  |  | 1981.36
2024-11-28 | Sinter Blendagem ITM 09 C |  |  | 1836
2024-11-28 | CAVA CARRAPATO 5960 ALTO-ITM 04[ESTOQUE ROM] ROM FERROMAR | 0 | 23 | 1150.08
2024-11-28 | scalper 2 fino |  |  | 931.53 | [6 empty] | 43.71 | 31.81 | 1.27 | 0.049 | 0.41 | 3.43 | 0.55
2024-11-28 | PFF Pilhão
2024-11-28 | SUMPAO-ITM 02 NOVA[A] SINTER COMUM | 0 | 5 | 161.26
2024-11-28 | ITM 02 NOVA[B]-PATIO MANGABA[PILHA SILICOSO] SILICOSO | 0 | 26 | 634.48 | [6 empty] | 48.38 | 23.79 | 1.49 | 0.069 | 0.24 | 5.15
2024-11-28 | PDE SAMPAIO-ITM 04[ESTOQUE ROM] FINOS | 0 | 46 | 2312.36
2024-11-28 | PFF Curva do Joelho
2024-11-28 | ITM 02 PRINCIPAL-PATIO MANGABA[PILHA SILICOSO] SILICOSO | 0 | 43 | 1239.24 | [6 empty] | 48.03 | 25.17 | 1.22 | 0.067 | 0.2 | 4.63
2024-11-28 | ITM 02 NOVA[A]-USINA DE BLENDAGEM SINTER FEED ESPECIAL | 2 | 32 | 1009.97 | [6 empty] | 56.39 | 16.36 | 0.78 | 0.046 | 0.12 | 1.83
2024-11-28 | PATIO DE PRODUTOS-PLATAFORMA TERMINAL-SARZEDO[VAGAO] SINTER FEED ESPECIAL | 31 | 240 | 6018.15
2024-11-28 | SUMPAO-ITM 08 SINTER COMUM | 0 | 2 | 87.23
2024-11-28 | ITM 08-PDE SAMPAIO OVER | 0 | 44 | 1418.66
2024-11-28 | Over Reprocesso |  |  | 2494.3
2024-11-28 | Hematitinha Especial ITM 09 C |  |  | 370.8
2024-11-28 | Over Descarte
2024-11-28 | Sinter Aboboras
2024-11-28 | ITM 04[SUBPRODUTO]-ITM 04[SUBPRODUTO] OVER | 2 | 1 | 50.1
2024-11-28 | Sinter Terceiros Vargem Grande
2024-11-28 | PILHAO - PDE MANGABA-BARRAGEM B1[PONTO ABASTECIMENTO AGUA 2] ESTERIL PILHAO | 10 | 6 | 266.19
2024-11-28 | VALE 4757-ITM 09 ROM ATERRO | 0 | 11 | 485.4
2024-11-28 | Filtro 04 |  |  | 1570.2
2024-11-28 | ITM 02 NOVA-PDE SAMPAIO OVER | 0 | 20 | 516.61
2024-11-28 | CAVA SAMAMBAIA BAIXO-ITM 09 ROM FERROMAR | 0 | 4 | 213.49
2024-11-28 | PATIO DE PRODUTOS-PLATAFORMA TERMINAL-SARZEDO[PILHA 6] PELLET FEED | 31 | 276 | 6906.67
2024-11-28 | alimentacao_itm09_b |  |  | 2793 | [6 empty] | 60.24 | 6.1 | 1.71 | 0.059 | 0.22 | 5.42
2024-11-28 | SCALPER 1-ITM 08 FINOS SCALPER | 0 | 12 | 615.36
2024-11-28 | Feijãozinho ITM 02 Principal |  |  | 1478.4 | [6 empty] | 45.94 | 27.77 | 1.05 | 0.069 | 0.29 | 4.8 | 0.55
2024-11-28 | Alimentação Gobal ITM 02 A |  |  | 4515 | [6 empty] | 46.1 | 27.36 | 1.86 | 0.07 | 0.33 | 4.32 | 0.64 | 4976.34
2024-11-28 | VALE 4757 ÍNDIA-PATIO MANGABA[PILHA 1] ROM ATERRO | 0 | 4 | 155.56
2024-11-28 | Hematitinha Complemento ITM 09 A
2024-11-28 | PATIO DE PRODUTOS-PLATAFORMA TERMINAL-SARZEDO[PILHA 7] PELLET FEED | 31 | 242 | 5963.26
2024-11-28 | PRAÇA DA 11-PRAÇA DA 11 HEMATITINHA COMUM | 0 | 12 | 519.58
2024-11-28 | Sinter Terceiros TIG
2024-11-28 | Hematitinha Especial ITM 09 B
2024-11-28 | VALE 4757-CAVA SAMPAIO ESTERIL FRANCO | 0 | 3 | 138.29
2024-11-28 | SCALPER PILHAO-ITM 08 FINOS SCALPER | 0 | 30 | 1478.14
2024-11-28 | alimentacao_itm09_c |  |  | 3896 | [6 empty] | 58.75 | 3.42 | 4.02 | 0.073 | 0.11 | 7.99
2024-11-28 | alimentacao_itm09_d |  |  | 1093
2024-11-28 | Filtro 02 |  |  | 1884
2024-11-28 | Sinter Blendagem ITM 09 D
2024-11-28 | scalper 2 over |  |  | 1143.99 | [6 empty] | 41.83 | 37.1 | 0.29 | 0.032 | 0.11 | 2.53 | 1.55
2024-11-28 | PFF Antenas
2024-11-28 | Filtro 01 |  |  | 523.4
2024-11-28 | Alimentação Seca ITM 08 AB
2024-11-28 | Rejeito Filtrado |  |  | 4815 | [6 empty] | 31.21 | 45.88 | 3.39 | 0.095 | 0.35 | 5.32 | 0.37 |  | 415 | 19
2024-11-28 | ITM 02 PRINCIPAL-PDE SAMPAIO OVER | 0 | 7 | 194.25
2024-11-28 | SCALPER PILHAO-CAVA SAMPAIO OVER SCALPER | 0 | 7 | 346.43
2024-11-28 | PILHA B02-BARRAGEM B1[PONTO ABASTECIMENTO AGUA 2] LAMA | 0 | 1 | 44.42
2024-11-28 | alimentacao_itm09_a |  |  | 4304 | [6 empty] | 60.24 | 6.1 | 1.71 | 0.059 | 0.22 | 5.42
2024-11-28 | CAVA SAMAMBAIA BAIXO-ITM 04[ESTOQUE ROM] ROM FERROMAR | 0 | 32 | 1472.43
2024-11-28 | ITM 04[SUBPRODUTO]-ITM 02 PRINCIPAL SINTER ITM04 BLEND | 0 | 17 | 7513.92
2024-11-28 | Rejeito Desaguado |  |  | 2727.8 | [6 empty] | 32.13 | 48.05 | 0.91 | 0.053 | 0.26 | 4.5
2024-11-28 | Alimentação Gobal ITM 02 B |  |  | 4417 | [6 empty] | 46.1 | 27.36 | 1.86 | 0.07 | 0.33 | 4.32 | 0.64 | 4976.34
2024-11-28 | COMPLEXO DE FILTRAGEM-PILHA B02 REJEITO FILTRADO | 0 | 31 | 1345.54
2024-11-28 | scalper 1 fino |  |  | 1370.06 | [6 empty] | 43.71 | 31.81 | 1.27 | 0.049 | 0.41 | 3.43 | 0.55
2024-11-28 | ITM 02 NOVA[B]-USINA DE BLENDAGEM SINTER FEED ESPECIAL | 2 | 23 | 701.81 | [6 empty] | 58.19 | 13.89 | 0.68 | 0.042 | 0.13 | 1.8
2024-11-28 | Filtro 03 |  |  | 837.4
2024-11-28 | ITM 02 PRINCIPAL-USINA DE BLENDAGEM SINTER FEED ESPECIAL | 3 | 26 | 780.4 | [6 empty] | 54.51 | 18.25 | 0.74 | 0.045 | 0.12 | 2.67
2024-11-28 | SCALPER 1-CAVA SAMPAIO OVER SCALPER | 0 | 7 | 336.72
2024-11-28 | ITM 04[SUBPRODUTO]-ITM 02 NOVA SINTER ITM04 BLEND | 0 | 7 | 6682.5
2024-11-28 | Média Filtro |  |  | 5575.45
2024-11-28 | PATIO DE PRODUTOS-PLATAFORMA TERMINAL-SARZEDO[PILHA 9] SINTER FEED ESPECIAL | 31 | 2 | 49.94
2024-11-28 | ITM 08-PILHA B02 REJEITO DESAGUADO | 0 | 20 | 849.49
2024-11-28 | Hematitinha Especial ITM 09 A |  |  | 970.2 | [6 empty] | 60.41 | 3.48 | 3.44 | 0.074 | 0.1 | 6.2
2024-11-28 | scalper 1 over |  |  | 645.72 | [6 empty] | 41.83 | 37.1 | 0.29 | 0.032 | 0.11 | 2.53 | 1.55
2024-11-28 | PILHAO - PDE MANGABA-PDE SAMPAIO ESTERIL PILHAO | 9 | 24 | 1082.25
2024-11-28 | Hematitinha Especial ITM 09 D
2024-11-28 | SCALPER 2-ITM 08 FINOS SCALPER | 0 | 10 | 502.72
2024-11-28 | VALE 4757-PATIO MANGABA[PILHA 1] ROM ATERRO | 0 | 5 | 233.49
2024-11-28 | Alimentação Seca ITM 08 C |  |  | 6160 | [6 empty] | 47.23 | 26.08 | 1.65 | 0.072 | 0.25 | 4.26 |  | 5530.97
2024-11-28 | ITM 04[SUBPRODUTO]-ITM 08 SINTER ITM04 BLEND | 0 | 9 | 509.96
2024-11-28 | PILHA B02-PILHA B02 REJEITO TRATADO | 0 | 21 | 916.16
2024-11-28 | ITM 09-PATIO DE PRODUTOS PELLET FEED | 0 | 65 | 1981.36
2024-11-28 | PDE SAMPAIO-ITM 09 FINOS | 0 | 4 | 234.52
2024-11-29 | PILHA B02-PILHA B02 REJEITO TRATADO | 0 | 28 | 1228.52
2024-11-29 | SCALPER 2-ITM 08 FINOS SCALPER | 0 | 20 | 1011.69
2024-11-29 | VALE 4757-ITM 09 ROM FERROMAR | 0 | 8 | 342.21
2024-11-29 | PDE SAMPAIO-ITM 09 FINOS | 0 | 17 | 915.97
2024-11-29 | ITM 08-PDE SAMPAIO OVER | 0 | 31 | 1103.21
2024-11-29 | ITM 02 NOVA-PDE SAMPAIO OVER | 0 | 27 | 729.92
2024-11-29 | ITM 04[SUBPRODUTO]-ITM 02 PRINCIPAL SINTER ITM04 BLEND | 0 | 5 | 6376.8
2024-11-29 | COMPLEXO DE FILTRAGEM-PILHA B02 REJEITO FILTRADO | 0 | 15 | 656.61
2024-11-29 | VALE 4757 ÍNDIA-ITM 09 ROM ATERRO | 0 | 8 | 312.2
2024-11-29 | VALE 4757-ITM 04[ESTOQUE ROM] ROM ATERRO | 0 | 1 | 42.22
2024-11-29 | ITM 02 PRINCIPAL-USINA DE BLENDAGEM SINTER FEED ESPECIAL | 3 | 33 | 1027.4 | [6 empty] | 54.03 | 19.35 | 0.42 | 0.033 | 0.15 | 2.82
2024-11-29 | scalper 2 over |  |  | 2004.34 | [6 empty] | 40.06 | 39.31 | 0.27 | 0.03 | 0.09 | 2.91 | 1.74
2024-11-29 | PILHAO - PDE MANGABA-ITM 09 MATERIAL PILHAO | 7 | 10 | 513.64
2024-11-29 | ITM 08-PILHA B02 REJEITO DESAGUADO | 0 | 17 | 713.51
2024-11-29 | VALE 4757-ITM 09 ROM ATERRO | 0 | 28 | 1166.73
2024-11-29 | SUMPAO-ITM 08 SINTER COMUM | 0 | 3 | 138.36
2024-11-29 | PDE SAMPAIO-ITM 04[ESTOQUE ROM] FINOS | 0 | 42 | 2063.42
2024-11-29 | PLATAFORMA TERMINAL-SARZEDO[VAGAO]-PATIO B1 FINO FXTS TAS | 0 | 392 | 10173.31
2024-11-29 | PATIO DE PRODUTOS-PLATAFORMA TERMINAL-SARZEDO[PILHA 7] PELLET FEED | 31 | 194 | 4856.94
2024-11-29 | ITM 02 PRINCIPAL-PDE SAMPAIO OVER | 0 | 2 | 61.43
2024-11-29 | SUMPAO-ITM 02 NOVA[A] SINTER COMUM | 0 | 2 | 56.53
2024-11-29 | ITM 09-SUMPAO OVER | 0 | 2 | 110.94
2024-11-29 | CAVA CARRAPATO 5960 ALTO-CAVA SAMPAIO ESTERIL COMPACTO | 0 | 2 | 98.75
2024-11-29 | CAVA CARRAPATO 5960 ALTO-ITM 09 ROM FERROMAR | 0 | 1 | 51.07
2024-11-29 | PRAÇA DA 11-PRAÇA DA 11 HEMATITINHA COMUM | 0 | 6 | 223.52
2024-11-29 | ITM 02 NOVA[B]-USINA DE BLENDAGEM SINTER FEED ESPECIAL | 2 | 23 | 672.66 | [6 empty] | 56.85 | 15.37 | 0.74 | 0.043 | 0.12 | 2.19
2024-11-29 | ITM 04[SUBPRODUTO]-PDE SAMPAIO OVER | 0 | 2 | 102.08
2024-11-29 | CAVA CARRAPATO 5960 ALTO-ITM 04[ESTOQUE ROM] ROM FERROMAR | 0 | 18 | 894.75
2024-11-29 | ITM 02 PRINCIPAL-PATIO MANGABA[PILHA SILICOSO] SILICOSO | 0 | 73 | 2206.38 | [6 empty] | 48.03 | 24.63 | 1.31 | 0.081 | 0.14 | 5.1
2024-11-29 | PILHAO - PDE MANGABA-PDE SAMPAIO ESTERIL PILHAO | 9 | 23 | 1028.81
2024-11-29 | CAVA SAMAMBAIA BAIXO-ITM 04[ESTOQUE ROM] ROM FERROMAR | 0 | 24 | 1110.98
2024-11-29 | scalper 1 over |  |  | 1840.32 | [6 empty] | 29.53 | 53.9 | 0.22 | 0.02 | 0.11 | 3.48 | 0.91
2024-11-29 | ITM 09-ITM 08 SINTER CORRETIVO | 0 | 42 | 1604.32
2024-11-29 | ITM 04[SUBPRODUTO]-ITM 02 NOVA SINTER ITM04 BLEND | 0 | 45 | 5128.66
2024-11-29 | PILHAO - PDE MANGABA-ITM 04[ESTOQUE ROM] MATERIAL PILHAO | 10 | 19 | 904.05
2024-11-29 | ITM 02 NOVA[A]-PATIO MANGABA[PILHA SILICOSO] SILICOSO | 0 | 11 | 316.97 | [6 empty] | 49.61 | 22.46 | 1.42 | 0.061 | 0.25 | 4.84
2024-11-29 | DESAGUAMENTO DE PRODUTO ITM 8-PATIO DE PRODUTOS PELLET FEED | 39 | 130 | 4090.46 | [6 empty] | 63.19 | 6.54 | 0.76 | 0.05 | 0.13 | 1.89
2024-11-29 | VALE 4757-CAVA SAMPAIO ESTERIL FRANCO | 0 | 5 | 213.91
2024-11-29 | ITM 09-PATIO DE PRODUTOS PELLET FEED | 0 | 73 | 2181.34
2024-11-29 | ITM 04[SUBPRODUTO]-ITM 08 SINTER ITM04 BLEND | 0 | 8 | 3322.69
2024-11-29 | CAVA SAMAMBAIA BAIXO-ITM 09 ROM FERROMAR | 0 | 5 | 254.83
2024-11-29 | ITM 02 NOVA[A]-USINA DE BLENDAGEM SINTER FEED ESPECIAL | 2 | 10 | 298.96 | [6 empty] | 56.93 | 15.72 | 0.62 | 0.041 | 0.1 | 1.89
2024-11-29 | PFF Antenas
2024-11-29 | PFF Curva do Joelho
2024-11-29 | SCALPER 1-CAVA SAMPAIO OVER SCALPER | 0 | 6 | 255.97
2024-11-29 | Sinter Blendagem ITM 09 B |  |  | 3238
2024-11-29 | PFF Pilhão
2024-11-29 | Alimentação Gobal ITM 02 A |  |  | 1285 | [6 empty] | 44.65 | 30.2 | 1.5 | 0.04 | 0.18 | 4.09 | 0.73 | 9704.84
2024-11-29 | Over Reprocesso |  |  | 3245.29
2024-11-29 | Hematitinha Especial ITM 09 D
2024-11-29 | Rejeito Desaguado |  |  | 2381 | [6 empty] | 41.32 | 33.93 | 1.39 | 0.081 | 0.55 | 4.34
2024-11-29 | alimentacao_itm09_d |  |  | 1604 | [6 empty] | 52.96 | 13.73 | 2.69 | 0.119 | 0.15 | 7.17 | 0.46
2024-11-29 | scalper 1 fino |  |  | 1928.14 | [6 empty] | 38.39 | 39.82 | 1.56 | 0.048 | 0.25 | 3.08 | 0.46
2024-11-29 | Filtro 02 |  |  | 1417.23
2024-11-29 | alimentacao_itm09_c |  |  | 5382 | [6 empty] | 57.95 | 8.27 | 1.57 | 0.075 | 0.24 | 6.61
2024-11-29 | Feijãozinho ITM 02 Principal |  |  | 1946 | [6 empty] | 47.03 | 26.26 | 1.42 | 0.067 | 0.24 | 4.41
2024-11-29 | Alimentação Seca ITM 08 AB |  |  | 362 | [6 empty] | 47.2 | 26.72 | 1.21 | 0.065 | 0.21 | 4.17 | 0.55 | 11614.92
2024-11-29 | Hematitinha Especial ITM 09 C |  |  | 295
2024-11-29 | Sinter Terceiros Vargem Grande
2024-11-29 | SCALPER 1-ITM 08 FINOS SCALPER | 0 | 43 | 2061.66
2024-11-29 | Média Filtro |  |  | 5538.22
2024-11-29 | Hematitinha Especial ITM 09 A |  |  | 889.4 | [6 empty] | 57.58 | 7.49 | 3.64 | 0.076 | 0.09 | 6.05
2024-11-29 | Alimentação Gobal ITM 02 B |  |  | 3941 | [6 empty] | 44.65 | 30.2 | 1.5 | 0.04 | 0.18 | 4.09 | 0.73 | 9704.84
2024-11-29 | Hematitinha Especial ITM 09 B
2024-11-29 | alimentacao_itm09_a |  |  | 5478 | [6 empty] | 57.46 | 9.15 | 2.29 | 0.06 | 0.17 | 5.84
2024-11-29 | Sinter Blendagem ITM 09 A |  |  | 3873
2024-11-29 | Alimentação Seca ITM 08 C |  |  | 7749 | [6 empty] | 47.2 | 26.72 | 1.21 | 0.065 | 0.21 | 4.17 | 0.55 | 11614.92
2024-11-29 | Sinter Blendagem ITM 09 C |  |  | 2013
2024-11-29 | alimentacao_itm09_b |  |  | 4986 | [6 empty] | 57.46 | 9.15 | 2.29 | 0.06 | 0.17 | 5.84
2024-11-29 | Filtro 03 |  |  | 1710.45
2024-11-29 | Sinter Sarzedo |  |  | 2181.34
2024-11-29 | Sinter Blendagem ITM 09 D
2024-11-29 | SCALPER 2-CAVA SAMPAIO OVER SCALPER | 0 | 4 | 174.34
2024-11-29 | scalper 2 fino |  |  | 1128.25 | [6 empty] | 43.88 | 32.14 | 1.15 | 0.049 | 0.29 | 3.35 | 0.46
2024-11-29 | Sinter Terceiros TIG
2024-11-29 | Rejeito Filtrado |  |  | 4496 | [6 empty] | 30.79 | 44.64 | 4.34 | 0.09 | 0.31 | 6.17 | 0.46 |  | 260 | 18
2024-11-29 | Filtro 04 |  |  | 586.4
2024-11-29 | ITM 02 NOVA[B]-PATIO MANGABA[PILHA SILICOSO] SILICOSO | 0 | 15 | 433.26 | [6 empty] | 49.52 | 21.79 | 1.63 | 0.079 | 0.2 | 5.39
2024-11-29 | Hematitinha Complemento ITM 09 A
2024-11-29 | Filtro 01 |  |  | 781.92
2024-11-29 | PFF Abobora
2024-11-29 | Alimentação Gobal ITM 02 Principal |  |  | 2165 | [6 empty] | 47.2 | 26.72 | 1.21 | 0.065 | 0.21 | 4.17 | 0.55 | 11614.92
2024-11-29 | Sinter Aboboras
2024-11-29 | Over Descarte |  |  | 110.94
2024-11-30 | COMPLEXO DE FILTRAGEM-PILHA B02 REJEITO FILTRADO | 0 | 24 | 1056.2
2024-11-30 | CAVA SAMAMBAIA BAIXO-ITM 04[ESTOQUE ROM] ROM FERROMAR | 0 | 38 | 1862.08
2024-11-30 | ITM 02 PRINCIPAL-USINA DE BLENDAGEM SINTER FEED ESPECIAL | 3 | 21 | 633.07 | [6 empty] | 55.43 | 18.52 | 0.52 | 0.042 | 0.07 | 1.37
2024-11-30 | PILHAO - PDE MANGABA-ITM 09 MATERIAL PILHAO | 7 | 2 | 96.65
2024-11-30 | SCALPER 2-ITM 08 FINOS SCALPER | 0 | 21 | 1041.84
2024-11-30 | PILHAO - PDE MANGABA-ITM 04[ESTOQUE ROM] MATERIAL PILHAO | 10 | 24 | 1142.91
2024-11-30 | ITM 02 NOVA[A]-USINA DE BLENDAGEM SINTER FEED ESPECIAL | 2 | 21 | 626.88 | [6 empty] | 58.84 | 13.45 | 0.53 | 0.037 | 0.09 | 1.57
2024-11-30 | PDE SAMPAIO-ITM 09 FINOS | 0 | 2 | 109.46
2024-11-30 | DESAGUAMENTO DE PRODUTO ITM 8-PATIO DE PRODUTOS PELLET FEED | 39 | 159 | 5050.41 | [6 empty] | 62.89 | 7.24 | 0.58 | 0.04 | 0.1 | 1.88
2024-11-30 | SUMPAO-ITM 08 SINTER COMUM | 0 | 2 | 78.68
2024-11-30 | PILHA B02-PILHA B02 REJEITO TRATADO | 0 | 27 | 1151.66
2024-11-30 | PLATAFORMA TERMINAL-SARZEDO[VAGAO]-PATIO B1 FINO FXTS TAS | 0 | 108 | 2834.7
2024-11-30 | PDE SAMPAIO-ITM 04[ESTOQUE ROM] FINOS | 0 | 49 | 2601.92
2024-11-30 | PILHAO - PDE MANGABA-PDE SAMPAIO ESTERIL PILHAO | 9 | 13 | 607.23
2024-11-30 | ITM 02 PRINCIPAL-PDE SAMPAIO OVER | 0 | 11 | 342.86
2024-11-30 | SCALPER 2-CAVA SAMPAIO OVER SCALPER | 0 | 8 | 350.96
2024-11-30 | ITM 02 NOVA-PDE SAMPAIO OVER | 0 | 20 | 521
2024-11-30 | CAVA CARRAPATO 5960 ALTO-ITM 04[ESTOQUE ROM] ROM FERROMAR | 0 | 26 | 1215.92
2024-11-30 | ITM 09-ITM 09 HEMATITINHA ESPECIAL | 0 | 3 | 45.86
2024-11-30 | ITM 04[SUBPRODUTO]-ITM 02 NOVA SINTER ITM04 BLEND | 0 | 35 | 8679.9
2024-11-30 | ITM 04[SUBPRODUTO]-ITM 08 SINTER ITM04 BLEND | 0 | 14 | 2186.68
2024-11-30 | PATIO DE PRODUTOS-PLATAFORMA TERMINAL-SARZEDO[VAGAO] PELLET FEED | 31 | 41 | 1049.73
2024-11-30 | ITM 09-PATIO DE PRODUTOS PELLET FEED | 0 | 23 | 697.59
2024-11-30 | CAVA SAMAMBAIA BAIXO-ITM 09 ROM FERROMAR | 0 | 6 | 271.15
2024-11-30 | ITM 04[SUBPRODUTO]-ITM 02 PRINCIPAL SINTER ITM04 BLEND | 0 | 7 | 5983.21
2024-11-30 | ITM 02 PRINCIPAL-PATIO MANGABA[PILHA SILICOSO] SILICOSO | 0 | 42 | 1287.97 | [6 empty] | 49.42 | 23.35 | 0.89 | 0.061 | 0.1 | 4.89
2024-11-30 | ITM 09-ITM 08 SINTER CORRETIVO | 0 | 58 | 1780.28
2024-11-30 | ITM 02 NOVA[A]-PATIO MANGABA[PILHA SILICOSO] SILICOSO | 0 | 31 | 865.68 | [6 empty] | 52.54 | 18.99 | 0.77 | 0.056 | 0.12 | 5
2024-11-30 | PATIO DE PRODUTOS-PLATAFORMA TERMINAL-SARZEDO[PILHA 9] SINTER FEED ESPECIAL | 31 | 106 | 2697.27
2024-11-30 | PATIO B1-ITM 08 FINO FXTS TAS | 0 | 23 | 1035.8
2024-11-30 | scalper 1 over |  |  | 929.13
2024-11-30 | VALE 4757 ÍNDIA-ITM 09 ROM ATERRO | 0 | 15 | 596.06
2024-11-30 | ITM 08-PDE SAMPAIO OVER | 0 | 53 | 1800.99
2024-11-30 | ITM 02 NOVA[B]-PATIO MANGABA[PILHA SILICOSO] SILICOSO | 0 | 24 | 647.82 | [6 empty] | 52.38 | 18.49 | 1.2 | 0.084 | 0.1 | 4.97
2024-11-30 | VALE 4757-CAVA SAMPAIO ESTERIL FRANCO | 0 | 10 | 448.94
2024-11-30 | ITM 08-PILHA B02 REJEITO DESAGUADO | 0 | 12 | 516.31
2024-11-30 | PATIO DE PRODUTOS-PLATAFORMA TERMINAL-SARZEDO[PILHA 6] PELLET FEED | 31 | 196 | 4658.76
2024-11-30 | ITM 02 NOVA[B]-USINA DE BLENDAGEM SINTER FEED ESPECIAL | 2 | 18 | 532.8 | [6 empty] | 56.69 | 16.31 | 0.66 | 0.037 | 0.08 | 1.62
2024-11-30 | VALE 4757-ITM 09 ROM ATERRO | 0 | 7 | 286.6
2024-11-30 | scalper 2 over |  |  | 1348.08
2024-11-30 | PATIO DE PRODUTOS-PATIO MANGABA[PILHA 1] ESTERIL FRANCO | 0 | 1 | 55.72
2024-11-30 | Hematitinha Especial ITM 09 C
2024-11-30 | Rejeito Desaguado |  |  | 2807 | [6 empty] | 41.28 | 35.11 | 1.2 | 0.08 | 0.29 | 3.89
2024-11-30 | Filtro 01 |  |  | 750
2024-11-30 | Filtro 03 |  |  | 1660.05
2024-11-30 | PFF Curva do Joelho
2024-11-30 | Over Descarte
2024-11-30 | SUMPAO-ITM 02 NOVA[A] SINTER COMUM | 0 | 2 | 64.8
2024-11-30 | scalper 1 fino |  |  | 713.66
2024-11-30 | Alimentação Gobal ITM 02 B |  |  | 4143
2024-11-30 | alimentacao_itm09_b |  |  | 4755 | [6 empty] | 60.49 | 4.46 | 2.04 | 0.067 | 0.12 | 6.57
2024-11-30 | Média Filtro |  |  | 5521.42
2024-11-30 | Sinter Terceiros Vargem Grande
2024-11-30 | SCALPER 1-ITM 08 FINOS SCALPER | 0 | 15 | 745.14
2024-11-30 | Alimentação Seca ITM 08 AB
2024-11-30 | Sinter Sarzedo
2024-11-30 | Feijãozinho ITM 02 Principal |  |  | 748.44 | [6 empty] | 50.45 | 22.74 | 0.79 | 0.059 | 0.16 | 3.89
2024-11-30 | PFF Abobora
2024-11-30 | PFF Pilhão
2024-11-30 | Sinter Terceiros TIG
2024-11-30 | alimentacao_itm09_a |  |  | 5358 | [6 empty] | 61.89 | 3.02 | 1.08 | 0.049 | 0.25 | 6.82
2024-11-30 | Filtro 04 |  |  | 696.15
2024-11-30 | Alimentação Gobal ITM 02 Principal |  |  | 2492
2024-11-30 | Sinter Blendagem ITM 09 B |  |  | 3590
2024-11-30 | Hematitinha Complemento ITM 09 A
2024-11-30 | Sinter Blendagem ITM 09 A |  |  | 2609
2024-11-30 | Sinter Blendagem ITM 09 D
2024-11-30 | PFF Antenas
2024-11-30 | Hematitinha Especial ITM 09 D
2024-11-30 | Sinter Aboboras
2024-11-30 | Alimentação Gobal ITM 02 A |  |  | 4379
2024-11-30 | alimentacao_itm09_d |  |  | 1780 | [6 empty] | 48.71 | 23.35 | 1.17 | 0.054 | 0.13 | 5.62
2024-11-30 | Alimentação Seca ITM 08 C |  |  | 7894
2024-11-30 | SCALPER 1-CAVA SAMPAIO OVER SCALPER | 0 | 2 | 109.67
2024-11-30 | Filtro 02 |  |  | 1927.8
2024-11-30 | alimentacao_itm09_c |  |  | 5412 | [6 empty] | 60.49 | 4.46 | 2.04 | 0.067 | 0.12 | 6.57
2024-11-30 | Over Reprocesso |  |  | 2508.31
2024-11-30 | Hematitinha Especial ITM 09 B
2024-11-30 | Hematitinha Especial ITM 09 A |  |  | 1196.1 | [6 empty] | 59.37 | 4.73 | 3.41 | 0.061 | 0.18 | 6.52
2024-11-30 | Sinter Blendagem ITM 09 C |  |  | 4395
2024-11-30 | scalper 2 fino |  |  | 1335.99 | [6 empty] | 43.16 | 32.62 | 1.43 | 0.046 | 0.36 | 3.67
2024-11-30 | Rejeito Filtrado |  |  | 5034 | [6 empty] | 29.81 | 46.96 | 3.46 | 0.088 | 0.31 | 6.32 | 0.37 |  |  | 19
2024-12-01 | alimentacao_itm09_a |  |  | 4774 | [6 empty] | 61.89 | 3.02 | 1.08 | 0.049 | 0.25 | 6.82
2024-12-01 | alimentacao_itm09_c |  |  | 4938 | [6 empty] | 60.49 | 4.46 | 2.04 | 0.067 | 0.12 | 6.57
2024-12-01 | Hematitinha Complemento ITM 09 A
2024-12-01 | Rejeito Filtrado |  |  | 6034 | [6 empty] | 29.81 | 46.96 | 3.46 | 0.088 | 0.31 | 6.32 | 0.37 |  | 275 | 19
2024-12-01 | Sinter Blendagem ITM 09 D
2024-12-01 | Alimentação Gobal ITM 02 A |  |  | 4581 | [6 empty] | 45.73 | 29.1 | 1.53 | 0.056 | 0.16 | 3.63 | 0.73 | 4745.83
2024-12-01 | Over Descarte
2024-12-01 | scalper 2 fino |  |  | 793.73 | [6 empty] | 43.16 | 32.62 | 1.43 | 0.046 | 0.36 | 3.67
2024-12-01 | Sinter Terceiros TIG
2024-12-01 | Alimentação Seca ITM 08 AB
2024-12-01 | PFF Curva do Joelho
2024-12-01 | Sinter Premium |  |  | 3555.29
2024-12-01 | Sinter Especial |  |  | 4304.88
2024-12-01 | ITM 02 NOVA[A]-PATIO MANGABA[PILHA SILICOSO] SILICOSO | 0 | 27 | 765.71 | [6 empty] | 52.54 | 18.99 | 0.77 | 0.056 | 0.12 | 5
2024-12-01 | Filtro 04 |  |  | 580.2
2024-12-01 | Filtro 02 |  |  | 2262.7
2024-12-01 | Filtro 01 |  |  | 696.24
2024-12-01 | Over Reprocesso |  |  | 2752
2024-12-01 | PFF Abobora
2024-12-01 | PFF Antenas
2024-12-01 | Sinter Blendagem ITM 09 A |  |  | 1591
2024-12-01 | PFF Pilhão
2024-12-01 | Feijãozinho ITM 02 Principal | [9 empty] | 50.45 | 22.74 | 0.79 | 0.059 | 0.16 | 3.89
2024-12-01 | Alimentação Gobal ITM 02 Principal |  |  | 3650 | [6 empty] | 46.08737 | 28.21672 | 1.394339 | 0.05393063 | 0.177284 | 4.160458 | 0.7237565 | 5143.01
2024-12-01 | alimentacao_itm09_b |  |  | 3982 | [6 empty] | 60.49 | 4.46 | 2.04 | 0.067 | 0.12 | 6.57
2024-12-01 | Filtro 03 |  |  | 2494.86
2024-12-01 | Alimentação Gobal ITM 02 B |  |  | 4323 | [6 empty] | 45.73 | 29.1 | 1.53 | 0.056 | 0.16 | 3.63 | 0.73 | 4745.83
2024-12-01 | Hematitinha Especial ITM 09 B
2024-12-01 | Sinter Sarzedo |  |  | 1103.2
2024-12-01 | scalper 1 fino |  |  | 1513.74 | [6 empty] | 43.16 | 32.62 | 1.43 | 0.046 | 0.36 | 3.67
2024-12-01 | Alimentação Seca ITM 08 C |  |  | 7138 | [6 empty] | 46.08737 | 28.21672 | 1.394339 | 0.05393063 | 0.177284 | 4.160458 | 0.7237565 | 5143.01
2024-12-01 | alimentacao_itm09_d |  |  | 1503 | [6 empty] | 48.71 | 23.35 | 1.17 | 0.054 | 0.13 | 5.62
2024-12-01 | Hematitinha Especial ITM 09 A |  |  | 674 | [6 empty] | 59.37 | 4.73 | 3.41 | 0.061 | 0.18 | 6.52
2024-12-01 | Média Filtro |  |  | 6034
2024-12-01 | Sinter Blendagem ITM 09 C |  |  | 3922
2024-12-01 | Rejeito Desaguado |  |  | 2984.69 | [6 empty] | 41.28 | 35.11 | 1.2 | 0.08 | 0.29 | 3.89
2024-12-01 | Hematitinha Especial ITM 09 D
2024-12-01 | Sinter Blendagem ITM 09 B |  |  | 3652
2024-12-01 | Hematitinha Especial ITM 09 C
2024-12-01 | ITM 02 NOVA[A]-USINA DE BLENDAGEM SINTER FEED ESPECIAL | 2 | 20 | 633.31 | [6 empty] | 58.84 | 13.45 | 0.53 | 0.037 | 0.09 | 1.57
2024-12-01 | ITM 02 PRINCIPAL-PATIO MANGABA[PILHA SILICOSO] SILICOSO | 0 | 47 | 1466.67 | [6 empty] | 49.42 | 23.35 | 0.89 | 0.061 | 0.1 | 4.89
2024-12-01 | ITM 02 PRINCIPAL-USINA DE BLENDAGEM SINTER FEED ESPECIAL | 3 | 30 | 947.12 | [6 empty] | 55.43 | 18.52 | 0.52 | 0.042 | 0.07 | 1.37
2024-12-01 | SCALPER 2-CAVA SAMPAIO OVER SCALPER | 0 | 19 | 1011.7
2024-12-01 | ITM 09-PATIO B1 SINTER FEED ESPECIAL | 0 | 22 | 778.2
2024-12-01 | SCALPER 2-ITM 08 FINOS SCALPER | 0 | 18 | 931.33
2024-12-01 | PILHAO - PDE MANGABA-PDE SAMPAIO ESTERIL PILHAO | 9 | 25 | 1131.02
2024-12-01 | CAVA CARRAPATO 5960 ALTO-ITM 04[ESTOQUE ROM] ROM FERROMAR | 0 | 12 | 559.36
2024-12-01 | DESAGUAMENTO DE PRODUTO ITM 8-PATIO DE PRODUTOS PELLET FEED | 39 | 173 | 5397.3 | [6 empty] | 62.89 | 7.24 | 0.58 | 0.04 | 0.1 | 1.88
2024-12-01 | CAVA SAMAMBAIA BAIXO-ITM 09 ROM FERROMAR | 0 | 1 | 47.95
2024-12-01 | ITM 08-PDE SAMPAIO OVER | 0 | 35 | 1238.47
2024-12-01 | VALE 4757-ITM 09 ROM ATERRO | 0 | 34 | 1463.38
2024-12-01 | COMPLEXO DE FILTRAGEM-PILHA B02 REJEITO FILTRADO | 0 | 34 | 1576.02
2024-12-01 | PILHA B02-PILHA B02 REJEITO TRATADO | 0 | 15 | 629.02
2024-12-01 | PATIO B1-ITM 02 NOVA FINO FXTS TAS | 0 | 10 | 406.37
2024-12-01 | ITM 02 PRINCIPAL-PDE SAMPAIO OVER | 0 | 20 | 666.67
2024-12-01 | SUMPAO-ITM 02 NOVA[B] SINTER COMUM | 0 | 2 | 66.2
2024-12-01 | ITM 04[SUBPRODUTO]-ITM 08 SINTER ITM04 BLEND | 0 | 15 | 4304.86
2024-12-01 | PDE SAMPAIO-ITM 09 FINOS | 0 | 6 | 310.21
2024-12-01 | ITM 02 NOVA-PDE SAMPAIO OVER | 0 | 20 | 574.08
2024-12-01 | scalper 2 over |  |  | 1587.12
2024-12-01 | SUMPAO-ITM 02 NOVA[A] SINTER COMUM | 0 | 2 | 65.68
2024-12-01 | CAVA CARRAPATO 5960 ALTO-CAVA SAMPAIO ESTERIL COMPACTO | 0 | 1 | 53.01
2024-12-01 | SCALPER 1-ITM 08 FINOS SCALPER | 0 | 23 | 1240.33
2024-12-01 | ITM 09-ITM 08 SINTER CORRETIVO | 0 | 52 | 1502.93
2024-12-01 | ITM 08-PILHA B02 REJEITO DESAGUADO | 0 | 13 | 533.95
2024-12-01 | SCALPER 1-CAVA SAMPAIO OVER SCALPER | 0 | 12 | 554.26
2024-12-01 | SUMPAO-ITM 08 SINTER COMUM | 0 | 2 | 60.64
2024-12-01 | PILHAO - PDE MANGABA-ITM 04[ESTOQUE ROM] MATERIAL PILHAO | 10 | 23 | 1067.62
2024-12-01 | ITM 02 NOVA[B]-USINA DE BLENDAGEM SINTER FEED ESPECIAL | 2 | 17 | 513.3 | [6 empty] | 56.69 | 16.31 | 0.66 | 0.037 | 0.08 | 1.62
2024-12-01 | PDE SAMPAIO-ITM 04[ESTOQUE ROM] FINOS | 0 | 46 | 2408.88
2024-12-01 | ITM 02 NOVA[B]-PATIO MANGABA[PILHA SILICOSO] SILICOSO | 0 | 24 | 640.93 | [6 empty] | 52.38 | 18.49 | 1.2 | 0.084 | 0.1 | 4.97
2024-12-01 | ITM 04[SUBPRODUTO]-ITM 02 PRINCIPAL SINTER ITM04 BLEND | 0 | 10 | 2930.12
2024-12-01 | VALE 4757 ÍNDIA-ITM 09 ROM ATERRO | 0 | 21 | 834.18
2024-12-01 | ITM 04[SUBPRODUTO]-ITM 02 NOVA SINTER ITM04 BLEND | 0 | 21 | 5363.82
2024-12-01 | scalper 1 over |  |  | 1676.61
2024-12-01 | PATIO B1-ITM 08 FINO FXTS TAS | 0 | 14 | 607.57
2024-12-01 | CAVA SAMAMBAIA BAIXO-ITM 04[ESTOQUE ROM] ROM FERROMAR | 0 | 34 | 1715.92
2024-12-01 | PILHAO - PDE MANGABA-ITM 09 MATERIAL PILHAO | 7 | 3 | 168.35
2024-12-02 | ITM 02 PRINCIPAL-USINA DE BLENDAGEM SINTER FEED ESPECIAL | 3 | 12 | 387.58 | [6 empty] | 57.38 | 15.48 | 0.43 | 0.036 | 0.07 | 1.67
2024-12-02 | PATIO DE PRODUTOS-PLATAFORMA TERMINAL-SARZEDO[VAGAO] SINTER FEED ESPECIAL | 31 | 10 | 253.71
2024-12-02 | Alimentação Seca ITM 08 C |  |  | 6740 | [6 empty] | 46.09464 | 29.2473 | 0.9982322 | 0.04839529 | 0.2267997 | 3.501577 | 0.4688939 | 13775.65
2024-12-02 | Hematitinha Complemento ITM 09 A
2024-12-02 | ITM 04[SUBPRODUTO]-ITM 08 SINTER ITM04 BLEND | 0 | 21 | 4938.92
2024-12-02 | SUMPAO-ITM 02 PRINCIPAL SINTER COMUM | 0 | 1 | 32.36
2024-12-02 | Sinter Sarzedo |  |  | 2153.84
2024-12-02 | Hematitinha Especial ITM 09 D
2024-12-02 | Alimentação Seca ITM 08 AB
2024-12-02 | Rejeito Filtrado |  |  | 6217 | [6 empty] | 28.98 | 48.11 | 3.58 | 0.096 | 0.3 | 6.14 | 0.37 |  | 200 | 18
2024-12-02 | PILHA B02-PILHA B02 REJEITO TRATADO | 0 | 6 | 260.26
2024-12-02 | PATIO B1-ITM 02 NOVA FINO FXTS TAS | 0 | 14 | 667.83
2024-12-02 | VALE 4757-ITM 09 ROM ATERRO | 0 | 31 | 1339.2
2024-12-02 | CAVA CARRAPATO 5960 ALTO-ITM 04[ESTOQUE ROM] ROM FERROMAR | 0 | 15 | 718.59
2024-12-02 | scalper 2 over |  |  | 2349.91
2024-12-02 | CAVA CARRAPATO 5960 ALTO-ITM 09 ROM FERROMAR | 0 | 14 | 726.27
2024-12-02 | Over Reprocesso |  |  | 2240
2024-12-02 | ITM 08-PDE SAMPAIO OVER | 0 | 61 | 1939.95
2024-12-02 | alimentacao_itm09_d |  |  | 1887 | [6 empty] | 47.06 | 26.21 | 1.34 | 0.064 | 0.17 | 4.82
2024-12-02 | PFF Abobora
2024-12-02 | ITM 02 NOVA[B]-USINA DE BLENDAGEM SINTER FEED ESPECIAL | 2 | 22 | 694.33 | [6 empty] | 60.41 | 11.36 | 0.51 | 0.036 | 0.07 | 1.42
2024-12-02 | PILHAO - PDE MANGABA-PDE SAMPAIO ESTERIL PILHAO | 9 | 14 | 617.15
2024-12-02 | PRAÇA DA 11-PILHA B02 FORRO OVER | 0 | 12 | 543.78
2024-12-02 | PATIO DE PRODUTOS-PATIO B1 SINTER FEED ESPECIAL | 0 | 71 | 2267.55
2024-12-02 | alimentacao_itm09_b |  |  | 2331 | [6 empty] | 60.14 | 5.06 | 1.53 | 0.066 | 0.13 | 6.84
2024-12-02 | ITM 04[SUBPRODUTO]-CAVA PAIOL SINTER ITM04 BLEND | 0 | 7 | 1381.54
2024-12-02 | PATIO B1-ITM 08 FINO FXTS TAS | 0 | 17 | 811.86
2024-12-02 | Sinter Blendagem ITM 09 A |  |  | 1297
2024-12-02 | PATIO DE PRODUTOS-PATIO MANGABA[PILHA 1] SINTER FEED ESPECIAL | 0 | 2 | 78.91
2024-12-02 | Sinter Blendagem ITM 09 B |  |  | 1977
2024-12-02 | ITM 02 NOVA-PDE SAMPAIO OVER | 0 | 8 | 221.47
2024-12-02 | PFF Curva do Joelho
2024-12-02 | PATIO DE PRODUTOS-PLATAFORMA TERMINAL-SARZEDO[PILHA 7] PELLET FEED | 31 | 480 | 11731.72
2024-12-02 | VALE 4757 ÍNDIA-PATIO MANGABA[PILHA 1] ROM ATERRO | 0 | 1 | 35.18
2024-12-02 | ITM 09-PATIO B1 SINTER FEED ESPECIAL | 0 | 60 | 1861.84
2024-12-02 | ITM 02 NOVA[B]-PATIO MANGABA[PILHA SILICOSO] SILICOSO | 0 | 16 | 444.5 | [6 empty] | 48.7 |  | 24.18 | 0.91 | 0.067 | 0.17
2024-12-02 | Sinter Blendagem ITM 09 D
2024-12-02 | alimentacao_itm09_c |  |  | 3050 | [6 empty] | 61.16 | 2.89 | 2.2 | 0.085 | 0.12 | 6.34
2024-12-02 | PRAÇA DA 11-ITM 09 HEMATITINHA COMUM | 0 | 5 | 212.06
2024-12-02 | Sinter Terceiros TIG
2024-12-02 | Média Filtro |  |  | 6125.93
2024-12-02 | Hematitinha Especial ITM 09 B
2024-12-02 | ITM 02 NOVA[A]-PATIO MANGABA[PILHA SILICOSO] SILICOSO | 0 | 15 | 426.6 | [6 empty] | 48.71 | 24.27 | 0.082 | 0.062 | 0.17 | 4.92
2024-12-02 | Alimentação Gobal ITM 02 Principal |  |  | 2365 | [6 empty] | 46.09464 | 29.2473 | 0.9982322 | 0.04839529 | 0.2267997 | 3.501577 | 0.4688939 | 13775.65
2024-12-02 | SCALPER 2-ITM 08 FINOS SCALPER | 0 | 21 | 1087.48
2024-12-02 | ITM 08-PILHA B02 REJEITO DESAGUADO | 0 | 31 | 1250.04
2024-12-02 | scalper 1 fino |  |  | 1235.94 | [6 empty] | 42.81 | 34.29 | 0.82 | 0.037 | 0.33 | 3.21 | 0.46
2024-12-02 | VALE 4757-CAVA SAMPAIO ESTERIL FRANCO | 0 | 6 | 243.88
2024-12-02 | VALE 4757-PATIO MANGABA[PILHA 1] ROM ATERRO | 0 | 1 | 39.99
2024-12-02 | ITM 04[SUBPRODUTO]-ITM 02 NOVA SINTER ITM04 BLEND | 0 | 11 | 2786.84
2024-12-02 | Feijãozinho ITM 02 Principal | [9 empty] | 48.21 | 25.96 | 0.8 | 0.063 | 0.13 | 3.89
2024-12-02 | PILHAO - PDE MANGABA-ITM 09 MATERIAL PILHAO | 7 | 6 | 323.87
2024-12-02 | PATIO DE PRODUTOS-PLATAFORMA TERMINAL-SARZEDO[PILHA 9] SINTER FEED ESPECIAL | 31 | 316 | 7852.788
2024-12-02 | Hematitinha Especial ITM 09 A |  |  | 540 | [6 empty] | 59.72 | 4.72 | 3.2 | 0.065 | 0.08 | 6.24
2024-12-02 | SCALPER 1-CAVA SAMPAIO OVER SCALPER | 0 | 14 | 780.81
2024-12-02 | Filtro 03 |  |  | 2417.8
2024-12-02 | Over Descarte
2024-12-02 | PFF Antenas
2024-12-02 | DESAGUAMENTO DE PRODUTO ITM 8-PATIO DE PRODUTOS PELLET FEED | 39 | 165 | 5100.01 | [6 empty] | 63.52 | 6.36 | 0.55 | 0.04 | 0.12 | 1.85
2024-12-02 | alimentacao_itm09_a |  |  | 3500 | [6 empty] | 60.14 | 5.06 | 1.53 | 0.066 | 0.13 | 6.84
2024-12-02 | Sinter Especial |  |  | 4304.88
2024-12-02 | Hematitinha Especial ITM 09 C
2024-12-02 | PLATAFORMA TERMINAL-SARZEDO[VAGAO]-PATIO B1 SINTER TIG | 0 | 200 | 5375.79
2024-12-02 | ITM 02 NOVA-PATIO MANGABA[PILHA OVER] OVER | 0 | 12 | 354.88
2024-12-02 | SCALPER 1-ITM 08 FINOS SCALPER | 0 | 20 | 1124.66
2024-12-02 | ITM 02 NOVA[A]-USINA DE BLENDAGEM SINTER FEED ESPECIAL | 2 | 15 | 455.2 | [6 empty] | 60.61 | 11.41 | 0.41 | 0.032 | 0.06 | 1.22
2024-12-02 | Filtro 01 |  |  | 1243.44
2024-12-02 | Filtro 02 |  |  | 2072.2
2024-12-02 | scalper 2 fino |  |  | 1072.11 | [6 empty] | 42.81 | 34.29 | 0.82 | 0.037 | 0.33 | 3.21 | 0.46
2024-12-02 | PDE SAMPAIO-ITM 04[ESTOQUE ROM] FINOS | 0 | 30 | 1526.78
2024-12-02 | ITM 09-ITM 08 SINTER CORRETIVO | 0 | 62 | 1887.9
2024-12-02 | ITM 02 PRINCIPAL-PDE SAMPAIO OVER | 0 | 21 | 699.39
2024-12-02 | PFF Pilhão
2024-12-02 | Sinter Blendagem ITM 09 C |  |  | 673
2024-12-02 | CAVA SAMAMBAIA BAIXO-ITM 04[ESTOQUE ROM] ROM FERROMAR | 0 | 20 | 942.92
2024-12-02 | SUMPAO-ITM 08 SINTER COMUM | 0 | 2 | 84.36
2024-12-02 | CAVA CARRAPATO 5960 ALTO-CAVA SAMPAIO ESTERIL COMPACTO | 0 | 2 | 90.3
2024-12-02 | Filtro 04 |  |  | 483.56
2024-12-02 | VALE 4757 ÍNDIA-ITM 09 ROM ATERRO | 0 | 32 | 1316.24
2024-12-02 | SCALPER 2-CAVA SAMPAIO OVER SCALPER | 0 | 18 | 944.56
2024-12-02 | COMPLEXO DE FILTRAGEM-PILHA B02 REJEITO FILTRADO | 0 | 33 | 1567.1
2024-12-02 | Alimentação Gobal ITM 02 B |  |  | 5084 | [6 empty] | 48.69734 | 25.0468 | 1.201065 | 0.05128192 | 0.1789363 | 3.620106 | 0.7438828 | 4828.86
2024-12-02 | SCALPER 2-ESTACIONAMENTO BALANÇA ITM 2 OVER SCALPER | 0 | 1 | 53.92
2024-12-02 | PILHAO - PDE MANGABA-ITM 04[ESTOQUE ROM] MATERIAL PILHAO | 10 | 19 | 850.78
2024-12-02 | Alimentação Gobal ITM 02 A |  |  | 3645 | [6 empty] | 48.69734 | 25.0468 | 1.201065 | 0.05128192 | 0.1789363 | 3.620106 | 0.7438828 | 4828.86
2024-12-02 | PDE SAMPAIO-ITM 09 FINOS | 0 | 9 | 469.59
2024-12-02 | ITM 02 PRINCIPAL-PATIO MANGABA[PILHA SILICOSO] SILICOSO | 0 | 21 | 673.73 | [6 empty] | 49.52 | 22.85 | 0.97 | 0.06 | 0.14 | 5.1
2024-12-02 | ITM 04[SUBPRODUTO]-ITM 02 PRINCIPAL SINTER ITM04 BLEND | 0 | 6 | 3053.85
2024-12-02 | Rejeito Desaguado |  |  | 3335.02 | [6 empty] | 40.83 | 36.02 | 1.18 | 0.078 | 0.33 | 3.62 | 0.37
2024-12-02 | Sinter Premium |  |  | 3555.29
2024-12-02 | scalper 1 over |  |  | 1000.06
2024-12-03 | alimentacao_itm09_d |  |  | 1327 | [6 empty] | 46.8 | 26.51 | 1.26 | 0.062 | 0.19 | 4.96
2024-12-03 | ITM 02 NOVA[B]-USINA DE BLENDAGEM SINTER FEED ESPECIAL | 2 | 19 | 586.55 | [6 empty] | 60.39 | 11.49 | 0.47 | 0.36 | 0.08 | 1.37
2024-12-03 | ITM 09-PLATAFORMA TERMINAL-SARZEDO[PILHA 9] SINTER FEED ESPECIAL | 31 | 58 | 1569.114
2024-12-03 | Hematitinha Especial ITM 09 A |  |  | 693 | [6 empty] | 59.04 | 6.12 | 2.27 | 0.044 | 0.13 | 6.76
2024-12-03 | PRAÇA DA 11-ITM 09 HEMATITINHA COMUM | 0 | 13 | 575.95
2024-12-03 | ITM 09D-ITM 02 NOVA SINTER CORRETIVO | 0 | 17 | 510.54
2024-12-03 | SCALPER PILHAO-CAVA SAMPAIO OVER SCALPER | 0 | 1 | 50.07
2024-12-03 | CAVA CARRAPATO 5960 ALTO-ITM 04[ESTOQUE ROM] ROM FERROMAR | 0 | 12 | 552.63
2024-12-03 | VALE 4757-ITM 09 ROM ATERRO | 0 | 14 | 600.75
2024-12-03 | ITM 04[SUBPRODUTO]-CAVA SAMPAIO FORRO OVER | 6 | 5 | 161.28
2024-12-03 | ITM 02 NOVA-PDE SAMPAIO OVER | 0 | 28 | 820.56
2024-12-03 | SCALPER 2-CAVA SAMPAIO OVER SCALPER | 0 | 14 | 693.53
2024-12-03 | VALE 4757 ÍNDIA-ITM 09 ROM ATERRO | 0 | 10 | 414.18
2024-12-03 | PATIO MANGABA[SILICOSO]-PARQUE CACHOEIRA SILICOSO | 0 | 1 | 40.61
2024-12-03 | ITM 02 NOVA[B]-PATIO MANGABA[PILHA SILICOSO] SILICOSO | 0 | 29 | 868.81 | [6 empty] | 50.94 | 21.2 | 0.75 | 0.056 | 0.18 | 4.92
2024-12-03 | ITM 04[SUBPRODUTO]-PATIO DE PRODUTOS SINTER FEED ESPECIAL | 0 | 33 | 998.48
2024-12-03 | PATIO DE PRODUTOS-PLATAFORMA TERMINAL-SARZEDO[PILHA 7] PELLET FEED | 31 | 88 | 2223.52
2024-12-03 | ITM 02 NOVA[A]-PATIO MANGABA[PILHA SILICOSO] SILICOSO | 0 | 27 | 810.43 | [6 empty] | 50.03 | 22.22 | 0.85 | 0.052 | 0.19 | 5
2024-12-03 | PATIO DE PRODUTOS-PLATAFORMA TERMINAL-SARZEDO[PILHA 9] SINTER FEED ESPECIAL | 31 | 142 | 3504.23
2024-12-03 | Hematitinha Especial ITM 09 D
2024-12-03 | Hematitinha Especial ITM 09 C
2024-12-03 | scalper 2 over |  |  | 2477.39
2024-12-03 | PILHAO - PDE MANGABA-ITM 04[ESTOQUE ROM] MATERIAL PILHAO | 10 | 11 | 501.22
2024-12-03 | SCALPER 2-ITM 08 FINOS SCALPER | 0 | 27 | 1416.71
2024-12-03 | ITM 02 PRINCIPAL-PATIO MANGABA[PILHA SILICOSO] SILICOSO | 0 | 28 | 793.06 | [6 empty] | 48.63 | 24.63 | 0.6 | 0.062 | 0.16 | 5.14
2024-12-03 | VALE 4757-CAVA SAMPAIO ESTERIL FRANCO | 0 | 6 | 252.62
2024-12-03 | PILHA B02-PILHA B02 ESTERIL FRANCO | 0 | 1 | 44.2
2024-12-03 | COMPLEXO DE FILTRAGEM-PILHA B02 REJEITO FILTRADO | 0 | 26 | 1207.12
2024-12-03 | ITM 04[SUBPRODUTO]-ITM 02 NOVA SINTER ITM04 BLEND | 0 | 12 | 4304.21
2024-12-03 | PILHAO - PDE MANGABA-ITM 09 MATERIAL PILHAO | 7 | 1 | 41.97
2024-12-03 | PATIO MANGABA[SILICOSO]-ACESSO PORTARIA ITAMINAS SILICOSO | 39 | 2 | 62.42
2024-12-03 | scalper 2 fino |  |  | 1509.39 | [6 empty] | 43.49 | 33.86 | 0.72 | 0.03 | 0.32 | 2.72
2024-12-03 | ITM 02 NOVA[A]-USINA DE BLENDAGEM SINTER FEED ESPECIAL | 2 | 24 | 737.39 | [6 empty] | 58.55 | 14.25 | 0.46 | 0.035 | 0.1 | 1.22
2024-12-03 | SCALPER PILHAO-COMPLEXO DE FILTRAGEM OVER SCALPER | 0 | 1 | 38.52
2024-12-03 | scalper 1 over |  |  | 1707.93
2024-12-03 | ITM 09-ITM 08 SINTER CORRETIVO | 0 | 27 | 1327
2024-12-03 | PILHA B02-PILHA B02 REJEITO TRATADO | 0 | 4 | 196.01
2024-12-03 | Over Descarte
2024-12-03 | CAVA CARRAPATO 5960 ALTO-CAVA SAMPAIO ESTERIL COMPACTO | 0 | 6 | 272.5
2024-12-03 | ITM 04[SUBPRODUTO]-CAVA PAIOL SINTER ITM04 BLEND | 0 | 3 | 3426.87
2024-12-03 | PATIO B1-ITM 08 FINO FXTS TAS | 0 | 31 | 1422.23
2024-12-03 | DESAGUAMENTO DE PRODUTO ITM 8-PATIO DE PRODUTOS PELLET FEED | 39 | 156 | 4774.01 | [6 empty] | 63.42 | 6.46 | 0.58 | 0.04 | 0.12 | 1.85
2024-12-03 | Sinter Premium |  |  | 3555.29
2024-12-03 | ITM 02 PRINCIPAL-USINA DE BLENDAGEM SINTER FEED ESPECIAL | 3 | 27 | 852.05 | [6 empty] | 58.14 | 14.64 | 0.41 | 0.035 | 0.1 | 1.48
2024-12-03 | PDE SAMPAIO-ITM 04[ESTOQUE ROM] FINOS | 0 | 56 | 2768.23
2024-12-03 | VALE 4757 ÍNDIA-ITM 04[ESTOQUE ROM] ROM ATERRO | 0 | 1 | 45.22
2024-12-03 | ITM 08-PILHA B02 REJEITO DESAGUADO | 0 | 23 | 974.97
2024-12-03 | PILHAO - PDE MANGABA-BARRAGEM B1[PONTO ABASTECIMENTO AGUA 2] ESTERIL PILHAO | 10 | 4 | 174.89
2024-12-03 | PATIO DE PRODUTOS-PLATAFORMA TERMINAL-SARZEDO[PILHA 4] SINTER FEED ESPECIAL | 31 | 145 | 3492.75
2024-12-03 | scalper 1 fino |  |  | 1033.31 | [6 empty] | 43.49 | 33.86 | 0.72 | 0.03 | 0.32 | 2.72
2024-12-03 | Over Reprocesso |  |  | 2592
2024-12-03 | Sinter Blendagem ITM 09 C
2024-12-03 | Sinter Sarzedo |  |  | 1305.37
2024-12-03 | ITM 04[SUBPRODUTO]-ITM 08 SINTER ITM04 BLEND | 0 | 12 | 5665.6
2024-12-03 | PFF Abobora
2024-12-03 | ITM 09-PATIO B1 SINTER FEED ESPECIAL | 0 | 82 | 2520.98
2024-12-03 | alimentacao_itm09_c |  |  | 4400 | [6 empty] | 60.91 | 3.87 | 2.11 | 0.055 | 0.18 | 6.47
2024-12-03 | Rejeito Desaguado |  |  | 3123.09 | [6 empty] | 37.69 | 40.8 | 0.86 | 0.055 | 0.28 | 3.77 | 0.46
2024-12-03 | Filtro 04 |  |  | 791.96
2024-12-03 | PILHAO - PDE MANGABA-PDE SAMPAIO ESTERIL PILHAO | 9 | 19 | 863.54
2024-12-03 | Filtro 02 |  |  | 2497.72
2024-12-03 | Alimentação Gobal ITM 02 A |  |  | 5375 | [6 empty] | 48.02043 | 26.2699 | 1.232579 | 0.05275687 | 0.2002704 | 3.468676 | 0.4824993 | 5698.5
2024-12-03 | Alimentação Seca ITM 08 AB
2024-12-03 | SCALPER 1-CAVA SAMPAIO OVER SCALPER | 0 | 10 | 498.95
2024-12-03 | PFF Antenas
2024-12-03 | PFF Curva do Joelho
2024-12-03 | ITM 08-PDE SAMPAIO OVER | 0 | 42 | 1272.28
2024-12-03 | PFF Pilhão
2024-12-03 | Filtro 03 |  |  | 2071.28
2024-12-03 | Sinter Blendagem ITM 09 B |  |  | 1877
2024-12-03 | Hematitinha Complemento ITM 09 A
2024-12-03 | SCALPER 1-ITM 08 FINOS SCALPER | 0 | 27 | 1386.19
2024-12-03 | PATIO B1-PLATAFORMA TERMINAL-SARZEDO[PILHA 9] SINTER FEED ESPECIAL | 31 | 437 | 10573.06
2024-12-03 | ITM 02 PRINCIPAL-PDE SAMPAIO OVER | 0 | 12 | 374.43
2024-12-03 | Média Filtro |  |  | 5952.14
2024-12-03 | alimentacao_itm09_b |  |  | 3100 | [6 empty] | 58.2 | 7.67 | 2.17 | 0.06 | 0.14 | 6.48
2024-12-03 | SCALPER 2-ITM 02 NOVA FINOS SCALPER | 0 | 1 | 48.82
2024-12-03 | ITM 04[SUBPRODUTO]-ITM 02 PRINCIPAL SINTER ITM04 BLEND |  |  | 530.13
2024-12-03 | Rejeito Filtrado |  |  | 5604 | [6 empty] | 27.52 | 51 | 2.85 | 0.078 | 0.3 | 6.2 | 0.46 |  | 125 | 20
2024-12-03 | SCALPER 1-ITM 02 NOVA FINOS SCALPER | 0 | 1 | 51.3
2024-12-03 | Sinter Terceiros TIG
2024-12-03 | Alimentação Gobal ITM 02 Principal |  |  | 5221 | [6 empty] | 45.8701 | 29.78961 | 0.9900438 | 0.04629389 | 0.2183269 | 3.383346 | 0.4644084 | 7405.83
2024-12-03 | PATIO B1-ITM 02 NOVA FINO FXTS TAS | 0 | 10 | 505.48
2024-12-03 | CAVA SAMAMBAIA BAIXO-ITM 04[ESTOQUE ROM] ROM FERROMAR | 0 | 7 | 324.1
2024-12-03 | Sinter Blendagem ITM 09 D
2024-12-03 | PATIO DE PRODUTOS-PATIO MANGABA[PILHA 1] SINTER FEED ESPECIAL | 0 | 3 | 119.32
2024-12-03 | alimentacao_itm09_a |  |  | 4009 | [6 empty] | 58.7 | 5.37 | 4.11 | 0.058 | 0.19 | 6
2024-12-03 | Alimentação Gobal ITM 02 B |  |  | 4732 | [6 empty] | 48.02043 | 26.2699 | 1.232579 | 0.05275687 | 0.2002704 | 3.468676 | 0.4824993 | 5698.5
2024-12-03 | Filtro 01 |  |  | 243.04
2024-12-03 | Sinter Especial |  |  | 4304.88
2024-12-03 | CAVA CARRAPATO 3035 ALTO-CAVA SAMPAIO ESTERIL FRANCO | 0 | 6 | 268.68
2024-12-03 | PATIO DE PRODUTOS-PATIO B1 SINTER FEED ESPECIAL | 0 | 130 | 4227.83
2024-12-03 | Hematitinha Especial ITM 09 B
2024-12-03 | Feijãozinho ITM 02 Principal |  |  | 760.08 | [6 empty] | 47.78 | 26.3 | 0.89 | 0.05 | 0.18 | 4
2024-12-03 | ITM 04[SUBPRODUTO]-USINA DE BLENDAGEM SINTER FEED ESPECIAL | 0 | 3 | 683.95
2024-12-03 | Sinter Blendagem ITM 09 A |  |  | 2257
2024-12-03 | Alimentação Seca ITM 08 C |  |  | 3265 | [6 empty] | 45.8701 | 29.78961 | 0.9900438 | 0.04629389 | 0.2183269 | 3.383346 | 0.4644084 | 7405.83
2024-12-03 | PRAÇA DA 11-BARRAGEM B1[PONTO ABASTECIMENTO AGUA 2] FORRO OVER | 0 | 15 | 562.49
2024-12-04 | Hematitinha Complemento ITM 09 A
2024-12-04 | Média Filtro |  |  | 5478.38
2024-12-04 | Sinter Blendagem ITM 09 D
2024-12-04 | DESAGUAMENTO DE PRODUTO ITM 8-PATIO DE PRODUTOS PELLET FEED | 39 | 141 | 4341.17 | [6 empty] | 64.04 | 5.52 | 0.59 | 0.05 | 0.11 | 1.86
2024-12-04 | ITM 02 PRINCIPAL-USINA DE BLENDAGEM SINTER FEED ESPECIAL | 3 | 17 | 524.41 | [6 empty] | 55.32 | 18.25 | 0.53 | 0.041 | 0.09 | 1.83
2024-12-04 | Sinter Sarzedo |  |  | 5977.72
2024-12-04 | Sinter Blendagem ITM 09 A |  |  | 1472
2024-12-04 | VALE 4757 ÍNDIA-ITM 09 ROM ATERRO | 0 | 19 | 775.59
2024-12-04 | Rejeito Desaguado |  |  | 2675.12 | [6 empty] | 34.62 | 41.16 | 0.51 | 0.059 | 0.24 | 7.9
2024-12-04 | Sinter Premium |  |  | 3555.29
2024-12-04 | Alimentação Gobal ITM 02 B |  |  | 3832 | [6 empty] | 46.28 | 28.35 | 1.3 | 0.053 | 0.17 | 3.8 | 0.82 | 5825.37
2024-12-04 | Sinter Blendagem ITM 09 C
2024-12-04 | PILHA B02-PILHA B02 REJEITO TRATADO | 0 | 4 | 179.4
2024-12-04 | Alimentação Gobal ITM 02 Principal |  |  | 2123 | [6 empty] | 48.78056 | 24.96259 | 1.526379 | 0.04854425 | 0.2820871 | 3.255826 | 0.4981637 | 5520.45
2024-12-04 | ITM 09-ITM 09 HEMATITINHA ESPECIAL | 0 | 1 | 23.7
2024-12-04 | ITM 02 PRINCIPAL-PDE SAMPAIO OVER | 0 | 8 | 263.8
2024-12-04 | Over Descarte |  |  | 205.03
2024-12-04 | CAVA CARRAPATO 3035 ALTO-CAVA SAMPAIO ESTERIL FRANCO | 0 | 3 | 132.2
2024-12-04 | ITM 02 NOVA-PDE SAMPAIO OVER | 0 | 16 | 484.63
2024-12-04 | PILHAO - PDE MANGABA-ITM 04[ESTOQUE ROM] MATERIAL PILHAO | 10 | 2 | 97.29
2024-12-04 | ITM 09-ITM 08 SINTER CORRETIVO | 0 | 29 | 1342
2024-12-04 | SUMPAO-ITM 02 NOVA[A] SINTER COMUM | 0 | 11 | 321.21
2024-12-04 | ITM 04[SUBPRODUTO]-ITM 04[ESTOQUE ROM] HEMATITINHA ESPECIAL | 0 | 4 | 490.09
2024-12-04 | Hematitinha Especial ITM 09 A |  |  | 402 | [6 empty] | 59.6 | 8.03 | 0.95 | 0.044 | 0.21 | 5.35
2024-12-04 | PLATAFORMA TERMINAL-SARZEDO[PILHA 5]-PATIO DE PRODUTOS SINTER FEED ESPECIAL | 31 | 2 | 90.85
2024-12-04 | ITM 08-PILHA B02 REJEITO DESAGUADO | 0 | 26 | 1057.09
2024-12-04 | ITM 04[SUBPRODUTO]-USINA DE BLENDAGEM SINTER FEED ESPECIAL | 0 | 14
2024-12-04 | PFF Antenas
2024-12-04 | scalper 1 fino |  |  | 1087.12 | [6 empty] | 41.58 | 34.54 | 1.78 | 0.045 | 0.29 | 3.64 | 0.55
2024-12-04 | PRAÇA DA 11-BARRAGEM B1[PONTO ABASTECIMENTO AGUA 2] FORRO OVER | 0 | 15 | 652.34
2024-12-04 | Hematitinha Especial ITM 09 C
2024-12-04 | ITM 04[SUBPRODUTO]-CAVA SAMPAIO FORRO OVER | 6 | 6 | 194.76
2024-12-04 | scalper 2 fino |  |  | 499.09 | [6 empty] | 44.29 | 32.65 | 0.7 | 0.086 | 0.29 | 2.9 | 0.91
2024-12-04 | alimentacao_itm09_d |  |  | 1342 | [6 empty] | 49.93 | 22.81 | 1.27 | 0.064 | 0.13 | 4.96 | 0.55
2024-12-04 | PATIO B1-ITM 02 NOVA FINO FXTS TAS | 0 | 35 | 1938.01
2024-12-04 | PFF Curva do Joelho
2024-12-04 | PATIO B1-ITM 08 FINO FXTS TAS | 0 | 10 | 567.71
2024-12-04 | ITM 09-PATIO PE DE MANGA OVER | 39 | 5 | 205.03
2024-12-04 | ITM 04[SUBPRODUTO]-PATIO DE PRODUTOS SINTER FEED ESPECIAL | 0 | 82 | 3169.76
2024-12-04 | CAVA CARRAPATO 5960 ALTO-ITM 04[ESTOQUE ROM] ROM FERROMAR | 0 | 5 | 228
2024-12-04 | ITM 09-PATIO B1 SINTER FEED ESPECIAL | 0 | 95 | 2784.36
2024-12-04 | Alimentação Seca ITM 08 AB
2024-12-04 | PDE SAMPAIO-ITM 04[ESTOQUE ROM] FINOS | 0 | 8 | 441.33
2024-12-04 | Hematitinha Especial ITM 09 B
2024-12-04 | VALE 4757-PATIO MANGABA[PILHA 1] ROM ATERRO | 0 | 6 | 260.27
2024-12-04 | COMPLEXO DE FILTRAGEM-PILHA B02 REJEITO FILTRADO | 0 | 29 | 1318.44
2024-12-04 | scalper 2 over |  |  | 1195.42
2024-12-04 | alimentacao_itm09_c |  |  | 4584 | [6 empty] | 61.42 | 6.05 | 1.32 | 0.077 | 0.13 | 4.23
2024-12-04 | ITM 02 NOVA[B]-PATIO MANGABA[PILHA SILICOSO] SILICOSO | 0 | 18 | 519.12 | [6 empty] | 51.43 | 22.69 | 0.78 | 0.056 | 0.14 | 0.1
2024-12-04 | PFF Abobora
2024-12-04 | Alimentação Seca ITM 08 C |  |  | 5491 | [6 empty] | 48.78056 | 24.96259 | 1.526379 | 0.04854425 | 0.2820871 | 3.255826 | 0.4981637 | 5520.45
2024-12-04 | Filtro 03 |  |  | 1402.52
2024-12-04 | Sinter Blendagem ITM 09 B |  |  | 407
2024-12-04 | SCALPER 1-ITM 02 NOVA FINOS SCALPER | 0 | 8 | 423.89
2024-12-04 | ITM 08-PDE SAMPAIO OVER | 0 | 44 | 1451.33
2024-12-04 | Sinter Terceiros TIG
2024-12-04 | PATIO MANGABA[SILICOSO]-PARQUE CACHOEIRA SILICOSO | 0 | 9 | 380.79
2024-12-04 | PILHAO - PDE MANGABA-PDE SAMPAIO ESTERIL PILHAO | 9 | 11 | 535.36
2024-12-04 | Filtro 01 |  |  | 601.08
2024-12-04 | Rejeito Filtrado |  |  | 4057 | [6 empty] | 33.27 | 44.87 | 3.46 | 0.085 | 0.36 | 4.8 | 0.37 |  | 315 | 15
2024-12-04 | ITM 02 NOVA[B]-USINA DE BLENDAGEM SINTER FEED ESPECIAL | 2 | 18 | 516.48 | [6 empty] | 54.16 | 19.56 | 0.61 | 0.038 | 0.12 | 1.94
2024-12-04 | Alimentação Gobal ITM 02 A |  |  | 4508 | [6 empty] | 46.28 | 28.35 | 1.3 | 0.053 | 0.17 | 3.8 | 0.82 | 5825.37
2024-12-04 | PFF Pilhão
2024-12-04 | ITM 02 NOVA[A]-PATIO MANGABA[PILHA SILICOSO] SILICOSO | 0 | 26 | 766.85 | [6 empty] | 52.16 | 21.22 | 1.13 | 0.064 | 0.16 | 2.4
2024-12-04 | alimentacao_itm09_a |  |  | 3291 | [6 empty] | 61.25 | 5.23 | 1.52 | 0.097 | 1.1 | 5.07
2024-12-04 | alimentacao_itm09_b |  |  | 1174 | [6 empty] | 55.86 | 17.53 | 0.68 | 0.038 | 0.11 | 5.31
2024-12-04 | PATIO DE PRODUTOS-PLATAFORMA TERMINAL-SARZEDO[PILHA 7] PELLET FEED | 31 | 460 | 10913.44
2024-12-04 | Filtro 04 |  |  | 500.09
2024-12-04 | ITM 02 PRINCIPAL-PATIO MANGABA[PILHA SILICOSO] SILICOSO | 0 | 35 | 972.21 | [6 empty] | 49.74 | 25.01 | 0.53 | 0.056 | 0.32 | 2.88
2024-12-04 | Filtro 02 |  |  | 1552.5
2024-12-04 | PRAÇA DA 11-PILHAO - PDE MANGABA FORRO OVER | 0 | 4 | 190.34
2024-12-04 | Over Reprocesso |  |  | 3370.04
2024-12-04 | SCALPER 1-CAVA SAMPAIO OVER SCALPER | 0 | 3 | 146.99
2024-12-04 | CAVA SAMAMBAIA BAIXO-ITM 09 ROM FERROMAR | 0 | 49 | 2731.61
2024-12-04 | Feijãozinho ITM 02 Principal |  |  | 1317.84 | [6 empty] | 50.63 | 17.62 | 1.7 | 0.062 | 0.2 | 7.46
2024-12-04 | SCALPER 2-CAVA SAMPAIO OVER SCALPER | 0 | 6 | 257.2
2024-12-04 | ITM 02 NOVA[A]-USINA DE BLENDAGEM SINTER FEED ESPECIAL | 2 | 15 | 445.38 | [6 empty] | 55.88 | 17.46 | 0.7 | 0.039 | 0.12 | 1.52
2024-12-04 | VALE 4757-ITM 09 ROM FERROMAR | 0 | 2 | 82.76
2024-12-04 | ITM 09D-ITM 02 NOVA SINTER CORRETIVO | 0 | 18 | 526.13
2024-12-04 | SCALPER 2-ITM 02 NOVA FINOS SCALPER | 0 | 18 | 922.85
2024-12-04 | VALE 4757 ÍNDIA-PATIO MANGABA[PILHA 1] ROM ATERRO | 0 | 23 | 928.22
2024-12-04 | Sinter Especial |  |  | 4304.88
2024-12-04 | PATIO DE PRODUTOS-PATIO B1 SINTER FEED ESPECIAL | 0 | 32 | 1244.75
2024-12-04 | scalper 1 over |  |  | 1691.19
2024-12-04 | VALE 4757-ITM 09 ROM ATERRO | 0 | 14 | 606.34
2024-12-04 | Hematitinha Especial ITM 09 D
2024-12-04 | VALE 4757-CAVA SAMPAIO ESTERIL FRANCO | 0 | 5 | 201.87
2024-12-05 | SUMPAO-ITM 08 SINTER COMUM | 0 | 4 | 115.25
2024-12-05 | SUMPAO-ITM 02 PRINCIPAL SINTER COMUM | 0 | 1 | 43.01
2024-12-05 | Alimentação Gobal ITM 02 B |  |  | 4388 | [6 empty] | 47.47 | 25.87 | 1.82 | 0.066 | 0.14 | 4.01 | 0.82 | 4180.87
2024-12-05 | DESAGUAMENTO DE PRODUTO ITM 8-PATIO DE PRODUTOS PELLET FEED | 39 | 175 | 5449.18 | [6 empty] | 62.82 | 7.27 | 0.58 | 0.047 | 0.12 | 1.91
2024-12-05 | PILHAO - PDE MANGABA-PDE SAMPAIO ESTERIL PILHAO | 9 | 35 | 1865.37
2024-12-05 | ITM 04[SUBPRODUTO]-ITM 08 SINTER ITM04 BLEND | 0 | 15 | 811.08
2024-12-05 | Alimentação Seca ITM 08 C |  |  | 7458.44 | [6 empty] | 49.70191 | 23.06464 | 2.060269 | 0.06662676 | 0.2745199 | 2.777228 | 0.5817477 | 9714.53
2024-12-05 | ITM 04[SUBPRODUTO]-PRAÇA DA 11 HEMATITINHA ESPECIAL | 0 | 5 | 683.95
2024-12-05 | Hematitinha Complemento ITM 09 A
2024-12-05 | scalper 2 fino |  |  | 283 | [6 empty] | 43.14 | 33.62 | 1.03 | 0.058 | 0.31 | 3.09 | 0.82
2024-12-05 | CAVA SAMAMBAIA BAIXO-ITM 04[ESTOQUE ROM] ROM FERROMAR | 0 | 2 | 82.87
2024-12-05 | Sinter Blendagem ITM 09 B |  |  | 1679
2024-12-05 | ITM 08-PILHA B02 REJEITO DESAGUADO | 0 | 21 | 887.91
2024-12-05 | VALE 4757 ÍNDIA-PATIO MANGABA[PILHA 1] ROM ATERRO | 0 | 13 | 509.55
2024-12-05 | ITM 09-PLATAFORMA TERMINAL-SARZEDO[VAGAO] SINTER FEED ESPECIAL | 31 | 71 | 1818.476
2024-12-05 | COMPLEXO DE FILTRAGEM-PILHA B02 REJEITO FILTRADO | 0 | 26 | 1221.59
2024-12-05 | Filtro 02 |  |  | 1953.98
2024-12-05 | ITM 04[SUBPRODUTO]-PATIO DE PRODUTOS SINTER FEED ESPECIAL | 0 | 120 | 5181.96
2024-12-05 | ITM 04[SUBPRODUTO]-ITM 02 NOVA SINTER ITM04 BLEND | 0 | 34 | 1741.22
2024-12-05 | PFF Abobora
2024-12-05 | ITM 08-PDE SAMPAIO OVER | 0 | 53 | 1870.71
2024-12-05 | PATIO B1-ITM 08 FINO FXTS TAS | 0 | 15 | 863.75
2024-12-05 | Sinter Premium |  |  | 3777.29
2024-12-05 | PDE SAMPAIO-ITM 04[ESTOQUE ROM] FINOS | 0 | 7 | 400.48
2024-12-05 | ITM 09-PATIO B1 SINTER FEED ESPECIAL | 0 | 85 | 2452.36
2024-12-05 | Filtro 03 |  |  | 1478.68
2024-12-05 | ITM 02 PRINCIPAL-PDE SAMPAIO OVER | 0 | 9 | 357.55
2024-12-05 | Feijãozinho ITM 02 Principal |  |  | 1145.4 | [6 empty] | 44.98 | 31.07 | 0.67 | 0.052 | 0.2 | 3.47
2024-12-05 | VALE 4757-ITM 09 ROM ATERRO | 0 | 21 | 923.13
2024-12-05 | ITM 02 NOVA[A]-USINA DE BLENDAGEM SINTER FEED ESPECIAL | 2 | 17 | 523.41 | [6 empty] | 58.59 | 14.42 | 0.32 | 0.038 | 0.09 | 1.21
2024-12-05 | Média Filtro |  |  | 5375.48
2024-12-05 | Sinter Terceiros TIG
2024-12-05 | ITM 04[SUBPRODUTO]-ITM 02 PRINCIPAL SINTER ITM04 BLEND |  |  | 3393.76
2024-12-05 | Hematitinha Especial ITM 09 A |  |  | 1198 | [6 empty] | 59.59 | 4.98 | 2.53 | 0.074 | 0.18 | 6.51
2024-12-05 | scalper 2 over |  |  | 652.18
2024-12-05 | VALE 4757 ÍNDIA-ITM 09 ROM ATERRO | 0 | 32 | 1354.58
2024-12-05 | Hematitinha Especial ITM 09 B
2024-12-05 | Rejeito Desaguado |  |  | 3413.43 | [6 empty] | 32.33 | 49.2 | 0.72 | 0.048 | 0.26 | 3.23
2024-12-05 | CAVA SAMAMBAIA BAIXO-CAVA SAMPAIO ESTERIL FRANCO | 0 | 1 | 33.37
2024-12-05 | SCALPER 1-ITM 08 FINOS SCALPER | 0 | 9 | 479.33
2024-12-05 | ITM 02 PRINCIPAL-PATIO MANGABA[PILHA SILICOSO] SILICOSO | 0 | 43 | 1221.84 | [6 empty] | 48.13 | 24.58 | 1.4 | 0.067 | 0.24 | 4.41
2024-12-05 | Over Descarte
2024-12-05 | PATIO MANGABA[PILHA 1]-BARRAGEM B1[PONTO ABASTECIMENTO AGUA 2] ESTERIL FRANCO | 0 | 2 | 85.09
2024-12-05 | Filtro 04 |  |  | 791
2024-12-05 | SCALPER 2-ITM 08 FINOS SCALPER | 0 | 17 | 936.21
2024-12-05 | Alimentação Seca ITM 08 AB |  |  | 360 | [6 empty] | 49.70191 | 23.06464 | 2.060269 | 0.06662676 | 0.2745199 | 2.777228 | 0.5817477 | 9714.53
2024-12-05 | PATIO DE PRODUTOS-PLATAFORMA TERMINAL-SARZEDO[VAGAO] SINTER FEED ESPECIAL | 31 | 13 | 335.056
2024-12-05 | PATIO B1-PLATAFORMA TERMINAL-SARZEDO[PILHA 9] SINTER FEED ESPECIAL | 31 | 10 | 232.38
2024-12-05 | CAVA CARRAPATO 5960 ALTO-ITM 04[ESTOQUE ROM] ROM FERROMAR | 0 | 5 | 255.99
2024-12-05 | Filtro 01 |  |  | 739.34
2024-12-05 | ITM 02 NOVA[B]-PATIO MANGABA[PILHA SILICOSO] SILICOSO | 0 | 22 | 619.75 | [6 empty] | 52.27 | 18.23 | 1.98 | 0.098 | 0.16 | 4.42
2024-12-05 | VALE 4757-CAVA SAMPAIO ESTERIL FRANCO | 0 | 5 | 214.1
2024-12-05 | Hematitinha Especial ITM 09 D
2024-12-05 | CAVA CARRAPATO 3035 ALTO-CAVA SAMPAIO ESTERIL FRANCO | 0 | 3 | 125.99
2024-12-05 | SCALPER 1-CAVA SAMPAIO OVER SCALPER | 0 | 3 | 149.29
2024-12-05 | Hematitinha Especial ITM 09 C
2024-12-05 | ITM 09-ITM 09 HEMATITINHA ESPECIAL | 0 | 1 | 24.67
2024-12-05 | PFF Pilhão
2024-12-05 | CAVA SAMAMBAIA BAIXO-ITM 09 ROM FERROMAR | 0 | 7 | 377.52
2024-12-05 | Sinter Sarzedo |  |  | 4801.98
2024-12-05 | Over Reprocesso |  |  | 3904.78
2024-12-05 | Sinter Blendagem ITM 09 A |  |  | 959
2024-12-05 | ITM 02 NOVA-PATIO MANGABA[PILHA OVER] OVER | 0 | 1 | 32.82
2024-12-05 | alimentacao_itm09_c |  |  | 6166 | [6 empty] | 59.98 | 5.58 | 1.73 | 0.062 | 0.15 | 6.42
2024-12-05 | PFF Curva do Joelho
2024-12-05 | ITM 04[SUBPRODUTO]-USINA DE BLENDAGEM SINTER FEED ESPECIAL | 0 | 14
2024-12-05 | scalper 1 over |  |  | 2912.65
2024-12-05 | Sinter Blendagem ITM 09 C |  |  | 1419
2024-12-05 | SCALPER 2-CAVA SAMPAIO OVER SCALPER | 0 | 8 | 383.25
2024-12-05 | ITM 02 NOVA[A]-PATIO MANGABA[PILHA SILICOSO] SILICOSO | 0 | 26 | 694.34 | [6 empty] | 51.3 | 19.42 | 1.98 | 0.098 | 0.16 | 4.42
2024-12-05 | ITM 02 PRINCIPAL-USINA DE BLENDAGEM SINTER FEED ESPECIAL | 3 | 28 | 849.34 | [6 empty] | 53.21 | 20.05 | 1.85 | 0.095 | 0.12 | 1.55
2024-12-05 | SUMPAO-ITM 02 NOVA[A] SINTER COMUM | 0 | 22 | 696.9
2024-12-05 | ITM 02 NOVA-PDE SAMPAIO OVER | 0 | 25 | 788.73
2024-12-05 | alimentacao_itm09_d |  |  | 2098 | [6 empty] | 51.81 | 21.09 | 1.42 | 0.078 | 0.05 | 3.12 | 0.82
2024-12-05 | ITM 02 NOVA[B]-USINA DE BLENDAGEM SINTER FEED ESPECIAL | 2 | 26 | 755.19 | [6 empty] | 57.81 | 14.98 | 0.48 | 0.042 | 0.1 | 1.47
2024-12-05 | PATIO B1-ITM 02 NOVA FINO FXTS TAS | 0 | 26 | 1467.18
2024-12-05 | scalper 1 fino |  |  | 1337.21 | [6 empty] | 43.14 | 33.62 | 1.03 | 0.058 | 0.31 | 3.09 | 0.82
2024-12-05 | Alimentação Gobal ITM 02 Principal |  |  | 3249 | [6 empty] | 49.70191 | 23.06464 | 2.060269 | 0.06662676 | 0.2745199 | 2.777228 | 0.5817477 | 9714.53
2024-12-05 | Sinter Blendagem ITM 09 D
2024-12-05 | PILHAO - PDE MANGABA-BARRAGEM B1[PONTO ABASTECIMENTO AGUA 2] ESTERIL PILHAO | 10 | 9 | 407.27
2024-12-05 | ITM 09-PLATAFORMA TERMINAL-SARZEDO[PILHA 9] SINTER FEED ESPECIAL | 31 | 3 | 72.15
2024-12-05 | alimentacao_itm09_b |  |  | 2612 | [6 empty] | 58.58 | 5.69 | 2.64 | 0.079 | 0.15 | 7.45
2024-12-05 | alimentacao_itm09_a |  |  | 5184 | [6 empty] | 60.05 | 3.4 | 3 | 0.071 | 0.08 | 7.12
2024-12-05 | Rejeito Filtrado |  |  | 4963 | [6 empty] | 29.24 | 47.29 | 5.07 | 0.103 | 0.38 | 4.97 | 0.37 |  | 400 | 19
2024-12-05 | PFF Antenas
2024-12-05 | CAVA CARRAPATO 5960 ALTO-CAVA SAMPAIO ESTERIL COMPACTO | 0 | 1 | 61.18
2024-12-05 | Alimentação Gobal ITM 02 A |  |  | 4397 | [6 empty] | 47.47 | 25.87 | 1.82 | 0.066 | 0.14 | 4.01 | 0.82 | 4180.87
2024-12-05 | PATIO B1-PLATAFORMA TERMINAL-SARZEDO[VAGAO] SINTER FEED ESPECIAL | 0 | 275 | 6781.6
2024-12-05 | ITM 09-ITM 08 SINTER CORRETIVO | 0 | 75 | 2098.9
2024-12-05 | Sinter Especial |  |  | 4304.88
2024-12-05 | PILHAO - PDE MANGABA-ITM 04[ESTOQUE ROM] MATERIAL PILHAO | 10 | 4 | 197.29
2024-12-06 | Sinter Blendagem ITM 09 A |  |  | 636
2024-12-06 | PATIO DE PRODUTOS-USINA DE BLENDAGEM SINTER FEED ESPECIAL | 0 | 15 | 477.56
2024-12-06 | PATIO MANGABA[PILHA 1]-BARRAGEM B1[PONTO ABASTECIMENTO AGUA 2] ESTERIL FRANCO | 0 | 2 | 83.14
2024-12-06 | Alimentação Gobal ITM 02 B |  |  | 5507 | [6 empty] | 47.53 | 26.16 | 1.75 | 0.083 | 0.13 | 3.56 | 0.73 | 4346.78
2024-12-06 | Feijãozinho ITM 02 Principal | [9 empty] | 46.66 | 27.46 | 0.99 | 0.061 | 0.14 | 4.06
2024-12-06 | VALE 4757 ÍNDIA-ITM 09 ROM ATERRO | 0 | 16 | 660.01
2024-12-06 | PILHAO - PDE MANGABA-BARRAGEM B1[PONTO ABASTECIMENTO AGUA 2] ESTERIL PILHAO | 10 | 6 | 286.75
2024-12-06 | alimentacao_itm09_d |  |  | 1259 | [6 empty] | 47.25219 | 26.06676 | 1.537505 | 0.07833213 | 0.2381265 | 4.160909 | 0.4794408 | 1242.45
2024-12-06 | Filtro 03 |  |  | 1632.51
2024-12-06 | ITM 02 NOVA[A]-PATIO MANGABA[PILHA SILICOSO] SILICOSO | 0 | 29 | 789.72 | [6 empty] | 53.99 | 20.03 | 1.59 | 0.098 | 0.1 | 1.54
2024-12-06 | PFF Curva do Joelho
2024-12-06 | PILHA B02-PILHA B02 REJEITO TRATADO | 0 | 6 | 251.32
2024-12-06 | PATIO B1-PLATAFORMA TERMINAL-SARZEDO[PILHA 9] SINTER FEED ESPECIAL | 31 | 193 | 4943.06
2024-12-06 | ITM 04[SUBPRODUTO]-ITM 02 NOVA SINTER ITM04 BLEND | 0 | 23 | 4211.79
2024-12-06 | Filtro 01 |  |  | 939.93
2024-12-06 | ITM 02 NOVA[A]-USINA DE BLENDAGEM SINTER FEED ESPECIAL | 2 | 27 | 827.27 | [6 empty] | 58.57 | 13.86 | 0.3 | 0.04 | 0.07 | 1.82
2024-12-06 | CAVA SAMAMBAIA BAIXO-ITM 04[ESTOQUE ROM] ROM FERROMAR | 0 | 23 | 1195.22
2024-12-06 | VALE 4757 ÍNDIA-PATIO MANGABA[PILHA 1] ROM ATERRO | 0 | 6 | 237.81
2024-12-06 | scalper 2 over |  |  | 542.52
2024-12-06 | SCALPER 2-CAVA SAMPAIO OVER SCALPER | 0 | 3 | 141.15
2024-12-06 | PATIO MANGABA[OVER]-ITM 09 OVER | 4 | 1 | 43.57
2024-12-06 | PRAÇA DA 11-ITM 09 HEMATITINHA COMUM | 0 | 9 | 431.46
2024-12-06 | PLATAFORMA TERMINAL-SARZEDO[PILHA 5]-USINA DE BLENDAGEM SINTER FEED ESPECIAL | 0 | 2 | 85.86
2024-12-06 | SCALPER 2-ITM 08 FINOS SCALPER | 0 | 21 | 1082.81
2024-12-06 | PILHAO - PDE MANGABA-ITM 04[ESTOQUE ROM] MATERIAL PILHAO | 10 | 19 | 954.95
2024-12-06 | CAVA CARRAPATO 5960 ALTO-CAVA CARRAPATO 3035 BAIXO ESTERIL FRANCO | 0 | 1 | 33.54
2024-12-06 | scalper 2 fino |  |  | 948.18
2024-12-06 | scalper 1 fino |  |  | 1737.92 | [6 empty] | 43.69 | 33.11 | 1.04 | 0.049 | 0.5 | 2.56
2024-12-06 | ITM 09-ITM 08 SINTER CORRETIVO | 0 | 45 | 1259.07
2024-12-06 | SCALPER 1-CAVA SAMPAIO OVER SCALPER | 0 | 1 | 44.19
2024-12-06 | Hematitinha Especial ITM 09 B
2024-12-06 | Sinter Blendagem ITM 09 C |  |  | 355
2024-12-06 | ITM 08-PILHA B02 REJEITO DESAGUADO | 0 | 23 | 1031.07
2024-12-06 | CAVA CARRAPATO 5960 ALTO-ITM 04[ESTOQUE ROM] ROM FERROMAR | 0 | 19 | 881.81
2024-12-06 | PDE SAMPAIO-ITM 09 FINOS | 0 | 7 | 384.23
2024-12-06 | SCALPER 1-ITM 08 FINOS SCALPER | 0 | 26 | 1338.73
2024-12-06 | Sinter Sarzedo |  |  | 4471.65
2024-12-06 | PILHAO - PDE MANGABA-ITM 09 MATERIAL PILHAO | 7 | 5 | 268.38
2024-12-06 | SCALPER 1-BARRAGEM B1[PONTO ABASTECIMENTO AGUA 2] OVER | 0 | 2 | 92.32
2024-12-06 | PFF Antenas
2024-12-06 | VALE 4757-CAVA SAMPAIO ESTERIL FRANCO | 0 | 4 | 168.92
2024-12-06 | Hematitinha Complemento ITM 09 A
2024-12-06 | VALE 4757-ITM 09 ROM ATERRO | 0 | 18 | 753.95
2024-12-06 | Alimentação Gobal ITM 02 A |  |  | 5343 | [6 empty] | 47.53 | 26.16 | 1.75 | 0.083 | 0.13 | 3.56 | 0.73 | 4346.78
2024-12-06 | ITM 09-ITM 09 HEMATITINHA ESPECIAL | 0 | 5 | 122.48
2024-12-06 | Sinter Terceiros TIG
2024-12-06 | Sinter Especial |  |  | 4304.88
2024-12-06 | CAVA CARRAPATO 3035 ALTO-CAVA SAMPAIO ESTERIL FRANCO | 0 | 1 | 31.64
2024-12-06 | Alimentação Seca ITM 08 C |  |  | 3839 | [6 empty] | 49.52 | 22.56 | 2.13 | 0.064 | 0.33 | 3.7 | 0.46 | 12331.4
2024-12-06 | ITM 02 NOVA[B]-USINA DE BLENDAGEM SINTER FEED ESPECIAL | 2 | 27 | 781.54 | [6 empty] | 58.11 | 15 | 0.29 | 0.039 | 0.1 | 1.39
2024-12-06 | ITM 08-PDE SAMPAIO OVER | 0 | 44 | 1511.07
2024-12-06 | Over Descarte
2024-12-06 | ITM 04[SUBPRODUTO]-ITM 08 SINTER ITM04 BLEND | 0 | 14 | 2172.67
2024-12-06 | ITM 04[SUBPRODUTO]-ITM 02 PRINCIPAL SINTER ITM04 BLEND |  |  | 7321.21
2024-12-06 | COMPLEXO DE FILTRAGEM-PILHA B02 REJEITO FILTRADO | 0 | 24 | 1126.23
2024-12-06 | ITM 09-PATIO B1 SINTER FEED ESPECIAL | 0 | 47 | 1466.61
2024-12-06 | Sinter Premium |  |  | 3777.29
2024-12-06 | ITM 09-PLATAFORMA TERMINAL-SARZEDO[PILHA 9] SINTER FEED ESPECIAL | 31 | 121 | 3005.04
2024-12-06 | CAVA SAMAMBAIA BAIXO-PARQUE CACHOEIRA ESTERIL FRANCO | 0 | 2 | 92.23
2024-12-06 | ITM 02 NOVA[B]-PATIO MANGABA[PILHA SILICOSO] SILICOSO | 0 | 29 | 788.26 | [6 empty] | 49.89 | 22.78 | 1.15 | 0.086 | 0.12 | 4.33
2024-12-06 | alimentacao_itm09_c |  |  | 4819 | [6 empty] | 58.05 | 11.47 | 1.05 | 0.05 | 0.13 | 4.11
2024-12-06 | Rejeito Desaguado |  |  | 3479.34 | [6 empty] | 38.09 | 40.48 | 0.75 | 0.056 | 0.06 | 0.24
2024-12-06 | ITM 02 PRINCIPAL-PATIO MANGABA[PILHA SILICOSO] SILICOSO | 0 | 31 | 824.43 | [6 empty] | 50.35 | 21.84 | 1.45 | 0.073 | 0.28 | 3.9
2024-12-06 | PATIO DE PRODUTOS-PATIO B1 SINTER FEED ESPECIAL | 0 | 7 | 263.61
2024-12-06 | ITM 02 PRINCIPAL-USINA DE BLENDAGEM SINTER FEED ESPECIAL | 3 | 21 | 647.22 | [6 empty] | 58.15 | 15.28 | 0.14 | 0.039 | 0.11 | 1.07
2024-12-06 | VALE 4757-PATIO MANGABA[PILHA 1] ROM ATERRO | 0 | 2 | 79.15
2024-12-06 | CAVA SAMAMBAIA BAIXO-ITM 09 ROM FERROMAR | 0 | 9 | 492.51
2024-12-06 | PDE SAMPAIO-ITM 04[ESTOQUE ROM] FINOS | 0 | 29 | 1612.8
2024-12-06 | ITM 02 PRINCIPAL-PDE SAMPAIO OVER | 0 | 11 | 465.78
2024-12-06 | PFF Pilhão
2024-12-06 | Sinter Blendagem ITM 09 B |  |  | 432
2024-12-06 | scalper 1 over |  |  | 2244.6
2024-12-06 | PFF Abobora
2024-12-06 | Hematitinha Especial ITM 09 C
2024-12-06 | alimentacao_itm09_b |  |  | 713 | [6 empty] | 59.37 | 7.9 | 2.19 | 0.056 | 0.11 | 4.72
2024-12-06 | Média Filtro |  |  | 5287.59
2024-12-06 | DESAGUAMENTO DE PRODUTO ITM 8-PATIO DE PRODUTOS PELLET FEED | 39 | 153 | 4785.22 | [6 empty] | 62.36 | 6.35 | 0.64 | 0.046 | 0.13 | 1.99
2024-12-06 | PILHAO - PDE MANGABA-PDE SAMPAIO ESTERIL PILHAO | 9 | 19 | 964.15
2024-12-06 | Hematitinha Especial ITM 09 A |  |  | 914 | [6 empty] | 61.77 | 4.52 | 1.35 | 0.051 | 0.08 | 5.58
2024-12-06 | Filtro 02 |  |  | 1533.51
2024-12-06 | Alimentação Seca ITM 08 AB
2024-12-06 | PATIO DE PRODUTOS-PLATAFORMA TERMINAL-SARZEDO[PILHA 7] PELLET FEED | 31 | 437 | 11040.764
2024-12-06 | alimentacao_itm09_a |  |  | 4135 | [6 empty] | 59.37 | 7.9 | 2.19 | 0.056 | 0.11 | 4.72
2024-12-06 | Alimentação Gobal ITM 02 Principal |  |  | 4930 | [6 empty] | 49.52 | 22.56 | 2.13 | 0.064 | 0.33 | 3.7 | 0.46 | 12331.4
2024-12-06 | Filtro 04 |  |  | 742.05
2024-12-06 | Rejeito Filtrado |  |  | 4848 | [6 empty] | 31.45 | 41.93 | 6.12 | 0.121 | 0.4 | 5.89 | 0.55 |  | 340 | 19
2024-12-06 | Hematitinha Especial ITM 09 D
2024-12-06 | PATIO B1-ITM 08 FINO FXTS TAS | 0 | 31 | 1618
2024-12-06 | Over Reprocesso |  |  | 2858.36
2024-12-06 | ITM 02 NOVA-PDE SAMPAIO OVER | 0 | 28 | 839.26
2024-12-06 | Sinter Blendagem ITM 09 D
2024-12-07 | SCALPER 2-CAVA SAMPAIO OVER SCALPER | 0 | 6 | 314.62
2024-12-07 | COMPLEXO DE FILTRAGEM-PILHA B02 REJEITO FILTRADO | 0 | 9 | 409.78
2024-12-07 | PILHA B02-PILHA B02 REJEITO TRATADO | 0 | 3 | 142.67
2024-12-07 | Sinter Blendagem ITM 09 D
2024-12-07 | scalper 1 over |  |  | 1125.83
2024-12-07 | alimentacao_itm09_d |  |  | 2508 | [6 empty] | 47.88 | 24.42 | 2.06 | 0.081 | 0.12 | 4.1 | 0.37
2024-12-07 | CAVA SAMAMBAIA BAIXO-ITM 04[ESTOQUE ROM] ROM FERROMAR | 0 | 13 | 687.71
2024-12-07 | VALE 4757-ITM 09 ROM ATERRO | 0 | 1 | 48.66
2024-12-07 | CAVA SAMAMBAIA BAIXO-CAVA SAMPAIO ESTERIL FRANCO | 0 | 1 | 48.92
2024-12-07 | ITM 09-ITM 08 SINTER CORRETIVO | 0 | 29 | 2508
2024-12-07 | ITM 08-PILHA B02 REJEITO DESAGUADO | 0 | 6 | 265.75
2024-12-07 | SCALPER 1-ITM 08 FINOS SCALPER | 0 | 8 | 456.95
2024-12-07 | Filtro 02 |  |  | 2711.67
2024-12-07 | scalper 1 fino |  |  | 1097.04 | [6 empty] | 42.97 | 33.44 | 1.12 | 0.054 | 0.44 | 3.1 | 0.37
2024-12-07 | Filtro 01 |  |  | 695.36
2024-12-07 | alimentacao_itm09_a |  |  | 4986 | [6 empty] | 60.62 | 6.52 | 1.14 | 0.068 | 0.15 | 5
2024-12-07 | ITM 08-PDE SAMPAIO OVER | 0 | 18 | 574.13
2024-12-07 | ITM 02 NOVA[A]-PATIO MANGABA[PILHA SILICOSO] SILICOSO | 0 | 11 | 708.95 | [6 empty] | 49.36 | 21.98 | 1.64 | 0.103 | 0.11 | 4.98
2024-12-07 | Sinter Blendagem ITM 09 A |  |  | 3219
2024-12-07 | PILHAO - PDE MANGABA-ITM 09 MATERIAL PILHAO | 7 | 5 | 255.46
2024-12-07 | PILHAO - PDE MANGABA-ITM 04[ESTOQUE ROM] MATERIAL PILHAO | 10 | 11 | 523.47
2024-12-07 | Hematitinha Especial ITM 09 B
2024-12-07 | CAVA CARRAPATO 5960 ALTO-ITM 04[ESTOQUE ROM] ROM FERROMAR | 0 | 2 | 95.8
2024-12-07 | ITM 09-PATIO B1 SINTER FEED ESPECIAL | 0 | 35 | 1083.45
2024-12-07 | Hematitinha Complemento ITM 09 A
2024-12-07 | Hematitinha Especial ITM 09 A |  |  | 863 | [6 empty] | 59.29 | 7.82 | 2.14 | 0.056 | 0.11 | 4.95
2024-12-07 | Sinter Blendagem ITM 09 C
2024-12-07 | ITM 02 PRINCIPAL-PDE SAMPAIO OVER | 0 | 3 | 102.68
2024-12-07 | SUMPAO-ITM 08 SINTER COMUM | 0 | 3 | 135.52
2024-12-07 | Over Reprocesso |  |  | 3100
2024-12-07 | Filtro 03 |  |  | 2155.43
2024-12-07 | Over Descarte
2024-12-07 | Alimentação Seca ITM 08 AB
2024-12-07 | PDE SAMPAIO-ITM 09 FINOS | 0 | 4 | 209.89
2024-12-07 | PILHAO - PDE MANGABA-PDE SAMPAIO ESTERIL PILHAO | 9 | 10 | 491.78
2024-12-07 | Sinter Sarzedo |  |  | 6886.58
2024-12-07 | scalper 2 fino |  |  | 1076.83 | [6 empty] | 42.97 | 33.44 | 1.12 | 0.054 | 0.44 | 3.1 | 0.37
2024-12-07 | ITM 02 NOVA[A]-USINA DE BLENDAGEM SINTER FEED ESPECIAL | 2 | 7 | 503.4 | [6 empty] | 56.29 | 17.33 | 0.32 | 0.036 | 0.7 | 1.72
2024-12-07 | Rejeito Desaguado |  |  | 3364.33 | [6 empty] | 34.36 | 45.77 | 0.63 | 0.045 | 0.24 | 3.97
2024-12-07 | Hematitinha Especial ITM 09 D
2024-12-07 | Hematitinha Especial ITM 09 C |  |  | 627
2024-12-07 | alimentacao_itm09_b |  |  | 3927 | [6 empty] | 60.24 | 5.39 | 2.22 | 0.062 | 0.15 | 5.55
2024-12-07 | alimentacao_itm09_c |  |  | 5782 | [6 empty] | 60.13 | 7.08 | 1.19 | 0.055 | 0.19 | 5.89
2024-12-07 | CAVA SAMAMBAIA BAIXO-ITM 09 ROM FERROMAR | 0 | 5 | 264.36
2024-12-07 | Feijãozinho ITM 02 Principal | [9 empty] | 44.45 | 31.15 | 0.73 | 0.047 | 0.2 | 4.1
2024-12-07 | Sinter Blendagem ITM 09 B
2024-12-07 | Sinter Premium |  |  | 3777.29
2024-12-07 | ITM 09-ITM 04[ESTOQUE ROM] OVER | 0 | 2 | 89.41
2024-12-07 | ITM 04[SUBPRODUTO]-ITM 08 SINTER ITM04 BLEND | 0 | 6 | 2237.9
2024-12-07 | SUMPAO-ITM 02 NOVA[A] SINTER COMUM | 0 | 5 | 184.82
2024-12-07 | ITM 02 PRINCIPAL-PATIO MANGABA[PILHA SILICOSO] SILICOSO | 0 | 12 | 852.06 | [6 empty] | 46.9 | 26.36 | 1.07 | 0.077 | 0.14 | 5.1
2024-12-07 | PFF Curva do Joelho
2024-12-07 | Sinter Terceiros TIG
2024-12-07 | Alimentação Gobal ITM 02 Principal |  |  | 5176 | [6 empty] | 46.66 | 26.55 | 2.36 | 0.068 | 0.19 | 3.89 | 0.73 | 14757.59
2024-12-07 | VALE 4757 ÍNDIA-PATIO MANGABA[PILHA 1] ROM ATERRO | 0 | 1 | 39.06
2024-12-07 | ITM 02 NOVA-PDE SAMPAIO OVER | 0 | 10 | 328.12
2024-12-07 | PFF Pilhão
2024-12-07 | Filtro 04 |  |  | 1251.54
2024-12-07 | Sinter Especial |  |  | 4304.88
2024-12-07 | scalper 2 over |  |  | 1603.05
2024-12-07 | ITM 02 NOVA[B]-USINA DE BLENDAGEM SINTER FEED ESPECIAL | 2 | 7 | 690.61 | [6 empty] | 57.45 | 15.56 | 0.41 | 0.04 | 0.07 | 1.48
2024-12-07 | VALE 4757 ÍNDIA-ITM 09 ROM ATERRO | 0 | 9 | 359.07
2024-12-07 | Alimentação Seca ITM 08 C |  |  | 4898 | [6 empty] | 46.66 | 26.55 | 2.36 | 0.068 | 0.19 | 3.89 | 0.73 | 14757.59
2024-12-07 | CAVA CARRAPATO 5960 ALTO-CAVA SAMPAIO ESTERIL COMPACTO | 0 | 1 | 50.53
2024-12-07 | PDE SAMPAIO-ITM 04[ESTOQUE ROM] FINOS | 0 | 18 | 875.29
2024-12-07 | ITM 02 PRINCIPAL-USINA DE BLENDAGEM SINTER FEED ESPECIAL | 3 | 8 | 878.69 | [6 empty] | 57.16 | 15.9 | 0.34 | 0.041 | 0.12 | 1.54
2024-12-07 | DESAGUAMENTO DE PRODUTO ITM 8-PATIO DE PRODUTOS PELLET FEED | 39 | 68 | 4571.27 | [6 empty] | 62.78 | 7.42 | 0.51 | 0.039 | 0.12 | 1.9
2024-12-07 | ITM 04[SUBPRODUTO]-ITM 02 PRINCIPAL SINTER ITM04 BLEND | 0 | 1 | 4387.95
2024-12-07 | Alimentação Gobal ITM 02 B |  |  | 5663 | [6 empty] | 44.74 | 29.82 | 1.92 | 0.071 | 0.14 | 3.67 | 0.46 | 5783.59
2024-12-07 | Média Filtro |  |  | 5505.65
2024-12-07 | ITM 02 NOVA[B]-PATIO MANGABA[PILHA SILICOSO] SILICOSO | 0 | 13 | 596.06 | [6 empty] | 49.44 | 22.77 | 1.26 | 0.094 | 0.07 | 5
2024-12-07 | PFF Antenas
2024-12-07 | PFF Abobora
2024-12-07 | Alimentação Gobal ITM 02 A |  |  | 4578 | [6 empty] | 44.74 | 29.82 | 1.92 | 0.071 | 0.14 | 3.67 | 0.46 | 5783.59
2024-12-07 | ITM 04[SUBPRODUTO]-ITM 02 NOVA SINTER ITM04 BLEND | 0 | 8 | 5730.52
2024-12-07 | Rejeito Filtrado |  |  | 6814 | [6 empty] | 30.53 | 44.22 | 4.54 | 0.111 | 0.29 | 6.1 | 0.46 |  | 255 | 18
2024-12-07 | SCALPER 2-ITM 08 FINOS SCALPER | 0 | 2 | 109.62
2024-12-08 | Sinter Blendagem ITM 09 D
2024-12-08 | CAVA SAMAMBAIA BAIXO-ITM 09 ROM FERROMAR | 0 | 8 | 403.78
2024-12-08 | SUMPAO-ITM 08 SINTER COMUM | 0 | 4 | 179.1
2024-12-08 | Hematitinha Especial ITM 09 D
2024-12-08 | SCALPER 2-CAVA SAMPAIO OVER SCALPER | 0 | 12 | 585.26
2024-12-08 | Hematitinha Especial ITM 09 C |  |  | 460
2024-12-08 | Hematitinha Especial ITM 09 A |  |  | 840 | [6 empty] | 59.2 | 6.68 | 2.3 | 0.053 | 0.18 | 5.72
2024-12-08 | PDE SAMPAIO-ITM 09 FINOS | 0 | 19 | 991
2024-12-08 | Filtro 03 |  |  | 2455.43
2024-12-08 | PILHAO - PDE MANGABA-PILHA B02 ESTERIL PILHAO | 0 | 1 | 40.32
2024-12-08 | Sinter Sarzedo |  |  | 3496.99
2024-12-08 | Sinter Premium |  |  | 3777.29
2024-12-08 | ITM 02 NOVA[A]-PATIO MANGABA[PILHA SILICOSO] SILICOSO | 0 | 31 | 881.09 | [6 empty] | 48.3 | 25.72 | 1.1 | 0.074 | 0.09 | 3.88
2024-12-08 | Alimentação Gobal ITM 02 A |  |  | 5700 | [6 empty] | 45.09 | 29.67 | 2.08 | 0.077 | 0.17 | 3.18 | 0.64 | 12177.78
2024-12-08 | alimentacao_itm09_c |  |  | 4263 | [6 empty] | 58.95 | 6.75 | 2.5 | 0.067 | 0.21 | 5.96
2024-12-08 | Sinter Terceiros TIG
2024-12-08 | CAVA CARRAPATO 3035 ALTO-CAVA SAMPAIO ESTERIL FRANCO | 0 | 3 | 124.9
2024-12-08 | ITM 09-PATIO B1 SINTER FEED ESPECIAL | 0 | 102 | 3496.99
2024-12-08 | alimentacao_itm09_d |  |  | 2225 | [6 empty] | 46.18088 | 27.71262 | 1.411208 | 0.07184152 | 0.297533 | 4.126219 | 0.4911571 | 3242.67
2024-12-08 | Sinter Blendagem ITM 09 B |  |  | 693
2024-12-08 | VALE 4757 ÍNDIA-ITM 09 ROM ATERRO | 0 | 20 | 778.49
2024-12-08 | PILHAO - PDE MANGABA-PDE SAMPAIO ESTERIL PILHAO | 9 | 30 | 1546.27
2024-12-08 | ITM 04[SUBPRODUTO]-ITM 02 NOVA SINTER ITM04 BLEND | 0 | 20 | 6951.79
2024-12-08 | Alimentação Gobal ITM 02 B |  |  | 5517 | [6 empty] | 45.09 | 29.67 | 2.08 | 0.077 | 0.17 | 3.18 | 0.64 | 12177.78
2024-12-08 | Filtro 04 |  |  | 1251.54
2024-12-08 | ITM 09-ITM 08 SINTER CORRETIVO | 0 | 75 | 2225.09
2024-12-08 | Alimentação Seca ITM 08 AB
2024-12-08 | DESAGUAMENTO DE PRODUTO ITM 8-PATIO DE PRODUTOS PELLET FEED | 39 | 189 | 5749.66 | [6 empty] | 62.82 | 7.27 | 0.62 | 0.049 | 0.1 | 1.88
2024-12-08 | ITM 02 NOVA-PDE SAMPAIO OVER | 0 | 28 | 876.18
2024-12-08 | Alimentação Gobal ITM 02 Principal |  |  | 4354 | [6 empty] | 48.15 | 24.77 | 2.13 | 0.086 | 0.34 | 2.84 | 0.55 | 12347.21
2024-12-08 | Hematitinha Especial ITM 09 B
2024-12-08 | PFF Antenas
2024-12-08 | CAVA CARRAPATO 5960 ALTO-ITM 04[ESTOQUE ROM] ROM FERROMAR | 0 | 16 | 776.12
2024-12-08 | PILHAO - PDE MANGABA-ITM 04[ESTOQUE ROM] MATERIAL PILHAO | 10 | 23 | 1059.86
2024-12-08 | ITM 08-PDE SAMPAIO OVER | 0 | 53 | 1699.04
2024-12-08 | PDE SAMPAIO-ITM 04[ESTOQUE ROM] FINOS | 0 | 50 | 2507.31
2024-12-08 | alimentacao_itm09_a |  |  | 3847 | [6 empty] | 59.38 | 6.23 | 2.73 | 0.053 | 0.18 | 5.72
2024-12-08 | Média Filtro |  |  | 5569.57
2024-12-08 | SCALPER 2-ITM 08 FINOS SCALPER | 0 | 20 | 997.68
2024-12-08 | PILHA B02-PILHA B02 REJEITO TRATADO | 0 | 16 | 678.58
2024-12-08 | ITM 02 NOVA[B]-USINA DE BLENDAGEM SINTER FEED ESPECIAL | 2 | 19 | 592.54 | [6 empty] | 57.58 | 15.9 | 0.18 | 0.34 | 0.07 | 1.42
2024-12-08 | PFF Abobora
2024-12-08 | scalper 1 over |  |  | 1885.24
2024-12-08 | scalper 2 fino
2024-12-08 | Filtro 01 |  |  | 695.36
2024-12-08 | ITM 09-ITM 04[ESTOQUE ROM] OVER | 0 | 2 | 89.41
2024-12-08 | PATIO MANGABA[PILHA 1]-ITM 08 ROM ATERRO | 0 | 21 | 670.62
2024-12-08 | Sinter Blendagem ITM 09 A |  |  | 2260
2024-12-08 | PATIO B1-ITM 08 SINTER CORRETIVO | 0 | 9 | 462.88
2024-12-08 | ITM 04[SUBPRODUTO]-ITM 02 PRINCIPAL SINTER ITM04 BLEND | 0 | 1 | 2729.64
2024-12-08 | scalper 1 fino |  |  | 1601.05 | [6 empty] | 45.22 | 30.11 | 1.38 | 0.066 | 0.37 | 3.26 | 0.37
2024-12-08 | ITM 02 NOVA[A]-USINA DE BLENDAGEM SINTER FEED ESPECIAL | 2 | 17 | 521.18 | [6 empty] | 56.51 | 17.88 | 0.14 | 0.032 | 0.06 | 1.01
2024-12-08 | ITM 02 PRINCIPAL-PATIO MANGABA[PILHA SILICOSO] SILICOSO | 0 | 31 | 909.69 | [6 empty] | 47.76 | 25.65 | 1.33 | 0.089 | 0.22 | 4.22
2024-12-08 | Feijãozinho ITM 02 Principal | [9 empty] | 53.72 | 17.85 | 0.92 | 0.082 | 0.16 | 3.87
2024-12-08 | SCALPER 1-CAVA SAMPAIO OVER SCALPER | 0 | 7 | 363.46
2024-12-08 | Filtro 02 |  |  | 2711.67
2024-12-08 | ITM 04[SUBPRODUTO]-ITM 08 SINTER ITM04 BLEND | 0 | 17 | 3392.43
2024-12-08 | ITM 02 PRINCIPAL-USINA DE BLENDAGEM SINTER FEED ESPECIAL | 3 | 20 | 615.13 | [6 empty] | 58.02 | 15.02 | 0.24 | 0.038 | 0.1 | 1.52
2024-12-08 | Over Descarte |  |  | 89.41
2024-12-08 | ITM 08-PILHA B02 REJEITO DESAGUADO | 0 | 20 | 837.92
2024-12-08 | Rejeito Filtrado |  |  | 6814 | [6 empty] | 30.45 | 44.11 |  |  |  |  | 0.46 |  | 340 | 18
2024-12-08 | Sinter Especial |  |  | 4304.88
2024-12-08 | ITM 02 NOVA[B]-PATIO MANGABA[PILHA SILICOSO] SILICOSO | 0 | 30 | 888.53 | [6 empty] | 49.28 | 24.11 | 1.35 | 0.073 | 0.09 | 3.76
2024-12-08 | PFF Pilhão
2024-12-08 | scalper 2 over
2024-12-08 | ITM 02 PRINCIPAL-PDE SAMPAIO OVER | 0 | 8 | 252.09
2024-12-08 | PFF Curva do Joelho
2024-12-08 | Hematitinha Complemento ITM 09 A
2024-12-08 | SCALPER 1-ITM 08 FINOS SCALPER | 0 | 18 | 948.93
2024-12-08 | SUMPAO-ITM 02 NOVA[A] SINTER COMUM | 0 | 12 | 394.95
2024-12-08 | CAVA SAMAMBAIA BAIXO-CAVA SAMPAIO ESTERIL FRANCO | 0 | 4 | 183.03
2024-12-08 | Alimentação Seca ITM 08 C |  |  | 5770 | [6 empty] | 48.15 | 24.77 | 2.13 | 0.086 | 0.34 | 2.84 | 0.55 | 12347.21
2024-12-08 | CAVA SAMAMBAIA BAIXO-ITM 04[ESTOQUE ROM] ROM FERROMAR | 0 | 28 | 1411.65
2024-12-08 | alimentacao_itm09_b |  |  | 3287 | [6 empty] | 58.95 | 6.75 | 2.5 | 0.067 | 0.21 | 5.96
2024-12-08 | PILHAO - PDE MANGABA-ITM 09 MATERIAL PILHAO | 7 | 5 | 255.46
2024-12-08 | VALE 4757 ÍNDIA-PATIO MANGABA[PILHA 1] ROM ATERRO | 0 | 1 | 39.06
2024-12-08 | Over Reprocesso |  |  | 2883
2024-12-08 | ITM 09-ITM 09 ESTERIL FRANCO | 39 | 1 | 25.3
2024-12-08 | VALE 4757-ITM 09 ROM ATERRO | 0 | 3 | 137.48
2024-12-08 | CAVA CARRAPATO 5960 ALTO-CAVA SAMPAIO ESTERIL COMPACTO | 0 | 1 | 50.53
2024-12-08 | Sinter Blendagem ITM 09 C |  |  | 675
2024-12-08 | COMPLEXO DE FILTRAGEM-PILHA B02 REJEITO FILTRADO | 0 | 25 | 1124.94
2024-12-08 | Rejeito Desaguado |  |  | 3255.07 | [6 empty] | 36.08 | 42.97 | 0.77 | 0.063 | 0.23 | 4.1
2024-12-09 | ITM 02 PRINCIPAL-PDE SAMPAIO OVER | 0 | 6 | 194.57
2024-12-09 | alimentacao_itm09_c |  |  | 5085 | [6 empty] | 57.87 | 9.94 | 2.11 | 0.057 | 0.16 | 4.77
2024-12-09 | SUMPAO-ITM 02 NOVA[A] SINTER COMUM | 0 | 6 | 239.47
2024-12-09 | ITM 02 NOVA[B]-PATIO MANGABA[PILHA SILICOSO] SILICOSO | 0 | 24 | 677.12 | [6 empty] | 48.97 | 24.16 | 1.22 | 0.083 | 0.12 | 4.21
2024-12-09 | Over Descarte |  |  | 92.15
2024-12-09 | Sinter Sarzedo |  |  | 3800.26
2024-12-09 | Filtro 04 |  |  | 557.76
2024-12-09 | Rejeito Desaguado |  |  | 3477.25 | [6 empty] | 32.62 | 48.63 | 0.83 | 0.06 | 0.18 | 3.39
2024-12-09 | SCALPER 1-ITM 08 FINOS SCALPER | 0 | 31 | 1593.7
2024-12-09 | DESAGUAMENTO DE PRODUTO ITM 8-PATIO DE PRODUTOS PELLET FEED | 39 | 142 | 4277.87 | [6 empty] | 62.73 | 7.28 | 0.63 | 0.051 | 0.12 | 1.99
2024-12-09 | PATIO MANGABA[PILHA 1]-ITM 09 ROM ATERRO | 0 | 28 | 1482.41
2024-12-09 | Hematitinha Especial ITM 09 B
2024-12-09 | PFF Pilhão
2024-12-09 | PFF Abobora
2024-12-09 | PFF Antenas
2024-12-09 | PRAÇA DA 11-ITM 09 FORRO OVER | 0 | 3 | 120.31
2024-12-09 | Over Reprocesso |  |  | 2604
2024-12-09 | alimentacao_itm09_a |  |  | 4537 | [6 empty] | 57.87 | 9.94 | 2.11 | 0.057 | 0.16 | 4.77
2024-12-09 | PILHAO - PDE MANGABA-ITM 04[ESTOQUE ROM] MATERIAL PILHAO | 10 | 18 | 842.32
2024-12-09 | PATIO DE PRODUTOS-PLATAFORMA TERMINAL-SARZEDO[PILHA 7] PELLET FEED | 31 | 342 | 8487.58
2024-12-09 | Sinter Premium |  |  | 3777.29
2024-12-09 | Alimentação Gobal ITM 02 B |  |  | 5048 | [6 empty] | 45.77 | 28.2 | 2.05 | 0.079 | 0.15 | 3.62 | 0.82 | 12084.17
2024-12-09 | Sinter Blendagem ITM 09 B |  |  | 535
2024-12-09 | BARRAGEM B4-PILHA B02 ESTERIL FRANCO | 0 | 1 | 43.89
2024-12-09 | VALE 4757-ITM 09 ROM ATERRO | 0 | 7 | 332.55
2024-12-09 | scalper 2 fino
2024-12-09 | PILHAO - PDE MANGABA-BARRAGEM B1[PONTO ABASTECIMENTO AGUA 2] ESTERIL PILHAO | 10 | 5 | 209.57
2024-12-09 | Filtro 01 |  |  | 790.16
2024-12-09 | PDE SAMPAIO-ITM 09 FINOS | 0 | 7 | 369.46
2024-12-09 | ITM 02 NOVA-PDE SAMPAIO OVER | 0 | 21 | 625.42
2024-12-09 | Rejeito Filtrado |  |  | 4787 | [6 empty] | 30.35 | 44.29 | 4.76 | 0.118 | 0.32 | 5.2 | 0.46 |  | 190 | 17
2024-12-09 | ITM 02 PRINCIPAL-USINA DE BLENDAGEM SINTER FEED ESPECIAL | 3 | 23 | 729.09 | [6 empty] | 57.85 | 14.84 | 0.32 | 0.042 | 0.1 | 1.63
2024-12-09 | ITM 02 NOVA[B]-USINA DE BLENDAGEM SINTER FEED ESPECIAL | 2 | 25 | 776.72 | [6 empty] | 57.37 | 15.7 | 0.33 | 0.04 | 0.07 | 1.58
2024-12-09 | VALE 4757 ÍNDIA-ITM 09 ROM ATERRO | 0 | 30 | 1188.51
2024-12-09 | SCALPER 1-PATIO B1 OVER SCALPER | 0 | 10 | 517.72
2024-12-09 | alimentacao_itm09_b |  |  | 3186 | [6 empty] | 57.87 | 9.94 | 2.11 | 0.057 | 0.16 | 4.77
2024-12-09 | PILHAO - PDE MANGABA-PDE SAMPAIO ESTERIL PILHAO | 9 | 20 | 927.65
2024-12-09 | Sinter Terceiros TIG
2024-12-09 | SCALPER 2-PATIO B1 OVER SCALPER | 0 | 2 | 94.98
2024-12-09 | ITM 09-ITM 08 SINTER CORRETIVO | 0 | 86 | 2579.81
2024-12-09 | ITM 02 NOVA[A]-USINA DE BLENDAGEM SINTER FEED ESPECIAL | 2 | 19 | 574.46 | [6 empty] | 57.1 | 46.17 | 0.42 | 0.047 | 0.07 | 1.18
2024-12-09 | CAVA CARRAPATO 5960 ALTO-CAVA SAMPAIO ESTERIL COMPACTO | 0 | 1 | 43.38
2024-12-09 | Hematitinha Especial ITM 09 D
2024-12-09 | PLATAFORMA TERMINAL-SARZEDO[PILHA 5]-USINA DE BLENDAGEM SINTER FEED ESPECIAL | 31 | 3 | 157.64
2024-12-09 | Alimentação Gobal ITM 02 A |  |  | 5199 | [6 empty] | 45.77 | 28.2 | 2.05 | 0.079 | 0.15 | 3.62 | 0.82 | 12084.17
2024-12-09 | ITM 04[SUBPRODUTO]-ITM 02 NOVA SINTER ITM04 BLEND | 0 | 22 | 7206.78
2024-12-09 | SCALPER 2-ITM 08 FINOS SCALPER | 0 | 5 | 252.5
2024-12-09 | ITM 08-PILHA B02 REJEITO DESAGUADO | 0 | 15 | 632.42
2024-12-09 | scalper 1 over |  |  | 2040.41
2024-12-09 | Hematitinha Complemento ITM 09 A
2024-12-09 | Sinter Blendagem ITM 09 A |  |  | 3141
2024-12-09 | Sinter Blendagem ITM 09 C |  |  | 1382
2024-12-09 | ITM 08-PDE SAMPAIO OVER | 0 | 48 | 1593.59
2024-12-09 | Hematitinha Especial ITM 09 A |  |  | 1103 | [6 empty] | 58.77 | 6.73 | 3.19 | 0.066 | 0.14 | 5.64
2024-12-09 | Filtro 03 |  |  | 1952.16
2024-12-09 | SCALPER 2-CAVA SAMPAIO OVER SCALPER | 0 | 3 | 165.53
2024-12-09 | Alimentação Seca ITM 08 C |  |  | 4264 | [6 empty] | 45.94222 | 28.31978 | 2.077631 | 0.07998492 | 0.1927819 | 3.288182 | 0.700788 | 8343.92
2024-12-09 | ITM 02 PRINCIPAL-PATIO MANGABA[PILHA SILICOSO] SILICOSO | 0 | 41 | 1188.4 | [6 empty] | 47.57 | 24.44 | 1.78 | 0.088 | 0.26 | 4.5
2024-12-09 | ITM 09-PATIO PE DE MANGA OVER | 39 | 2 | 92.15
2024-12-09 | PDE SAMPAIO-ITM 04[ESTOQUE ROM] FINOS | 0 | 56 | 2827.28
2024-12-09 | PATIO MANGABA[PILHA 1]-ITM 08 ROM ATERRO | 0 | 15 | 480.38
2024-12-09 | Feijãozinho ITM 02 Principal
2024-12-09 | alimentacao_itm09_d |  |  | 2579 | [6 empty] | 48.2 | 25.37 | 1.545988 | 0.08128427 | 0.1508554 | 4.288592 | 0.6289055 | 696.02
2024-12-09 | PFF Curva do Joelho
2024-12-09 | Sinter Especial |  |  | 4304.88
2024-12-09 | ITM 02 NOVA[A]-PATIO MANGABA[PILHA SILICOSO] SILICOSO | 0 | 36 | 1105.24 | [6 empty] | 49.75 | 22.91 | 1.43 | 0.073 | 0.3 | 3.85
2024-12-09 | Alimentação Seca ITM 08 AB
2024-12-09 | CAVA CARRAPATO 3035 ALTO-CAVA SAMPAIO ESTERIL FRANCO | 0 | 1 | 38.35
2024-12-09 | SUMPAO-ITM 08 SINTER COMUM | 0 | 3 | 110.32
2024-12-09 | scalper 2 over
2024-12-09 | Sinter Blendagem ITM 09 D
2024-12-09 | CAVA SAMAMBAIA BAIXO-CAVA SAMPAIO ESTERIL FRANCO | 0 | 5 | 238.49
2024-12-09 | PATIO DE PRODUTOS-PLATAFORMA TERMINAL-SARZEDO[PILHA 6] PELLET FEED | 31 | 254 | 6344.332
2024-12-09 | ITM 04[SUBPRODUTO]-ITM 02 PRINCIPAL SINTER ITM04 BLEND |  |  | 3674.48
2024-12-09 | Média Filtro |  |  | 5482.64
2024-12-09 | CAVA CARRAPATO 5960 ALTO-ITM 04[ESTOQUE ROM] ROM FERROMAR | 0 | 17 | 836.29
2024-12-09 | CAVA SAMAMBAIA BAIXO-ITM 04[ESTOQUE ROM] ROM FERROMAR | 0 | 27 | 1392.42
2024-12-09 | ITM 09-PATIO B1 SINTER FEED ESPECIAL | 0 | 111 | 3800.26
2024-12-09 | ITM 04[SUBPRODUTO]-ITM 08 SINTER ITM04 BLEND | 0 | 18 | 3660.13
2024-12-09 | COMPLEXO DE FILTRAGEM-PILHA B02 REJEITO FILTRADO | 0 | 44 | 1934.45
2024-12-09 | PILHA B02-PILHA B02 REJEITO TRATADO | 0 | 12 | 478.12
2024-12-09 | CAVA SAMAMBAIA BAIXO-ITM 09 ROM FERROMAR | 0 | 3 | 138.3
2024-12-09 | scalper 1 fino |  |  | 1681.01 | [6 empty] | 43.7 | 32.16 | 1.43 | 0.057 | 0.39 | 2.87 | 0.91 | 1625.95
2024-12-09 | Hematitinha Especial ITM 09 C |  |  | 150
2024-12-09 | SCALPER 1-CAVA SAMPAIO OVER SCALPER | 0 | 6 | 306.66
2024-12-09 | Filtro 02 |  |  | 1487.36
2024-12-09 | Alimentação Gobal ITM 02 Principal |  |  | 4845 | [6 empty] | 45.94222 | 28.31978 | 2.077631 | 0.07998492 | 0.1927819 | 3.288182 | 0.700788 | 8343.92
2024-12-10 | ITM 09-ITM 08 SINTER CORRETIVO | 0 | 64 | 3020.78
2024-12-10 | alimentacao_itm09_b |  |  | 4481 | [6 empty] | 59.18 | 6.03 | 2.79 | 0.078 | 0.07 | 6.19
2024-12-10 | SUMPAO-ITM 08 SINTER COMUM | 0 | 3 | 124.85
2024-12-10 | Filtro 01 |  |  | 1142.44
2024-12-10 | SCALPER 2-PATIO B1 OVER SCALPER | 0 | 3 | 139.39
2024-12-10 | ITM 02 PRINCIPAL-PATIO MANGABA[PILHA SILICOSO] SILICOSO | 0 | 44 | 1308.05 | [6 empty] | 49.51 | 22.94 | 1.45 | 0.083 | 0.21 | 4.3
2024-12-10 | PATIO DE PRODUTOS-PLATAFORMA TERMINAL-SARZEDO[PILHA 7] PELLET FEED | 31 | 222 | 5320.19
2024-12-10 | PILHAO - PDE MANGABA-ITM 09 MATERIAL PILHAO | 7 | 7 | 326.87
2024-12-10 | alimentacao_itm09_a |  |  | 4750 | [6 empty] | 58.27 | 7.74 | 2.89 | 0.07 | 0.12 | 5.61
2024-12-10 | Hematitinha Especial ITM 09 B
2024-12-10 | PATIO DE PRODUTOS-PLATAFORMA TERMINAL-SARZEDO[PILHA 6] PELLET FEED | 31 | 58 | 1403.91
2024-12-10 | Hematitinha Complemento ITM 09 A
2024-12-10 | PATIO MANGABA[PILHA SILICOSO]-ACESSO PRINCIPAL INTERNO SILICOSO | 0 | 2 | 72.12
2024-12-10 | VALE 4757 ÍNDIA-ITM 09 ROM ATERRO | 0 | 25 | 1040.13
2024-12-10 | alimentacao_itm09_d |  |  | 3020 | [6 empty] | 47.67 | 25.3 | 2.37 | 0.068 | 0.16 | 3.65
2024-12-10 | CAVA SAMAMBAIA BAIXO-ITM 04[ESTOQUE ROM] ROM FERROMAR | 0 | 9 | 475.98
2024-12-10 | DESAGUAMENTO DE PRODUTO ITM 8-PATIO DE PRODUTOS PELLET FEED | 39 | 133 | 4181.01 | [6 empty] | 62.76 | 7.38 | 0.49 | 0.042 | 0.1 | 1.9
2024-12-10 | BARRAGEM B4-PILHA B02 ESTERIL FRANCO | 0 | 1 | 34.93
2024-12-10 | Sinter Blendagem ITM 09 D
2024-12-10 | PDE SAMPAIO-ITM 04[ESTOQUE ROM] FINOS | 0 | 25 | 1254.66
2024-12-10 | SCALPER 1-PATIO B1 OVER SCALPER | 0 | 3 | 125.59
2024-12-10 | ITM 04[SUBPRODUTO]-ITM 02 NOVA SINTER ITM04 BLEND | 0 | 14 | 4363.28
2024-12-10 | SCALPER 2-ITM 08 FINOS SCALPER | 0 | 15 | 698.93
2024-12-10 | PFF Pilhão
2024-12-10 | ITM 09-ITM 09 HEMATITINHA ESPECIAL | 0 | 5 | 93.61
2024-12-10 | Alimentação Gobal ITM 02 Principal |  |  | 4847 | [6 empty] | 45.46 | 29.56 | 2.14 | 0.08 | 0.19 | 2.72 | 0.73 | 11267.46
2024-12-10 | Alimentação Gobal ITM 02 A |  |  | 4745 | [6 empty] | 45.23 | 28.96 | 1.91 | 0.076 | 0.16 | 3.98 | 0.73 | 6587.51
2024-12-10 | scalper 2 over |  |  | 803.58
2024-12-10 | ITM 04[SUBPRODUTO]-ITM 02 PRINCIPAL SINTER ITM04 BLEND | 0 | 1 | 3050.47
2024-12-10 | Alimentação Seca ITM 08 C |  |  | 4275 | [6 empty] | 45.46 | 29.56 | 2.14 | 0.08 | 0.19 | 2.72 | 0.73 | 11267.46
2024-12-10 | SCALPER 1-CAVA SAMPAIO OVER SCALPER | 0 | 1 | 40.61
2024-12-10 | Filtro 04 |  |  | 747
2024-12-10 | ITM 04[SUBPRODUTO]-SUMPAO SINTER ITM04 BLEND | 0 | 2 | 5298.8
2024-12-10 | ITM 02 NOVA[A]-USINA DE BLENDAGEM SINTER FEED ESPECIAL | 2 | 24 | 707.31 | [6 empty] | 56.07 | 18.08 | 0.32 | 0.038 | 0.1 | 1.16
2024-12-10 | ITM 04[SUBPRODUTO]-ITM 08 SINTER ITM04 BLEND | 0 | 4 | 3416.7
2024-12-10 | alimentacao_itm09_c |  |  | 4879 | [6 empty] | 59.18 | 6.03 | 2.79 | 0.078 | 0.07 | 6.19
2024-12-10 | Feijãozinho ITM 02 Principal |  |  | 1025.76 | [6 empty] | 45.46 | 29.56 | 2.14 | 0.08 | 0.19 | 2.72 | 0.73 | 11267.46
2024-12-10 | SUMPAO-ITM 02 NOVA[A] SINTER COMUM | 0 | 3 | 83.56
2024-12-10 | CAVA CARRAPATO 5960 ALTO-ITM 04[ESTOQUE ROM] ROM FERROMAR | 0 | 16 | 759.4
2024-12-10 | ITM 08-PDE SAMPAIO OVER | 0 | 14 | 486.97
2024-12-10 | Alimentação Gobal ITM 02 B |  |  | 5186 | [6 empty] | 45.23 | 28.96 | 1.91 | 0.076 | 0.16 | 3.98 | 0.73 | 6587.51
2024-12-10 | ITM 02 PRINCIPAL-PDE SAMPAIO OVER | 0 | 21 | 629.09
2024-12-10 | CAVA SAMAMBAIA BAIXO-ITM 09 ROM ATERRO | 0 | 2 | 94.15
2024-12-10 | Hematitinha Especial ITM 09 D
2024-12-10 | PILHAO - PDE MANGABA-ITM 04[ESTOQUE ROM] MATERIAL PILHAO | 10 | 19 | 962.22
2024-12-10 | scalper 1 over |  |  | 1164.26
2024-12-10 | scalper 2 fino |  |  | 1018.75 | [6 empty] | 45.73 | 30.75 | 1.09 | 0.047 | 0.3 | 2.23 | 0.37
2024-12-10 | PATIO B1-PLATAFORMA TERMINAL-SARZEDO[VAGAO] SINTER FEED PREMIUM | 31 | 253 | 6066.58
2024-12-10 | Sinter Blendagem ITM 09 A |  |  | 3252.3
2024-12-10 | ITM 09-PLATAFORMA TERMINAL-SARZEDO[VAGAO] SINTER FEED PREMIUM | 31 | 99 | 2267.74
2024-12-10 | ITM 02 NOVA-PDE SAMPAIO OVER | 0 | 22 | 614.42
2024-12-10 | Hematitinha Especial ITM 09 C
2024-12-10 | ITM 09-PLATAFORMA TERMINAL-SARZEDO (PILHA 10) SINTER FEED PREMIUM | 31 | 7 | 161.32
2024-12-10 | ITM 09-PATIO B1 SINTER FEED PREMIUM | 0 | 9 | 211.41
2024-12-10 | Rejeito Desaguado |  |  | 3441 | [6 empty] | 31.87 | 49.42 | 0.71 | 0.053 | 0.17 | 3.84
2024-12-10 | PFF Curva do Joelho
2024-12-10 | SCALPER 1-ITM 08 FINOS SCALPER | 0 | 26 | 1277.89
2024-12-10 | ITM 04[SUBPRODUTO]-CAVA SAMPAIO FORRO OVER | 6 | 1 | 53.1
2024-12-10 | PATIO MANGABA[PILHA 1]-ITM 08 ROM ATERRO | 0 | 5 | 141.88
2024-12-10 | PILHA B02-PILHA B02 REJEITO TRATADO | 0 | 22 | 940.89
2024-12-10 | Sinter Blendagem ITM 09 B |  |  | 870
2024-12-10 | USINA DE BLENDAGEM-ITM 02 NOVA SINTER CORRETIVO | 0 | 8 | 352.02
2024-12-10 | PDE SAMPAIO-ITM 09 FINOS | 0 | 15 | 771.56
2024-12-10 | PFF Abobora
2024-12-10 | PFF Antenas
2024-12-10 | ITM 02 PRINCIPAL-USINA DE BLENDAGEM SINTER FEED ESPECIAL | 3 | 28 | 851.52 | [6 empty] | 54.37 | 19.76 | 0.44 | 0.044 | 0.08 | 1.78
2024-12-10 | ITM 02 NOVA[A]-PATIO MANGABA[PILHA SILICOSO] SILICOSO | 0 | 26 | 756.9 | [6 empty] | 50.65 | 21.6 | 1.59 | 0.082 | 0.19 | 3.83
2024-12-10 | Sinter Sarzedo |  |  | 4746.99
2024-12-10 | Alimentação Seca ITM 08 AB |  |  | 297 | [6 empty] | 45.46 | 29.56 | 2.14 | 0.08 | 0.19 | 2.72 | 0.73
2024-12-10 | VALE 4757 ÍNDIA-ITM 04[ESTOQUE ROM] ROM ATERRO | 0 | 3 | 114.37
2024-12-10 | CAVA SAMAMBAIA BAIXO-CAVA SAMPAIO ESTERIL FRANCO | 0 | 2 | 89.21
2024-12-10 | SUMPAO-ITM 02 PRINCIPAL SINTER COMUM | 0 | 1 | 28.56
2024-12-10 | USINA DE BLENDAGEM-ITM 02 NOVA SINTER COMUM | 0 | 1 | 36.98
2024-12-10 | Sinter Especial |  |  | 4304.88
2024-12-10 | Sinter Terceiros TIG
2024-12-10 | PATIO DE PRODUTOS-PATIO MANGABA[PILHA 1] ESTERIL FRANCO | 0 | 9 | 244.2
2024-12-10 | Over Descarte
2024-12-10 | ITM 08-PILHA B02 REJEITO DESAGUADO | 0 | 12 | 522.67
2024-12-10 | Hematitinha Especial ITM 09 A |  |  | 1013 | [6 empty] | 58.02 | 8.88 | 2.88 | 0.073 | 0.09 | 4.9
2024-12-10 | CAVA SAMAMBAIA BAIXO-ITM 09 ROM FERROMAR | 0 | 23 | 1176.19
2024-12-10 | PATIO MANGABA[PILHA OVER]-ITM 09 OVER ESPECIAL | 0 | 22 | 1152.94
2024-12-10 | Sinter Blendagem ITM 09 C |  |  | 1630
2024-12-10 | ITM 09-PATIO B1 SINTER FEED ESPECIAL | 0 | 27 | 979.87
2024-12-10 | scalper 1 fino |  |  | 1297.25 | [6 empty] | 45.73 | 30.75 | 1.09 | 0.047 | 0.3 | 2.23
2024-12-10 | Filtro 03 |  |  | 1317
2024-12-10 | Over Reprocesso |  |  | 2599.19
2024-12-10 | Filtro 02 |  |  | 1054.56
2024-12-10 | PILHAO - PDE MANGABA-BARRAGEM B1[PONTO ABASTECIMENTO AGUA 2] ESTERIL PILHAO | 10 | 2 | 80.07
2024-12-10 | Sinter Premium |  |  | 3777.29
2024-12-10 | ITM 02 NOVA[B]-USINA DE BLENDAGEM SINTER FEED ESPECIAL | 2 | 21 | 652.68 | [6 empty] | 55.89 | 18.09 | 0.3 | 0.038 | 0.08 | 1.43
2024-12-10 | VALE 4757-ITM 09 ROM ATERRO | 0 | 46 | 2045.67
2024-12-10 | ITM 02 NOVA[B]-PATIO MANGABA[PILHA SILICOSO] SILICOSO | 0 | 24 | 649.83 | [6 empty] | 49.55 | 23.44 | 1.29 | 0.079 | 0.09 | 4.04
2024-12-10 | ITM 09-ITM 09 ESTERIL FRANCO | 39 | 1 | 26.5
2024-12-10 | PATIO B1-PLATAFORMA TERMINAL-SARZEDO (PILHA 10) SINTER FEED PREMIUM | 31 | 44 | 1051.52
2024-12-10 | VALE 4757-CAVA SAMPAIO ESTERIL FRANCO | 0 | 1 | 40.9
2024-12-10 | COMPLEXO DE FILTRAGEM-PILHA B02 REJEITO FILTRADO | 0 | 31 | 1424.13
2024-12-10 | Média Filtro |  |  | 5360.55
2024-12-10 | PILHAO - PDE MANGABA-PDE SAMPAIO ESTERIL PILHAO | 9 | 11 | 495.72
2024-12-10 | Rejeito Filtrado |  |  | 4261 | [6 empty] | 28.36 | 48.48 | 5.27 | 0.114 | 0.33 | 4.84 | 0.37 |  | 365 | 18
2024-12-11 | PILHAO - PDE MANGABA-ITM 04[ESTOQUE ROM] MATERIAL PILHAO | 10 | 13 | 682.62
2024-12-11 | SCALPER 1-ITM 08 FINOS SCALPER | 0 | 28 | 1183.46
2024-12-11 | ITM 02 PRINCIPAL-PDE SAMPAIO OVER | 0 | 11 | 342.21
2024-12-11 | VALE 4757 ÍNDIA-ITM 04[ESTOQUE ROM] ROM ATERRO | 0 | 21 | 849.7
2024-12-11 | VALE 4757-PATIO LAVADOR ROM ATERRO | 0 | 5 | 291.29
2024-12-11 | CAVA SAMAMBAIA BAIXO-ITM 04[ESTOQUE ROM] ROM FERROMAR | 0 | 15 | 843.06
2024-12-11 | ITM 02 PRINCIPAL-USINA DE BLENDAGEM SINTER FEED ESPECIAL | 3 | 24 | 733.58 | [6 empty] | 53.99 | 20.54 | 0.29 | 0.037 | 0.07 | 1.76
2024-12-11 | CAVA CARRAPATO 3035 ALTO-CAVA SAMPAIO ESTERIL FRANCO | 0 | 1 | 43.49
2024-12-11 | ITM 08-PDE SAMPAIO OVER | 0 | 39 | 1340.97
2024-12-11 | USINA DE BLENDAGEM-ITM 02 NOVA SINTER CORRETIVO | 0 | 28 | 1040.33
2024-12-11 | ITM 09-ITM 09 HEMATITINHA ESPECIAL | 0 | 2 | 54.32
2024-12-11 | PILHAO - PDE MANGABA-BARRAGEM B1[PONTO ABASTECIMENTO AGUA 2] ESTERIL PILHAO | 10 | 7 | 359.15
2024-12-11 | PDE SAMPAIO-ITM 09 FINOS | 0 | 3 | 163.3
2024-12-11 | ITM 02 NOVA[A]-USINA DE BLENDAGEM SINTER FEED ESPECIAL | 2 | 25 | 767.73 | [6 empty] | 56.29 | 17.68 | 0.26 | 0.04 | 0.09 | 1.3
2024-12-11 | ITM 04[SUBPRODUTO]-ITM 02 NOVA SINTER ITM04 BLEND | 0 | 20 | 4153.89
2024-12-11 | ITM 08-PILHA B02 REJEITO DESAGUADO | 0 | 17 | 713.27
2024-12-11 | CAVA SAMAMBAIA BAIXO-CAVA SAMPAIO ESTERIL FRANCO | 0 | 7 | 307.8
2024-12-11 | PLATAFORMA TERMINAL-SARZEDO[VAGAO]-PATIO B1 SINTER TIG | 31 | 199 | 5442.188
2024-12-11 | ITM 02 NOVA-PDE SAMPAIO OVER | 0 | 20 | 604.16
2024-12-11 | ITM 02 PRINCIPAL-PATIO MANGABA[PILHA SILICOSO] SILICOSO | 0 | 45 | 1293.19 | [6 empty] | 47.92 | 26.71 | 0.8 | 0.07 | 0.23 | 3.5
2024-12-11 | SUMPAO-ITM 02 NOVA[A] SINTER COMUM | 0 | 4 | 117.31
2024-12-11 | CAVA CARRAPATO 5960 ALTO-ITM 04[ESTOQUE ROM] ROM FERROMAR | 0 | 7 | 343.89
2024-12-11 | PLATAFORMA TERMINAL-SARZEDO[PILHA 5]-PATIO DE PRODUTOS SINTER FEED ESPECIAL | 31 | 2 | 85.04
2024-12-11 | DESAGUAMENTO DE PRODUTO ITM 8-PATIO DE PRODUTOS PELLET FEED | 39 | 159 | 4918.57 | [6 empty] | 62.38 | 7.89 | 0.62 | 0.05 | 0.1 | 1.89
2024-12-11 | SCALPER 1-CAVA SAMPAIO OVER SCALPER | 0 | 4 | 164.87
2024-12-11 | scalper 1 over |  |  | 1700.51 | [6 empty] | 40.42 | 39.35 | 0.29 | 0.026 | 0.15 | 2.27 | 1.92
2024-12-11 | VALE 4757-ITM 09 ROM ATERRO | 0 | 21 | 967.95
2024-12-11 | ITM 04[SUBPRODUTO]-ITM 02 PRINCIPAL SINTER ITM04 BLEND |  |  | 9007.11
2024-12-11 | COMPLEXO DE FILTRAGEM-PILHA B02 REJEITO FILTRADO | 0 | 28 | 1227.52
2024-12-11 | CAVA SAMAMBAIA BAIXO-ITM 09 ROM FERROMAR | 0 | 5 | 255.31
2024-12-11 | ITM 09-ITM 08 SINTER CORRETIVO | 0 | 75 | 2014.54
2024-12-11 | VALE 4757 ÍNDIA-ITM 09 ROM ATERRO | 0 | 20 | 864.86
2024-12-11 | PILHAO - PDE MANGABA-PDE SAMPAIO ESTERIL PILHAO | 9 | 14 | 600.91
2024-12-11 | VALE 4757-CAVA SAMPAIO ESTERIL FRANCO | 0 | 2 | 75.78
2024-12-11 | SCALPER 2-ITM 08 FINOS SCALPER | 0 | 33 | 1513.89
2024-12-11 | PILHAO - PDE MANGABA-ITM 09 MATERIAL PILHAO | 7 | 1 | 59.52
2024-12-11 | SCALPER 2-CAVA SAMPAIO OVER SCALPER | 0 | 2 | 93.99
2024-12-11 | ITM 04[SUBPRODUTO]-ITM 08 SINTER ITM04 BLEND | 0 | 14 | 720.45
2024-12-11 | PDE SAMPAIO-ITM 04[ESTOQUE ROM] FINOS | 0 | 47 | 2544.07
2024-12-11 | ITM 02 NOVA[B]-USINA DE BLENDAGEM SINTER FEED ESPECIAL | 2 | 31 | 971.09 | [6 empty] | 56.66 | 17.22 | 0.38 | 0.037 | 0.13 | 1.09
2024-12-11 | scalper 2 over |  |  | 1305.9 | [6 empty] | 39.61 | 38.96 | 0.3 | 0.028 | 0.11 | 3.86 | 1.19
2024-12-11 | PATIO DE PRODUTOS-PATIO MANGABA[PILHA 1] SILICOSO | 0 | 32 | 1272.44
2024-12-11 | PILHA B02-PILHA B02 REJEITO TRATADO | 0 | 29 | 1327.44
2024-12-11 | ITM 02 NOVA[B]-PATIO MANGABA[PILHA SILICOSO] SILICOSO | 0 | 30 | 766.57 | [6 empty] | 47.87 | 26.71 | 0.86 | 0.064 | 0.08 | 3.67
2024-12-11 | PATIO B1-PLATAFORMA TERMINAL-SARZEDO (PILHA 10) SINTER FEED PREMIUM | 31 | 209 | 5047.47
2024-12-11 | Filtro 03 |  |  | 1744.68
2024-12-11 | Sinter Blendagem ITM 09 B
2024-12-11 | PFF Abobora
2024-12-11 | ITM 02 NOVA[A]-PATIO MANGABA[PILHA SILICOSO] SILICOSO | 0 | 17 | 477.09 | [6 empty] | 47.49 | 26.64 | 1.23 | 0.76 | 0.14 | 3.83
2024-12-11 | Média Filtro |  |  | 5318.34
2024-12-11 | Filtro 02 |  |  | 2194.92
2024-12-11 | Hematitinha Complemento ITM 09 A
2024-12-11 | Alimentação Gobal ITM 02 B |  |  | 4624 | [6 empty] | 43.48 | 31.12 | 2.08 | 0.07 | 0.19 | 4.1 | 0.73 | 8338.4
2024-12-11 | Sinter Terceiros TIG
2024-12-11 | Hematitinha Especial ITM 09 D
2024-12-11 | Sinter Blendagem ITM 09 D
2024-12-11 | Hematitinha Especial ITM 09 A |  |  | 1206.9 | [6 empty] | 59.04 | 4.41 | 4.76 | 0.063 | 0.11 | 6.05
2024-12-11 | PFF Curva do Joelho
2024-12-11 | Over Reprocesso |  |  | 2940.1
2024-12-11 | Sinter Blendagem ITM 09 A |  |  | 1167
2024-12-11 | Alimentação Seca ITM 08 AB
2024-12-11 | Sinter Especial |  |  | 4304.88
2024-12-11 | Filtro 01 |  |  | 393.96
2024-12-11 | alimentacao_itm09_c |  |  | 4096 | [6 empty] | 58.9 | 7.7 | 2.31 | 0.066 | 0.19 | 5.27
2024-12-11 | Hematitinha Especial ITM 09 C
2024-12-11 | Alimentação Gobal ITM 02 Principal |  |  | 4218 | [6 empty] | 45.57 | 29.25 | 1.72 | 0.068 | 0.18 | 3.41 | 0.46 | 23130.56
2024-12-11 | Filtro 04 |  |  | 562.8
2024-12-11 | Sinter Premium |  |  | 3777.29
2024-12-11 | Alimentação Seca ITM 08 C |  |  | 5654 | [6 empty] | 45.57 | 29.25 | 1.72 | 0.068 | 0.18 | 3.41 | 0.46 | 23130.56
2024-12-11 | SCALPER 1-PATIO B1 OVER SCALPER | 0 | 2 | 87.51
2024-12-11 | PATIO MANGABA[PILHA OVER]-ITM 09 OVER ESPECIAL | 0 | 1 | 44.24
2024-12-11 | alimentacao_itm09_a |  |  | 3000 | [6 empty] | 57.98 | 7.5 | 3.35 | 0.062 | 0.12 | 5.86
2024-12-11 | PFF Pilhão
2024-12-11 | Hematitinha Especial ITM 09 B
2024-12-11 | Rejeito Desaguado |  |  | 2960.97 | [6 empty] | 30 | 52.49 | 0.66 | 0.047 | 0.16 | 3.56
2024-12-11 | alimentacao_itm09_d |  |  | 2014 | [6 empty] | 47.51631 | 26.34705 | 1.281588 | 0.06811719 | 0.154933 | 3.846656 | 1.489581 | 1923.23
2024-12-11 | Over Descarte
2024-12-11 | Sinter Sarzedo |  |  | 5039.72
2024-12-11 | Alimentação Gobal ITM 02 A |  |  | 3431 | [6 empty] | 43.48 | 31.12 | 2.08 | 0.07 | 0.19 | 4.1 | 0.73 | 8338.4
2024-12-11 | Rejeito Filtrado |  |  | 4896 | [6 empty] | 26.47 | 51.78 | 5.03 | 0.105 | 0.3 | 4.58 | 0.37 |  | 300 | 19
2024-12-11 | alimentacao_itm09_b |  |  | 3145 | [6 empty] | 58.9 | 7.7 | 2.31 | 0.066 | 0.19 | 5.27
2024-12-11 | Feijãozinho ITM 02 Principal |  |  | 601.2 | [6 empty] | 47.05 | 28.38 | 0.76 | 0.048 | 0.18 | 3.18
2024-12-11 | Sinter Blendagem ITM 09 C
2024-12-11 | ITM 09-PLATAFORMA TERMINAL-SARZEDO (PILHA 10) SINTER FEED PREMIUM | 31 | 33 | 800.82
2024-12-11 | ITM 09-PATIO B1 SINTER FEED PREMIUM | 0 | 141 | 3751.9
2024-12-11 | PFF Antenas
2024-12-11 | scalper 2 fino |  |  | 2202.71 | [6 empty] | 40.56 | 37.46 | 0.73 | 0.044 | 0.46 | 3.05 | 0.37
2024-12-11 | scalper 1 fino |  |  | 2306.46 | [6 empty] | 41.53 | 37.42 | 0.88 | 0.041 | 0.36 | 2 | 0.37
2024-12-12 | Sinter Terceiros TIG
2024-12-12 | Hematitinha Especial ITM 09 D
2024-12-12 | COMPLEXO DE FILTRAGEM-PILHA B02 REJEITO FILTRADO | 0 | 39 | 1685.92
2024-12-12 | VALE 4757-CAVA SAMPAIO ESTERIL FRANCO | 0 | 2 | 83.47
2024-12-12 | Alimentação Gobal ITM 02 A |  |  | 4901 | [6 empty] | 46.67 | 27.48 | 1.82 | 0.087 | 0.12 | 3.37 | 0 | 8684.7
2024-12-12 | Alimentação Gobal ITM 02 Principal |  |  | 4541 | [6 empty] | 44.35109 | 30.18757 | 1.825197 | 0.102411 | 0.2534654 | 3.78708 | 0.5197027 | 11997.52
2024-12-12 | ITM 02 PRINCIPAL-USINA DE BLENDAGEM SINTER FEED ESPECIAL | 3 | 19 | 555.25 | [6 empty] | 54.28 | 20.28 | 0.33 | 0.041 | 0.07 | 1.57
2024-12-12 | PILHAO - PDE MANGABA-ITM 04[ESTOQUE ROM] MATERIAL PILHAO | 10 | 10 | 514.91
2024-12-12 | Filtro 03 |  |  | 1066.34
2024-12-12 | PRAÇA DA 11-ITM 09 HEMATITINHA ESPECIAL | 0 | 3 | 124.39
2024-12-12 | Hematitinha Complemento ITM 09 A
2024-12-12 | VALE 4757 ÍNDIA-ITM 04[ESTOQUE ROM] ROM ATERRO | 0 | 9 | 361.84
2024-12-12 | ITM 09-PATIO B1 SINTER FEED PREMIUM | 10 | 152 | 3971.01
2024-12-12 | Sinter Blendagem ITM 09 A |  |  | 2008
2024-12-12 | ITM 08-PILHA B02 REJEITO DESAGUADO | 0 | 18 | 689.31
2024-12-12 | alimentacao_itm09_d |  |  | 2241 | [6 empty] | 42.69 | 29.78 | 3.98 | 0.092 | 0.15 | 4.1 | 0.46
2024-12-12 | PDE SAMPAIO-ITM 04[ESTOQUE ROM] FINOS | 0 | 38 | 2009.46
2024-12-12 | PILHA B02-PILHA B02 REJEITO TRATADO | 0 | 20 | 867
2024-12-12 | SCALPER 1-ITM 08 FINOS SCALPER | 0 | 7 | 307.07
2024-12-12 | CAVA SAMAMBAIA BAIXO-ITM 09 ROM FERROMAR | 0 | 11 | 610.49
2024-12-12 | PDE SAMPAIO-ITM 09 FINOS | 0 | 16 | 861.53
2024-12-12 | CAVA SAMAMBAIA BAIXO-CAVA SAMPAIO ESTERIL FRANCO | 0 | 1 | 44.12
2024-12-12 | CAVA SAMAMBAIA BAIXO-ITM 04[ESTOQUE ROM] ROM FERROMAR | 0 | 12 | 679.77
2024-12-12 | Feijãozinho ITM 02 Principal | [9 empty] | 48.38 | 25.93 | 0.49 | 0.052 | 0.07 | 4.12
2024-12-12 | ITM 09-PLATAFORMA TERMINAL-SARZEDO[VAGAO] SINTER FEED PREMIUM | 31 | 57 | 1390.938
2024-12-12 | ITM 02 NOVA-PDE SAMPAIO OVER | 0 | 14 | 415.24
2024-12-12 | CAVA SAMAMBAIA INTERMEDIARIO-ITM 04[ESTOQUE ROM] ROM FERROMAR | 0 | 3 | 133.23
2024-12-12 | scalper 2 over |  |  | 1956.38 | [6 empty] | 40.25 | 37.95 | 0.26 | 0.028 | 0.15 | 3.94 | 1.28
2024-12-12 | ITM 02 PRINCIPAL-PATIO MANGABA[PILHA SILICOSO] SILICOSO | 0 | 33 | 1017.47 | [6 empty] | 49.37 | 23.78 | 1.01 | 0.087 | 0.08 | 4.32
2024-12-12 | PFF Antenas
2024-12-12 | scalper 1 fino |  |  | 1193 | [6 empty] | 37.75 | 40.97 | 0.76 | 0.039 | 0.28 | 3.77 | 0.37
2024-12-12 | ITM 02 NOVA[B]-USINA DE BLENDAGEM SINTER FEED ESPECIAL | 2 | 18 | 600.87 | [6 empty] | 56.69 | 17.12 | 0.39 | 0.04 | 0.09 | 1.22
2024-12-12 | ITM 02 NOVA[A]-USINA DE BLENDAGEM SINTER FEED ESPECIAL | 2 | 32 | 999.48 | [6 empty] | 56.83 | 16.91 | 0.32 | 0.043 | 0.07 | 1.29
2024-12-12 | ITM 04[SUBPRODUTO]-ITM 08 SINTER ITM04 BLEND | 0 | 17 | 5820.58
2024-12-12 | ITM 02 NOVA[A]-PATIO MANGABA[PILHA SILICOSO] SILICOSO | 0 | 27 | 789.43 | [6 empty] | 49.41 | 24.58 | 0.96 | 0.074 | 0.16 | 3.41
2024-12-12 | VALE 4757-PATIO MANGABA[PILHA 1] ROM ATERRO | 0 | 3 | 138
2024-12-12 | Rejeito Desaguado |  |  | 2600.33 | [6 empty] | 33.71 | 46.99 | 0.6 | 0.044 | 0.18 | 3.21
2024-12-12 | PILHAO - PDE MANGABA-PDE SAMPAIO ESTERIL PILHAO | 9 | 19 | 816.96
2024-12-12 | VALE 4757-PATIO LAVADOR ROM ATERRO | 0 | 7 | 300.23
2024-12-12 | ITM 04[SUBPRODUTO]-ITM 02 NOVA SINTER ITM04 BLEND | 0 | 10 | 6476.09
2024-12-12 | ITM 02 NOVA-ITM 09 OVER | 0 | 2 | 57.75
2024-12-12 | Hematitinha Especial ITM 09 B
2024-12-12 | Filtro 01 |  |  | 920.93
2024-12-12 | Filtro 02 |  |  | 1454.1
2024-12-12 | Filtro 04 |  |  | 1163.28
2024-12-12 | SCALPER 2-CAVA SAMPAIO OVER SCALPER | 0 | 5 | 222.36
2024-12-12 | Alimentação Seca ITM 08 AB
2024-12-12 | Média Filtro |  |  | 5258.83
2024-12-12 | PATIO DE PRODUTOS-PATIO MANGABA[PILHA 1] SILICOSO | 0 | 57 | 1668.09
2024-12-12 | Sinter Blendagem ITM 09 B
2024-12-12 | scalper 1 over |  |  | 1728.48 | [6 empty] | 35.79 | 44.26 | 0.24 | 0.029 | 0.2 | 4 | 0.46
2024-12-12 | SCALPER 1-CAVA SAMPAIO OVER SCALPER | 0 | 11 | 460.04
2024-12-12 | PFF Curva do Joelho
2024-12-12 | ITM 09-ITM 08 SINTER CORRETIVO | 0 | 82 | 2241.66
2024-12-12 | DESAGUAMENTO DE PRODUTO ITM 8-PATIO DE PRODUTOS PELLET FEED | 39 | 141 | 4225.17 | [6 empty] | 62.55 | 7.63 | 0.64 | 0.05 | 0.11 | 1.88
2024-12-12 | SUMPAO-ITM 02 NOVA[A] SINTER COMUM | 0 | 2 | 58.52
2024-12-12 | Alimentação Gobal ITM 02 B |  |  | 2732 | [6 empty] | 46.67 | 27.48 | 1.82 | 0.087 | 0.12 | 3.37 | 0 | 8684.7
2024-12-12 | SCALPER 2-PATIO B1 OVER SCALPER | 0 | 1 | 46.64
2024-12-12 | Hematitinha Especial ITM 09 C
2024-12-12 | alimentacao_itm09_b |  |  | 3715 | [6 empty] | 59.46 | 6.56 | 2.01 | 0.071 | 0.15 | 5.94
2024-12-12 | Over Reprocesso |  |  | 2969.91
2024-12-12 | VALE 4757-ITM 09 ROM ATERRO | 0 | 28 | 1231.81
2024-12-12 | Sinter Sarzedo |  |  | 5865.85
2024-12-12 | PFF Pilhão
2024-12-12 | SUMPAO-ITM 08 SINTER COMUM | 0 | 3 | 109.44
2024-12-12 | alimentacao_itm09_a |  |  | 3980 | [6 empty] | 59.07 | 7.78 | 2.21 | 0.66 | 0.11 | 5.22
2024-12-12 | Alimentação Seca ITM 08 C |  |  | 5337 | [6 empty] | 44.35109 | 30.18757 | 1.825197 | 0.102411 | 0.2534654 | 3.78708 | 0.5197027 | 11997.52
2024-12-12 | ITM 08-PDE SAMPAIO OVER | 0 | 60 | 2029.15
2024-12-12 | scalper 2 fino |  |  | 2786.36 | [6 empty] | 36.43 | 42.77 | 0.7 | 0.34 | 0.33 | 3.89 | 0.46
2024-12-12 | ITM 02 PRINCIPAL-PDE SAMPAIO OVER | 0 | 3 | 112.8
2024-12-12 | alimentacao_itm09_c |  |  | 4390 | [6 empty] | 59.46 | 6.56 | 2.01 | 0.071 | 0.15 | 5.94
2024-12-12 | Hematitinha Especial ITM 09 A |  |  | 1241.2 | [6 empty] | 59.34 | 7.37 | 2.09 | 0.086 | 0.09 | 5.31
2024-12-12 | VALE 4757 ÍNDIA-ITM 09 ROM ATERRO | 0 | 10 | 382.47
2024-12-12 | ITM 04[SUBPRODUTO]-ITM 02 PRINCIPAL SINTER ITM04 BLEND |  |  | 1534.92
2024-12-12 | PRAÇA DA 11-ITM 09 HEMATITINHA COMUM | 0 | 4 | 171.22
2024-12-12 | Sinter Premium |  |  | 3777.29
2024-12-12 | ITM 02 NOVA-ACESSO PORTARIA ITAMINAS OVER | 0 | 2 | 56.64
2024-12-12 | Rejeito Filtrado |  |  | 4604.65 | [6 empty] | 26.47 | 51.78 | 4.82 | 0.106 | 0.39 | 5.31 | 0.37 |  | 235 | 19
2024-12-12 | Over Descarte
2024-12-12 | PFF Abobora
2024-12-12 | VALE 4757 ÍNDIA-PATIO LAVADOR ROM ATERRO | 0 | 2 | 108.01
2024-12-12 | ITM 09-PLATAFORMA TERMINAL-SARZEDO (PILHA 10) SINTER FEED PREMIUM | 31 | 1 | 23.26
2024-12-12 | PILHAO - PDE MANGABA-ITM 09 MATERIAL PILHAO | 7 | 9 | 523.79
2024-12-12 | PILHAO - PDE MANGABA-BARRAGEM B1[PONTO ABASTECIMENTO AGUA 2] ESTERIL PILHAO | 10 | 8 | 316.35
2024-12-12 | Sinter Blendagem ITM 09 C
2024-12-12 | CAVA CARRAPATO 5960 ALTO-ITM 04[ESTOQUE ROM] ROM FERROMAR | 0 | 16 | 773.64
2024-12-12 | SCALPER 2-ITM 08 FINOS SCALPER | 0 | 26 | 1191.16
2024-12-12 | Sinter Especial |  |  | 4304.88
2024-12-12 | ITM 02 NOVA[B]-PATIO MANGABA[PILHA SILICOSO] SILICOSO | 0 | 21 | 560.67 | [6 empty] | 45.94 | 29.14 | 0.97 | 0.071 | 0.32 | 3.65
2024-12-12 | PATIO B1-PLATAFORMA TERMINAL-SARZEDO[VAGAO] SINTER FEED PREMIUM | 31 | 251 | 6252.09
2024-12-12 | Sinter Blendagem ITM 09 D
2024-12-13 | SCALPER 2-BARRAGEM B1[PONTO ABASTECIMENTO AGUA 2] OVER | 0 | 1 | 45.47
2024-12-13 | PFF Curva do Joelho
2024-12-13 | alimentacao_itm09_c |  |  | 4300 | [6 empty] | 60.2 | 5.42 | 1.94 | 0.06 | 0.15 | 6.1
2024-12-13 | PFF Antenas
2024-12-13 | Média Filtro |  |  | 5314.645
2024-12-13 | PRAÇA DA 11-PILHA B02 FORRO OVER | 0 | 39 | 1744.74
2024-12-13 | Filtro 04 |  |  | 474
2024-12-13 | Feijãozinho ITM 02 Principal | [9 empty] | 48.09 | 26.31 | 0.61 | 0.061 | 0.23 | 3.79
2024-12-13 | Filtro 01 |  |  | 1185
2024-12-13 | alimentacao_itm09_a |  |  | 3890 | [6 empty] | 58.98 | 7.49 | 1.65 | 0.061 | 0.14 | 6.1
2024-12-13 | PILHAO - PDE MANGABA-PDE SAMPAIO ESTERIL PILHAO | 9 | 21 | 954.02
2024-12-13 | VALE 4757 ÍNDIA-ITM 04[ESTOQUE ROM] ROM FERROMAR | 0 | 1 | 36.91
2024-12-13 | Hematitinha Complemento ITM 09 A
2024-12-13 | Sinter Terceiros TIG
2024-12-13 | scalper 1 over |  |  | 1788.54 | [6 empty] | 38.26 | 42.17 | 0.32 | 0.031 | 0.12 | 2.54 | 1.74
2024-12-13 | ITM 02 PRINCIPAL-PATIO MANGABA[PILHA SILICOSO] SILICOSO | 0 | 30 | 882.77 | [6 empty] | 47.01 | 25.87 | 1.05 | 0.09 | 0.32 | 5.14
2024-12-13 | Sinter Blendagem ITM 09 A |  |  | 1547
2024-12-13 | Over Descarte
2024-12-13 | ITM 08-PILHA B02 REJEITO DESAGUADO | 0 | 18 | 751.15
2024-12-13 | scalper 2 fino |  |  | 2966.41 | [6 empty] | 39.92 | 38.28 | 1.11 | 0.041 | 0.29 | 3.44 | 0.55
2024-12-13 | scalper 2 over |  |  | 2184.61 | [6 empty] | 38.78 | 40.42 | 0.25 | 0.032 | 0.08 | 3.16 | 0.55
2024-12-13 | SCALPER 2-CAVA SAMPAIO OVER SCALPER | 0 | 9 | 410.89
2024-12-13 | ITM 09-ITM 08 SINTER CORRETIVO | 0 | 68 | 2267.57
2024-12-13 | Alimentação Seca ITM 08 AB |  |  | 1393 | [6 empty] | 43.27949 | 30.75548 | 2.897229 | 0.08304397 | 0.1750983 | 3.721169 | 0.5745814 | 7855.5
2024-12-13 | ITM 09-PATIO B1 SINTER FEED PREMIUM | 10 | 216 | 5579.98
2024-12-13 | VALE 4757 ÍNDIA-PRAÇA DA 11 ROM FERROMAR | 0 | 4 | 162.07
2024-12-13 | SCALPER 2-PATIO B1 OVER SCALPER | 0 | 1 | 54.48
2024-12-13 | SCALPER 1-CAVA SAMPAIO OVER SCALPER | 0 | 7 | 308.72
2024-12-13 | scalper 1 fino |  |  | 1446.7 | [6 empty] | 41.92 | 35.57 | 1.23 | 0.055 | 0.47 | 2.38 | 0.46
2024-12-13 | PILHA B02-PILHA B02 REJEITO TRATADO | 0 | 15 | 679.93
2024-12-13 | PDE SAMPAIO-ITM 04[ESTOQUE ROM] FINOS | 0 | 43 | 2275.75
2024-12-13 | ITM 04[SUBPRODUTO]-ITM 08 SINTER ITM04 BLEND | 0 | 14 | 1174.81
2024-12-13 | Filtro 03 |  |  | 2370
2024-12-13 | Over Reprocesso |  |  | 2560
2024-12-13 | alimentacao_itm09_d |  |  | 2267 | [6 empty] | 47.47 | 25.67 | 1.88 | 0.89 | 0.19 | 4
2024-12-13 | ITM 08-PDE SAMPAIO OVER | 0 | 53 | 1912.99
2024-12-13 | ITM 02 NOVA[A]-PATIO MANGABA[PILHA SILICOSO] SILICOSO | 0 | 23 | 710.18 | [6 empty] | 45.94 | 26.59 | 1.93 | 0.087 | 0.18 | 5.22
2024-12-13 | Hematitinha Especial ITM 09 B
2024-12-13 | COMPLEXO DE FILTRAGEM-PILHA B02 REJEITO FILTRADO | 0 | 26 | 1126.97
2024-12-13 | SCALPER 1-ITM 08 FINOS SCALPER | 0 | 27 | 1163.85
2024-12-13 | PDE SAMPAIO-PRAÇA DA 11 FINOS | 0 | 5 | 277.65
2024-12-13 | ITM 02 PRINCIPAL-USINA DE BLENDAGEM SINTER FEED ESPECIAL | 3 | 22 | 694.43 | [6 empty] | 56.73 | 17.28 | 0.23 | 0.038 | 0.11 | 1.79
2024-12-13 | Alimentação Seca ITM 08 C |  |  | 3334 | [6 empty] | 43.27949 | 30.75548 | 2.897229 | 0.08304397 | 0.1750983 | 3.721169 | 0.5745814 | 7855.5
2024-12-13 | CAVA CARRAPATO 5960 ALTO-ITM 04[ESTOQUE ROM] ROM FERROMAR | 0 | 18 | 897.17
2024-12-13 | VALE 4757 ÍNDIA-ITM 04[ESTOQUE ROM] ROM ATERRO | 0 | 7 | 272.64
2024-12-13 | PFF Abobora
2024-12-13 | alimentacao_itm09_b |  |  | 3513 | [6 empty] | 60.2 | 5.42 | 1.94 | 0.06 | 0.15 | 6.1
2024-12-13 | ITM 04[SUBPRODUTO]-SUMPAO SINTER ITM04 BLEND |  |  | 189.04
2024-12-13 | PRAÇA DA 11-ITM 09 HEMATITINHA ESPECIAL | 0 | 20 | 568.85
2024-12-13 | ITM 02 NOVA-PDE SAMPAIO OVER | 0 | 14 | 391.83
2024-12-13 | VALE 4757 ÍNDIA-ITM 09 ROM ATERRO | 0 | 22 | 870.07
2024-12-13 | Sinter Blendagem ITM 09 D
2024-12-13 | ITM 04[SUBPRODUTO]-ITM 02 NOVA SINTER ITM04 BLEND | 0 | 17 | 8984.83
2024-12-13 | Sinter Premium |  |  | 3777.29
2024-12-13 | Rejeito Filtrado |  |  | 5984.25 | [6 empty] | 28.89 | 49.03 | 3.03 | 0.1 | 0.36 | 5.72 | 0.46 |  | 255 | 18
2024-12-13 | Hematitinha Especial ITM 09 D
2024-12-13 | ITM 02 NOVA[B]-USINA DE BLENDAGEM SINTER FEED ESPECIAL | 2 | 28 | 880.63 | [6 empty] | 57.23 | 16.04 | 0.26 | 0.035 | 0.07 | 1.64
2024-12-13 | PRAÇA DA 11-BARRAGEM B1[PONTO ABASTECIMENTO AGUA 2] FORRO OVER | 0 | 6 | 237.66
2024-12-13 | CAVA SAMAMBAIA INTERMEDIARIO-ITM 02 NOVA ROM FERROMAR | 0 | 9 | 404.06
2024-12-13 | CAVA SAMAMBAIA INTERMEDIARIO-ITM 04[ESTOQUE ROM] ROM FERROMAR | 0 | 10 | 463.45
2024-12-13 | DESAGUAMENTO DE PRODUTO ITM 8-PATIO DE PRODUTOS PELLET FEED | 39 | 169 | 4958.25 | [6 empty] | 63.05 | 6.95 | 0.58 | 0.055 | 0.09 | 1.86
2024-12-13 | Rejeito Desaguado |  |  | 3552.24 | [6 empty] | 38.85 | 40.39 | 0.72 | 0.068 | 0.26 | 2.7
2024-12-13 | VALE 4757-ITM 09 ROM ATERRO | 0 | 36 | 1776.7
2024-12-13 | CAVA SAMAMBAIA BAIXO-PRAÇA DA 11 ROM FERROMAR | 0 | 6 | 312.97
2024-12-13 | Hematitinha Especial ITM 09 C
2024-12-13 | ITM 04[SUBPRODUTO]-ITM 02 PRINCIPAL SINTER ITM04 BLEND | 0 | 23 | 5155.27
2024-12-13 | ITM 02 NOVA[B]-PATIO MANGABA[PILHA SILICOSO] SILICOSO | 0 | 28 | 783.99 | [6 empty] | 49.84 | 22.24 | 0.99 | 0.094 | 0.14 | 5
2024-12-13 | Sinter Blendagem ITM 09 C
2024-12-13 | Sinter Especial |  |  | 4304.88
2024-12-13 | Hematitinha Especial ITM 09 A |  |  | 1561 | [6 empty] | 57.96 | 8.08 | 3.14 | 0.069 | 0.32 | 5.22
2024-12-13 | SCALPER 2-ITM 08 FINOS SCALPER | 0 | 34 | 1638.74
2024-12-13 | ITM 02 NOVA-ACESSO PORTARIA ITAMINAS OVER | 0 | 1 | 23.34
2024-12-13 | ITM 02 NOVA[A]-USINA DE BLENDAGEM SINTER FEED ESPECIAL | 2 | 26 | 808.61 | [6 empty] | 57.82 | 15.29 | 0.23 | 0.038 | 0.09 | 1.58
2024-12-13 | Filtro 02 |  |  | 1955.25
2024-12-13 | SUMPAO-ITM 02 NOVA[A] SINTER COMUM | 0 | 2 | 70.33
2024-12-13 | Sinter Blendagem ITM 09 B
2024-12-13 | Sinter Sarzedo |  |  | 6034.36
2024-12-13 | BARRAGEM B4-PILHA B02 ESTERIL FRANCO | 0 | 4 | 139.31
2024-12-13 | VALE 4757-PATIO MANGABA[PILHA 1] ROM ATERRO | 0 | 8 | 398.82
2024-12-13 | CAVA SAMAMBAIA INTERMEDIARIO-PRAÇA DA 11 ROM FERROMAR | 0 | 2 | 90.22
2024-12-13 | Alimentação Gobal ITM 02 Principal |  |  | 4277 | [6 empty] | 46.73228 | 27.0191 | 2.372469 | 0.1028374 | 0.1351016 | 3.173078 | 0.8101817 | 5741.04
2024-12-13 | CAVA CARRAPATO 5960 ALTO-PRAÇA DA 11 ROM FERROMAR | 0 | 5 | 301.96
2024-12-13 | Alimentação Gobal ITM 02 A |  |  | 4752 | [6 empty] | 47.33913 | 26.79834 | 1.686883 | 0.08261004 | 0.116682 | 3.258805 | 0.55 | 10416.81
2024-12-13 | Alimentação Gobal ITM 02 B |  |  | 4921 | [6 empty] | 47.33913 | 26.79834 | 1.686883 | 0.08261004 | 0.116682 | 3.258805 | 0.55 | 10416.81
2024-12-13 | PFF Pilhão
2024-12-13 | CAVA SAMAMBAIA BAIXO-ITM 04[ESTOQUE ROM] ROM FERROMAR | 0 | 39 | 1963.96
2024-12-13 | ITM 02 PRINCIPAL-PDE SAMPAIO OVER | 0 | 17 | 573.04
2024-12-14 | VALE 4757-CAVA SAMPAIO ESTERIL FRANCO | 0 | 1 | 27.9
2024-12-14 | PFF Abobora
2024-12-14 | SCALPER 1 PRAÇA 11-ITM 08 FINOS SCALPER | 0 | 34 | 1697.98
2024-12-14 | Filtro 04 |  |  | 3332.2
2024-12-14 | ITM 04[SUBPRODUTO]-SUMPAO SINTER ITM04 BLEND | 0 | 6 | 5969.56
2024-12-14 | Rejeito Filtrado |  |  | 5780.13 | [6 empty] | 29.89 | 47.98 | 0.92 | 0.112 | 0.38 | 5.89 | 0.46 |  | 140 | 18
2024-12-14 | Sinter Sarzedo |  |  | 4450.16
2024-12-14 | SCALPER 1 PRAÇA 11-CAVA SAMPAIO OVER SCALPER | 0 | 20 | 850.59
2024-12-14 | PDE SAMPAIO-ITM 04[ESTOQUE ROM] FINOS | 0 | 53 | 2704.27
2024-12-14 | CAVA SAMAMBAIA BAIXO-PRAÇA DA 11 ROM FERROMAR | 0 | 8 | 342.88
2024-12-14 | VALE 4757 ÍNDIA-PRAÇA DA 11 ROM FERROMAR | 0 | 1 | 39.33
2024-12-14 | BARRAGEM B4-PILHA B02 ESTERIL FRANCO | 0 | 2 | 76.56
2024-12-14 | CAVA SAMAMBAIA BAIXO-ITM 04[ESTOQUE ROM] ROM ATERRO | 0 | 1 | 35.42
2024-12-14 | scalper 1 over |  |  | 435.09
2024-12-14 | ITM 02 NOVA[A]-USINA DE BLENDAGEM SINTER FEED ESPECIAL | 2 | 31 | 976.57 | [6 empty] | 60.54 | 11.72 | 0.25 | 0.036 | 0.09 | 1.19
2024-12-14 | ITM 04[SUBPRODUTO]-ITM 08 SINTER ITM04 BLEND | 0 | 6 | 1079.06
2024-12-14 | PFF Antenas
2024-12-14 | Hematitinha Complemento ITM 09 A
2024-12-14 | PATIO DE PRODUTOS-PLATAFORMA TERMINAL-SARZEDO[PILHA 6] PELLET FEED | 31 | 354 | 8771.792
2024-12-14 | alimentacao_itm09_d |  |  | 1916 | [6 empty] | 51.94 | 18.62 | 1.36 | 0.071 | 0.18 | 5.16 | 0.5527287
2024-12-14 | scalper 1 fino |  |  | 2269.34 | [6 empty] | 47.10863 | 27.53443 | 0.9619138 | 0.07742474 | 0.1376505 | 3.606771 | 1.741157 | 7014.2
2024-12-14 | PDE SAMPAIO-ITM 09 FINOS | 0 | 9 | 465.57
2024-12-14 | Over Descarte
2024-12-14 | Alimentação Gobal ITM 02 A |  |  | 5069 | [6 empty] | 47.37729 | 26.76243 | 1.255195 | 0.08215673 | 0.1270793 | 3.778292 | 1.0317 | 9850.62
2024-12-14 | ITM 02 PRINCIPAL-USINA DE BLENDAGEM SINTER FEED ESPECIAL | 3 | 15 | 458.19 | [6 empty] | 59.19 | 13.36 | 0.22 | 0.033 | 0.09 | 1.56
2024-12-14 | SCALPER 2-ITM 08 FINOS SCALPER | 0 | 20 | 1012.33
2024-12-14 | Média Filtro |  |  | 5347.89
2024-12-14 | ITM 08-PDE SAMPAIO OVER | 0 | 45 | 1401.46
2024-12-14 | Alimentação Gobal ITM 02 Principal |  |  | 4059 | [6 empty] | 45.3723 | 30.88988 | 0.9144312 | 0.05691459 | 0.1423328 | 2.895778 | 2.033204 | 3556.42
2024-12-14 | PFF Curva do Joelho
2024-12-14 | CAVA CARRAPATO 5960 ALTO-ITM 04[ESTOQUE ROM] ROM FERROMAR | 0 | 14 | 646.27
2024-12-14 | Alimentação Gobal ITM 02 B |  |  | 5306 | [6 empty] | 47.37729 | 26.76243 | 1.255195 | 0.08215673 | 0.1270793 | 3.778292 | 1.0317 | 9850.62
2024-12-14 | CAVA SAMAMBAIA BAIXO-PILHA B02 ESTERIL FRANCO | 0 | 2 | 97.8
2024-12-14 | Over Reprocesso |  |  | 3488
2024-12-14 | Hematitinha Especial ITM 09 D
2024-12-14 | PATIO DE PRODUTOS-PLATAFORMA TERMINAL-SARZEDO[PILHA 4] SINTER FEED ESPECIAL | 31 | 192 | 4668.36
2024-12-14 | CAVA SAMAMBAIA BAIXO-ITM 09 ROM FERROMAR | 0 | 18 | 824.79
2024-12-14 | Rejeito Desaguado |  |  | 3995.43 | [6 empty] | 40.18 | 37.93 | 0.81 | 0.097 | 0.21 | 3.2
2024-12-14 | scalper 2 over |  |  | 3405.72
2024-12-14 | Sinter Blendagem ITM 09 B
2024-12-14 | ITM 04[SUBPRODUTO]-ITM 02 PRINCIPAL SINTER ITM04 BLEND |  |  | 1502.82
2024-12-14 | Sinter Premium |  |  | 3777
2024-12-14 | Sinter Terceiros TIG
2024-12-14 | Alimentação Seca ITM 08 AB
2024-12-14 | CAVA SAMAMBAIA BAIXO-ITM 04[ESTOQUE ROM] ROM FERROMAR | 0 | 21 | 1069.18
2024-12-14 | COMPLEXO DE FILTRAGEM-PILHA B02 REJEITO FILTRADO | 0 | 36 | 1568.78
2024-12-14 | Hematitinha Especial ITM 09 C
2024-12-14 | VALE 4757-ITM 09 ROM ATERRO | 0 | 14 | 636.56
2024-12-14 | ITM 02 NOVA[A]-PATIO MANGABA[PILHA SILICOSO] SILICOSO | 0 | 22 | 676.85 | [6 empty] | 51.88 | 20.14 | 0.87 | 0.091 | 0.12 | 4.38
2024-12-14 | CAVA SAMAMBAIA INTERMEDIARIO-PRAÇA DA 11 ROM FERROMAR | 0 | 7 | 302.56
2024-12-14 | Filtro 02 |  |  | 1262.36
2024-12-14 | PILHAO - PDE MANGABA-PDE SAMPAIO ESTERIL PILHAO | 9 | 11 | 517.13
2024-12-14 | scalper 2 fino |  |  | 671.53 | [6 empty] | 44.89 | 31.44 | 1.11 | 0.069 | 0.18 | 2.89 | 0.91
2024-12-14 | ITM 09-ITM 08 SINTER CORRETIVO | 0 | 65 | 1915.88
2024-12-14 | alimentacao_itm09_c |  |  | 4275 | [6 empty] | 59.46 | 5.79 | 2.05 | 0.073 | 0.2 | 6.48
2024-12-14 | CAVA CARRAPATO 3035 ALTO-CAVA SAMPAIO ESTERIL FRANCO | 0 | 1 | 51.17
2024-12-14 | Filtro 03 |  |  | 2856.92
2024-12-14 | Hematitinha Especial ITM 09 B
2024-12-14 | Sinter Blendagem ITM 09 C
2024-12-14 | CAVA CARRAPATO 5960 ALTO-PRAÇA DA 11 ROM FERROMAR | 0 | 9 | 491.44
2024-12-14 | ITM 08-PILHA B02 REJEITO DESAGUADO | 0 | 10 | 413.41
2024-12-14 | ITM 02 NOVA-PDE SAMPAIO OVER | 0 | 24 | 726.31
2024-12-14 | DESAGUAMENTO DE PRODUTO ITM 8-PATIO DE PRODUTOS PELLET FEED | 39 | 183 | 5302.53 | [6 empty] | 62.93 | 7.06 | 0.6 | 0.058 | 0.08
2024-12-14 | Feijãozinho ITM 02 Principal |  |  | 255.6 | [6 empty] | 49.41 | 24.31 | 0.75 | 0.083 | 0.1 | 0.384
2024-12-14 | Sinter Blendagem ITM 09 A |  |  | 2360
2024-12-14 | PDE SAMPAIO-PRAÇA DA 11 FINOS | 0 | 8 | 413.02
2024-12-14 | ITM 02 PRINCIPAL-PDE SAMPAIO OVER | 0 | 18 | 598.83
2024-12-14 | ITM 02 NOVA[B]-PATIO MANGABA[PILHA SILICOSO] SILICOSO | 0 | 25 | 727.96 | [6 empty] | 50.68 | 22.57 | 0.76 | 0.077 | 0.1 | 3.86
2024-12-14 | SCALPER 2-CAVA SAMPAIO OVER SCALPER | 0 | 19 | 878.67
2024-12-14 | Sinter Especial |  |  | 6213.61
2024-12-14 | CAVA SAMAMBAIA INTERMEDIARIO-ITM 04[ESTOQUE ROM] ROM FERROMAR | 0 | 3 | 133.66
2024-12-14 | PILHA B02-PILHA B02 REJEITO TRATADO | 0 | 8 | 359.47
2024-12-14 | Hematitinha Especial ITM 09 A |  |  | 1497 | [6 empty] | 59.77 | 6.04 | 2.47 | 0.063 | 0.09 | 5.65
2024-12-14 | Filtro 01 |  |  | 1328.8
2024-12-14 | ITM 04[SUBPRODUTO]-ITM 02 NOVA SINTER ITM04 BLEND | 0 | 17 | 8259.87
2024-12-14 | ITM 02 NOVA[B]-USINA DE BLENDAGEM SINTER FEED ESPECIAL | 2 | 29 | 941.1 | [6 empty] | 59.84 | 12.16 | 0.33 | 0.037 | 0.09 | 1.68
2024-12-14 | Sinter Blendagem ITM 09 D
2024-12-14 | alimentacao_itm09_a |  |  | 4020 | [6 empty] | 60.48 | 4.92 | 1.66 | 0.065 | 0.16 | 6.44
2024-12-14 | VALE 4757 ÍNDIA-ITM 09 ROM ATERRO | 0 | 11 | 440.48
2024-12-14 | ITM 09-PATIO B1 SINTER FEED PREMIUM | 10 | 153 | 4450.16
2024-12-14 | USINA DE BLENDAGEM-ITM 02 NOVA SINTER CORRETIVO | 0 | 26 | 1025.52
2024-12-14 | PLATAFORMA TERMINAL-SARZEDO[VAGAO]-PATIO B1 SINTER TIG | 31 | 68 | 1950.84
2024-12-14 | CAVA SAMAMBAIA BAIXO-ITM 02 PRINCIPAL ROM FERROMAR | 0 | 9 | 418.94
2024-12-14 | ITM 02 PRINCIPAL-PATIO MANGABA[PILHA SILICOSO] SILICOSO | 0 | 16 | 476.15 | [6 empty] | 50.2 | 22.7 | 0.89 | 0.082 | 0.19 | 4.09
2024-12-14 | VALE 4757 ÍNDIA-ITM 04[ESTOQUE ROM] ROM ATERRO | 0 | 1 | 36.16
2024-12-14 | Alimentação Seca ITM 08 C |  |  | 4734 | [6 empty] | 45.09663 | 29.57854 | 1.491298 | 0.07570144 | 0.1646053 | 3.909717 | 0.9038273 | 4829.12
2024-12-14 | alimentacao_itm09_b |  |  | 3500 | [6 empty] | 59.46 | 5.79 | 2.05 | 0.073 | 0.2 | 6.48
2024-12-14 | PATIO DE PRODUTOS-PLATAFORMA TERMINAL-SARZEDO[VAGAO] SINTER FEED ESPECIAL | 31 | 294 | 7272.03
2024-12-14 | PFF Pilhão
2024-12-15 | scalper 1 fino |  |  | 997.56 | [6 empty] | 45.88 | 29.13 | 0.91 | 0.057 | 0.12 | 3.96 | 1.19
2024-12-15 | scalper 2 fino | [9 empty] | 44.79 | 31.24 | 0.73 | 0.067 | 0.35 | 3.32
2024-12-15 | PFF Curva do Joelho
2024-12-15 | Hematitinha Complemento ITM 09 A
2024-12-15 | Filtro 04 |  |  | 742.3
2024-12-15 | Feijãozinho ITM 02 Principal |  |  | 1532.64 | [6 empty] | 50.02 | 23.83 | 0.6 | 0.068 | 0.16 | 3.59
2024-12-15 | alimentacao_itm09_c |  |  | 4279 | [6 empty] | 60.96 | 5.08 | 2.45 | 0.066 | 0.19 | 4.72
2024-12-15 | Hematitinha Especial ITM 09 B
2024-12-15 | PFF Antenas
2024-12-15 | alimentacao_itm09_a |  |  | 3900 | [6 empty] | 61.81 | 4.36 | 1.97 | 0.061 | 0.14 | 6.28
2024-12-15 | Hematitinha Especial ITM 09 D
2024-12-15 | scalper 1 over |  |  | 410.1
2024-12-15 | alimentacao_itm09_b |  |  | 3600 | [6 empty] | 60.96 | 5.08 | 2.45 | 0.066 | 0.19 | 4.72
2024-12-15 | Sinter Blendagem ITM 09 D
2024-12-15 | Alimentação Seca ITM 08 C |  |  | 6386 | [6 empty] | 48.70914 | 23.86083 | 1.455797 | 0.09733205 | 0.1914651 | 4.399547 | 0.7900591 | 3431.06
2024-12-15 | Hematitinha Especial ITM 09 C
2024-12-15 | Sinter Blendagem ITM 09 B
2024-12-15 | Alimentação Gobal ITM 02 B |  |  | 4989 | [6 empty] | 47.7823 | 25.8789 | 1.308449 | 0.08460782 | 0.1752199 | 3.891137 | 0.9140694 | 7976.94
2024-12-15 | Rejeito Desaguado |  |  | 4202.18 | [6 empty] | 38.62 | 38.98 | 0.77 | 0.08 | 0.17 | 4.08
2024-12-15 | Média Filtro |  |  | 5379.61
2024-12-15 | Rejeito Filtrado |  |  | 5824.2 | [6 empty] | 31.5 | 46.48 | 2.78 | 0.111 | 0.36 | 4.81 | 0.82 |  | 185 | 18
2024-12-15 | Alimentação Gobal ITM 02 A |  |  | 5180 | [6 empty] | 47.7823 | 25.8789 | 1.308449 | 0.08460782 | 0.1752199 | 3.891137 | 0.9140694 | 7976.94
2024-12-15 | Sinter Premium |  |  | 3777
2024-12-15 | Sinter Blendagem ITM 09 A |  |  | 2660
2024-12-15 | Filtro 03 |  |  | 2341.1
2024-12-15 | Alimentação Seca ITM 08 AB
2024-12-15 | Sinter Especial |  |  | 6213.61
2024-12-15 | Over Descarte
2024-12-15 | Sinter Terceiros TIG
2024-12-15 | Over Reprocesso |  |  | 3264
2024-12-15 | PFF Abobora
2024-12-15 | SCALPER 1 PRAÇA 11-CAVA SAMPAIO OVER SCALPER | 0 | 7 | 315.89
2024-12-15 | alimentacao_itm09_d |  |  | 1315 | [6 empty] | 51.21 | 19.71 | 1.27 | 0.091 | 0.19 | 5.26
2024-12-15 | Filtro 02 |  |  | 1142
2024-12-15 | PFF Pilhão
2024-12-15 | Hematitinha Especial ITM 09 A |  |  | 1131 | [6 empty] | 60.64 | 6.35 | 2.2 | 0.095 | 0.11 | 4.27
2024-12-15 | Alimentação Gobal ITM 02 Principal |  |  | 3772 | [6 empty] | 46.10052 | 29.4673 | 0.9862496 | 0.06572369 | 0.17394 | 3.121721 | 1.651841 | 3413.96
2024-12-15 | Sinter Blendagem ITM 09 C
2024-12-15 | Sinter Sarzedo |  |  | 4724.35
2024-12-15 | Filtro 01 |  |  | 1598.8
2024-12-15 | PILHAO - PDE MANGABA-ITM 09 MATERIAL PILHAO | 7 | 6 | 263.33
2024-12-15 | ITM 02 PRINCIPAL-USINA DE BLENDAGEM SINTER FEED ESPECIAL | 3 | 34 | 1090.19 | [6 empty] | 56.97 | 15.61 | 0.5 | 0.062 | 0.3 | 1.81
2024-12-15 | CAVA CARRAPATO 5960 ALTO-ITM 04[ESTOQUE ROM] ROM FERROMAR | 0 | 6 | 296.14
2024-12-15 | PLATAFORMA TERMINAL-SARZEDO[VAGAO]-PATIO B1 SINTER TIG | 31 | 112 | 3190.61
2024-12-15 | PILHA B02-PILHA B02 REJEITO TRATADO | 0 | 13 | 576.68
2024-12-15 | ITM 04[SUBPRODUTO]-ITM 08 SINTER ITM04 BLEND | 0 | 4 | 1894.87
2024-12-15 | PATIO DE PRODUTOS-PLATAFORMA TERMINAL-SARZEDO[PILHA 4] SINTER FEED ESPECIAL | 31 | 1 | 24.14
2024-12-15 | VALE 4757 ÍNDIA-ITM 09 ROM ATERRO | 0 | 4 | 153.13
2024-12-15 | ITM 02 NOVA[B]-USINA DE BLENDAGEM SINTER FEED ESPECIAL | 2 | 21 | 669.12 | [6 empty] | 60.8 | 11.37 | 0.28 | 0.034 | 0.07 | 1.41
2024-12-15 | ITM 02 NOVA[A]-USINA DE BLENDAGEM SINTER FEED ESPECIAL | 2 | 21 | 635.59 | [6 empty] | 60.95 | 11.14 | 0.26 | 0.037 | 0.08 | 1.17
2024-12-15 | CAVA SAMAMBAIA BAIXO-ITM 09 ROM FERROMAR | 0 | 6 | 328.33
2024-12-15 | ITM 08-PILHA B02 REJEITO DESAGUADO | 0 | 13 | 544.57
2024-12-15 | ITM 02 NOVA-PDE SAMPAIO OVER | 0 | 9 | 265.19
2024-12-15 | ITM 02 PRINCIPAL-PDE SAMPAIO OVER | 0 | 2 | 61.3
2024-12-15 | PATIO DE PRODUTOS-PLATAFORMA TERMINAL-SARZEDO[PILHA 6] PELLET FEED | 31 | 1 | 24.19
2024-12-15 | ITM 04[SUBPRODUTO]-ITM 02 PRINCIPAL SINTER ITM04 BLEND |  |  | 1956.79
2024-12-15 | scalper 2 over |  |  | 1032.81
2024-12-15 | PDE SAMPAIO-ITM 09 FINOS | 0 | 10 | 540.96
2024-12-15 | USINA DE BLENDAGEM-ITM 02 NOVA SINTER CORRETIVO | 0 | 3 | 179.47
2024-12-15 | ITM 08-PDE SAMPAIO OVER | 0 | 37 | 1141.81
2024-12-15 | ITM 02 NOVA[A]-PATIO MANGABA[PILHA SILICOSO] SILICOSO | 0 | 21 | 650.25 | [6 empty] | 53.66 | 16.36 | 1.15 | 0.129 | 0.1 | 5.2
2024-12-15 | ITM 02 NOVA[B]-PATIO MANGABA[PILHA SILICOSO] SILICOSO | 0 | 22 | 642.61 | [6 empty] | 53.01 | 16.71 | 1.18 | 0.133 | 0.12 | 5.73
2024-12-15 | SCALPER 1 PRAÇA 11-ITM 08 FINOS SCALPER | 0 | 19 | 826.79
2024-12-15 | VALE 4757-PATIO LAVADOR ROM ATERRO | 0 | 5 | 222.88
2024-12-15 | SCALPER 2-CAVA SAMPAIO OVER SCALPER | 0 | 11 | 474.64
2024-12-15 | COMPLEXO DE FILTRAGEM-PILHA B02 REJEITO FILTRADO | 0 | 14 | 591.45
2024-12-15 | DESAGUAMENTO DE PRODUTO ITM 8-PATIO DE PRODUTOS PELLET FEED | 39 | 166 | 4789.28 | [6 empty] | 63.72 | 5.91 | 0.66 | 0.25 | 0.09 | 1.92
2024-12-15 | CAVA CARRAPATO 5960 ALTO-CAVA SAMPAIO ESTERIL COMPACTO | 0 | 2 | 98.66
2024-12-15 | ITM 09-ITM 09 ESTERIL FRANCO | 39 | 6 | 159.27
2024-12-15 | CAVA SAMAMBAIA BAIXO-ITM 02 PRINCIPAL ROM FERROMAR | 0 | 14 | 626.05
2024-12-15 | ITM 09-PATIO B1 SINTER FEED PREMIUM | 10 | 158 | 4724.35
2024-12-15 | ITM 09-ITM 08 SINTER CORRETIVO | 0 | 44 | 1315.09
2024-12-15 | CAVA SAMAMBAIA BAIXO-ITM 04[ESTOQUE ROM] ROM FERROMAR | 0 | 41 | 1801.59
2024-12-15 | ITM 04[SUBPRODUTO]-ITM 02 NOVA SINTER ITM04 BLEND | 0 | 9 | 7450.79
2024-12-15 | ITM 04[SUBPRODUTO]-CAVA SAMPAIO FORRO OVER | 6 | 6 | 275.04
2024-12-15 | PDE SAMPAIO-ITM 04[ESTOQUE ROM] FINOS | 0 | 24 | 1276.94
2024-12-15 | ITM 04[SUBPRODUTO]-CAVA PAIOL SINTER ITM04 BLEND | 0 | 7 | 2793.32
2024-12-15 | ITM 02 PRINCIPAL-PATIO MANGABA[PILHA SILICOSO] SILICOSO | 0 | 39 | 1213.32 | [6 empty] | 49.7 | 24.01 | 0.64 | 0.074 | 0.1 | 3.7
2024-12-15 | VALE 4757-ITM 09 ROM ATERRO | 0 | 8 | 362.52
2024-12-15 | SCALPER 2-ITM 08 FINOS SCALPER | 0 | 1 | 41.98
2024-12-16 | Filtro 03 |  |  | 2156
2024-12-16 | Hematitinha Complemento ITM 09 A
2024-12-16 | Sinter Blendagem ITM 09 D
2024-12-16 | Over Reprocesso |  |  | 2064.74
2024-12-16 | Hematitinha Especial ITM 09 B
2024-12-16 | PFF Curva do Joelho
2024-12-16 | Hematitinha Especial ITM 09 C
2024-12-16 | Feijãozinho ITM 02 Principal |  |  | 1002.72 | [6 empty] | 50.02 | 23.83 | 0.6 | 0.068 | 0.16 | 3.59
2024-12-16 | PFF Antenas
2024-12-16 | Over Descarte
2024-12-16 | PFF Abobora
2024-12-16 | Média Filtro |  |  | 5385.46
2024-12-16 | Sinter Blendagem ITM 09 A |  |  | 1678
2024-12-16 | alimentacao_itm09_d |  |  | 2113 | [6 empty] | 47.76 | 23.91 | 1.94 | 0.117 | 0.2 | 5.14
2024-12-16 | scalper 2 fino |  |  | 1221.55 | [6 empty] | 46.91 | 28.28 | 1.02 | 0.071 | 0.12 | 3.2
2024-12-16 | Filtro 01 |  |  | 774.06
2024-12-16 | Rejeito Desaguado |  |  | 3437.05 | [6 empty] | 38.62 | 38.98 | 0.77 | 0.08 | 0.17 | 4.08
2024-12-16 | alimentacao_itm09_a |  |  | 3564 | [6 empty] | 59.73 | 3.5 | 3.44 | 0.058 | 0.12 | 7.22
2024-12-16 | Alimentação Seca ITM 08 C |  |  | 6475 | [6 empty] | 47.55846 | 25.25217 | 1.672028 | 0.1074262 | 0.2267922 | 4.330259 | 0.5552195
2024-12-16 | Alimentação Seca ITM 08 AB |  |  | 0 | [6 empty] | 47.55846 | 25.25217 | 1.672028 | 0.1074262 | 0.2267922 | 4.330259 | 0.5552195 | 6782
2024-12-16 | Sinter Blendagem ITM 09 C |  |  | 2465
2024-12-16 | Hematitinha Especial ITM 09 D
2024-12-16 | Rejeito Filtrado |  |  | 5473 | [6 empty] | 29.73 | 49.13 | [6 empty] | 275 | 18
2024-12-16 | Alimentação Gobal ITM 02 B |  |  | 4793 | [6 empty] | 50.12 | 21.88 | 1.32 | 0.084 | 0.16 | 4.5 | 0.55 | 4482.03
2024-12-16 | alimentacao_itm09_c |  |  | 3299 | [6 empty] | 59.73 | 3.5 | 3.44 | 0.058 | 0.12 | 7.22
2024-12-16 | Sinter Premium |  |  | 3777.77
2024-12-16 | ITM 04[SUBPRODUTO]-ITM 02 PRINCIPAL SINTER ITM04 BLEND |  |  | 1532
2024-12-16 | Sinter Terceiros TIG
2024-12-16 | Alimentação Gobal ITM 02 Principal |  |  | 2952 | [6 empty] | 46.26564 | 28.35523 | 1.391526 | 0.09611944 | 0.1554315 | 3.52373 | 0.946163 | 2470.23
2024-12-16 | Sinter Blendagem ITM 09 B |  |  | 1302
2024-12-16 | scalper 1 fino |  |  | 771.27
2024-12-16 | Filtro 04 |  |  | 663.08
2024-12-16 | Sinter Especial |  |  | 6213.61
2024-12-16 | Filtro 02 |  |  | 1879.86
2024-12-16 | Alimentação Gobal ITM 02 A |  |  | 4863 | [6 empty] | 50.12 | 21.88 | 1.32 | 0.084 | 0.16 | 4.5 | 0.55 | 4482.03
2024-12-16 | Sinter Sarzedo |  |  | 1261.42
2024-12-16 | Hematitinha Especial ITM 09 A |  |  | 1123 | [6 empty] | 60.91 | 3.19 | 2.96 | 0.043 | 0.15 | 6.44
2024-12-16 | alimentacao_itm09_b |  |  | 3030 | [6 empty] | 59.73 | 3.5 | 3.44 | 0.058 | 0.12 | 7.22
2024-12-16 | CAVA SAMAMBAIA BAIXO-ITM 02 PRINCIPAL ROM FERROMAR | 0 | 23 | 1231.04
2024-12-16 | scalper 2 over |  |  | 416.22
2024-12-16 | SCALPER 1 PRAÇA 11-ITM 08 FINOS SCALPER | 0 | 7 | 319.19
2024-12-16 | VALE 4757-ITM 09 ROM FERROMAR | 0 | 5 | 166.48
2024-12-16 | ITM 08-PILHA B02 REJEITO DESAGUADO | 0 | 22 | 957.96
2024-12-16 | DESAGUAMENTO DE PRODUTO ITM 8-PATIO DE PRODUTOS PELLET FEED | 39 | 150 | 4432.68 | [6 empty] | 62.86 | 7.12 | 0.73 | 0.065 | 0.08 | 1.87
2024-12-16 | ITM 02 PRINCIPAL-USINA DE BLENDAGEM SINTER FEED ESPECIAL | 3 | 18 | 967.85 | [6 empty] | 54.81 | 19.5 | 0.4 | 0.04 | 0.09 | 1.43
2024-12-16 | scalper 1 over |  |  | 39.29
2024-12-16 | PRAÇA DA 11-ITM 09 HEMATITINHA COMUM | 0 | 10 | 280.77
2024-12-16 | PDE SAMPAIO-PDE SAMPAIO ESTERIL FRANCO | 0 | 2 | 87.75
2024-12-16 | ITM 02 NOVA[A]-USINA DE BLENDAGEM SINTER FEED ESPECIAL | 2 | 19 | 558.6 | [6 empty] | 59.43 | 13.12 | 0.36 | 0.033 | 0.08 | 1.14
2024-12-16 | VALE 4757-PATIO MANGABA[PILHA 1] ROM ATERRO | 0 | 4 | 148.39
2024-12-16 | PATIO DE PRODUTOS-PLATAFORMA TERMINAL-SARZEDO[VAGAO 2] PELLET FEED | 31 | 207 | 5328.756
2024-12-16 | ITM 09-ITM 08 SINTER CORRETIVO | 0 | 72 | 2112.52
2024-12-16 | PDE SAMPAIO-ITM 04[ESTOQUE ROM] FINOS | 0 | 34 | 1765.74
2024-12-16 | VALE 4757 ÍNDIA-ITM 09 ROM ATERRO | 0 | 40 | 1616.88
2024-12-16 | ITM 02 NOVA-PDE SAMPAIO OVER | 0 | 11 | 314.48
2024-12-16 | ITM 02 NOVA[B]-PATIO MANGABA[PILHA SILICOSO] SILICOSO | 0 | 24 | 668.59 | [6 empty] | 52.82 | 18.48 | 1.72 | 0.117 | 0.09 | 4.35
2024-12-16 | CAVA SAMAMBAIA BAIXO-ITM 04[ESTOQUE ROM] ROM FERROMAR | 0 | 17 | 790.33
2024-12-16 | ITM 09-ITM 09 ESTERIL FRANCO | 39 | 4 | 112.25
2024-12-16 | ITM 04[SUBPRODUTO]-ITM 02 NOVA SINTER ITM04 BLEND | 0 | 34 | 8964.06
2024-12-16 | CAVA CARRAPATO 5960 ALTO-ITM 04[ESTOQUE ROM] ROM FERROMAR | 0 | 6 | 248.44
2024-12-16 | ITM 09-PATIO B1 SINTER FEED PREMIUM | 10 | 37 | 1261.42
2024-12-16 | ITM 02 NOVA[B]-USINA DE BLENDAGEM SINTER FEED ESPECIAL | 2 | 18 | 557.85 | [6 empty] | 60.3 | 12.01 | 0.32 | 0.036 | 0.07 | 1.24
2024-12-16 | ITM 02 PRINCIPAL-PATIO MANGABA[PILHA SILICOSO] SILICOSO | 0 | 26 | 717.14 | [6 empty] | 52.3 | 18.85 | 1.36 | 0.097 | 0.14 | 4.45
2024-12-16 | PATIO DE PRODUTOS-PLATAFORMA TERMINAL-SARZEDO[PILHA 6] PELLET FEED | 31 | 177 | 4528.03
2024-12-16 | ITM 04[SUBPRODUTO]-ITM 08 SINTER ITM04 BLEND | 0 | 9 | 2398.26
2024-12-16 | PILHA B02-PILHA B02 REJEITO TRATADO | 0 | 7 | 289.54
2024-12-16 | VALE 4757-CAVA SAMPAIO ESTERIL FRANCO | 0 | 1 | 57.64
2024-12-16 | ITM 02 PRINCIPAL-PDE SAMPAIO OVER | 0 | 14 | 434.95
2024-12-16 | VALE 4757-ITM 09 ROM ATERRO | 0 | 19 | 884.84
2024-12-16 | PILHA B02-BARRAGEM B1[PONTO ABASTECIMENTO AGUA 2] LAMA | 0 | 3 | 136.45
2024-12-16 | PATIO B1-ITM 08 SINTER TIG | 0 | 7 | 323.11
2024-12-16 | ITM 08-PDE SAMPAIO OVER | 0 | 28 | 944.57
2024-12-16 | PILHAO - PDE MANGABA-PDE SAMPAIO ESTERIL PILHAO | 9 | 15 | 815.24
2024-12-16 | COMPLEXO DE FILTRAGEM-PILHA B02 REJEITO FILTRADO | 0 | 16 | 705.69
2024-12-16 | SCALPER 2-ITM 08 FINOS SCALPER | 0 | 19 | 822.36
2024-12-16 | ITM 02 NOVA[A]-PATIO MANGABA[PILHA SILICOSO] SILICOSO | 0 | 21 | 609.93 | [6 empty] | 54.69 | 15.12 | 1.35 | 0.13 | 0.12 | 4.61
2024-12-16 | PATIO DE PRODUTOS-PLATAFORMA TERMINAL-SARZEDO[VAGAO] PELLET FEED | 31 | 28 | 736.18
2024-12-17 | scalper 1 over |  |  | 693.43 | [6 empty] | 48.87 | 24.37 | 1.06 | 0.175 | 0.07 | 3.96 | 1.1
2024-12-17 | VALE 4757-ITM 09 ROM FERROMAR | 0 | 11 | 418.7
2024-12-17 | ITM 02 NOVA[A]-PATIO MANGABA[PILHA SILICOSO] SILICOSO | 0 | 18 | 500.5 | [6 empty] | 51.68 | 17.54 | 1.39 | 0.122 | 0.18 | 6.47
2024-12-17 | PLATAFORMA TERMINAL-SARZEDO[VAGAO]-PATIO B1 SINTER TIG | 31 | 189 | 5194.298
2024-12-17 | ITM 04[SUBPRODUTO]-ITM 02 NOVA SINTER ITM04 BLEND | 0 | 26 | 8436.27
2024-12-17 | PATIO DE PRODUTOS-PLATAFORMA TERMINAL-SARZEDO[PILHA 7] PELLET FEED | 31 | 298 | 7809.79
2024-12-17 | PATIO B1-ITM 08 SINTER TIG | 0 | 43 | 2129.98
2024-12-17 | PILHAO - PDE MANGABA-ITM 09 MATERIAL PILHAO | 7 | 14 | 758.71
2024-12-17 | ITM 08-PDE SAMPAIO OVER | 0 | 39 | 1374.07
2024-12-17 | CAVA SAMAMBAIA BAIXO-ITM 09 ROM FERROMAR | 0 | 9 | 392.68
2024-12-17 | CAVA SAMAMBAIA BAIXO-ITM 02 PRINCIPAL ROM FERROMAR | 0 | 3 | 134.17
2024-12-17 | ITM 02 NOVA-PDE SAMPAIO OVER | 0 | 11 | 304.31
2024-12-17 | PILHAO - PDE MANGABA-PDE SAMPAIO ESTERIL PILHAO | 9 | 10 | 529.24
2024-12-17 | SCALPER 2-CAVA SAMPAIO OVER SCALPER | 0 | 3 | 118.59
2024-12-17 | CAVA SAMAMBAIA BAIXO-CAVA SAMPAIO ESTERIL FRANCO | 0 | 1 | 29.16
2024-12-17 | ITM 08-PILHA B02 REJEITO DESAGUADO | 0 | 31 | 1437.44
2024-12-17 | VALE 4757-ITM 09 ROM ATERRO | 0 | 31 | 1564.26
2024-12-17 | VALE 4757 ÍNDIA-ITM 09 ROM ATERRO | 0 | 16 | 622.55
2024-12-17 | PATIO DE PRODUTOS-PATIO MANGABA[PILHA 1] SINTER FEED ESPECIAL | 0 | 15 | 481.58
2024-12-17 | PRAÇA DA 11-ITM 09 HEMATITINHA COMUM | 0 | 4 | 116
2024-12-17 | PATIO DE PRODUTOS-PLATAFORMA TERMINAL-SARZEDO[PILHA 4] SINTER FEED ESPECIAL | 31 | 223 | 5857.952
2024-12-17 | ITM 02 PRINCIPAL-PDE SAMPAIO OVER | 0 | 13 | 398.6
2024-12-17 | ITM 02 PRINCIPAL-USINA DE BLENDAGEM SINTER FEED ESPECIAL | 3 | 17 | 499.93 | [6 empty] | 55.66 | 18.21 | 0.35 | 0.033 | 0.1 | 1.6
2024-12-17 | PDE SAMPAIO-PRAÇA DA 11 FINOS | 0 | 4 | 208.49
2024-12-17 | CAVA SAMAMBAIA BAIXO-ITM 04[ESTOQUE ROM] ROM FERROMAR | 0 | 13 | 598.86
2024-12-17 | SCALPER 2-ITM 08 FINOS SCALPER | 0 | 39 | 1660.95
2024-12-17 | scalper 2 over |  |  | 1546.95
2024-12-17 | PATIO DE PRODUTOS-PLATAFORMA TERMINAL-SARZEDO[VAGAO] SINTER FEED ESPECIAL | 31 | 197 | 4992.73
2024-12-17 | COMPLEXO DE FILTRAGEM-PILHA B02 REJEITO FILTRADO | 0 | 27 | 1214.72
2024-12-17 | ITM 04[SUBPRODUTO]-ITM 02 PRINCIPAL SINTER ITM04 BLEND |  |  | 3210.22
2024-12-17 | ITM 02 NOVA[B]-PATIO MANGABA[PILHA SILICOSO] SILICOSO | 0 | 20 | 577.19 | [6 empty] | 49.63 | 21.76 | 1.41 | 0.106 | 0.17 | 5.41
2024-12-17 | CAVA CARRAPATO 5960 ALTO-PRAÇA DA 11 ROM FERROMAR | 0 | 3 | 122.52
2024-12-17 | PRAÇA DA 11-VALE 4757 ÍNDIA FORRO OVER | 0 | 1 | 55.8
2024-12-17 | PDE SAMPAIO-ITM 04[ESTOQUE ROM] FINOS | 0 | 53 | 2766.63
2024-12-17 | ITM 09-ITM 08 SINTER CORRETIVO | 0 | 66 | 1830.01
2024-12-17 | VALE 4757-PATIO MANGABA[PILHA 1] ROM ATERRO | 0 | 24 | 1024.44
2024-12-17 | PDE SAMPAIO-ITM 09 FINOS | 0 | 1 | 41.95
2024-12-17 | ITM 02 NOVA[B]-USINA DE BLENDAGEM SINTER FEED ESPECIAL | 2 | 21 | 615.4 | [6 empty] | 56.79 | 15.87 | 0.37 | 0.36 | 0.07 | 2.31
2024-12-17 | PLATAFORMA TERMINAL-SARZEDO[PILHA 5]-PATIO DE PRODUTOS SINTER FEED ESPECIAL | 31 | 5 | 219.21
2024-12-17 | ITM 02 NOVA[A]-USINA DE BLENDAGEM SINTER FEED ESPECIAL | 2 | 19 | 591.92 | [6 empty] | 56.89 | 16.19 | 0.33 | 0.032 | 0.08 | 1.9
2024-12-17 | ITM 09-ITM 09 HEMATITINHA ESPECIAL | 0 | 14 | 337.34
2024-12-17 | ITM 02 PRINCIPAL-PATIO MANGABA[PILHA SILICOSO] SILICOSO | 0 | 12 | 306.32 | [6 empty] | 49.88 | 19.95 | 1.68 | 0.144 | 0.15 | 6.41
2024-12-17 | CAVA CARRAPATO 5960 ALTO-ITM 04[ESTOQUE ROM] ROM FERROMAR | 0 | 11 | 496.78
2024-12-17 | DESAGUAMENTO DE PRODUTO ITM 8-PATIO DE PRODUTOS PELLET FEED | 39 | 149 | 4437.35 | [6 empty] | 62.14 | 8.15 | 0.67 | 0.059 | 0.1 | 1.94
2024-12-17 | PFF Pilhão
2024-12-17 | Alimentação Gobal ITM 02 B |  |  | 4430 | [6 empty] | 46.47 | 28.92 | 1.28 | 0.087 | 0.15 | 2.87 | 0.55 | 4213.5
2024-12-17 | alimentacao_itm09_a |  |  | 3900 | [6 empty] | 57.32 | 6.28 | 1.86 | 0.098 | 0.25 | 9.21
2024-12-17 | Feijãozinho ITM 02 Principal | [9 empty] | 53.56 | 16.16 | 1.18 | 0.135 | 0.08 | 5.46
2024-12-17 | Hematitinha Complemento ITM 09 A
2024-12-17 | Over Descarte
2024-12-17 | CAVA SAMAMBAIA BAIXO-PRAÇA DA 11 ROM FERROMAR | 0 | 9 | 418.97
2024-12-17 | scalper 1 fino |  |  | 2883.87
2024-12-17 | Hematitinha Especial ITM 09 D
2024-12-17 | Sinter Aboboras
2024-12-17 | Alimentação Seca ITM 08 C |  |  | 3413 | [6 empty] | 47.55162 | 25.3845 | 1.338677 | 0.08856448 | 0.2179248 | 4.531614 | 0.6950645 | 10463.38
2024-12-17 | alimentacao_itm09_d |  |  | 1830 | [6 empty] | 49.82906 | 22.89995 | 1.051099 | 0.0840444 | 0.2193322 | 4.107697 | 0.6621487 | 1910.79
2024-12-17 | scalper 2 fino |  |  | 1971.7 | [6 empty] | 45 | 30.59 | 1.24 | 0.106 | 0.18 | 3.27 | 0.91
2024-12-17 | Sinter Sarzedo |  |  | 451.51
2024-12-17 | Sinter Terceiros TIG
2024-12-17 | Alimentação Seca ITM 08 AB
2024-12-17 | Rejeito Desaguado |  |  | 3729.48 | [6 empty] | 37.24 | 38.31 | 0.94 | 0.088 | 0.17 | 6.92
2024-12-17 | Sinter Blendagem ITM 09 A |  |  | 2376
2024-12-17 | Alimentação Gobal ITM 02 A |  |  | 4311 | [6 empty] | 46.47 | 28.92 | 1.28 | 0.087 | 0.15 | 2.87 | 0.55 | 4213.5
2024-12-17 | Filtro 03 |  |  | 1261.78
2024-12-17 | alimentacao_itm09_b |  |  | 3260 | [6 empty] | 57.32 | 6.28 | 1.86 | 0.098 | 0.25 | 9.21
2024-12-17 | Alimentação Gobal ITM 02 Principal |  |  | 2820 | [6 empty] | 45.89583 | 29.9416 | 1.234407 | 0.08421803 | 0.1430451 | 2.73322 | 0.6064121 | 3481.38
2024-12-17 | Hematitinha Especial ITM 09 B
2024-12-17 | Sinter Blendagem ITM 09 D
2024-12-17 | Filtro 01 |  |  | 603.46
2024-12-17 | Rejeito Filtrado |  |  | 4333.94 | [6 empty] | 30.96 | 47.65 | 2.68 | 0.096 | 0.29 | 4.59 | 0.37 |  | 215 | 18
2024-12-17 | SCALPER 1 PRAÇA 11-ITM 08 FINOS SCALPER | 0 | 53 | 2287.65
2024-12-17 | Hematitinha Especial ITM 09 C
2024-12-17 | PFF Abobora
2024-12-17 | Sinter Terceiros Vargem Grande
2024-12-17 | Sinter Blendagem ITM 09 C |  |  | 3463
2024-12-17 | Média Filtro |  |  | 5323.6
2024-12-17 | alimentacao_itm09_c |  |  | 4190 | [6 empty] | 57.32 | 6.28 | 1.86 | 0.098 | 0.25 | 9.21
2024-12-17 | Hematitinha Especial ITM 09 A |  |  | 1065 | [6 empty] | 57.84 | 6.83 | 3.26 | 0.057 | 0.08 | 6.85
2024-12-17 | Sinter Blendagem ITM 09 B |  |  | 1534
2024-12-17 | PFF Curva do Joelho
2024-12-17 | ITM 04[SUBPRODUTO]-ITM 08 SINTER ITM04 BLEND | 0 | 28 | 2084.08
2024-12-17 | Filtro 04 |  |  | 822.9
2024-12-17 | PATIO DE PRODUTOS-PATIO B1 SINTER FEED PREMIUM | 0 | 1 | 46.36
2024-12-17 | PFF Antenas
2024-12-17 | Over Reprocesso |  |  | 2641.27
2024-12-17 | SCALPER 1 PRAÇA 11-ITM 09 OVER | 0 | 16 | 734.58
2024-12-17 | SCALPER 1 PRAÇA 11-CAVA SAMPAIO OVER SCALPER | 0 | 1 | 40.1
2024-12-17 | Filtro 02 |  |  | 1645.8
2024-12-18 | alimentacao_itm09_c |  |  | 4062 | [6 empty] | 60.66 | 4.32 | 1.35 | 0.06 | 0.2 | 7.09
2024-12-18 | ITM 09-ITM 09 HEMATITINHA REPROCESSO | 0 | 6 | 158.91
2024-12-18 | Sinter Especial |  |  | 6213.61
2024-12-18 | Over Reprocesso |  |  | 2030
2024-12-18 | ITM 04[SUBPRODUTO]-ITM 02 PRINCIPAL SINTER ITM04 BLEND | 0 | 3 | 1687.93
2024-12-18 | Sinter Blendagem ITM 09 C |  |  | 1362
2024-12-18 | Alimentação Gobal ITM 02 A |  |  | 2772 | [6 empty] | 46.8046 | 26.41197 | 1.533665 | 0.09090838 | 0.2054581 | 4.499733 | 0.6318246 | 4449.04
2024-12-18 | Hematitinha Especial ITM 09 A |  |  | 834 | [6 empty] | 58.8 | 5.12 | 2.72 | 0.051 | 0.18 | 7.69
2024-12-18 | PRAÇA DA 11-ITM 09 HEMATITINHA COMUM | 0 | 1 | 27.52
2024-12-18 | PFF Curva do Joelho
2024-12-18 | ITM 02 NOVA[B]-PDE SAMPAIO SILICOSO | 0 | 11 | 309.52
2024-12-18 | Sinter Sarzedo |  |  | 3267.44
2024-12-18 | Alimentação Gobal ITM 02 B |  |  | 4908 | [6 empty] | 46.8046 | 26.41197 | 1.533665 | 0.09090838 | 0.2054581 | 4.499733 | 0.6318246 | 4449.04
2024-12-18 | Filtro 02 |  |  | 1322.98
2024-12-18 | PILHA B02-BARRAGEM B1[PONTO ABASTECIMENTO AGUA 2] LAMA | 0 | 1 | 46.46
2024-12-18 | Filtro 01 |  |  | 821.1
2024-12-18 | VALE 4757-PRAÇA DA 11 ROM FERROMAR | 0 | 4 | 158.14
2024-12-18 | ITM 02 PRINCIPAL-PDE SAMPAIO SILICOSO | 0 | 9 | 229.99
2024-12-18 | scalper 1 fino |  |  | 1972.25 | [6 empty] | 45.28 | 30.04 | 0.7 | 0.061 | 0.39 | 3.86 | 0.46
2024-12-18 | Alimentação Seca ITM 08 AB |  |  | 2286 | [6 empty] | 48.72335 | 23.62536 | 1.145435 | 0.08181268 | 0.2366429 | 4.89317 | 0.5721867 | 4350.95
2024-12-18 | SCALPER 1 PRAÇA 11-ITM 08 FINOS SCALPER | 0 | 42 | 1854.49
2024-12-18 | Alimentação Seca ITM 08 C |  |  | 8525 | [6 empty] | 48.72335 | 23.62536 | 1.145435 | 0.08181268 | 0.2366429 | 4.89317 | 0.5721867 | 4350.95
2024-12-18 | alimentacao_itm09_d |  |  | 2433 | [6 empty] | 48.17 | 24.76 | 1.32 | 0.05 | 0.24 | 3.04 | 0.64
2024-12-18 | Rejeito Filtrado |  |  | 4242 | [6 empty] | 29.12 | 50.16 | 2.97 | 0.101 | 0.29 | 4.42 | 0.37 |  | 155 | 18
2024-12-18 | Rejeito Desaguado |  |  | 3416.39 | [6 empty] | 40.14 | 35.78 | 0.85 | 0.087 | 0.23 | 5.3 | 0.37
2024-12-18 | Sinter Blendagem ITM 09 D
2024-12-18 | Feijãozinho ITM 02 Principal |  |  | 1151.76 | [6 empty] | 52.28 | 19.31 | 1.01 | 0.093 | 0.08 | 4.38
2024-12-18 | PATIO DE PRODUTOS-PLATAFORMA TERMINAL-SARZEDO[VAGAO] SINTER FEED PREMIUM | 31 | 44 | 1078.43
2024-12-18 | Sinter Terceiros TIG
2024-12-18 | Média Filtro |  |  | 5263.54
2024-12-18 | PFF Abobora
2024-12-18 | PATIO MANGABA[PILHA 1]-PRAÇA DA 11 ROM ATERRO | 0 | 8 | 370.73
2024-12-18 | PFF Antenas
2024-12-18 | ITM 09-ITM 09 OVER REPROCESSO | 0 | 7 | 188.41
2024-12-18 | PFF Pilhão
2024-12-18 | alimentacao_itm09_a |  |  | 3879 | [6 empty] | 61.17 | 4.7 | 1.3 | 0.056 | 0.17 | 6.1
2024-12-18 | Hematitinha Complemento ITM 09 A
2024-12-18 | Sinter Premium |  |  | 5446.07
2024-12-18 | Filtro 03 |  |  | 1368
2024-12-18 | PILHAO - PDE MANGABA-PDE SAMPAIO ESTERIL PILHAO | 9 | 12 | 610.55
2024-12-18 | scalper 2 fino |  |  | 1354.05 | [6 empty] | 44.43 | 30.84 | 1.33 | 0.088 | 0.15 | 3.84 | 0.64
2024-12-18 | Hematitinha Especial ITM 09 D
2024-12-18 | SCALPER 1 PRAÇA 11-ITM 09 OVER | 0 | 4 | 173.04
2024-12-18 | alimentacao_itm09_b |  |  | 3126 | [6 empty] | 61.17 | 4.7 | 1.3 | 0.056 | 0.17 | 6.1
2024-12-18 | Sinter Blendagem ITM 09 A |  |  | 2988
2024-12-18 | Sinter Blendagem ITM 09 B |  |  | 1703
2024-12-18 | ITM 02 NOVA[A]-PDE SAMPAIO SILICOSO | 0 | 2 | 59
2024-12-18 | Hematitinha Especial ITM 09 B
2024-12-18 | CAVA SAMAMBAIA BAIXO-PRAÇA DA 11 ROM FERROMAR | 0 | 18 | 806.37
2024-12-18 | Over Descarte
2024-12-18 | ITM 04[SUBPRODUTO]-ITM 02 NOVA SINTER ITM04 BLEND | 0 | 13 | 8089.81
2024-12-18 | ITM 09-USINA DE BLENDAGEM SINTER FEED ESPECIAL | 0 | 43 | 1068.65
2024-12-18 | VALE 4757 ÍNDIA-ITM 09 ROM ATERRO | 0 | 21 | 883.11
2024-12-18 | ITM 02 PRINCIPAL-USINA DE BLENDAGEM SINTER FEED ESPECIAL | 3 | 14 | 379.05
2024-12-18 | PILHAO - PDE MANGABA-ITM 09 MATERIAL PILHAO | 7 | 8 | 412.12
2024-12-18 | COMPLEXO DE FILTRAGEM-PILHA B02 REJEITO FILTRADO | 0 | 22 | 988.44
2024-12-18 | CAVA CARRAPATO 5960 ALTO-CAVA SAMPAIO ESTERIL COMPACTO | 0 | 1 | 47.45
2024-12-18 | SCALPER 2-ITM 08 FINOS SCALPER | 0 | 24 | 1154.27
2024-12-18 | scalper 1 over |  |  | 376.35
2024-12-18 | ITM 02 NOVA-PDE SAMPAIO OVER | 0 | 9 | 242.87
2024-12-18 | ITM 04[SUBPRODUTO]-ITM 08 SINTER ITM04 BLEND | 0 | 11 | 309.9
2024-12-18 | Hematitinha Especial ITM 09 C
2024-12-18 | CAVA SAMAMBAIA BAIXO-CAVA SAMPAIO ESTERIL FRANCO | 0 | 9 | 435.33
2024-12-18 | ITM 04[SUBPRODUTO]-SUMPAO SINTER ITM04 BLEND | 0 | 9 | 5180.76
2024-12-18 | CAVA CARRAPATO 5960 ALTO-ITM 04[ESTOQUE ROM] ROM FERROMAR | 0 | 1 | 41.58
2024-12-18 | CAVA SAMAMBAIA INTERMEDIARIO-ITM 04[ESTOQUE ROM] ROM FERROMAR | 0 | 5 | 260.94
2024-12-18 | CAVA CARRAPATO 5960 ALTO-PRAÇA DA 11 ROM FERROMAR | 0 | 1 | 39.16
2024-12-18 | ITM 09-PATIO DE PRODUTOS PELLET FEED | 0 | 79 | 2198.79
2024-12-18 | VALE 4757-PATIO LAVADOR ROM ATERRO | 0 | 8 | 371.99
2024-12-18 | ITM 08-PDE SAMPAIO OVER | 0 | 51 | 1556.01
2024-12-18 | ITM 02 PRINCIPAL-PDE SAMPAIO OVER | 0 | 3 | 94.22
2024-12-18 | scalper 2 over |  |  | 2696.71
2024-12-18 | VALE 4757 ÍNDIA-PATIO LAVADOR ROM ATERRO | 0 | 6 | 230.26
2024-12-18 | ITM 02 PRINCIPAL-PATIO MANGABA[PILHA SILICOSO] SILICOSO | 0 | 5 | 122.18
2024-12-18 | PATIO DE PRODUTOS-PLATAFORMA TERMINAL-SARZEDO[PILHA 7] PELLET FEED | 31 | 55 | 1397.76
2024-12-18 | VALE 4757-ITM 09 ROM FERROMAR | 0 | 4 | 174.04
2024-12-18 | Alimentação Gobal ITM 02 Principal | [9 empty] | 46.88 | 26.6 | 1.57 | 0.09 | 0.21 | 4.16 | 0.64 | 1687.93
2024-12-18 | VALE 4757-PATIO MANGABA[PILHA 1] ROM ATERRO | 0 | 3 | 138.73
2024-12-18 | PATIO DE PRODUTOS-PLATAFORMA TERMINAL-SARZEDO[PILHA 4] SINTER FEED ESPECIAL | 31 | 219 | 5580.39
2024-12-18 | CAVA SAMAMBAIA BAIXO-ITM 09 ROM FERROMAR | 0 | 1 | 41.62
2024-12-18 | PATIO B1-ITM 08 SINTER TIG | 0 | 23 | 1259.94
2024-12-18 | PDE SAMPAIO-ITM 09 FINOS | 0 | 1 | 43.6
2024-12-18 | PATIO B1-PLATAFORMA TERMINAL-SARZEDO (PILHA 10) SINTER FEED PREMIUM | 31 | 242 | 6035.742
2024-12-18 | DESAGUAMENTO DE PRODUTO ITM 8-PATIO DE PRODUTOS PELLET FEED | 39 | 154 | 4602.41 | [6 empty] | 63.4 | 6.63 | 0.52 | 0.051 | 0.08 | 1.85
2024-12-18 | Filtro 04 |  |  | 729.92
2024-12-18 | CAVA CARRAPATO 3035 ALTO-CAVA SAMPAIO ESTERIL FRANCO | 0 | 1 | 35.15
2024-12-18 | PDE SAMPAIO-PRAÇA DA 11 FINOS | 0 | 10 | 525.92
2024-12-18 | SCALPER 2-CAVA SAMPAIO OVER SCALPER | 0 | 4 | 175.52
2024-12-18 | ITM 02 NOVA[B]-PATIO MANGABA[PILHA SILICOSO] SILICOSO | 0 | 10 | 283.69 | [6 empty] | 49.44 | 22.84 | 1.01 | 0.099 | 0.14 | 4.95
2024-12-18 | ITM 02 NOVA[A]-PATIO MANGABA[PILHA SILICOSO] SILICOSO | 0 | 9 | 247.91 | [6 empty] | 50.87 | 20.36 | 1.31 | 0.113 | 0.11 | 5.04
2024-12-18 | BARRAGEM B4-PILHA B02 ESTERIL FRANCO | 0 | 4 | 188.24
2024-12-18 | ITM 08-PILHA B02 REJEITO DESAGUADO | 0 | 20 | 887.42
2024-12-18 | PDE SAMPAIO-ITM 04[ESTOQUE ROM] FINOS | 0 | 32 | 1746.31
2024-12-18 | ITM 02 NOVA[A]-USINA DE BLENDAGEM SINTER FEED ESPECIAL | 2 | 13 | 397.54 | [6 empty] | 58.69 | 14.06 | 0.37 | 0.04 | 0.09 | 1.44
2024-12-18 | PATIO B1-PLATAFORMA TERMINAL-SARZEDO[VAGAO] SINTER FEED PREMIUM | 31 | 289 | 6969.45
2024-12-18 | ITM 02 NOVA[B]-USINA DE BLENDAGEM SINTER FEED ESPECIAL | 2 | 24 | 736.84 | [6 empty] | 60.36 | 11.65 | 0.33 | 0.039 | 0.1 | 1.5
2024-12-18 | ITM 09-ITM 08 SINTER CORRETIVO | 0 | 35 | 968.71
2024-12-18 | VALE 4757-ITM 09 ROM ATERRO | 0 | 20 | 960.22
2024-12-18 | CAVA SAMAMBAIA BAIXO-ITM 04[ESTOQUE ROM] ROM FERROMAR | 0 | 22 | 1092.05
2024-12-18 | ITM 09-SUMPAO OVER | 0 | 2 | 86.46
2024-12-19 | Alimentação Seca ITM 08 C |  |  | 6150 | [6 empty] | 48.43 | 25.28 | 1.35 | 0.076 | 0.2 | 3.56 | 0.82 | 7049.59
2024-12-19 | Feijãozinho ITM 02 Principal | [9 empty] | 47.3 | 26.99 | 0.99 | 0.095 | 0.18 | 3.79
2024-12-19 | PFF Abobora
2024-12-19 | Sinter Blendagem ITM 09 D |  |  | 240
2024-12-19 | Sinter Terceiros TIG
2024-12-19 | Filtro 01 |  |  | 1171.44
2024-12-19 | Hematitinha Complemento ITM 09 A
2024-12-19 | PFF Antenas
2024-12-19 | scalper 2 fino |  |  | 322.11 | [6 empty] | 45.54 | 29.49 | 1.13 | 0.107 | 0.46 | 3.46 | 0.82
2024-12-19 | PATIO DE PRODUTOS-PLATAFORMA TERMINAL-SARZEDO[VAGAO] SINTER FEED PREMIUM | 31 | 56 | 1425.18
2024-12-19 | Hematitinha Especial ITM 09 A |  |  | 1026 | [6 empty] | 61.35 | 4.43 | 1.96 | 0.05 | 0.1 | 5.55
2024-12-19 | Sinter Blendagem ITM 09 B |  |  | 1254
2024-12-19 | ITM 02 NOVA[A]-PDE SAMPAIO SILICOSO | 0 | 15 | 436.83
2024-12-19 | Filtro 04 |  |  | 846.04
2024-12-19 | alimentacao_itm09_b |  |  | 3287 | [6 empty] | 60 | 5.34 | 2.05 | 0.054 | 0.22 | 6.27
2024-12-19 | Rejeito Filtrado |  |  | 6508 | [6 empty] | 29.01 | 48.44 |  |  |  |  | 0.37 |  | 190 | 18
2024-12-19 | Alimentação Gobal ITM 02 B |  |  | 5181 | [6 empty] | 46.03 | 26.57 | 1.24 | 0.075 | 0.16 | 3.84 | 1.1 | 8616.73
2024-12-19 | Sinter Premium
2024-12-19 | Filtro 03 |  |  | 2473.04
2024-12-19 | Hematitinha Especial ITM 09 D
2024-12-19 | Hematitinha Especial ITM 09 B
2024-12-19 | Over Reprocesso |  |  | 2188.29
2024-12-19 | Sinter Blendagem ITM 09 A |  |  | 1876
2024-12-19 | PFF Curva do Joelho
2024-12-19 | scalper 1 fino |  |  | 2935.1 | [6 empty] | 47.0689 | 27.32737 | 1.069916 | 0.1221906 | 0.1001335 | 3.69962 | 1.154727 | 6104.7
2024-12-19 | Hematitinha Especial ITM 09 C
2024-12-19 | PFF Pilhão
2024-12-19 | Rejeito Desaguado |  |  | 4489.57
2024-12-19 | Over Descarte
2024-12-19 | Alimentação Gobal ITM 02 Principal
2024-12-19 | Sinter Especial |  |  | 2835.37
2024-12-19 | Sinter Sarzedo |  |  | 4011.45
2024-12-19 | alimentacao_itm09_c |  |  | 3451 | [6 empty] | 60 | 5.34 | 2.05 | 0.054 | 0.22 | 6.27
2024-12-19 | Alimentação Seca ITM 08 AB |  |  | 2901 | [6 empty] | 48.43 | 25.28 | 1.35 | 0.076 | 0.2 | 3.56 | 0.82 | 7049.59
2024-12-19 | scalper 2 over |  |  | 2929.8
2024-12-19 | Sinter Blendagem ITM 09 C |  |  | 946
2024-12-19 | alimentacao_itm09_d |  |  | 1052 | [6 empty] | 60 | 5.34 | 2.05 | 0.054 | 0.22 | 6.27
2024-12-19 | Filtro 02 |  |  | 2017.48
2024-12-19 | PATIO DE PRODUTOS-PLATAFORMA TERMINAL-SARZEDO (PILHA 10) SINTER FEED PREMIUM | 31 | 122 | 2995.81
2024-12-19 | PATIO MANGABA[PILHA 1]-PRAÇA DA 11 ROM ATERRO | 0 | 37 | 1228.43
2024-12-19 | PRAÇA DA 11-POSTO DE ABASTECIMENTO FORRO OVER | 0 | 1 | 42.81
2024-12-19 | ITM 09-ITM 09 OVER REPROCESSO | 0 | 5 | 138.51
2024-12-19 | SCALPER 2-POSTO DE ABASTECIMENTO OVER SCALPER | 0 | 5 | 254
2024-12-19 | alimentacao_itm09_a |  |  | 3752 | [6 empty] | 60 | 5.34 | 2.05 | 0.054 | 0.22 | 6.27
2024-12-19 | ITM 02 NOVA[B]-PDE SAMPAIO SILICOSO | 0 | 11 | 307.97
2024-12-19 | VALE 4757-PRAÇA DA 11 ROM FERROMAR | 0 | 4 | 163.2
2024-12-19 | Média Filtro |  |  | 5329.05
2024-12-19 | SCALPER 1 PRAÇA 11-ITM 04[ESTOQUE ROM] OVER SCALPER | 0 | 3 | 161.65
2024-12-19 | PRAÇA DA 11-BARRAGEM B1[PONTO ABASTECIMENTO AGUA 2] FORRO HEMATITINHA | 0 | 1 | 30.5
2024-12-19 | ITM 09-USINA DE BLENDAGEM SINTER FEED ESPECIAL | 0 | 18 | 437.4
2024-12-19 | CAVA SAMAMBAIA INTERMEDIARIO-ITM 04[ESTOQUE ROM] ROM FERROMAR | 0 | 8 | 371.78
2024-12-19 | scalper 1 over |  |  | 454.36
2024-12-19 | PATIO DE PRODUTOS-PLATAFORMA TERMINAL-SARZEDO[PILHA 6] PELLET FEED | 31 | 206 | 5057.08
2024-12-19 | PILHA B02-PILHA B02 REJEITO TRATADO | 0 | 9 | 429.91
2024-12-19 | PDE SAMPAIO-PRAÇA DA 11 FINOS | 0 | 6 | 307.75
2024-12-19 | PDE SAMPAIO-ITM 04[ESTOQUE ROM] FINOS | 0 | 53 | 2818.74
2024-12-19 | SCALPER 1 PRAÇA 11-ITM 08 FINOS SCALPER | 0 | 54 | 2637.95
2024-12-19 | ITM 02 NOVA-PDE SAMPAIO OVER | 0 | 18 | 542.98
2024-12-19 | SCALPER 1 PRAÇA 11-CAVA SAMPAIO OVER SCALPER | 0 | 1 | 49.95
2024-12-19 | VALE 4757 ÍNDIA-PATIO LAVADOR ROM ATERRO | 0 | 2 | 90.09
2024-12-19 | DESAGUAMENTO DE PRODUTO ITM 8-PATIO MANGABA[PILHA 2] REJEITO DESAGUADO | 0 | 4 | 118.01
2024-12-19 | DESAGUAMENTO DE PRODUTO ITM 8-PATIO DE PRODUTOS PELLET FEED | 39 | 181 | 5295.96 | [6 empty] | 62.06 | 8.17 | 0.72 | 0.66 | 0.1 | 1.93
2024-12-19 | COMPLEXO DE FILTRAGEM-PILHA B02 REJEITO FILTRADO | 0 | 20 | 903.48
2024-12-19 | ITM 09-PLATAFORMA TERMINAL-SARZEDO[VAGAO] SINTER FEED PREMIUM | 31 | 38 | 958.652
2024-12-19 | SCALPER 2-CAVA SAMPAIO OVER SCALPER | 0 | 10 | 478.58
2024-12-19 | CAVA CARRAPATO 3035 ALTO-CAVA SAMPAIO ESTERIL FRANCO | 0 | 1 | 45.95
2024-12-19 | ITM 04[SUBPRODUTO]-ITM 09 HEMATITINHA COMUM | 5 | 7 | 197.97
2024-12-19 | ITM 09-PLATAFORMA TERMINAL-SARZEDO (PILHA 10) SINTER FEED PREMIUM | 31 | 32 | 822.192
2024-12-19 | ITM 02 NOVA[B]-USINA DE BLENDAGEM SINTER FEED ESPECIAL | 2 | 30 | 937.98 | [6 empty] | 58.01 | 14.87 | 0.43 | 0.043 | 0.1 | 1.64
2024-12-19 | CAVA CARRAPATO 5960 ALTO-ITM 04[ESTOQUE ROM] ROM FERROMAR | 0 | 3 | 136.76
2024-12-19 | ITM 08-PILHA B02 REJEITO DESAGUADO | 0 | 25 | 1081.68
2024-12-19 | Alimentação Gobal ITM 02 A |  |  | 5005 | [6 empty] | 46.03 | 26.57 | 1.24 | 0.075 | 0.16 | 3.84 | 1.1 | 8616.73
2024-12-19 | CAVA SAMAMBAIA BAIXO-ITM 04[ESTOQUE ROM] ROM FERROMAR | 0 | 16 | 714.44
2024-12-19 | PATIO B1-PLATAFORMA TERMINAL-SARZEDO (PILHA 10) SINTER FEED PREMIUM | 31 | 267 | 6710.726
2024-12-19 | ITM 09-ITM 09 HEMATITINHA REPROCESSO | 0 | 8 | 218.29
2024-12-19 | PATIO MANGABA[PILHA 2]-ESTOQUE MIB MATERIAL PILHAO | 0 | 4 | 170.86
2024-12-19 | SCALPER 1 PRAÇA 11-ITM 02 PRINCIPAL FINOS SCALPER | 0 | 4 | 213.7
2024-12-19 | PATIO B1-PLATAFORMA TERMINAL-SARZEDO[VAGAO] SINTER FEED PREMIUM | 31 | 239 | 5850.66
2024-12-19 | SCALPER 2-ITM 08 FINOS SCALPER | 0 | 10 | 519.62
2024-12-19 | ITM 08-PDE SAMPAIO OVER | 0 | 79 | 2413.39
2024-12-19 | VALE 4757 ÍNDIA-ITM 09 ROM ATERRO | 0 | 25 | 963.88
2024-12-19 | PATIO DE PRODUTOS-PLATAFORMA TERMINAL-SARZEDO[PILHA 7] PELLET FEED | 31 | 13 | 337.84
2024-12-19 | CAVA SAMAMBAIA BAIXO-PRAÇA DA 11 ROM FERROMAR | 0 | 28 | 1265.3
2024-12-19 | PRAÇA DA 11-ITM 09 HEMATITINHA COMUM | 0 | 2 | 52.86
2024-12-19 | PILHA B02-BARRAGEM B1[PONTO ABASTECIMENTO AGUA 2] LAMA | 0 | 1 | 39.87
2024-12-19 | ITM 04[SUBPRODUTO]-ITM 02 PRINCIPAL SINTER ITM04 BLEND |  |  | 1389.02
2024-12-19 | ITM 09-PATIO DE PRODUTOS PELLET FEED | 0 | 48 | 1246.78
2024-12-19 | ITM 04[SUBPRODUTO]-ITM 02 NOVA SINTER ITM04 BLEND | 0 | 19 | 7628.15
2024-12-19 | VALE 4757-ITM 09 ROM ATERRO | 0 | 24 | 1291.12
2024-12-19 | ITM 04[SUBPRODUTO]-ITM 08 SINTER ITM04 BLEND | 0 | 17 | 2705.58
2024-12-19 | BARRAGEM B4-PILHA B02 ESTERIL FRANCO | 0 | 4 | 183
2024-12-19 | ITM 04[SUBPRODUTO]-CAVA PAIOL SINTER ITM04 BLEND | 0 | 2 | 3072.93
2024-12-19 | ITM 02 NOVA[A]-USINA DE BLENDAGEM SINTER FEED ESPECIAL | 2 | 30 | 951.52 | [6 empty] | 58.83 | 13.59 | 0.39 | 0.04 | 0.08 | 1.52
2024-12-19 | PILHAO - PDE MANGABA-PDE SAMPAIO ESTERIL PILHAO | 9 | 15 | 791.22
2024-12-19 | CAVA SAMAMBAIA BAIXO-CAVA SAMPAIO ESTERIL FRANCO | 0 | 3 | 129.33
2024-12-19 | CAVA CARRAPATO 5960 ALTO-CAVA SAMPAIO ESTERIL COMPACTO | 0 | 6 | 259.58
2024-12-20 | Sinter Blendagem ITM 09 C |  |  | 986
2024-12-20 | alimentacao_itm09_a |  |  | 4235 | [6 empty] | 59.29 | 6.53 | 2.16 | 0.06 | 0.13 | 5.92
2024-12-20 | scalper 1 fino |  |  | 2597.4 | [6 empty] | 45.96 | 28.72 | 1.38 | 0.064 | 0.09 | 3.89
2024-12-20 | Hematitinha Especial ITM 09 C
2024-12-20 | Over Descarte |  |  | 1474.05
2024-12-20 | Hematitinha Especial ITM 09 D
2024-12-20 | ITM 08-PDE SAMPAIO OVER | 0 | 53 | 1568.06
2024-12-20 | PATIO DE PRODUTOS-PLATAFORMA TERMINAL-SARZEDO (PILHA 10) SINTER FEED PREMIUM | 31 | 207 | 5092.768
2024-12-20 | ITM 04[SUBPRODUTO]-ITM 09 HEMATITINHA COMUM | 5 | 9 | 222.86
2024-12-20 | CAVA SAMAMBAIA BAIXO-CAVA SAMPAIO ESTERIL FRANCO | 0 | 3 | 121.66
2024-12-20 | ITM 04[SUBPRODUTO]-CAVA PAIOL SINTER ITM04 BLEND |  |  | 144.1
2024-12-20 | ITM 02 NOVA[B]-USINA DE BLENDAGEM SILICOSO |  |  | 739.64 | [6 empty] | 51.29 | 20.3 | 1.2 | 0.082 | 0.08 | 4.76
2024-12-20 | ITM 04[SUBPRODUTO]-ITM 08 SINTER ITM04 BLEND | 0 | 18 | 2995.15
2024-12-20 | Filtro 04 |  |  | 1083
2024-12-20 | Sinter Sarzedo |  |  | 6588.92
2024-12-20 | ITM 02 NOVA[A]-USINA DE BLENDAGEM SINTER FEED ESPECIAL | 2 | 29 | 939.3 | [6 empty] | 56.98 | 15.57 | 0.87 | 0.039 | 0.07 | 1.73
2024-12-20 | VALE 4757-ITM 09 ROM FERROMAR | 0 | 5 | 233.13
2024-12-20 | Sinter Terceiros Vargem Grande
2024-12-20 | PATIO DE PRODUTOS-PLATAFORMA TERMINAL-SARZEDO[PILHA 7] PELLET FEED | 31 | 120 | 2927.116
2024-12-20 | PATIO LAVADOR-ITM 09 ROM ATERRO | 0 | 10 | 424.06
2024-12-20 | Filtro 02 |  |  | 1767
2024-12-20 | ITM 02 NOVA[B]-USINA DE BLENDAGEM SINTER FEED ESPECIAL | 2 | 32 | 1048.47 | [6 empty] | 56.87 | 15.45 | 0.97 | 0.045 | 0.08 | 1.8
2024-12-20 | PDE SAMPAIO-PRAÇA DA 11 FINOS | 0 | 9 | 496.96
2024-12-20 | PDE SAMPAIO-ITM 04[ESTOQUE ROM] FINOS | 0 | 65 | 3272.15
2024-12-20 | CAVA CARRAPATO 5960 ALTO-CAVA SAMPAIO ESTERIL COMPACTO | 0 | 2 | 89.79
2024-12-20 | COMPLEXO DE FILTRAGEM-PILHA B02 REJEITO FILTRADO | 0 | 19 | 843.53
2024-12-20 | ESTOQUE MIB-PATIO LAVADOR FINOS GSM | 0 | 4 | 151.79
2024-12-20 | PATIO MANGABA[PILHA 1]-PRAÇA DA 11 ROM ATERRO | 0 | 38 | 1247.49
2024-12-20 | ITM 09-ITM 09 HEMATITINHA REPROCESSO | 0 | 25 | 664
2024-12-20 | Alimentação Gobal ITM 02 B |  |  | 5697 | [6 empty] | 45.05 | 28.6 | 2.13 | 0.091 | 0.23 | 4.29 | 0.37
2024-12-20 | PATIO B1-PLATAFORMA TERMINAL-SARZEDO[VAGAO] SINTER FEED PREMIUM | 31 | 120 | 2803.58
2024-12-20 | CAVA SAMAMBAIA BAIXO-PRAÇA DA 11 ROM FERROMAR | 0 | 1 | 44.8
2024-12-20 | SCALPER 1 PRAÇA 11-ITM 08 FINOS SCALPER | 0 | 30 | 1567.33
2024-12-20 | PATIO DE PRODUTOS-PLATAFORMA TERMINAL-SARZEDO[PILHA 6] PELLET FEED | 31 | 146 | 3504.654
2024-12-20 | Sinter Blendagem ITM 09 D |  |  | 305
2024-12-20 | Filtro 01 |  |  | 1197
2024-12-20 | Feijãozinho ITM 02 Principal | [9 empty] | 34.57 | 45.43 | 1.06 | 0.073 | 0.17 | 3.54
2024-12-20 | Rejeito Desaguado |  |  | 3952.17 | [6 empty] | 34.89 | 45.07 | 0.65 | 0.062 | 0.19 | 3.89 | 0 |  |  | 18
2024-12-20 | SCALPER 2-CAVA SAMPAIO OVER SCALPER | 0 | 7 | 316.17
2024-12-20 | DESAGUAMENTO DE PRODUTO ITM 8-PATIO DE PRODUTOS PELLET FEED | 39 | 150 | 4308.65 | [6 empty] | 61.06 | 9.82 | 0.56 | 0.055 | 0.09 | 1.96
2024-12-20 | CAVA SAMAMBAIA INTERMEDIARIO-ITM 04[ESTOQUE ROM] ROM FERROMAR | 0 | 9 | 409.03
2024-12-20 | Alimentação Gobal ITM 02 A |  |  | 5138 | [6 empty] | 45.05 | 28.6 | 2.13 | 0.091 | 0.23 | 4.29 | 0.37
2024-12-20 | ITM 02 NOVA-ESTOQUE MIB SILICOSO | 0 | 7 | 307.74
2024-12-20 | PFF Curva do Joelho
2024-12-20 | Over Reprocesso |  |  | 734.64
2024-12-20 | scalper 1 over |  |  | 1850.19
2024-12-20 | BARRAGEM B4-PILHA B02 ESTERIL FRANCO | 0 | 1 | 40.2
2024-12-20 | PFF Pilhão
2024-12-20 | CAVA CARRAPATO 5960 ALTO-ITM 04[ESTOQUE ROM] ROM FERROMAR | 0 | 5 | 238.96
2024-12-20 | ITM 02 NOVA[A]-USINA DE BLENDAGEM SILICOSO |  |  | 803.69 | [6 empty] | 50.8 | 20.52 | 1.45 | 0.087 | 0.11 | 4.89
2024-12-20 | Sinter Premium
2024-12-20 | CAVA SAMAMBAIA BAIXO-ITM 04[ESTOQUE ROM] ROM FERROMAR | 0 | 20 | 920.34
2024-12-20 | Hematitinha Complemento ITM 09 A
2024-12-20 | SCALPER 1 PRAÇA 11-CAVA SAMPAIO OVER SCALPER | 0 | 1 | 44.17
2024-12-20 | alimentacao_itm09_c |  |  | 4211 | [6 empty] | 59.29 | 6.53 | 2.16 | 0.06 | 0.13 | 5.92
2024-12-20 | PFF Abobora
2024-12-20 | alimentacao_itm09_b |  |  | 3562 | [6 empty] | 59.29 | 6.53 | 2.16 | 0.06 | 0.13 | 5.92
2024-12-20 | SCALPER 2-ITM 08 FINOS SCALPER | 0 | 37 | 1936.46
2024-12-20 | Alimentação Seca ITM 08 AB |  |  | 4019 | [6 empty] | 48.18411 | 24.68996 | 1.323264 | 0.119601 | 0.1348093 | 4.436396 | 0.869509
2024-12-20 | scalper 2 over |  |  | 1508.14
2024-12-20 | PRAÇA DA 11-ITM 09 HEMATITINHA ESPECIAL | 0 | 7 | 189.84
2024-12-20 | SCALPER 1 PRAÇA 11-ITM 04[ESTOQUE ROM] OVER SCALPER | 0 | 11 | 603.82
2024-12-20 | ITM 02 NOVA-PDE SAMPAIO OVER | 0 | 15 | 419.6
2024-12-20 | VALE 4757 ÍNDIA-ITM 09 ROM ATERRO | 0 | 22 | 864.45
2024-12-20 | PATIO DE PRODUTOS-PLATAFORMA TERMINAL-SARZEDO[PILHA 4] SINTER FEED ESPECIAL | 31 | 14 | 354.69
2024-12-20 | PFF Antenas
2024-12-20 | PILHA B02-PILHA B02 REJEITO TRATADO | 0 | 20 | 928.27
2024-12-20 | scalper 2 fino |  |  | 2209.5 | [6 empty] | 45.37 | 29.69 | 1.25 | 0.047 | 0.25 | 3.68
2024-12-20 | Alimentação Seca ITM 08 C |  |  | 3565 | [6 empty] | 48.18411 | 24.68996 | 1.323264 | 0.119601 | 0.1348093 | 4.436396 | 0.869509
2024-12-20 | ITM 04[SUBPRODUTO]-ITM 02 PRINCIPAL SINTER ITM04 BLEND |  |  | 2507.84
2024-12-20 | Filtro 03 |  |  | 1653
2024-12-20 | Hematitinha Especial ITM 09 B
2024-12-20 | Hematitinha Especial ITM 09 A |  |  | 1111.44
2024-12-20 | Média Filtro |  |  | 5347.63
2024-12-20 | Sinter Blendagem ITM 09 A |  |  | 1021
2024-12-20 | PILHAO - PDE MANGABA-PDE SAMPAIO ESTERIL PILHAO | 9 | 13 | 612.74
2024-12-20 | ITM 04[SUBPRODUTO]-CAVA SAMPAIO FORRO OVER | 6 | 2 | 85.92
2024-12-20 | ITM 09-ITM 09 OVER REPROCESSO | 0 | 15 | 406.68
2024-12-20 | ITM 09-PATIO B1 SINTER FEED PREMIUM | 10 | 243 | 6075.58
2024-12-20 | ITM 04[SUBPRODUTO]-ITM 02 NOVA SINTER ITM04 BLEND | 0 | 17 | 6537.04
2024-12-20 | ITM 08-PILHA B02 REJEITO DESAGUADO | 0 | 15 | 636.73
2024-12-20 | Rejeito Filtrado |  |  | 5700 | [6 empty] | 32.37 | 43.54 |  |  |  |  | 0.46 |  | 235 | 18
2024-12-20 | Sinter Terceiros TIG
2024-12-20 | Sinter Blendagem ITM 09 B |  |  | 743
2024-12-20 | alimentacao_itm09_d |  |  | 956
2024-12-20 | SCALPER 1 PRAÇA 11-ITM 02 PRINCIPAL FINOS SCALPER | 0 | 16 | 846.6
2024-12-20 | Alimentação Gobal ITM 02 Principal
2024-12-21 | Hematitinha Especial ITM 09 D
2024-12-21 | scalper 2 fino |  |  | 2871.59
2024-12-21 | ITM 02 NOVA[B]-PDE SAMPAIO SILICOSO | 0 | 8 | 245.17
2024-12-21 | scalper 1 fino |  |  | 1071.68 | [6 empty] | 46.44 | 27.98 | 1.22 | 0.047 | 0.12 | 4.13 | 0.82
2024-12-21 | Alimentação Seca ITM 08 C |  |  | 5170
2024-12-21 | ITM 04[SUBPRODUTO]-ITM 02 NOVA SINTER ITM04 BLEND | 0 | 20 | 7097.5
2024-12-21 | Over Descarte
2024-12-21 | ITM 09-ITM 08 SINTER CORRETIVO | 0 | 21 | 647.26
2024-12-21 | Sinter Blendagem ITM 09 D
2024-12-21 | SCALPER 2-ITM 08 FINOS SCALPER | 0 | 56 | 2865.22
2024-12-21 | scalper 2 over |  |  | 1068.18
2024-12-21 | PFF Curva do Joelho
2024-12-21 | Filtro 03 |  |  | 1827.6
2024-12-21 | Feijãozinho ITM 02 Principal | [9 empty] | 47.14 | 27.76 | 0.7 | 0.08 | 0.16 | 3.62
2024-12-21 | Over Reprocesso |  |  | 365.32
2024-12-21 | Alimentação Gobal ITM 02 B |  |  | 4529
2024-12-21 | scalper 1 over |  |  | 1156.48
2024-12-21 | Sinter Sarzedo |  |  | 5862.52
2024-12-21 | CAVA SAMAMBAIA BAIXO-ITM 04[ESTOQUE ROM] ROM FERROMAR | 0 | 50 | 2281.79
2024-12-21 | Alimentação Gobal ITM 02 Principal
2024-12-21 | Sinter Blendagem ITM 09 C
2024-12-21 | CAVA SAMAMBAIA BAIXO-PRAÇA DA 11 ROM FERROMAR | 0 | 1 | 44.79
2024-12-21 | PDE SAMPAIO-PDE SAMPAIO ESTERIL FRANCO | 0 | 6 | 238.46
2024-12-21 | alimentacao_itm09_d |  |  | 1012 | [6 empty] | 50.88 | 22.27 | 1.51 | 0.073 | 0.1 | 3.07 | 0.91
2024-12-21 | Hematitinha Especial ITM 09 A |  |  | 748.1 | [6 empty] | 58.37 | 7.1 | 3.04 | 0.055 | 0.1 | 5.89
2024-12-21 | PATIO DE PRODUTOS-PATIO MANGABA[PILHA 1] SINTER FEED ESPECIAL | 0 | 8 | 380.05
2024-12-21 | Sinter Premium
2024-12-21 | ITM 08-PILHA B02 REJEITO DESAGUADO | 0 | 41 | 1723.22
2024-12-21 | Sinter Terceiros Vargem Grande
2024-12-21 | Filtro 04 |  |  | 974.84
2024-12-21 | alimentacao_itm09_b |  |  | 5474 | [6 empty] | 59.8 | 6.57 | 1.81 | 0.05 | 0.15 | 5.58
2024-12-21 | Filtro 01 |  |  | 852.88
2024-12-21 | Hematitinha Especial ITM 09 C
2024-12-21 | Sinter Blendagem ITM 09 A |  |  | 502
2024-12-21 | Rejeito Filtrado |  |  | 5422 | [14 empty] | 210
2024-12-21 | Alimentação Seca ITM 08 AB |  |  | 2115
2024-12-21 | PFF Pilhão
2024-12-21 | PFF Antenas
2024-12-21 | Sinter Terceiros TIG
2024-12-21 | alimentacao_itm09_c |  |  | 3012 | [6 empty] | 59.8 | 6.57 | 1.81 | 0.05 | 0.15 | 5.58
2024-12-21 | Alimentação Gobal ITM 02 A |  |  | 3752
2024-12-21 | Hematitinha Especial ITM 09 B
2024-12-21 | ITM 09-ITM 09 OVER REPROCESSO | 0 | 8 | 229.55
2024-12-21 | PATIO LAVADOR-ITM 09 ROM ATERRO | 0 | 9 | 375.7
2024-12-21 | DESAGUAMENTO DE PRODUTO ITM 8-PATIO DE PRODUTOS PELLET FEED | 39 | 125 | 3645.68 | [6 empty] | 61.84 | 8.6 | 0.64 | 0.062 | 0.1 | 1.94
2024-12-21 | PATIO B1-PLATAFORMA TERMINAL-SARZEDO[VAGAO] SINTER FEED PREMIUM | 31 | 179 | 4422.08
2024-12-21 | ITM 02 NOVA-PDE SAMPAIO OVER | 0 | 16 | 463.33
2024-12-21 | COMPLEXO DE FILTRAGEM-PILHA B02 REJEITO FILTRADO | 0 | 32 | 1475.52
2024-12-21 | ITM 02 NOVA[A]-PDE SAMPAIO SILICOSO | 0 | 5 | 139.71
2024-12-21 | PATIO DE PRODUTOS-PLATAFORMA TERMINAL-SARZEDO[PILHA 7] PELLET FEED | 31 | 504 | 12563.216
2024-12-21 | ITM 08-PDE SAMPAIO OVER | 0 | 66 | 1995.26
2024-12-21 | Sinter Blendagem ITM 09 B
2024-12-21 | ITM 04[SUBPRODUTO]-ITM 02 PRINCIPAL SINTER ITM04 BLEND |  |  | 1713.96
2024-12-21 | PILHAO - PDE MANGABA-PDE SAMPAIO ESTERIL PILHAO | 9 | 2 | 90.06
2024-12-21 | PFF Abobora
2024-12-21 | PRAÇA DA 11-CAVA SAMPAIO FORRO OVER | 0 | 2 | 94.4
2024-12-21 | PRAÇA DA 11-BARRAGEM B1[PONTO ABASTECIMENTO AGUA 2] FORRO OVER | 0 | 8 | 344.84
2024-12-21 | Filtro 02 |  |  | 1766.68
2024-12-21 | SCALPER 1 PRAÇA 11-ITM 04[ESTOQUE ROM] OVER SCALPER | 0 | 4 | 222.89
2024-12-21 | PATIO DE PRODUTOS-PLATAFORMA TERMINAL-SARZEDO[PILHA 4] SINTER FEED ESPECIAL | 31 | 71 | 1844.234
2024-12-21 | PILHA B02-PILHA B02 REJEITO TRATADO | 0 | 10 | 465.56
2024-12-21 | ITM 02 NOVA[A]-USINA DE BLENDAGEM SINTER FEED ESPECIAL | 2 | 24 | 769.54 | [6 empty] | 56.11 | 16.41 | 0.89 | 0.029 | 0.07 | 1.99
2024-12-21 | PDE SAMPAIO-ITM 04[ESTOQUE ROM] FINOS | 0 | 88 | 4471.1
2024-12-21 | ITM 04[SUBPRODUTO]-ITM 09 HEMATITINHA COMUM | 5 | 5 | 142.33
2024-12-21 | ITM 09-PATIO B1 SINTER FEED PREMIUM | 10 | 198 | 5862.52
2024-12-21 | SCALPER 1 PRAÇA 11-ITM 02 PRINCIPAL FINOS SCALPER | 0 | 7 | 347.81
2024-12-21 | ITM 04[SUBPRODUTO]-ITM 08 SINTER ITM04 BLEND | 0 | 13 | 2098.13
2024-12-21 | PATIO MANGABA[PILHA 1]-PRAÇA DA 11 ROM ATERRO | 0 | 28 | 987.09
2024-12-21 | Rejeito Desaguado |  |  | 4119.01 | [6 empty] | 40.95 | 36.58 | 0.52 | 0.058 | 0.19 | 3.87
2024-12-21 | PATIO MANGABA[PILHA 1]-ITM 08 SINTER FEED ESPECIAL | 0 | 21 | 632.75
2024-12-21 | SCALPER 2-CAVA SAMPAIO OVER SCALPER | 0 | 10 | 455.17
2024-12-21 | SCALPER 1 PRAÇA 11-ITM 08 FINOS SCALPER | 0 | 17 | 891.08
2024-12-21 | Média Filtro |  |  | 5351.18
2024-12-21 | Hematitinha Complemento ITM 09 A
2024-12-21 | ITM 02 NOVA[B]-USINA DE BLENDAGEM SINTER FEED ESPECIAL | 2 | 21 | 664.34 | [6 empty] | 59.88 | 12.05 | 0.76 | 0.035 | 0.08 | 1.26
2024-12-21 | VALE 4757 ÍNDIA-ITM 09 ROM ATERRO | 0 | 9 | 363.72
2024-12-21 | alimentacao_itm09_a |  |  | 3099 | [6 empty] | 59.8 | 6.57 | 1.81 | 0.05 | 0.15 | 5.58
2024-12-21 | ITM 09-ITM 09 HEMATITINHA REPROCESSO | 0 | 39 | 1051.5
2024-12-21 | VALE 4757-ITM 09 ROM ATERRO | 0 | 3 | 131.23
2024-12-21 | PATIO B1-PLATAFORMA TERMINAL-SARZEDO (PILHA 10) SINTER FEED PREMIUM | 31 | 40 | 986.82
2024-12-22 | PATIO MANGABA[PILHA 1]-PRAÇA DA 11 ROM ATERRO | 0 | 22 | 840.2
2024-12-22 | SAMAMBAIA CAIXA DAGUA-ITM 04[ESTOQUE ROM] ROM ATERRO | 0 | 13 | 619.98
2024-12-22 | ITM 02 NOVA[B]-USINA DE BLENDAGEM SINTER FEED ESPECIAL | 2 | 21 | 645.16 | [6 empty] | 58.85 | 11.41 | 0.94 | 0.036 | 0.07 | 1.72
2024-12-22 | ITM 04[SUBPRODUTO]-ITM 08 SINTER ITM04 BLEND | 0 | 13 | 2272.32
2024-12-22 | ITM 02 NOVA-PDE SAMPAIO OVER | 0 | 12 | 276.3
2024-12-22 | ITM 08-PDE SAMPAIO OVER | 0 | 77 | 2242.34
2024-12-22 | COMPLEXO DE FILTRAGEM-PILHA B02 REJEITO FILTRADO | 0 | 35 | 1722.5
2024-12-22 | SCALPER 1 PRAÇA 11-ITM 08 FINOS SCALPER | 0 | 15 | 659.55
2024-12-22 | SCALPER 2-CAVA SAMPAIO OVER SCALPER | 0 | 4 | 195.28
2024-12-22 | ITM 02 NOVA[B]-PDE SAMPAIO SILICOSO | 0 | 15 | 427.9
2024-12-22 | PDE SAMPAIO-PDE SAMPAIO ESTERIL FRANCO | 0 | 1 | 51.6
2024-12-22 | ITM 09-ITM 02 NOVA HEMATITINHA ESPECIAL | 0 | 43 | 1894.86
2024-12-22 | ITM 09-ITM 09 HEMATITINHA REPROCESSO | 0 | 2 | 44.27
2024-12-22 | ITM 02 NOVA-ITM 09 HEMATITINHA ESPECIAL | 0 | 28 | 704.71
2024-12-22 | CAVA SAMAMBAIA BAIXO-ITM 04[ESTOQUE ROM] ROM FERROMAR | 0 | 46 | 2146.87
2024-12-22 | VALE 4757 ÍNDIA-ITM 09 ROM ATERRO | 0 | 32 | 1291.45
2024-12-22 | SCALPER 1 PRAÇA 11-CAVA SAMAMBAIA BAIXO OVER SCALPER | 0 | 4 | 192.73
2024-12-22 | SCALPER 2-CAVA SAMAMBAIA BAIXO OVER SCALPER | 0 | 3 | 122.66
2024-12-22 | ITM 09-PATIO B1 SINTER FEED PREMIUM | 10 | 279 | 8302.62
2024-12-22 | scalper 2 over |  |  | 1665.26
2024-12-22 | ITM 04[SUBPRODUTO]-CAVA SAMPAIO FORRO OVER | 6 | 3 | 167.62
2024-12-22 | SCALPER 1 PRAÇA 11-ITM 02 PRINCIPAL FINOS SCALPER | 0 | 8 | 427.31
2024-12-22 | alimentacao_itm09_a |  |  | 4144 | [6 empty] | 57.32 | 8.11 | 1.56 | 0.066 | 0.13 | 7.67
2024-12-22 | alimentacao_itm09_b |  |  | 3246 | [6 empty] | 57.32 | 8.11 | 1.56 | 0.066 | 0.13 | 7.67
2024-12-22 | PATIO MANGABA[PILHA 1]-ITM 08 SINTER FEED ESPECIAL | 0 | 12 | 363.53
2024-12-22 | PDE SAMPAIO-ITM 04[ESTOQUE ROM] FINOS | 0 | 70 | 3595.81
2024-12-22 | scalper 1 over |  |  | 808.91
2024-12-22 | SUMPAO-ITM 08 SINTER COMUM | 0 | 13 | 590.43
2024-12-22 | ITM 04[SUBPRODUTO]-ITM 02 PRINCIPAL SINTER ITM04 BLEND |  |  | 5317.78
2024-12-22 | PILHAO - PDE MANGABA-PDE SAMPAIO ESTERIL PILHAO | 9 | 2 | 92.47
2024-12-22 | VALE 4757-ITM 09 ROM ATERRO | 0 | 7 | 306.8
2024-12-22 | ITM 09-ITM 09 OVER REPROCESSO | 0 | 2 | 45.72
2024-12-22 | ITM 08-PILHA B02 REJEITO DESAGUADO | 0 | 23 | 980.53
2024-12-22 | DESAGUAMENTO DE PRODUTO ITM 8-PATIO DE PRODUTOS PELLET FEED | 39 | 121 | 3476.04 | [6 empty] | 63.08 | 6.7 | 0.72 | 0.064 | 0.09 | 1.99
2024-12-22 | ITM 02 NOVA[A]-USINA DE BLENDAGEM SINTER FEED ESPECIAL | 2 | 19 | 600.56 | [6 empty] | 54.09 | 19.28 | 1.04 | 0.037 | 0.07 | 1.95
2024-12-22 | ITM 04[SUBPRODUTO]-ITM 02 NOVA SINTER ITM04 BLEND | 0 | 22 | 4371.15
2024-12-22 | ITM 02 NOVA[A]-PDE SAMPAIO SILICOSO | 0 | 17 | 488.18
2024-12-22 | Filtro 02 |  |  | 1096.2
2024-12-22 | Hematitinha Especial ITM 09 D
2024-12-22 | PFF Pilhão
2024-12-22 | Over Descarte
2024-12-22 | alimentacao_itm09_c |  |  | 4133 | [6 empty] | 57.32 | 8.11 | 1.56 | 0.066 | 0.13 | 7.67
2024-12-22 | Alimentação Gobal ITM 02 Principal
2024-12-22 | Filtro 03 |  |  | 1522.5
2024-12-22 | Hematitinha Especial ITM 09 C
2024-12-22 | Hematitinha Complemento ITM 09 A
2024-12-22 | Média Filtro |  |  | 5318.32
2024-12-22 | Sinter Blendagem ITM 09 B |  |  | 107
2024-12-22 | Alimentação Gobal ITM 02 A |  |  | 3479 | [6 empty] | 47.38 | 27.24 | 1.91 | 0.043 | 0.08 | 2.82 | 0.82 | 5936.38
2024-12-22 | PFF Antenas
2024-12-22 | PFF Abobora
2024-12-22 | Sinter Especial
2024-12-22 | Alimentação Seca ITM 08 C |  |  | 7224 | [6 empty] | 47.99 | 25.2 | 1.97 | 0.053 | 0.09 | 3.98 | 0.82
2024-12-22 | Sinter Premium
2024-12-22 | Sinter Sarzedo |  |  | 8302.62
2024-12-22 | SCALPER 2-ITM 08 FINOS SCALPER | 0 | 6 | 321.33
2024-12-22 | alimentacao_itm09_d |  |  | 1512 | [6 empty] | 57.32 | 8.11 | 1.56 | 0.066 | 0.13 | 7.67
2024-12-22 | Filtro 04 |  |  | 1035.3
2024-12-22 | Rejeito Desaguado |  |  | 3448.51 | [6 empty] | 38.06 | 40.66 | 0.75 | 0.066 | 0.2 | 3.64
2024-12-22 | Feijãozinho ITM 02 Principal | [9 empty] | 48.17 | 24.27 | 0.81 | 0.083 | 0.18 | 5.48
2024-12-22 | PFF Curva do Joelho
2024-12-22 | Over Reprocesso |  |  | 1284.97
2024-12-22 | Sinter Terceiros TIG
2024-12-22 | Sinter Blendagem ITM 09 D
2024-12-22 | Hematitinha Especial ITM 09 A | [9 empty] | 57.09 | 8.54 | 3.8 | 0.035 | 0.23 | 5.19
2024-12-22 | Filtro 01 |  |  | 974
2024-12-22 | Rejeito Filtrado |  |  | 4628 | [6 empty] | 29.82 | 47.35 | 3.25 | 0.069 | 0.21 | 6.04 | 0.37 |  | 230 | 17
2024-12-22 | Hematitinha Especial ITM 09 B
2024-12-22 | Alimentação Seca ITM 08 AB |  |  | 338 | [6 empty] | 47.99 | 25.2 | 1.97 | 0.053 | 0.09 | 3.98 | 0.82 | 8990.83
2024-12-22 | scalper 2 fino |  |  | 457.66 | [6 empty] | 49.11 | 24.55 | 0.42 | 0.04 | 0.07 | 4.59 | 1.37
2024-12-22 | scalper 1 fino |  |  | 1120.5 | [6 empty] | 46.62 | 26.91 | 1.46 | 0.052 | 0.11 | 4.61
2024-12-22 | Alimentação Gobal ITM 02 B |  |  | 3828 | [6 empty] | 47.38 | 27.24 | 1.91 | 0.043 | 0.08 | 2.82 | 0.82
2024-12-22 | Sinter Blendagem ITM 09 C |  |  | 275
2024-12-22 | Sinter Blendagem ITM 09 A |  |  | 775
2024-12-23 | Sinter Blendagem ITM 09 D
2024-12-23 | Rejeito Filtrado |  |  | 4570 | [6 empty] | 31.68 | 42.29 | 3.94 | 0.087 | 0.23 | 7.87 | 0.37 |  | 245 | 18
2024-12-23 | alimentacao_itm09_d |  |  | 1402 | [6 empty] | 59.24 | 5.23 | 3.33 | 0.08 | 0.06 | 6.21
2024-12-23 | PATIO LAVADOR-ITM 09 ROM ATERRO | 0 | 13 | 462.42
2024-12-23 | ITM 04[SUBPRODUTO]-ITM 02 PRINCIPAL SINTER ITM04 BLEND |  |  | 1987.02
2024-12-23 | Média Filtro |  |  | 5285.78
2024-12-23 | PATIO DE PRODUTOS-PLATAFORMA TERMINAL-SARZEDO[PILHA 6] PELLET FEED | 31 | 225 | 5547.61
2024-12-23 | ITM 09-USINA DE BLENDAGEM SINTER FEED ESPECIAL | 0 | 38 | 1098.17
2024-12-23 | PFF Pilhão
2024-12-23 | ITM 02 PRINCIPAL-PDE SAMPAIO SILICOSO | 0 | 11 | 336.12
2024-12-23 | PDE SAMPAIO-PRAÇA DA 11 FINOS | 0 | 7 | 400.63
2024-12-23 | ITM 09-ITM 02 NOVA HEMATITINHA ESPECIAL | 0 | 36 | 1224.14
2024-12-23 | Hematitinha Especial ITM 09 C
2024-12-23 | VALE 4757 ÍNDIA-ITM 09 ROM ATERRO | 0 | 10 | 414.28
2024-12-23 | PATIO MANGABA[PILHA 1]-PRAÇA DA 11 ROM ATERRO | 0 | 4 | 164.22
2024-12-23 | Sinter Especial
2024-12-23 | Sinter Sarzedo |  |  | 9502.14
2024-12-23 | Alimentação Gobal ITM 02 A |  |  | 3236 | [6 empty] | 47.96 | 25.88 | 1.47 | 0.056 | 0.11 | 3.79 | 0.91 | 4866.14
2024-12-23 | Filtro 04 |  |  | 1078.35
2024-12-23 | Filtro 03 |  |  | 1232.4
2024-12-23 | scalper 1 fino |  |  | 969.95 | [6 empty] | 47.67436 | 25.12183 | 1.462017 | 0.09385838 | 0.2134335 | 4.59062 | 0.5463823 | 454.4
2024-12-23 | ITM 04[SUBPRODUTO]-ITM 02 NOVA SINTER ITM04 BLEND | 0 | 12 | 3654.91
2024-12-23 | Hematitinha Especial ITM 09 A |  |  | 567.5 | [6 empty] | 60.41 | 3.54 | 3.73 | 0.068 | 0.12 | 5.76
2024-12-23 | ITM 02 PRINCIPAL-USINA DE BLENDAGEM SINTER FEED ESPECIAL | 3 | 8 | 239.74 | [6 empty] | 55.08 | 17.3 | 1.08 | 0.047 | 0.1 | 2.24
2024-12-23 | COMPLEXO DE FILTRAGEM-PILHA B02 REJEITO FILTRADO | 0 | 32 | 1488.19
2024-12-23 | ITM 04[SUBPRODUTO]-ITM 09 HEMATITINHA COMUM | 5 | 10 | 275.78
2024-12-23 | Alimentação Seca ITM 08 C |  |  | 7540 | [6 empty] | 45.34 | 28.39 | 2.55 | 0.049 | 0.17 | 3.81 | 0.64 | 10248.48
2024-12-23 | SUMPAO-ITM 08 SINTER COMUM | 0 | 4 | 138.08
2024-12-23 | PATIO DE PRODUTOS-PLATAFORMA TERMINAL-SARZEDO[PILHA 4] SINTER FEED ESPECIAL | 31 | 115 | 2972.62
2024-12-23 | Sinter Blendagem ITM 09 A |  |  | 162
2024-12-23 | PATIO B1-PLATAFORMA TERMINAL-SARZEDO[VAGAO] SINTER FEED PREMIUM | 31 | 224 | 5399.62
2024-12-23 | PDE SAMPAIO-ITM 04[ESTOQUE ROM] FINOS | 0 | 66 | 3485.74
2024-12-23 | alimentacao_itm09_b |  |  | 3122 | [6 empty] | 59.77 | 4.26 | 3.33 | 0.073 | 0.06 | 6.3
2024-12-23 | Sinter Blendagem ITM 09 C
2024-12-23 | PFF Curva do Joelho
2024-12-23 | alimentacao_itm09_c |  |  | 3840 | [6 empty] | 59.77 | 4.26 | 3.33 | 0.073 | 0.06 | 6.3
2024-12-23 | ITM 02 NOVA-ESTOQUE MIB SILICOSO | 0 | 15 | 636.18
2024-12-23 | PATIO B1-PLATAFORMA TERMINAL-SARZEDO (PILHA 10) SINTER FEED PREMIUM | 31 | 1 | 27.14
2024-12-23 | SCALPER 2-CAVA SAMPAIO OVER SCALPER | 0 | 2 | 93.36
2024-12-23 | ITM 02 NOVA[B]-PDE SAMPAIO SILICOSO | 0 | 6 | 159.75
2024-12-23 | ITM 02 NOVA[B]-USINA DE BLENDAGEM SINTER FEED ESPECIAL | 2 | 10 | 269.71 | [6 empty] | 57.37 | 15.18 | 0.96 | 0.037 | 0.06 | 1.31
2024-12-23 | PFF Antenas
2024-12-23 | Rejeito Desaguado |  |  | 2894.19
2024-12-23 | ESTOQUE MIB-PRAÇA DA 11 FINOS GSM | 0 | 6 | 215.27
2024-12-23 | PATIO DE PRODUTOS-PLATAFORMA TERMINAL-SARZEDO (PILHA 10) SINTER FEED PREMIUM | 31 | 33 | 819.29
2024-12-23 | Feijãozinho ITM 02 Principal | [9 empty] | 50.74 | 21.36 | 1.25 | 0.092 | 0.17 | 4.25
2024-12-23 | Alimentação Seca ITM 08 AB |  |  | 1827 | [6 empty] | 45.34 | 28.39 | 2.55 | 0.049 | 0.17 | 3.81 | 0.64 | 10248.48
2024-12-23 | ITM 09-PATIO DE PRODUTOS PELLET FEED | 0 | 38 | 1016.79
2024-12-23 | scalper 2 fino |  |  | 1332.95 | [6 empty] | 44.93 | 27.9 | 0.93 | 0.043 | 0.23 | 6.54 | 0.046
2024-12-23 | VALE 4757-ITM 09 ROM ATERRO | 0 | 9 | 400.2
2024-12-23 | Over Reprocesso |  |  | 992.59
2024-12-23 | ITM 02 NOVA-PDE SAMPAIO OVER | 0 | 6 | 167.26
2024-12-23 | PLATAFORMA TERMINAL-SARZEDO[PILHA 5]-PATIO DE PRODUTOS SINTER FEED ESPECIAL | 31 | 49 | 1726.65
2024-12-23 | Sinter Blendagem ITM 09 B
2024-12-23 | ITM 02 NOVA[A]-USINA DE BLENDAGEM SINTER FEED ESPECIAL | 2 | 16 | 496.19 | [6 empty] | 58.4 | 13.08 | 1.16 | 0.04 | 0.06 | 1.86
2024-12-23 | CAVA SAMAMBAIA BAIXO-ITM 04[ESTOQUE ROM] ROM FERROMAR | 0 | 50 | 2502.96
2024-12-23 | ITM 09-PATIO DE PRODUTOS SINTER FEED PREMIUM | 0 | 153 | 4426.85
2024-12-23 | SUMPAO-ITM 02 PRINCIPAL SINTER COMUM | 0 | 1 | 31.71
2024-12-23 | Hematitinha Complemento ITM 09 A
2024-12-23 | Hematitinha Especial ITM 09 D
2024-12-23 | Sinter Terceiros TIG
2024-12-23 | ITM 08-PILHA B02 REJEITO DESAGUADO | 0 | 26 | 1126.29
2024-12-23 | CAVA SAMAMBAIA BAIXO-CAVA CARRAPATO 5960 ALTO ESTERIL FRANCO | 0 | 7 | 329.13
2024-12-23 | SCALPER 2-CAVA SAMAMBAIA BAIXO OVER SCALPER | 0 | 4 | 166.1
2024-12-23 | DESAGUAMENTO DE PRODUTO ITM 8-PATIO DE PRODUTOS PELLET FEED | 39 | 155 | 4619.6 | [6 empty] | 62.74 | 7.29 | 0.73 | 0.059 | 0.1 | 1.89
2024-12-23 | ITM 04[SUBPRODUTO]-ITM 08 SINTER ITM04 BLEND | 0 | 21 | 6105.19
2024-12-23 | Alimentação Gobal ITM 02 Principal |  |  | 1414 | [6 empty] | 45.34 | 28.39 | 2.55 | 0.049 | 0.17 | 3.81 | 0.64 | 10248.48
2024-12-23 | PATIO DE PRODUTOS-PLATAFORMA TERMINAL-SARZEDO[PILHA 7] PELLET FEED | 31 | 146 | 3834.778
2024-12-23 | SCALPER 1 PRAÇA 11-ITM 08 FINOS SCALPER | 0 | 23 | 1019.09
2024-12-23 | Alimentação Gobal ITM 02 B |  |  | 2520 | [6 empty] | 47.96 | 25.88 | 1.47 | 0.056 | 0.11 | 3.79 | 0.91 | 4866.14
2024-12-23 | SAMAMBAIA CAIXA DAGUA-ITM 04[ESTOQUE ROM] ROM ATERRO | 0 | 4 | 176.74
2024-12-23 | Hematitinha Especial ITM 09 B
2024-12-23 | ITM 02 NOVA-PATIO DE PRODUTOS SINTER FEED ESPECIAL | 3 | 2 | 41.11
2024-12-23 | SUMPAO-ITM 02 NOVA[A] SINTER COMUM | 0 | 1 | 34.99
2024-12-23 | ITM 08-PDE SAMPAIO OVER | 0 | 67 | 2312.68
2024-12-23 | CAVA SAMAMBAIA BAIXO-PRAÇA DA 11 ROM FERROMAR | 0 | 1 | 54.81
2024-12-23 | Sinter Premium
2024-12-23 | ITM 09-PATIO B1 SINTER FEED PREMIUM | 10 | 80 | 2738.87
2024-12-23 | scalper 2 over |  |  | 1813.46
2024-12-23 | ITM 02 NOVA-USINA DE BLENDAGEM SILICOSO | 0 | 8 | 224.18
2024-12-23 | Over Descarte
2024-12-23 | SCALPER 1 PRAÇA 11-ITM 02 PRINCIPAL FINOS SCALPER | 0 | 1 | 47.69
2024-12-23 | SCALPER 2-ITM 08 FINOS SCALPER | 0 | 26 | 1185.24
2024-12-23 | PFF Abobora
2024-12-23 | ITM 02 NOVA[A]-PDE SAMPAIO SILICOSO | 0 | 10 | 263.06
2024-12-23 | ITM 02 NOVA-ITM 09 HEMATITINHA ESPECIAL | 0 | 37 | 926.83
2024-12-23 | PATIO DE PRODUTOS-PLATAFORMA TERMINAL-SARZEDO[VAGAO] SINTER FEED PREMIUM | 31 | 67 | 1608.46
2024-12-23 | alimentacao_itm09_a |  |  | 3984 | [6 empty] | 59.77 | 4.26 | 3.33 | 0.073 | 0.06 | 6.3
2024-12-23 | Filtro 02 |  |  | 1797.25
2024-12-23 | Filtro 01 |  |  | 462
2024-12-23 | scalper 1 over |  |  | 313.64
2024-12-24 | ITM 09-USINA DE BLENDAGEM SINTER FEED ESPECIAL | 0 | 11 | 313.82
2024-12-24 | SCALPER 1 PRAÇA 11-CAVA SAMAMBAIA BAIXO OVER SCALPER | 0 | 1 | 54.71
2024-12-24 | CAVA SAMAMBAIA ALTO-PILHA B02 FORRO OVER | 0 | 5 | 238.84
2024-12-24 | SCALPER 2-CAVA SAMAMBAIA BAIXO OVER SCALPER | 0 | 2 | 83.13
2024-12-24 | ESTOQUE MIB-PRAÇA DA 11 FINOS GSM | 0 | 4 | 162.53
2024-12-24 | Alimentação Gobal ITM 02 B |  |  | 4105 | [6 empty] | 45.78 | 28.05 | 1.95 | 0.076 | 0.15 | 4.06 | 0 | 5912.26
2024-12-24 | ITM 09-ITM 09 HEMATITINHA REPROCESSO | 0 | 1 | 23.66
2024-12-24 | PFF Antenas
2024-12-24 | ITM 02 NOVA-PDE SAMPAIO OVER | 0 | 15 | 399.4
2024-12-24 | Sinter Blendagem ITM 09 D
2024-12-24 | Filtro 03 |  |  | 1339.78
2024-12-24 | PATIO DE PRODUTOS-PLATAFORMA TERMINAL-SARZEDO[VAGAO] SINTER FEED ESPECIAL | 31 | 261 | 6442.374
2024-12-24 | Sinter Blendagem ITM 09 B
2024-12-24 | PATIO MANGABA[PILHA 1]-PRAÇA DA 11 ROM ATERRO | 0 | 26 | 675.21
2024-12-24 | PATIO DE PRODUTOS-PLATAFORMA TERMINAL-SARZEDO[PILHA 7] PELLET FEED | 31 | 273 | 7092.512
2024-12-24 | Filtro 02 |  |  | 2009.67
2024-12-24 | Sinter Blendagem ITM 09 A |  |  | 306
2024-12-24 | Sinter Premium
2024-12-24 | PATIO DE PRODUTOS-PLATAFORMA TERMINAL-SARZEDO (PILHA 10) SINTER FEED PREMIUM | 31 | 173 | 4338.95
2024-12-24 | ITM 02 NOVA-ESTOQUE MIB SILICOSO | 0 | 10 | 449.23
2024-12-24 | SCALPER 2-CAVA SAMPAIO OVER SCALPER | 0 | 2 | 85.22
2024-12-24 | Alimentação Gobal ITM 02 A |  |  | 4371 | [6 empty] | 45.78 | 28.05 | 1.95 | 0.076 | 0.15 | 4.06 | 0 | 5912.26
2024-12-24 | ITM 09-PATIO DE PRODUTOS SINTER FEED PREMIUM | 0 | 137 | 4001.6
2024-12-24 | ITM 04[SUBPRODUTO]-ITM 08 SINTER ITM04 BLEND | 0 | 14 | 7470.29
2024-12-24 | SCALPER 1 PRAÇA 11-ITM 08 FINOS SCALPER | 0 | 15 | 702.98
2024-12-24 | SCALPER 2-ITM 08 FINOS SCALPER | 0 | 25 | 1081.29
2024-12-24 | Hematitinha Especial ITM 09 A |  |  | 989.7 | [6 empty] | 60.59 | 2.59 | 3.29 | 0.047 | 0.08 | 5.51
2024-12-24 | PATIO LAVADOR-ITM 09 ROM ATERRO | 0 | 10 | 410.11
2024-12-24 | ITM 04[SUBPRODUTO]-ITM 02 NOVA SINTER ITM04 BLEND | 0 | 14 | 4414.38
2024-12-24 | Alimentação Seca ITM 08 C |  |  | 3978 | [6 empty] | 46.86 | 27.17 | 1.33 | 0.051 | 0.21 | 4.14 | 0 | 10660.08
2024-12-24 | CAVA SAMAMBAIA BAIXO-PRAÇA DA 11 ROM FERROMAR | 0 | 28 | 1339.12
2024-12-24 | Alimentação Gobal ITM 02 Principal
2024-12-24 | ITM 02 NOVA[B]-USINA DE BLENDAGEM SINTER FEED ESPECIAL | 2 | 26 | 803.49 | [6 empty] | 58.27 | 13.61 | 0.93 | 0.04 | 0.07 | 1.69
2024-12-24 | ITM 02 NOVA[A]-USINA DE BLENDAGEM SINTER FEED ESPECIAL | 2 | 24 | 742.01 | [6 empty] | 56.47 | 16.16 | 0.98 | 0.035 | 0.05 | 1.74
2024-12-24 | Sinter Blendagem ITM 09 C
2024-12-24 | ITM 02 NOVA[B]-PDE SAMPAIO SILICOSO | 0 | 17 | 502.92
2024-12-24 | Alimentação Seca ITM 08 AB |  |  | 2148 | [6 empty] | 46.86 | 27.17 | 1.33 | 0.051 | 0.21 | 4.14 | 0 | 10660.08
2024-12-24 | Rejeito Filtrado |  |  | 4277 | [6 empty] | 32.65 | 41.3 | 3.7 | 0.109 | 0.26 | 5.65 | 0.46 |  | 210 | 17
2024-12-24 | Sinter Especial
2024-12-24 | VALE 4757-ITM 09 ROM ATERRO | 0 | 22 | 972.18
2024-12-24 | SCALPER 1 PRAÇA 11-ITM 02 PRINCIPAL FINOS SCALPER | 0 | 8 | 376.54
2024-12-24 | alimentacao_itm09_c |  |  | 4396 | [6 empty] | 60.17 | 6.63 | 1.75 | 0.054 | 0.1 | 5.07
2024-12-24 | SAMAMBAIA CAIXA DAGUA-ITM 04[ESTOQUE ROM] ROM ATERRO | 0 | 4 | 185.75
2024-12-24 | VALE 4757-PRAÇA DA 11 ROM ATERRO | 0 | 2 | 128.98
2024-12-24 | COMPLEXO DE FILTRAGEM-PILHA B02 REJEITO FILTRADO | 0 | 29 | 1324.44
2024-12-24 | DESAGUAMENTO DE PRODUTO ITM 8-PATIO DE PRODUTOS PELLET FEED | 39 | 122 | 3685.15 | [6 empty] | 62.33 | 7.93 | 0.65 | 0.06 | 0.11 | 1.89
2024-12-24 | ITM 08-PDE SAMPAIO OVER | 0 | 49 | 1614.25
2024-12-24 | scalper 2 over |  |  | 1317.81
2024-12-24 | Filtro 01 |  |  | 360.72
2024-12-24 | ITM 09-PATIO B1 SINTER FEED PREMIUM | 10 | 151 | 4170.7
2024-12-24 | alimentacao_itm09_d |  |  | 1523 | [6 empty] | 60.17 | 6.63 | 1.75 | 0.054 | 0.1 | 5.07
2024-12-24 | ITM 08-PILHA B02 REJEITO DESAGUADO | 0 | 25 | 1051.21
2024-12-24 | Feijãozinho ITM 02 Principal | [9 empty] | 49.28 | 22.82 | 0.8 | 0.085 | 0.1 | 5.45
2024-12-24 | PDE SAMPAIO-PRAÇA DA 11 FINOS | 0 | 20 | 1063.9
2024-12-24 | ITM 04[SUBPRODUTO]-ITM 02 PRINCIPAL SINTER ITM04 BLEND |  |  | 1977.78
2024-12-24 | alimentacao_itm09_b |  |  | 3030 | [6 empty] | 60.17 | 6.63 | 1.75 | 0.054 | 0.1 | 5.07
2024-12-24 | PFF Pilhão
2024-12-24 | Hematitinha Complemento ITM 09 A
2024-12-24 | Hematitinha Especial ITM 09 D
2024-12-24 | Rejeito Desaguado |  |  | 2990.58
2024-12-24 | Hematitinha Especial ITM 09 C
2024-12-24 | scalper 1 over |  |  | 933.82
2024-12-24 | PDE SAMPAIO-ITM 04[ESTOQUE ROM] FINOS | 0 | 58 | 3021.88
2024-12-24 | VALE 4757 ÍNDIA-ITM 09 ROM ATERRO | 0 | 19 | 774.68
2024-12-24 | Over Reprocesso |  |  | 3227
2024-12-24 | Média Filtro |  |  | 5243.76
2024-12-24 | CAVA SAMAMBAIA BAIXO-ITM 04[ESTOQUE ROM] ROM FERROMAR | 0 | 36 | 1834.9
2024-12-24 | Filtro 04 |  |  | 566.83
2024-12-24 | Sinter Sarzedo |  |  | 8486.12
2024-12-24 | ITM 02 PRINCIPAL-PDE SAMPAIO SILICOSO | 0 | 1 | 30.48
2024-12-24 | PILHA B02-PILHA B02 REJEITO TRATADO | 0 | 2 | 87.39
2024-12-24 | Hematitinha Especial ITM 09 B
2024-12-24 | Sinter Terceiros TIG
2024-12-24 | alimentacao_itm09_a |  |  | 4058 | [6 empty] | 60.17 | 6.63 | 1.75 | 0.054 | 0.1 | 5.07
2024-12-24 | PFF Curva do Joelho
2024-12-24 | scalper 2 fino |  |  | 1212.01 | [6 empty] | 42.94 | 32.72 | 1.17 | 0.043 | 0.45 | 4.07
2024-12-24 | scalper 1 fino |  |  | 1429.74 | [6 empty] | 44.21 | 31.39 |  |  |  |  | 0.83
2024-12-24 | PATIO DE PRODUTOS-PLATAFORMA TERMINAL-SARZEDO[PILHA 4] SINTER FEED ESPECIAL | 31 | 9 | 231.14
2024-12-24 | PFF Abobora
2024-12-24 | ITM 02 NOVA[A]-PDE SAMPAIO SILICOSO | 0 | 25 | 674.32
2024-12-24 | ITM 04[SUBPRODUTO]-ITM 09 HEMATITINHA COMUM | 5 | 6 | 191.05
2024-12-24 | Over Descarte
2024-12-24 | SCALPER 1 PRAÇA 11-ITM 04[ESTOQUE ROM] OVER SCALPER | 0 | 1 | 51.97
2024-12-25 | SCALPER 2-ITM 08 FINOS SCALPER | 0 | 5 | 240.58
2024-12-25 | Sinter Blendagem ITM 09 D
2024-12-25 | SCALPER 2-CAVA SAMPAIO OVER SCALPER | 0 | 8 | 391.48
2024-12-25 | COMPLEXO DE FILTRAGEM-PILHA B02 REJEITO FILTRADO | 0 | 35 | 1591
2024-12-25 | ITM 04[SUBPRODUTO]-CAVA SAMPAIO FORRO OVER | 6 | 2 | 90.2
2024-12-25 | PATIO DE PRODUTOS-PLATAFORMA TERMINAL-SARZEDO[VAGAO] PELLET FEED | 31 | 12 | 304.91
2024-12-25 | PATIO DE PRODUTOS-PLATAFORMA TERMINAL-SARZEDO (PILHA 10) SINTER FEED PREMIUM | 31 | 51 | 1296.2
2024-12-25 | scalper 1 over
2024-12-25 | alimentacao_itm09_a |  |  | 4064 | [6 empty] | 58.8 | 6.66 | 2.79 | 0.058 | 0.13 | 5.87
2024-12-25 | ITM 04[SUBPRODUTO]-ITM 04[SUBPRODUTO] OVER | 2 | 1 | 29.74
2024-12-25 | SUMPAO-ITM 08 SINTER COMUM | 0 | 8 | 334.88
2024-12-25 | VALE 4757-PRAÇA DA 11 ROM ATERRO | 0 | 5 | 283.4
2024-12-25 | alimentacao_itm09_b |  |  | 3289 | [6 empty] | 58.8 | 6.66 | 2.79 | 0.058 | 0.13 | 5.87
2024-12-25 | ITM 08-PDE SAMPAIO OVER | 0 | 47 | 1506.46
2024-12-25 | Alimentação Gobal ITM 02 Principal
2024-12-25 | ITM 02 NOVA-PDE SAMPAIO OVER | 0 | 24 | 702.26
2024-12-25 | ITM 02 NOVA[A]-PDE SAMPAIO SILICOSO | 0 | 23 | 667.51
2024-12-25 | ITM 04[SUBPRODUTO]-ITM 02 NOVA SINTER ITM04 BLEND | 0 | 16 | 3821.28
2024-12-25 | SCALPER 1 PRAÇA 11-ITM 08 FINOS SCALPER | 0 | 17 | 864.33
2024-12-25 | VALE 4757 ÍNDIA-ITM 09 ROM ATERRO | 0 | 5 | 231.52
2024-12-25 | PATIO B1-PLATAFORMA TERMINAL-SARZEDO (PILHA 10) SINTER FEED PREMIUM | 31 | 163 | 4030.816
2024-12-25 | ITM 02 NOVA[B]-PDE SAMPAIO SILICOSO | 0 | 22 | 686.89
2024-12-25 | PATIO MANGABA[PILHA 1]-PRAÇA DA 11 ROM ATERRO | 0 | 37 | 1213.09
2024-12-25 | ITM 09-PATIO DE PRODUTOS SINTER FEED PREMIUM | 0 | 333 | 9274.94
2024-12-25 | ITM 02 NOVA[A]-USINA DE BLENDAGEM SINTER FEED ESPECIAL | 2 | 24 | 804.39 | [6 empty] | 55 | 18.65 | 0.94 | 0.036 | 0.07 | 1.36
2024-12-25 | SCALPER 1 PRAÇA 11-ITM 02 PRINCIPAL FINOS SCALPER | 0 | 3 | 149.17
2024-12-25 | ITM 08-PILHA B02 REJEITO DESAGUADO | 0 | 26 | 1083.32
2024-12-25 | PDE SAMPAIO-ITM 04[ESTOQUE ROM] FINOS | 0 | 42 | 2216.44
2024-12-25 | scalper 2 over |  |  | 977.86
2024-12-25 | VALE 4757-ITM 09 ROM ATERRO | 0 | 15 | 648.54
2024-12-25 | CAVA SAMAMBAIA BAIXO-PRAÇA DA 11 ROM FERROMAR | 0 | 7 | 371.34
2024-12-25 | Alimentação Gobal ITM 02 A |  |  | 4767 | [6 empty] | 45.52 | 28.52 | 1.84 | 0.075 | 0.14 | 4.15 | 0.55 | 4549.74
2024-12-25 | ITM 04[SUBPRODUTO]-ITM 08 SINTER ITM04 BLEND | 0 | 5 | 3098.67
2024-12-25 | Sinter Blendagem ITM 09 C
2024-12-25 | alimentacao_itm09_c |  |  | 4220 | [6 empty] | 58.8 | 6.66 | 2.79 | 0.058 | 0.13 | 5.87
2024-12-25 | ITM 02 NOVA[B]-USINA DE BLENDAGEM SINTER FEED ESPECIAL | 2 | 20 | 648.1 | [6 empty] | 55.92 | 17.6 | 0.67 | 0.026 | 0.06 | 1.46
2024-12-25 | DESAGUAMENTO DE PRODUTO ITM 8-PATIO DE PRODUTOS PELLET FEED | 39 | 151 | 4415.75 | [6 empty] | 60.97 | 9.88 | 0.56 | 0.06 | 0.09 | 2
2024-12-25 | Sinter Blendagem ITM 09 A |  |  | 473
2024-12-25 | Média Filtro |  |  | 5263.67
2024-12-25 | PDE SAMPAIO-PRAÇA DA 11 FINOS | 0 | 10 | 522.11
2024-12-25 | Hematitinha Complemento ITM 09 A
2024-12-25 | Feijãozinho ITM 02 Principal | [9 empty] | 45.33 | 30.45 | 0.79 | 0.092 | 0.08 | 3.69
2024-12-25 | Alimentação Seca ITM 08 C |  |  | 3193 | [6 empty] | 44.68 | 29.61 | 1.61 | 0.072 | 0.25 | 4.16 | 0.55 | 11461.04
2024-12-25 | Over Descarte
2024-12-25 | Sinter Terceiros TIG
2024-12-25 | Filtro 01 |  |  | 956.96
2024-12-25 | ITM 04[SUBPRODUTO]-ITM 02 PRINCIPAL SINTER ITM04 BLEND |  |  | 5732.12
2024-12-25 | Filtro 03 |  |  | 2452.21
2024-12-25 | Hematitinha Especial ITM 09 D
2024-12-25 | PFF Antenas
2024-12-25 | Rejeito Filtrado |  |  | 5741.76 | [6 empty] | 32.98 | 42.19 | 4.09 | 0.13 | 0.33 | 5.59 | 0.46 |  | 120 | 18
2024-12-25 | PFF Curva do Joelho
2024-12-25 | Sinter Especial
2024-12-25 | PATIO DE PRODUTOS-PLATAFORMA TERMINAL-SARZEDO[PILHA 7] PELLET FEED | 31 | 121 | 3177.13
2024-12-25 | Sinter Sarzedo |  |  | 9274.94
2024-12-25 | PATIO LAVADOR-ITM 09 ROM ATERRO | 0 | 2 | 81.55
2024-12-25 | Hematitinha Especial ITM 09 A |  |  | 835 | [6 empty] | 56.37 | 9.18 | 3.39 | 0.051 | 0.27 | 6.04
2024-12-25 | alimentacao_itm09_d |  |  | 1602 | [6 empty] | 58.8 | 6.66 | 2.79 | 0.058 | 0.13 | 5.87
2024-12-25 | Filtro 04 |  |  | 418.67
2024-12-25 | Sinter Blendagem ITM 09 B
2024-12-25 | Hematitinha reprocesso |  |  | 1225.5
2024-12-25 | Alimentação Seca ITM 08 AB |  |  | 4881 | [6 empty] | 44.68 | 29.61 | 1.61 | 0.072 | 0.25 | 4.16 | 0.55 | 11461.04
2024-12-25 | Filtro 02 |  |  | 1913.92
2024-12-25 | PFF Pilhão
2024-12-25 | Over Reprocesso |  |  | 1366.5
2024-12-25 | Alimentação Gobal ITM 02 B |  |  | 4860 | [6 empty] | 45.52 | 28.52 | 1.84 | 0.075 | 0.14 | 4.15 | 0.55 | 4549.74
2024-12-25 | VALE 4757 ÍNDIA-ITM 04[ESTOQUE ROM] ROM ATERRO | 0 | 5 | 207.01
2024-12-25 | Hematitinha Especial ITM 09 C
2024-12-25 | CAVA SAMAMBAIA BAIXO-ITM 04[ESTOQUE ROM] ROM FERROMAR | 0 | 33 | 1652.7
2024-12-25 | Hematitinha Especial ITM 09 B
2024-12-25 | Sinter Premium
2024-12-25 | scalper 1 fino |  |  | 728.45 | [6 empty] | 47.02774 | 26.75555 | 1.138981 | 0.0944544 | 0.09830229 | 4.359162 | 0.64 | 4198.07
2024-12-25 | scalper 2 fino |  |  | 679.86 | [6 empty] | 45.77 | 28.77 | 0.88 | 0.05 | 0.19 | 4.32 | 1.01
2024-12-25 | Rejeito Desaguado |  |  | 3718.8 | [6 empty] | 29.96 | 52.13 | 0.72 | 0.082 | 0.18 | 3.83
2024-12-26 | PFF Curva do Joelho
2024-12-26 | Sinter Blendagem ITM 09 D
2024-12-26 | Rejeito Filtrado |  |  | 5114.04 | [6 empty] | 32.05 | 42.79 | 4.55 | 0.131 | 0.32 | 5.89 | 0.37 |  | 70 | 18
2024-12-26 | VALE 4757-ITM 09 ROM ATERRO | 0 | 16 | 723.66
2024-12-26 | ITM 04[SUBPRODUTO]-ITM 08 SINTER ITM04 BLEND | 0 | 9 | 1645.52
2024-12-26 | PATIO B1-PLATAFORMA TERMINAL-SARZEDO[PILHA 4] SINTER FEED ESPECIAL | 0 | 245 | 6031.834
2024-12-26 | Sinter Blendagem ITM 09 B
2024-12-26 | ITM 02 PRINCIPAL-USINA DE BLENDAGEM SINTER FEED ESPECIAL | 3 | 10 | 303.57 | [6 empty] | 54.49 | 19.84 | 0.46 | 0.018 | 0.05 | 1.62
2024-12-26 | SCALPER 1 PRAÇA 11-ITM 08 FINOS SCALPER | 0 | 23 | 1101.57
2024-12-26 | PILHA B02-PILHA B02 REJEITO TRATADO | 0 | 1 | 44.39
2024-12-26 | ITM 09-PATIO B1 SINTER FEED PREMIUM | 10 | 242 | 7451.97
2024-12-26 | ITM 02 NOVA[A]-USINA DE BLENDAGEM SINTER FEED ESPECIAL | 2 | 10 | 329.32 | [6 empty] | 57.05 | 15.96 | 0.55 | 0.038 | 0.06 | 1.67
2024-12-26 | CAVA CARRAPATO 5960 ALTO-PARQUE CACHOEIRA ESTERIL FRANCO | 0 | 3 | 130.08
2024-12-26 | ITM 02 NOVA[B]-USINA DE BLENDAGEM SINTER FEED ESPECIAL | 2 | 9 | 299.18 | [6 empty] | 56.97 | 16.89 | 0.52 | 0.037 | 0.07 | 1.49
2024-12-26 | ITM 04[SUBPRODUTO]-ITM 02 PRINCIPAL SINTER ITM04 BLEND |  |  | 2733.21
2024-12-26 | PATIO DE PRODUTOS-PLATAFORMA TERMINAL-SARZEDO[VAGAO] PELLET FEED | 31 | 10 | 237.63
2024-12-26 | Hematitinha Complemento ITM 09 A
2024-12-26 | Hematitinha Especial ITM 09 D
2024-12-26 | alimentacao_itm09_c |  |  | 3740 | [6 empty] | 60.73 | 5.8 | 1.61 | 0.056 | 0.17 | 5.12
2024-12-26 | alimentacao_itm09_d |  |  | 2006 | [6 empty] | 60.73 | 5.8 | 1.61 | 0.056 | 0.17 | 5.12
2024-12-26 | SCALPER 2-ITM 08 FINOS SCALPER | 0 | 16 | 771.75
2024-12-26 | Over Descarte
2024-12-26 | SUMPAO-ITM 02 PRINCIPAL SINTER COMUM | 0 | 1 | 45.27
2024-12-26 | Sinter Terceiros TIG
2024-12-26 | ESTOQUE MIB-PRAÇA DA 11 FINOS GSM | 0 | 2 | 91.36
2024-12-26 | VALE 4757 ÍNDIA-ITM 04[ESTOQUE ROM] ROM ATERRO | 0 | 8 | 281.65
2024-12-26 | ITM 02 NOVA-ESTOQUE MIB SILICOSO | 0 | 13 | 630.4
2024-12-26 | DESAGUAMENTO DE PRODUTO ITM 8-PATIO DE PRODUTOS PELLET FEED | 39 | 135 | 3922.43 | [6 empty] | 60.92 | 9.97 | 0.53 | 0.058 | 0.13 | 1.97
2024-12-26 | Feijãozinho ITM 02 Principal |  |  | 1412.88 | [6 empty] | 50.52 | 22.47 | 0.79 | 0.109 | 0.11 | 3.97
2024-12-26 | Over Reprocesso |  |  | 929.22
2024-12-26 | Alimentação Gobal ITM 02 Principal
2024-12-26 | ITM 02 PRINCIPAL-PDE SAMPAIO SILICOSO | 0 | 15 | 452.17
2024-12-26 | PATIO MANGABA[PILHA 1]-PRAÇA DA 11 ROM ATERRO | 0 | 19 | 838.1
2024-12-26 | SCALPER 2-CAVA SAMPAIO OVER SCALPER | 0 | 6 | 291.74
2024-12-26 | Filtro 04 |  |  | 538.32
2024-12-26 | SCALPER 1 PRAÇA 11-CAVA SAMPAIO OVER SCALPER | 0 | 5 | 324.85
2024-12-26 | Alimentação Gobal ITM 02 B |  |  | 2145 | [6 empty] | 45.47278 | 28.66311 | 2.083641 | 0.100005 | 0.1282186 | 3.738225 | 0.6304337 | 11647.27
2024-12-26 | USINA DE BLENDAGEM-PATIO MANGABA[PILHA 1] SINTER FEED ESPECIAL | 0 | 1 | 47.24
2024-12-26 | ITM 02 NOVA-PDE SAMPAIO OVER | 0 | 11 | 305.64
2024-12-26 | Filtro 03 |  |  | 2153.28
2024-12-26 | Alimentação Seca ITM 08 C |  |  | 4212 | [6 empty] | 44.70213 | 29.97185 | 1.811825 | 0.08371486 | 0.1597749 | 3.813303 | 0.6225769 | 6667.08
2024-12-26 | alimentacao_itm09_b |  |  | 1610 | [6 empty] | 60.73 | 5.8 | 1.61 | 0.056 | 0.17 | 5.12
2024-12-26 | ITM 04[SUBPRODUTO]-PDE SAMPAIO OVER | 0 | 2 | 79.46
2024-12-26 | scalper 1 fino |  |  | 1238.02 | [6 empty] | 47.45 | 25.34 | 2.55 | 0.191 | 0.14 | 3.58 | 0.55
2024-12-26 | PLATAFORMA TERMINAL-SARZEDO[PILHA 5]-USINA DE BLENDAGEM SINTER FEED ESPECIAL | 31 | 5 | 254.7
2024-12-26 | PFF Antenas
2024-12-26 | Sinter Blendagem ITM 09 C
2024-12-26 | SCALPER 2-PATIO B1 OVER SCALPER | 0 | 3 | 141.96
2024-12-26 | USINA DE BLENDAGEM-ITM 08 SINTER FEED ESPECIAL | 0 | 11 | 540.27
2024-12-26 | Sinter Especial
2024-12-26 | PFF Pilhão
2024-12-26 | Sinter Blendagem ITM 09 A |  |  | 571
2024-12-26 | Rejeito Desaguado |  |  | 3386.93 | [6 empty] | 36.62 | 48.23 | 0.71 | 0.096 | 0.16 | 3.89
2024-12-26 | ITM 04[SUBPRODUTO]-ITM 02 NOVA SINTER ITM04 BLEND | 0 | 12 | 6861.03
2024-12-26 | PDE SAMPAIO-ITM 04[ESTOQUE ROM] FINOS | 0 | 52 | 2813.12
2024-12-26 | SUMPAO-ITM 08 SINTER COMUM | 0 | 8 | 360.33
2024-12-26 | Sinter Premium
2024-12-26 | VALE 4757-CAVA SAMPAIO ESTERIL FRANCO | 0 | 1 | 42.21
2024-12-26 | CAVA CARRAPATO 5960 ALTO-BARRAGEM B1[PONTO ABASTECIMENTO AGUA 2] ESTERIL FRANCO | 0 | 1 | 59.48
2024-12-26 | Filtro 02 |  |  | 2153.28
2024-12-26 | scalper 2 over |  |  | 470.19
2024-12-26 | Hematitinha reprocesso |  |  | 1293.6
2024-12-26 | ITM 08-PDE SAMPAIO OVER | 0 | 42 | 1310.65
2024-12-26 | Média Filtro |  |  | 5257.91
2024-12-26 | alimentacao_itm09_a |  |  | 3910 | [6 empty] | 60.73 | 5.8 | 1.61 | 0.056 | 0.17 | 5.12
2024-12-26 | ITM 08-PILHA B02 REJEITO DESAGUADO | 0 | 16 | 672.64
2024-12-26 | ITM 04[SUBPRODUTO]-CAVA SAMPAIO FORRO OVER | 6 | 3 | 130.65
2024-12-26 | SCALPER 1 PRAÇA 11-ITM 02 PRINCIPAL FINOS SCALPER | 0 | 1 | 53.32
2024-12-26 | scalper 1 over |  |  | 389.17
2024-12-26 | Alimentação Seca ITM 08 AB |  |  | 5584 | [6 empty] | 44.70213 | 29.97185 | 1.811825 | 0.08371486 | 0.1597749 | 3.813303 | 0.6225769 | 6667.08
2024-12-26 | PATIO DE PRODUTOS-PLATAFORMA TERMINAL-SARZEDO (PILHA 10) SINTER FEED PREMIUM | 31 | 199 | 5018.14
2024-12-26 | ITM 02 NOVA[B]-PDE SAMPAIO SILICOSO | 0 | 14 | 431.94
2024-12-26 | ESTOQUE MIB-PATIO LAVADOR FINOS GSM | 0 | 8 | 338.45
2024-12-26 | Hematitinha Especial ITM 09 C
2024-12-26 | Alimentação Gobal ITM 02 A |  |  | 2196 | [6 empty] | 45.47278 | 28.66311 | 2.083641 | 0.100005 | 0.1282186 | 3.738225 | 0.6304337 | 11647.27
2024-12-26 | scalper 2 fino |  |  | 1290.68 | [6 empty] | 44.27 | 31.06 | 1.04 | 0.048 | 0.31 | 4.08 | 0.55
2024-12-26 | COMPLEXO DE FILTRAGEM-PILHA B02 REJEITO FILTRADO | 0 | 31 | 1340.97
2024-12-26 | Hematitinha Especial ITM 09 A |  |  | 1021 | [6 empty] | 60.31 | 7.37 | 1.14 | 0.054 | 0.12 | 4.93
2024-12-26 | Hematitinha Especial ITM 09 B
2024-12-26 | VALE 4757 ÍNDIA-ITM 09 ROM ATERRO | 0 | 5 | 197.95
2024-12-26 | Filtro 01 |  |  | 269.16
2024-12-26 | SUMPAO-ITM 02 NOVA[A] SINTER COMUM | 0 | 4 | 152.24
2024-12-26 | Sinter Sarzedo |  |  | 7451.97
2024-12-26 | CAVA SAMAMBAIA BAIXO-ITM 04[ESTOQUE ROM] ROM FERROMAR | 0 | 50 | 2499.8
2024-12-26 | ITM 02 NOVA[A]-PDE SAMPAIO SILICOSO | 0 | 15 | 438.49
2024-12-27 | Sinter Blendagem ITM 09 C
2024-12-27 | PFF Curva do Joelho
2024-12-27 | Filtro 04 |  |  | 662.4
2024-12-27 | scalper 1 fino |  |  | 1882.16 | [6 empty] | 45.83 | 28.8 | 1.84 | 0.092 | 0.11 | 3.33 | 1.1
2024-12-27 | CAVA CARRAPATO 5960 ALTO-PARQUE CACHOEIRA ESTERIL FRANCO | 0 | 2 | 87.37
2024-12-27 | Sinter Blendagem ITM 09 D
2024-12-27 | Sinter Blendagem ITM 09 B
2024-12-27 | Hematitinha Especial ITM 09 B
2024-12-27 | PFF Pilhão
2024-12-27 | Sinter Especial
2024-12-27 | ITM 02 NOVA-PILHA B02 OVER | 0 | 8 | 205.29
2024-12-27 | Sinter Sarzedo |  |  | 5621.73
2024-12-27 | Feijãozinho ITM 02 Principal | [9 empty] | 50.16 | 22.14 | 0.98 | 0.122 | 0.17 | 4.49
2024-12-27 | alimentacao_itm09_b |  |  | 2800 | [6 empty] | 58.87 | 8 | 1.58 | 0.07 | 0.14 | 5.73
2024-12-27 | Hematitinha Complemento ITM 09 A
2024-12-27 | scalper 2 fino |  |  | 1236.01 | [6 empty] | 48.12 | 25.31 | 0.87 | 0.042 | 0.19 | 4.55 | 0.46
2024-12-27 | Filtro 03 |  |  | 938.4
2024-12-27 | Média Filtro |  |  | 5196.08
2024-12-27 | Alimentação Gobal ITM 02 Principal
2024-12-27 | Alimentação Gobal ITM 02 A |  |  | 3123 | [6 empty] | 46.81 | 26.86 | 1.84 | 0.073 | 0.12 | 3.95 | 1.01 | 4977.61
2024-12-27 | alimentacao_itm09_a |  |  | 3120 | [6 empty] | 60.72 | 5.38 | 2.17 | 0.052 | 0.12 | 5.29
2024-12-27 | Alimentação Seca ITM 08 AB |  |  | 1896 | [6 empty] | 49.36 | 22.85 | 2.14 | 0.07 | 0.16 | 5.23 | 0.82 | 7230.9
2024-12-27 | Over Reprocesso |  |  | 1147.86
2024-12-27 | Hematitinha Especial ITM 09 C
2024-12-27 | Alimentação Seca ITM 08 C |  |  | 5067 | [6 empty] | 49.36 | 22.85 | 2.14 | 0.07 | 0.16 | 5.23 | 0.82 | 7230.9
2024-12-27 | Rejeito Filtrado |  |  | 3588 | [6 empty] | 29.22 | 47.72 | 3.75 | 0.107 | 0.26 | 6 | 0.37 |  | 170 | 18
2024-12-27 | Sinter Premium
2024-12-27 | Filtro 02 |  |  | 938.4
2024-12-27 | Alimentação Gobal ITM 02 B |  |  | 3318 | [6 empty] | 46.81 | 26.86 | 1.84 | 0.073 | 0.12 | 3.95 | 1.01 | 4977.61
2024-12-27 | Sinter Terceiros TIG
2024-12-27 | PFF Antenas
2024-12-27 | Hematitinha Especial ITM 09 D
2024-12-27 | Filtro 01 |  |  | 1048.8
2024-12-27 | Over Descarte
2024-12-27 | Rejeito Desaguado |  |  | 3714.07 | [6 empty] | 36.72 | 42.14 | 0.79 | 0.099 | 0.12 | 4.05
2024-12-27 | alimentacao_itm09_c |  |  | 3600 | [6 empty] | 58.87 | 8 | 1.58 | 0.07 | 0.14 | 5.73
2024-12-27 | VALE 4757-ITM 09 ROM ATERRO | 0 | 30 | 1506.54
2024-12-27 | alimentacao_itm09_d |  |  | 1889 | [6 empty] | 54.8 | 13.69 | 2.41 | 0.076 | 0.17 | 4.87
2024-12-27 | Hematitinha Especial ITM 09 A |  |  | 867 | [6 empty] | 61.07 | 5.1 | 1.45 | 0.05 | 0.69 | 4.95
2024-12-27 | Sinter Blendagem ITM 09 A |  |  | 1890
2024-12-27 | SCALPER 1 PRAÇA 11-COMPLEXO DE FILTRAGEM OVER SCALPER | 0 | 1 | 43.2
2024-12-27 | Hematitinha reprocesso |  |  | 1029.6
2024-12-27 | SCALPER 1 PRAÇA 11-CAVA SAMPAIO OVER SCALPER | 0 | 4 | 236.06
2024-12-27 | CAVA CARRAPATO 3035 ALTO-CAVA SAMPAIO ESTERIL FRANCO | 0 | 1 | 41.63
2024-12-27 | PRAÇA DA 11-PILHA B02 FORRO OVER | 0 | 6 | 293.6
2024-12-27 | SCALPER 2-POSTO DE ABASTECIMENTO OVER SCALPER | 0 | 1 | 54.01
2024-12-27 | PATIO B1-PLATAFORMA TERMINAL-SARZEDO (PILHA 10) SINTER FEED PREMIUM | 31 | 84 | 2070.59
2024-12-27 | CAVA SAMPAIO-BALANCA DA 11 ESTERIL FRANCO | 0 | 1 | 47.21
2024-12-27 | PATIO MANGABA[PILHA 1]-PRAÇA DA 11 ROM ATERRO | 0 | 23 | 1089.51
2024-12-27 | SCALPER 1 PRAÇA 11-ITM 08 FINOS SCALPER | 0 | 29 | 1537.15
2024-12-27 | VALE 4757 ÍNDIA-ITM 09 ROM ATERRO | 0 | 5 | 205.44
2024-12-27 | PATIO DE PRODUTOS-PLATAFORMA TERMINAL-SARZEDO[PILHA 4] SINTER FEED ESPECIAL | 31 | 337 | 8529.242
2024-12-27 | ITM 08-PDE SAMPAIO OVER | 0 | 44 | 1395.14
2024-12-27 | CAVA CARRAPATO 5960 ALTO-ITM 09 ROM FERROMAR | 0 | 23 | 889.23
2024-12-27 | SCALPER 2-CAVA SAMPAIO OVER SCALPER | 0 | 8 | 408.76
2024-12-27 | COMPLEXO DE FILTRAGEM-PILHA B02 REJEITO FILTRADO | 0 | 30 | 1339.42
2024-12-27 | CAVA CARRAPATO 5960 ALTO-CAVA SAMPAIO ESTERIL COMPACTO | 0 | 1 | 46.92
2024-12-27 | ITM 08-PILHA B02 REJEITO DESAGUADO | 0 | 20 | 860.04
2024-12-27 | ITM 04[SUBPRODUTO]-ITM 02 NOVA SINTER ITM04 BLEND | 0 | 5 | 2684.71
2024-12-27 | scalper 1 over |  |  | 581.9
2024-12-27 | ITM 09-ITM 08 SINTER CORRETIVO | 0 | 28 | 853.6
2024-12-27 | ITM 09-PATIO B1 SINTER FEED PREMIUM | 10 | 201 | 5621.73
2024-12-27 | ITM 04[SUBPRODUTO]-CAVA SAMPAIO FORRO OVER | 6 | 5 | 212
2024-12-27 | SUMPAO-ITM 02 NOVA[A] SINTER COMUM | 0 | 11 | 345.81
2024-12-27 | ITM 02 NOVA[B]-USINA DE BLENDAGEM SINTER FEED ESPECIAL | 2 | 13 | 408.04 | [6 empty] | 60.07 | 11.46 | 0.64 | 0.045 | 0.07 | 1.5
2024-12-27 | PDE SAMPAIO-ITM 04[ESTOQUE ROM] FINOS | 0 | 22 | 1237.7
2024-12-27 | ITM 02 NOVA[B]-PDE SAMPAIO SILICOSO | 0 | 14 | 440.81
2024-12-27 | ITM 04[SUBPRODUTO]-ITM 08 SINTER ITM04 BLEND | 0 | 9 | 2023.68
2024-12-27 | ITM 04[SUBPRODUTO]-PDE SAMPAIO OVER | 0 | 1 | 41.51
2024-12-27 | ITM 02 NOVA[A]-PDE SAMPAIO SILICOSO | 0 | 15 | 423.96
2024-12-27 | ITM 02 NOVA[A]-USINA DE BLENDAGEM SINTER FEED ESPECIAL | 2 | 11 | 363.08 | [6 empty] | 57.75 | 15.16 | 0.53 | 0.04 | 0.06 | 1.51
2024-12-27 | CAVA SAMAMBAIA BAIXO-ITM 04[ESTOQUE ROM] ROM FERROMAR | 0 | 12 | 551.93
2024-12-27 | PATIO DE PRODUTOS-PLATAFORMA TERMINAL-SARZEDO[PILHA 7] PELLET FEED | 31 | 351 | 9232.23
2024-12-27 | scalper 2 over |  |  | 935.78
2024-12-27 | ITM 02 NOVA-ESTOQUE MIB SILICOSO | 0 | 12 | 548.35
2024-12-27 | ITM 02 PRINCIPAL-PDE SAMPAIO SILICOSO | 0 | 5
2024-12-27 | ITM 04[SUBPRODUTO]-CAVA PAIOL SINTER ITM04 BLEND | 0 | 8 | 2344.68
2024-12-27 | ESTOQUE MIB-PATIO LAVADOR FINOS GSM | 0 | 9 | 387.47
2024-12-27 | SUMPAO-ITM 08 SINTER COMUM | 0 | 2 | 75.13
2024-12-27 | DESAGUAMENTO DE PRODUTO ITM 8-PATIO DE PRODUTOS PELLET FEED | 39 | 88 | 2548.35 | [6 empty] | 62.5 | 7.69 | 0.67 | 0.072 | 0.9 | 1.88
2024-12-27 | SCALPER 2-ITM 08 FINOS SCALPER | 0 | 15 | 758.19
2024-12-27 | SCALPER PILHAO-COMPLEXO DE FILTRAGEM OVER SCALPER | 0 | 6 | 309.89
2024-12-27 | ITM 02 NOVA-PDE SAMPAIO OVER | 0 | 5 | 137.93
2024-12-27 | PILHA B02-PILHA B02 REJEITO TRATADO | 0 | 3 | 135.03
2024-12-28 | Over Descarte
2024-12-28 | Sinter Blendagem ITM 09 A |  |  | 2929
2024-12-28 | Sinter Blendagem ITM 09 D
2024-12-28 | scalper 2 fino |  |  | 619.07
2024-12-28 | SCALPER 1 PRAÇA 11-ITM 04[ESTOQUE ROM] OVER SCALPER | 0 | 4 | 211.21
2024-12-28 | Sinter Premium
2024-12-28 | Sinter Terceiros TIG
2024-12-28 | Filtro 02 |  |  | 1841
2024-12-28 | Filtro 01 |  |  | 379
2024-12-28 | Alimentação Seca ITM 08 C |  |  | 6561 | [6 empty] | 52.48 | 18.27 | 1.3 | 0.096 | 0.22 | 4.69
2024-12-28 | Hematitinha reprocesso
2024-12-28 | Sinter Blendagem ITM 09 B |  |  | 345
2024-12-28 | Hematitinha Especial ITM 09 D
2024-12-28 | scalper 1 fino |  |  | 1190.86 | [6 empty] | 44.31 | 30.78 | 1.11 | 0.1 | 0.24 | 4.03
2024-12-28 | Hematitinha Especial ITM 09 A |  |  | 758 | [6 empty] | 59.37 | 2.96 | 4.21 | 0.063 | 0.13 | 7.4
2024-12-28 | PATIO DE PRODUTOS-PLATAFORMA TERMINAL-SARZEDO (PILHA 10) SINTER FEED PREMIUM | 31 | 231 | 5863.73
2024-12-28 | PFF Pilhão
2024-12-28 | Sinter Sarzedo |  |  | 2767.38
2024-12-28 | Hematitinha Especial ITM 09 C
2024-12-28 | PFF Curva do Joelho
2024-12-28 | Feijãozinho ITM 02 Principal | [9 empty] | 49.96 | 22.44 | 1.21 | 0.085 | 0.1 | 4.48
2024-12-28 | Over Reprocesso |  |  | 1622.09
2024-12-28 | Filtro 03 |  |  | 1895.25
2024-12-28 | alimentacao_itm09_d |  |  | 1709 | [6 empty] | 51.93 | 18.79 | 1.65 | 0.062 | 0.12 | 4.93
2024-12-28 | Sinter Blendagem ITM 09 C
2024-12-28 | Alimentação Seca ITM 08 AB |  |  | 150 | [6 empty] | 52.48 | 18.27 | 1.3 | 0.096 | 0.22 | 4.69
2024-12-28 | Hematitinha Especial ITM 09 B
2024-12-28 | Hematitinha Complemento ITM 09 A
2024-12-28 | Alimentação Gobal ITM 02 B |  |  | 4233 | [6 empty] | 45.73 | 26.24 | 1.7 | 0.137 | 0.2 | 5.85 | 0.64
2024-12-28 | Sinter Especial
2024-12-28 | Filtro 04 |  |  | 270.75
2024-12-28 | Média Filtro |  |  | 5167.14
2024-12-28 | alimentacao_itm09_b |  |  | 2052 | [6 empty] | 57.79 | 9.2 | 1.8 | 0.069 | 0.15 | 5.86
2024-12-28 | VALE 4757-ITM 09 ROM ATERRO | 0 | 20 | 968.91
2024-12-28 | ITM 09-PATIO DE PRODUTOS SINTER FEED PREMIUM | 0 | 78 | 2161.16
2024-12-28 | Alimentação Gobal ITM 02 A |  |  | 4432 | [6 empty] | 45.73 | 26.24 | 1.7 | 0.137 | 0.2 | 5.85 | 0.64
2024-12-28 | Rejeito Desaguado |  |  | 3860 | [6 empty] | 34.18 | 46.1 | 1.03 | 0.123 | 0.16 | 3.36
2024-12-28 | alimentacao_itm09_c |  |  | 2345 | [6 empty] | 57.79 | 9.2 | 1.8 | 0.069 | 0.15 | 5.86
2024-12-28 | Alimentação Gobal ITM 02 Principal
2024-12-28 | PFF Antenas
2024-12-28 | ITM 02 NOVA-PILHA B02 OVER | 0 | 13 | 352.05
2024-12-28 | Rejeito Filtrado |  |  | 4386 | [6 empty] | 34.18 | 35.59 | 3.66 | 0.11 | 0.28 | 7.22 | 0.46 |  | 255 | 17
2024-12-28 | alimentacao_itm09_a |  |  | 3032 | [6 empty] | 61.23 | 3.04 | 2.44 | 0.053 | 0.13 | 6.6
2024-12-28 | ITM 04[SUBPRODUTO]-CAVA PAIOL SINTER ITM04 BLEND |  |  | 145.8
2024-12-28 | ITM 04[SUBPRODUTO]-ITM 02 NOVA SINTER ITM04 BLEND | 0 | 17 | 6749.35
2024-12-28 | CAVA CARRAPATO 5960 ALTO-ITM 04[ESTOQUE ROM] ROM FERROMAR | 0 | 8 | 302.8
2024-12-28 | COMPLEXO DE FILTRAGEM-PILHA B02 REJEITO FILTRADO | 0 | 27 | 1230.65
2024-12-28 | PATIO DE PRODUTOS-PLATAFORMA TERMINAL-SARZEDO[PILHA 7] PELLET FEED | 31 | 172 | 4810.726
2024-12-28 | ITM 09-ITM 08 SINTER CORRETIVO | 0 | 8 | 251.94
2024-12-28 | ITM 02 NOVA[A]-USINA DE BLENDAGEM SINTER FEED ESPECIAL | 2 | 26 | 851.22 | [6 empty] | 58.12 | 13.89 | 0.66 | 0.043 | 0.07 | 2.08
2024-12-28 | VALE 4757 ÍNDIA-PATIO LAVADOR ROM ATERRO | 0 | 14 | 675.25
2024-12-28 | PDE SAMPAIO-PRAÇA DA 11 FINOS | 0 | 4 | 221.19
2024-12-28 | PATIO DE PRODUTOS-PLATAFORMA TERMINAL-SARZEDO[PILHA 4] SINTER FEED ESPECIAL | 31 | 114 | 2924.41
2024-12-28 | ITM 08-PDE SAMPAIO OVER | 0 | 72 | 2338.03
2024-12-28 | VALE 4757-PATIO LAVADOR ROM ATERRO | 0 | 2 | 92.73
2024-12-28 | ITM 04[SUBPRODUTO]-ITM 08 SINTER ITM04 BLEND | 0 | 6 | 1571.48
2024-12-28 | ITM 09-ITM 09 ESTERIL FRANCO | 39 | 14 | 419.71
2024-12-28 | SCALPER 2-CAVA SAMPAIO OVER SCALPER | 0 | 1 | 37.32
2024-12-28 | VALE 4757 ÍNDIA-ITM 09 ROM ATERRO | 0 | 10 | 423.31
2024-12-28 | SCALPER 1-PATIO B1 OVER SCALPER | 0 | 1 | 43.83
2024-12-28 | PATIO B1-PLATAFORMA TERMINAL-SARZEDO (PILHA 10) SINTER FEED PREMIUM | 31 | 208 | 5387.83
2024-12-28 | PATIO MANGABA[PILHA 1]-PRAÇA DA 11 ROM ATERRO | 0 | 10 | 392.22
2024-12-28 | PDE SAMPAIO-ITM 04[ESTOQUE ROM] FINOS | 0 | 46 | 2487.01
2024-12-28 | CAVA CARRAPATO 3035 ALTO-CAVA SAMPAIO ESTERIL FRANCO | 0 | 1 | 40.33
2024-12-28 | SCALPER 2-ITM 08 FINOS SCALPER | 0 | 9 | 387.07
2024-12-28 | ITM 02 NOVA[B]-PDE SAMPAIO SILICOSO | 0 | 19 | 569.36
2024-12-28 | ITM 02 NOVA[A]-PDE SAMPAIO SILICOSO | 0 | 22 | 579.81
2024-12-28 | BARRAGEM B1[PONTO ABASTECIMENTO AGUA 2]-ITM 08 ROM ATERRO | 0 | 2 | 96
2024-12-28 | scalper 2 over |  |  | 471.91
2024-12-28 | DESAGUAMENTO DE PRODUTO ITM 8-PATIO DE PRODUTOS PELLET FEED | 39 | 118 | 3480.85 | [6 empty] | 62.86 | 7.11 | 0.7 | 0.073 | 0.1 | 1.89
2024-12-28 | VALE 4757 ÍNDIA-ITM 04[ESTOQUE ROM] ROM ATERRO | 0 | 5 | 215.84
2024-12-28 | scalper 1 over |  |  | 1098.52
2024-12-28 | ITM 04[SUBPRODUTO]-CAVA SAMPAIO FORRO OVER | 6 | 2 | 91.73
2024-12-28 | CAVA CARRAPATO 5960 ALTO-CAVA SAMPAIO ESTERIL COMPACTO | 0 | 2 | 86.45
2024-12-28 | PATIO MANGABA[OVER]-COMPLEXO DE FILTRAGEM FORRO OVER | 2 | 1 | 38.56
2024-12-28 | CAVA SAMAMBAIA BAIXO-ITM 04[ESTOQUE ROM] ROM FERROMAR | 0 | 23 | 1117.46
2024-12-28 | SCALPER 1 PRAÇA 11-ITM 08 FINOS SCALPER | 0 | 14 | 746.34
2024-12-28 | CAVA CARRAPATO 5960 ALTO-ITM 09 ROM FERROMAR | 0 | 24 | 896.41
2024-12-28 | ITM 04[SUBPRODUTO]-ITM 02 PRINCIPAL SINTER ITM04 BLEND | 0 | 2 | 4007.6
2024-12-28 | PATIO DE PRODUTOS-PLATAFORMA TERMINAL-SARZEDO[VAGAO] SINTER FEED ESPECIAL | 31 | 40 | 1023.31
2024-12-28 | ITM 02 NOVA-PDE SAMPAIO OVER | 0 | 1 | 33.79
2024-12-28 | ITM 08-PILHA B02 REJEITO DESAGUADO | 0 | 17 | 752.3
2024-12-28 | ITM 09-PATIO B1 SINTER FEED PREMIUM | 10 | 21 | 606.22
2024-12-28 | ITM 02 NOVA[B]-USINA DE BLENDAGEM SINTER FEED ESPECIAL | 2 | 18 | 574.79 | [6 empty] | 59.67 | 12.4 | 0.63 | 0.042 | 0.07 | 1.36
2024-12-28 | ITM 04[SUBPRODUTO]-PDE SAMPAIO OVER | 0 | 2 | 91.01
2024-12-28 | CAVA SAMAMBAIA BAIXO-PRAÇA DA 11 ROM FERROMAR | 0 | 5 | 235.15
2024-12-29 | Over Descarte
2024-12-29 | PFF Pilhão
2024-12-29 | Sinter Blendagem ITM 09 A |  |  | 2114
2024-12-29 | ITM 04[SUBPRODUTO]-ITM 02 PRINCIPAL SINTER ITM04 BLEND | 0 | 5 | 4765.64
2024-12-29 | CAVA CARRAPATO 3035 ALTO-CAVA SAMPAIO ESTERIL FRANCO | 0 | 2 | 85.32
2024-12-29 | SCALPER 1 PRAÇA 11-ITM 04[ESTOQUE ROM] OVER SCALPER | 0 | 3 | 151.63
2024-12-29 | COMPLEXO DE FILTRAGEM-PILHA B02 REJEITO FILTRADO | 0 | 26 | 1222.93
2024-12-29 | ITM 02 NOVA[A]-USINA DE BLENDAGEM SINTER FEED ESPECIAL | 2 | 13 | 410.39 | [6 empty] | 57.86 | 14.9 | 0.63 | 0.045 | 0.07 | 1.93
2024-12-29 | PRAÇA DA 11-OFICINAS-ESCRITORIOS ITAMINAS[LAVADOR] FORRO OVER | 0 | 1 | 42.73
2024-12-29 | VALE 4757 ÍNDIA-ITM 04[ESTOQUE ROM] ROM ATERRO | 0 | 9 | 397.1
2024-12-29 | Rejeito Desaguado |  |  | 3401.47 | [6 empty] | 41.47 | 34.27 | 0.97 | 0.138 | 0.16 | 4.76
2024-12-29 | Alimentação Gobal ITM 02 B |  |  | 3250 | [6 empty] | 48.83 | 23.7 | 1.38 | 0.065 | 0.13 | 4.79 | 0 | 6176.02
2024-12-29 | scalper 1 fino |  |  | 934.09 | [6 empty] | 47.0856 | 26.31699 | 1.301682 | 0.14601 | 0.1348681 | 4.390914 | 1.264832 | 936.17 | 100
2024-12-29 | DESAGUAMENTO DE PRODUTO ITM 8-PATIO DE PRODUTOS PELLET FEED | 39 | 123 | 3684.62 | [6 empty] | 62.5 | 7.63 | 0.68 | 0.078 | 0.1 | 1.89
2024-12-29 | Sinter Especial
2024-12-29 | Alimentação Seca ITM 08 C |  |  | 2380 | [6 empty] | 45.49 | 28.72 | 1.64 | 0.081 | 0.22 | 3.99 | 0.46
2024-12-29 | Sinter Blendagem ITM 09 D
2024-12-29 | CAVA CARRAPATO 5960 ALTO-ITM 04[ESTOQUE ROM] ROM ATERRO | 0 | 1 | 49.51
2024-12-29 | ITM 02 NOVA[B]-PDE SAMPAIO SILICOSO | 0 | 11 | 311.29
2024-12-29 | ITM 02 PRINCIPAL-PDE SAMPAIO OVER | 0 | 1 | 30.81
2024-12-29 | PATIO DE PRODUTOS-PATIO MANGABA[PILHA 1] SINTER FEED ESPECIAL | 0 | 5 | 150.61
2024-12-29 | SCALPER 1 PRAÇA 11-ITM 08 FINOS SCALPER | 0 | 5 | 247.44
2024-12-29 | CAVA SAMAMBAIA BAIXO-PRAÇA DA 11 ROM FERROMAR | 0 | 7 | 350.35
2024-12-29 | ITM 02 NOVA[B]-USINA DE BLENDAGEM SINTER FEED ESPECIAL | 2 | 11 | 343.77 | [6 empty] | 58.17 | 14.69 | 0.53 | 0.04 | 0.08 | 1.4
2024-12-29 | Filtro 01 |  |  | 388.1
2024-12-29 | PFF Antenas
2024-12-29 | Filtro 02 |  |  | 1330.8
2024-12-29 | ITM 02 NOVA[A]-PDE SAMPAIO SILICOSO | 0 | 16 | 459.82
2024-12-29 | PATIO MANGABA[PILHA 1]-PRAÇA DA 11 ROM ATERRO | 0 | 4 | 215.7
2024-12-29 | Sinter Sarzedo |  |  | 1386.33
2024-12-29 | scalper 2 over |  |  | 1635.47
2024-12-29 | PILHAO - PDE MANGABA-PILHA B02 ESTERIL PILHAO | 0 | 10 | 417.76
2024-12-29 | Hematitinha Especial ITM 09 B
2024-12-29 | ITM 04[SUBPRODUTO]-ITM 08 SINTER ITM04 BLEND | 0 | 16 | 3518.3
2024-12-29 | Alimentação Gobal ITM 02 A |  |  | 3435 | [6 empty] | 48.83 | 23.7 | 1.38 | 0.065 | 0.13 | 4.79 | 0 | 6176.02
2024-12-29 | Filtro 03 |  |  | 1663.5
2024-12-29 | Sinter Terceiros TIG
2024-12-29 | Rejeito Filtrado |  |  | 3826 | [6 empty] | 31.59 | 43.48 |  |  |  |  | 0.37 |  | 195 | 17
2024-12-29 | PATIO DE PRODUTOS-PLATAFORMA TERMINAL-SARZEDO[PILHA 7] PELLET FEED | 31 | 351 | 9034.13
2024-12-29 | SCALPER 2-ITM 08 FINOS SCALPER | 0 | 19 | 870.23
2024-12-29 | alimentacao_itm09_c |  |  | 3919 | [6 empty] | 60.72 | 3.8 | 2.6 | 0.073 | 0.12 | 6.26
2024-12-29 | VALE 4757 ÍNDIA-ITM 09 ROM ATERRO | 0 | 1 | 46.64
2024-12-29 | Sinter Blendagem ITM 09 B |  |  | 1796
2024-12-29 | ITM 02 NOVA-ITM 09 HEMATITINHA ESPECIAL | 0 | 44 | 1217.16
2024-12-29 | ITM 08-PDE SAMPAIO OVER | 0 | 39 | 1223.85
2024-12-29 | ITM 09-PATIO B1 SINTER FEED PREMIUM | 10 | 50 | 1386.33
2024-12-29 | ITM 02 NOVA-USINA DE BLENDAGEM SILICOSO | 0 | 2 | 56.18
2024-12-29 | alimentacao_itm09_a |  |  | 3129 | [6 empty] | 60.72 | 3.8 | 2.6 | 0.073 | 0.12 | 6.26
2024-12-29 | Sinter Blendagem ITM 09 C |  |  | 2994
2024-12-29 | scalper 1 over |  |  | 406.3
2024-12-29 | ITM 08-PILHA B02 REJEITO DESAGUADO | 0 | 23 | 981.41
2024-12-29 | PFF Curva do Joelho
2024-12-29 | ITM 09-ITM 02 NOVA HEMATITINHA ESPECIAL | 0 | 78 | 2349.82
2024-12-29 | VALE 4757-CAVA SAMPAIO ESTERIL FRANCO | 0 | 2 | 76.83
2024-12-29 | PATIO DE PRODUTOS-PLATAFORMA TERMINAL-SARZEDO (PILHA 10) SINTER FEED PREMIUM | 31 | 2 | 50.36
2024-12-29 | scalper 2 fino |  |  | 1036.92 | [6 empty] | 42.02 | 33.78 | 1.06 | 0.046 | 0.45 | 4.14
2024-12-29 | ITM 02 PRINCIPAL-PDE SAMPAIO SILICOSO | 0 | 4 | 116.86
2024-12-29 | SCALPER 2-CAVA SAMPAIO OVER SCALPER | 0 | 2 | 105.2
2024-12-29 | ITM 02 NOVA-PILHA B02 OVER | 0 | 4 | 106.85
2024-12-29 | Over Reprocesso |  |  | 1393.91
2024-12-29 | CAVA SAMAMBAIA BAIXO-ITM 04[ESTOQUE ROM] ROM FERROMAR | 0 | 25 | 1264.9
2024-12-29 | CAVA CARRAPATO 3035 ALTO-ITM 09 ROM FERROMAR | 0 | 38 | 1718.96
2024-12-29 | PDE SAMPAIO-ITM 04[ESTOQUE ROM] FINOS | 0 | 68 | 3593.47
2024-12-29 | Hematitinha Complemento ITM 09 A
2024-12-29 | Média Filtro |  |  | 5120.9
2024-12-29 | alimentacao_itm09_b |  |  | 3195 | [6 empty] | 60.72 | 3.8 | 2.6 | 0.073 | 0.12 | 6.26
2024-12-29 | PDE SAMPAIO-PRAÇA DA 11 FINOS | 0 | 4 | 230.78
2024-12-29 | Hematitinha reprocesso
2024-12-29 | Filtro 04 |  |  | 443.6
2024-12-29 | Alimentação Gobal ITM 02 Principal |  |  | 733 | [6 empty] | 45.49 | 28.72 | 1.64 | 0.081 | 0.22 | 3.99 | 0.46 | 9320.87
2024-12-29 | CAVA CARRAPATO 5960 ALTO-ITM 04[ESTOQUE ROM] ROM FERROMAR | 0 | 1 | 47.54
2024-12-29 | Hematitinha Especial ITM 09 A |  |  | 80 | [6 empty] | 59.42 | 4.56 | 3.98 | 0.051 | 0.08 | 6.08
2024-12-29 | VALE 4757-ITM 09 ROM ATERRO | 0 | 63 | 3354.35
2024-12-29 | ITM 02 PRINCIPAL-USINA DE BLENDAGEM SINTER FEED ESPECIAL | 3 | 4 | 122.02 | [6 empty] | 56.09 | 17 | 0.63 | 0.049 | 0.06 | 1.93
2024-12-29 | PILHA B02-PILHA B02 REJEITO TRATADO | 0 | 4 | 182.31
2024-12-29 | Hematitinha Especial ITM 09 D
2024-12-29 | CAVA SAMAMBAIA BAIXO-ITM 09 ROM FERROMAR | 0 | 1 | 59.51
2024-12-29 | Hematitinha Especial ITM 09 C
2024-12-29 | Feijãozinho ITM 02 Principal |  |  | 450.72 | [6 empty] | 51.62 | 19.58 | 1.21 | 0.088 | 0.14 | 4.9
2024-12-29 | alimentacao_itm09_d |  |  | 1870 | [6 empty] | 58.12 | 6.43 | 2.51 | 0.076 | 0.13 | 7.49
2024-12-29 | Alimentação Seca ITM 08 AB |  |  | 4390 | [6 empty] | 45.49 | 28.72 | 1.64 | 0.081 | 0.22 | 3.99 | 0.46
2024-12-29 | Sinter Premium
2024-12-29 | ITM 04[SUBPRODUTO]-ITM 02 NOVA SINTER ITM04 BLEND | 0 | 14 | 5136.77
2024-12-30 | alimentacao_itm09_d |  |  | 1958 | [6 empty] | 57.21 | 7.57 | 2.21 | 0.074 | 0.19 | 7.75
2024-12-30 | ITM 09-PLATAFORMA TERMINAL-SARZEDO (PILHA 10) SINTER FEED PREMIUM | 31 | 15 | 421.46
2024-12-30 | ITM 02 NOVA-ESTOQUE MIB SILICOSO | 0 | 14 | 627.24
2024-12-30 | ITM 04[SUBPRODUTO]-ITM 02 NOVA SINTER ITM04 BLEND | 0 | 17 | 6040.67
2024-12-30 | ITM 02 NOVA[B]-USINA DE BLENDAGEM SINTER FEED ESPECIAL | 2 | 12 | 372.38 | [6 empty] | 58.56 | 13.3 | 0.73 | 0.052 | 0.09 | 1.9
2024-12-30 | PRAÇA DA 11-OFICINAS-ESCRITORIOS ITAMINAS[LAVADOR] FORRO OVER | 0 | 1 | 48.61
2024-12-30 | Over Reprocesso |  |  | 1968.96
2024-12-30 | SCALPER 2-CAVA SAMPAIO OVER SCALPER | 0 | 3 | 129.01
2024-12-30 | ESTOQUE MIB-PATIO LAVADOR FINOS GSM | 0 | 5 | 241.65
2024-12-30 | ITM 02 NOVA-ITM 09 HEMATITINHA ESPECIAL | 0 | 18 | 469.27
2024-12-30 | ITM 09-USINA DE BLENDAGEM SINTER FEED ESPECIAL | 0 | 9 | 229.06
2024-12-30 | Hematitinha Especial ITM 09 D
2024-12-30 | ITM 02 NOVA-USINA DE BLENDAGEM SILICOSO | 0 | 1 | 26.73
2024-12-30 | Rejeito Desaguado |  |  | 3385.65 | [6 empty] | 39.22 | 37.99 | 0.82 | 0.108 | 0.21 | 4.45
2024-12-30 | SCALPER 2-ITM 09 OVER SCALPER | 0 | 1 | 44.79
2024-12-30 | Alimentação Seca ITM 08 C |  |  | 6502 | [6 empty] | 50.43 | 19.97 | 1.45 | 0.12 | 0.22 | 5.69 | 0.82
2024-12-30 | PFF Curva do Joelho
2024-12-30 | scalper 1 over |  |  | 206.51
2024-12-30 | Sinter Terceiros TIG
2024-12-30 | alimentacao_itm09_c |  |  | 3760 | [6 empty] | 60.04 | 4.78 | 2.88 | 0.059 | 0.16 | 5.39
2024-12-30 | COMPLEXO DE FILTRAGEM-PILHA B02 REJEITO FILTRADO | 0 | 29 | 1360.8
2024-12-30 | PILHA B02-PILHA B02 REJEITO TRATADO | 0 | 6 | 274.1
2024-12-30 | Sinter Blendagem ITM 09 B |  |  | 859
2024-12-30 | scalper 1 fino |  |  | 458.2 | [6 empty] | 42.85 | 32.43 | 1.04 | 0.058 | 0.49 | 4.14 | 0.55
2024-12-30 | PATIO B1-PLATAFORMA TERMINAL-SARZEDO (PILHA 10) SINTER FEED PREMIUM | 31 | 211 | 5269.08
2024-12-30 | CAVA CARRAPATO 3035 ALTO-CAVA SAMPAIO ESTERIL FRANCO | 0 | 2 | 95.97
2024-12-30 | Hematitinha Especial ITM 09 C
2024-12-30 | ITM 09-PLATAFORMA TERMINAL-SARZEDO[VAGAO] SINTER FEED PREMIUM | 31 | 50 | 1210.39
2024-12-30 | SCALPER 2-BARRAGEM B1[PONTO ABASTECIMENTO AGUA 2] OVER | 0 | 5 | 223.08
2024-12-30 | Hematitinha Complemento ITM 09 A
2024-12-30 | alimentacao_itm09_a |  |  | 3130 | [6 empty] | 60.04 | 4.78 | 2.88 | 0.059 | 0.16 | 5.39
2024-12-30 | PATIO DE PRODUTOS-PLATAFORMA TERMINAL-SARZEDO (PILHA 10) SINTER FEED PREMIUM | 31 | 322 | 8001.688
2024-12-30 | Sinter Sarzedo |  |  | 3831.44
2024-12-30 | ITM 02 NOVA[B]-PATIO MANGABA[PILHA SILICOSO] SILICOSO | 0 | 4 | 108.45 | [6 empty] | 50.63 | 18.86 | 2.13 | 0.116 | 0.09 | 6.1
2024-12-30 | Over Descarte
2024-12-30 | scalper 2 fino |  |  | 1500.62 | [6 empty] | 44.34 | 31 | 0.88 | 0.039 | 0.25 | 4.23 | 0.46
2024-12-30 | ITM 09-ITM 09 HEMATITINHA REPROCESSO | 0 | 1 | 51.36
2024-12-30 | Sinter Especial
2024-12-30 | CAVA CARRAPATO 5960 ALTO-CAVA SAMPAIO ESTERIL COMPACTO | 0 | 1 | 39.11
2024-12-30 | Hematitinha Especial ITM 09 A |  |  | 660 | [6 empty] | 62.62 | 2.65 | 2.41 | 0.057 | 0.1 | 5.15
2024-12-30 | Alimentação Gobal ITM 02 Principal |  |  | 3441 | [6 empty] | 50.43 | 19.97 | 1.45 | 0.12 | 0.22 | 5.69 | 0.82
2024-12-30 | Filtro 04 |  |  | 571.78
2024-12-30 | VALE 4757-CAVA CARRAPATO 5960 ALTO ESTERIL FRANCO | 0 | 2 | 89.7
2024-12-30 | Filtro 03 |  |  | 1507.4
2024-12-30 | CAVA CARRAPATO 3035 ALTO-ITM 09 ROM FERROMAR | 0 | 76 | 3202.5
2024-12-30 | VALE 4757-ITM 09 ROM ATERRO | 0 | 30 | 1337.48
2024-12-30 | PILHAO - PDE MANGABA-PDE SAMPAIO ESTERIL PILHAO | 9 | 6 | 312.51
2024-12-30 | scalper 2 over |  |  | 1387.71
2024-12-30 | Sinter Premium
2024-12-30 | CAVA CARRAPATO 5960 ALTO-ITM 04[ESTOQUE ROM] ROM FERROMAR | 0 | 2 | 76.69
2024-12-30 | ITM 02 NOVA-PILHA B02 OVER | 0 | 6 | 177.97
2024-12-30 | ITM 02 PRINCIPAL-PILHA B02 OVER | 0 | 2 | 63.35
2024-12-30 | PATIO LAVADOR-ITM 09 ROM ATERRO | 0 | 1 | 57.09
2024-12-30 | PDE SAMPAIO-ITM 04[ESTOQUE ROM] FINOS | 0 | 64 | 3443.18
2024-12-30 | PFF Antenas
2024-12-30 | Feijãozinho ITM 02 Principal | [9 empty] | 51.08 | 21.55 | 0.69 | 0.08 | 0.16 | 4.2
2024-12-30 | Sinter Blendagem ITM 09 D |  |  | 229.06
2024-12-30 | Filtro 02 |  |  | 1663
2024-12-30 | Rejeito Filtrado |  |  | 4210 | [6 empty] | 34.41 | 38.22 | 4.15 | 0.139 | 0.33 | 7.45 | 0.37 |  | 265 | 17
2024-12-30 | ITM 09-CAVA SAMPAIO ESTERIL FRANCO | 0 | 1 | 54.88
2024-12-30 | Alimentação Seca ITM 08 AB |  |  | 516 | [6 empty] | 50.43 | 19.97 | 1.45 | 0.12 | 0.22 | 5.69 | 0.82
2024-12-30 | alimentacao_itm09_b |  |  | 3259 | [6 empty] | 60.04 | 4.78 | 2.88 | 0.059 | 0.16 | 5.39
2024-12-30 | VALE 4757-PATIO LAVADOR ROM ATERRO | 0 | 1 | 45.1
2024-12-30 | Média Filtro |  |  | 5090.54
2024-12-30 | ITM 02 NOVA[A]-PATIO MANGABA[PILHA SILICOSO] SILICOSO | 0 | 5 | 132.01 | [6 empty] | 49.39 | 21.34 | 1.75 | 0.011 | 0.09 | 5.79
2024-12-30 | VALE 4757 ÍNDIA-ITM 09 ROM ATERRO | 0 | 5 | 204.53
2024-12-30 | PILHAO - PDE MANGABA-PILHA B02 ESTERIL PILHAO | 0 | 8 | 358.46
2024-12-30 | Hematitinha reprocesso
2024-12-30 | Hematitinha Especial ITM 09 B
2024-12-30 | PFF Pilhão
2024-12-30 | ITM 02 PRINCIPAL-USINA DE BLENDAGEM SINTER FEED ESPECIAL | 3 | 13 | 395.8 | [6 empty] | 58.9 | 12.83 | 0.65 | 0.049 | 0.09 | 1.98
2024-12-30 | Alimentação Gobal ITM 02 B |  |  | 3113 | [6 empty] | 47.27 | 25.69 | 2.02 | 0.095 | 0.26 | 4.18 | 0.73
2024-12-30 | VALE 4757 ÍNDIA-ITM 04[ESTOQUE ROM] ROM ATERRO | 0 | 5 | 205.18
2024-12-30 | PATIO DE PRODUTOS-PLATAFORMA TERMINAL-SARZEDO[VAGAO] SINTER FEED PREMIUM | 31 | 392 | 10157.12
2024-12-30 | Sinter Blendagem ITM 09 A |  |  | 2157
2024-12-30 | Sinter Blendagem ITM 09 C |  |  | 1657
2024-12-30 | ITM 09-ITM 02 NOVA HEMATITINHA ESPECIAL | 0 | 25 | 744.98
2024-12-30 | Filtro 01 |  |  | 467.82
2024-12-30 | ITM 02 PRINCIPAL-PATIO MANGABA[PILHA SILICOSO] SILICOSO | 0 | 4 | 123.96 | [6 empty] | 49.19 | 21.15 | 1.47 | 0.088 | 0.45 | 6.16
2024-12-30 | ITM 08-PDE SAMPAIO OVER | 0 | 35 | 1263.76
2024-12-30 | ITM 09-PATIO B1 SINTER FEED PREMIUM | 10 | 79 | 2199.59
2024-12-30 | ITM 04[SUBPRODUTO]-ITM 08 SINTER ITM04 BLEND | 0 | 26 | 1514.92
2024-12-30 | ITM 02 PRINCIPAL-PDE SAMPAIO SILICOSO | 0 | 13 | 395.58
2024-12-30 | ITM 02 NOVA[A]-PDE SAMPAIO SILICOSO | 0 | 11 | 305.94
2024-12-30 | PATIO B1-PLATAFORMA TERMINAL-SARZEDO[VAGAO] SINTER FEED PREMIUM | 31 | 7 | 169.31
2024-12-30 | ITM 02 NOVA-PDE SAMPAIO OVER | 0 | 2 | 77.21
2024-12-30 | CAVA SAMAMBAIA BAIXO-ITM 04[ESTOQUE ROM] ROM FERROMAR | 0 | 47 | 2446.79
2024-12-30 | ITM 02 NOVA[A]-USINA DE BLENDAGEM SINTER FEED ESPECIAL | 2 | 27 | 865.98 | [6 empty] | 57.74 | 14.35 | 0.95 | 0.43 | 0.08 | 1.81
2024-12-30 | ITM 04[SUBPRODUTO]-ITM 02 PRINCIPAL SINTER ITM04 BLEND |  |  | 5475.57
2024-12-30 | Alimentação Gobal ITM 02 A |  |  | 4275 | [6 empty] | 47.27 | 25.69 | 2.02 | 0.095 | 0.26 | 4.18 | 0.73
2024-12-30 | ITM 08-PILHA B02 REJEITO DESAGUADO | 0 | 13 | 566.48
2024-12-30 | SCALPER 2-ITM 08 FINOS SCALPER | 0 | 9 | 419.25
2024-12-30 | DESAGUAMENTO DE PRODUTO ITM 8-PATIO DE PRODUTOS PELLET FEED | 39 | 125 | 3724.96 | [6 empty] | 63.8 | 5.89 | 0.66 | 0.069 | 0.1 | 1.82
2024-12-30 | ITM 02 NOVA[B]-PDE SAMPAIO SILICOSO | 0 | 8 | 229.74
2024-12-30 | ESTOQUE MIB-PRAÇA DA 11 FINOS GSM | 0 | 5 | 221.72
2024-12-31 | PATIO DE PRODUTOS-PLATAFORMA TERMINAL-SARZEDO[PILHA 4] SINTER FEED ESPECIAL | 31 | 148 | 4154.644
2024-12-31 | ITM 02 NOVA-PILHA B02 OVER | 0 | 11 | 310.13
2024-12-31 | ITM 02 NOVA[A]-PATIO MANGABA[PILHA SILICOSO] SILICOSO | 0 | 16 | 465.37 | [6 empty] | 50.54 | 18.73 | 2.15 | 0.131 | 0.14 | 6.15
2024-12-31 | Hematitinha Especial ITM 09 C
2024-12-31 | SCALPER 1 PRAÇA 11-ITM 08 FINOS SCALPER | 0 | 26 | 1239.01
2024-12-31 | ITM 09-PATIO LAVADOR OVER | 0 | 43 | 1358.71
2024-12-31 | Rejeito Desaguado |  |  | 3706.85 | [6 empty] | 34.73 | 45.07 | 0.72 | 0.089 | 0.2 | 3.97
2024-12-31 | PATIO B1-PLATAFORMA TERMINAL-SARZEDO[VAGAO] SINTER FEED PREMIUM | 31 | 71 | 1769.53
2024-12-31 | VALE 4757 ÍNDIA-PRAÇA DA 11 ROM FERROMAR | 0 | 1 | 39.63
2024-12-31 | Hematitinha Complemento ITM 09 A
2024-12-31 | CAVA SAMAMBAIA BAIXO-PRAÇA DA 11 ROM FERROMAR | 0 | 2 | 107.48
2024-12-31 | ITM 02 NOVA-PDE SAMPAIO OVER | 0 | 3 | 91.7
2024-12-31 | ITM 02 PRINCIPAL-USINA DE BLENDAGEM SINTER FEED ESPECIAL | 3 | 21 | 671.57 | [6 empty] | 59.34 | 12.39 | 0.63 | 0.044 | 0.07 | 1.78
2024-12-31 | Sinter Blendagem ITM 09 A |  |  | 2711
2024-12-31 | PATIO DE PRODUTOS-PLATAFORMA TERMINAL-SARZEDO (PILHA 10) SINTER FEED PREMIUM | 31 | 124 | 3454.38
2024-12-31 | Alimentação Gobal ITM 02 B |  |  | 4866 | [6 empty] | 46.5 | 26.87 | 1.9 | 0.08 | 0.14 | 4.11 | 0.64
2024-12-31 | COMPLEXO DE FILTRAGEM-PILHA B02 REJEITO FILTRADO | 0 | 32 | 1411.24
2024-12-31 | Hematitinha reprocesso |  |  | 750.28
2024-12-31 | Filtro 03 |  |  | 1699.2
2024-12-31 | scalper 2 fino |  |  | 776.43 | [6 empty] | 44.38 | 31.36 | 0.86 | 0.043 | 0.27 | 3.9 | 0.37
2024-12-31 | Hematitinha Especial ITM 09 B
2024-12-31 | PFF Curva do Joelho
2024-12-31 | Média Filtro |  |  | 5103.55
2024-12-31 | PILHAO - PDE MANGABA-PDE SAMPAIO ESTERIL PILHAO | 9 | 17 | 878.93
2024-12-31 | scalper 1 over |  |  | 1722.07
2024-12-31 | Sinter Blendagem ITM 09 C |  |  | 844
2024-12-31 | Over Descarte
2024-12-31 | CAVA CARRAPATO 5960 ALTO-ITM 04[ESTOQUE ROM] ROM FERROMAR | 0 | 4 | 144.5
2024-12-31 | ITM 04[SUBPRODUTO]-ITM 02 NOVA SINTER ITM04 BLEND | 0 | 15 | 5911.73
2024-12-31 | Hematitinha Especial ITM 09 A |  |  | 805 | [6 empty] | 62.19 | 2.37 | 3.17 | 0.041 | 0.12 | 5.16
2024-12-31 | Alimentação Seca ITM 08 C |  |  | 7539 | [6 empty] | 47.15 | 26.42 | 1.82 | 0.082 | 0.17 | 3.94 | 0.73
2024-12-31 | PILHA B02-PILHA B02 REJEITO TRATADO | 0 | 5 | 219.64
2024-12-31 | ITM 09-CAVA SAMPAIO ESTERIL FRANCO | 0 | 2 | 98.34
2024-12-31 | Alimentação Seca ITM 08 AB
2024-12-31 | SCALPER 2-PATIO B1 OVER SCALPER | 0 | 6 | 246.84
2024-12-31 | scalper 1 fino |  |  | 1726.15 | [6 empty] | 42.33 | 33.82 | 1.62 | 0.084 | 0.08 | 3.71 | 0.91
2024-12-31 | CAVA SAMAMBAIA BAIXO-ITM 04[ESTOQUE ROM] ROM FERROMAR | 0 | 19 | 950.95
2024-12-31 | Filtro 01 |  |  | 961.8
2024-12-31 | PATIO B1-PLATAFORMA TERMINAL-SARZEDO (PILHA 10) SINTER FEED PREMIUM | 31 | 194 | 4940.02
2024-12-31 | alimentacao_itm09_b |  |  | 4100 | [6 empty] | 60 | 5.6 | 2.08 | 0.55 | 0.2 | 5.87
2024-12-31 | ITM 02 NOVA[A]-USINA DE BLENDAGEM SINTER FEED ESPECIAL | 2 | 20 | 639.53 | [6 empty] | 56.64 | 16.01 | 0.76 | 0.052 | 0.08 | 1.94
2024-12-31 | SCALPER 1 PRAÇA 11-ITM 04[ESTOQUE ROM] OVER SCALPER | 0 | 3 | 135.96
2024-12-31 | VALE 4757-ITM 09 ROM ATERRO | 0 | 33 | 1407.6
2024-12-31 | PFF Antenas
2024-12-31 | ITM 04[SUBPRODUTO]-ITM 02 PRINCIPAL SINTER ITM04 BLEND |  |  | 1679.7
2024-12-31 | Filtro 04 |  |  | 679.68
2024-12-31 | VALE 4757 ÍNDIA-ITM 04[ESTOQUE ROM] ROM ATERRO | 0 | 7 | 278.76
2024-12-31 | ITM 02 NOVA[B]-PATIO MANGABA[PILHA SILICOSO] SILICOSO | 0 | 22 | 641.27 | [6 empty] | 50.64 | 20.3 | 1.68 | 0.102 | 0.09 | 5.14
2024-12-31 | Sinter Sarzedo |  |  | 5166.38
2024-12-31 | PDE SAMPAIO-ITM 04[ESTOQUE ROM] FINOS | 0 | 53 | 2766.99
2024-12-31 | Filtro 02 |  |  | 2152.32
2024-12-31 | scalper 2 over |  |  | 1911.81
2024-12-31 | PATIO B1-PLATAFORMA TERMINAL-SARZEDO[VAGAO 2] SINTER FEED PREMIUM | 0 | 50 | 1222.91
2024-12-31 | Hematitinha Especial ITM 09 D
2024-12-31 | ITM 09-USINA DE BLENDAGEM SINTER FEED ESPECIAL | 0 | 31 | 900.12
2024-12-31 | Over Reprocesso |  |  | 1986.64
2024-12-31 | alimentacao_itm09_d |  |  | 2332 | [6 empty] | 60 | 5.6 | 2.08 | 0.55 | 0.2 | 5.87
2024-12-31 | Rejeito Filtrado |  |  | 5493 | [6 empty] | 32.09 | 43.18 | 3.88 | 0.114 | 0.3 | 6.22 | 0.46 |  | 150 | 18
2024-12-31 | SCALPER 2-CAVA SAMPAIO OVER SCALPER | 0 | 9 | 429.03
2024-12-31 | alimentacao_itm09_a |  |  | 4239 | [6 empty] | 60 | 5.6 | 2.08 | 0.55 | 0.2 | 5.87
2024-12-31 | PATIO DE PRODUTOS-PLATAFORMA TERMINAL-SARZEDO[VAGAO 2] SINTER FEED PREMIUM | 0 | 115 | 2853.29
2024-12-31 | Sinter Blendagem ITM 09 D
2024-12-31 | SCALPER 2-BARRAGEM B1[PONTO ABASTECIMENTO AGUA 2] OVER | 0 | 2 | 92.41
2024-12-31 | PDE SAMPAIO-PRAÇA DA 11 FINOS | 0 | 2 | 125.41
2024-12-31 | ITM 09-PLATAFORMA TERMINAL-SARZEDO[VAGAO] SINTER FEED PREMIUM | 31 | 19 | 494.97
2024-12-31 | VALE 4757-CAVA CARRAPATO 5960 ALTO ESTERIL FRANCO | 0 | 4 | 189
2024-12-31 | ITM 09-PATIO DE PRODUTOS PELLET FEED | 0 | 45 | 1281.77
2024-12-31 | ITM 09-PLATAFORMA TERMINAL-SARZEDO[VAGAO 2] SINTER FEED PREMIUM | 0 | 79 | 2085.35
2024-12-31 | ITM 02 PRINCIPAL-PILHA B02 OVER | 0 | 4 | 143.24
2024-12-31 | CAVA SAMAMBAIA INTERMEDIARIO-PRAÇA DA 11 ROM FERROMAR | 0 | 3 | 120.59
2024-12-31 | Sinter Especial
2024-12-31 | VALE 4757 ÍNDIA-ITM 09 ROM ATERRO | 0 | 8 | 349.65
2024-12-31 | PATIO DE PRODUTOS-PLATAFORMA TERMINAL-SARZEDO[VAGAO] SINTER FEED PREMIUM | 31 | 14 | 359.72
2024-12-31 | ITM 02 PRINCIPAL-PATIO MANGABA[PILHA SILICOSO] SILICOSO | 0 | 20 | 590 | [6 empty] | 50.38 | 20.45 | 1.46 | 0.101 | 0.18 | 5.39
2024-12-31 | ITM 08-PDE SAMPAIO OVER | 0 | 45 | 1578.45
2024-12-31 | CAVA CARRAPATO 3035 ALTO-CAVA SAMPAIO ESTERIL FRANCO | 0 | 3 | 140.09
2024-12-31 | SCALPER 2-ITM 08 FINOS SCALPER | 0 | 10 | 484.9
2024-12-31 | PATIO LAVADOR-ITM 09 ROM ATERRO | 0 | 19 | 653.37
2024-12-31 | ITM 04[SUBPRODUTO]-ITM 09 HEMATITINHA COMUM | 5 | 6 | 168.13
2024-12-31 | ITM 02 NOVA[B]-USINA DE BLENDAGEM SINTER FEED ESPECIAL | 2 | 25 | 788.51 | [6 empty] | 57.11 | 15.25 | 0.71 | 0.051 | 0.09 | 1.92
2024-12-31 | Sinter Blendagem ITM 09 B |  |  | 575
2024-12-31 | ITM 02 PRINCIPAL-PDE SAMPAIO OVER | 0 | 18 | 576.45
2024-12-31 | Alimentação Gobal ITM 02 A |  |  | 2471 | [6 empty] | 46.5 | 26.87 | 1.9 | 0.08 | 0.14 | 4.11 | 0.64
2024-12-31 | PFF Pilhão
2024-12-31 | Sinter Premium
2024-12-31 | Sinter Terceiros TIG
2024-12-31 | ITM 09-PLATAFORMA TERMINAL-SARZEDO (PILHA 10) SINTER FEED PREMIUM | 31 | 49 | 1304.29
2024-12-31 | Alimentação Gobal ITM 02 Principal |  |  | 4034 | [6 empty] | 47.15 | 26.42 | 1.82 | 0.082 | 0.17 | 3.94 | 0.73
2024-12-31 | ITM 08-PILHA B02 REJEITO DESAGUADO | 0 | 25 | 1089.57
2024-12-31 | PRAÇA DA 11-SARZEDO FORRO OVER | 0 | 5 | 166.21
2024-12-31 | alimentacao_itm09_c |  |  | 3058 | [6 empty] | 60 | 5.6 | 2.08 | 0.55 | 0.2 | 5.87
2024-12-31 | Feijãozinho ITM 02 Principal | [9 empty] | 48.06 | 25.7 | 0.85 | 0.093 | 0.21 | 4.1
2024-12-31 | DESAGUAMENTO DE PRODUTO ITM 8-PATIO DE PRODUTOS PELLET FEED | 39 | 140 | 4111.64 | [6 empty] | 62.67 | 7.4 | 0.65 | 0.069 | 0.11 | 1.89
2024-12-31 | ITM 04[SUBPRODUTO]-ITM 08 SINTER ITM04 BLEND | 0 | 17 | 5205.37
2024-12-31 | VALE 4757-ITM 09 ROM FERROMAR | 0 | 1 | 41.12
2025-01-01 | scalper 2 fino |  |  | 1679.8 | [6 empty] | 44.1 | 30.53 | 1.78 | 0.105 | 0.15 | 4.1 | 0.64
2025-01-01 | PFF Curva do Joelho
2025-01-01 | VALE 4757 ÍNDIA-ITM 04[ESTOQUE ROM] ROM ATERRO | 0 | 1
2025-01-01 | ITM 08-PATIO MANGABA[PILHA OVER] OVER | 0 | 5 | 150.19
2025-01-01 | ITM 09-PATIO LAVADOR OVER | 0 | 31 | 3388.46
2025-01-01 | Feijãozinho ITM 02 Principal |  |  | 1597.27 | [6 empty] | 50.07 | 20.08 | 0.85 | 0.101 | 0.14 | 6.9 | 0.37
2025-01-01 | Filtro 04 |  |  | 497.44
2025-01-01 | SCALPER 1 PRAÇA 11-ITM 02 PRINCIPAL FINOS SCALPER | 0 | 2 | 81.57
2025-01-01 | ITM 02 PRINCIPAL-USINA DE BLENDAGEM SINTER FEED ESPECIAL | 3 | 19 | 726.67 | [6 empty] | 56.62 | 16.05 | 0.64 | 0.056 | 0.06 | 1.99
2025-01-01 | SCALPER 2-PATIO B1 OVER SCALPER | 0 | 2 | 73.8
2025-01-01 | scalper 1 fino |  |  | 546.8 | [6 empty] | 47.60812 | 25.51174 | 1.404865 | 0.1486864 | 0.1321483 | 4.314672 | 0.8943833 | 5657.44
2025-01-01 | ITM 02 NOVA[B]-PATIO MANGABA[PILHA SILICOSO] SILICOSO | 0 | 24 | 716.64 | [6 empty] | 49.82 | 21.68 | 1.75 | 0.101 | 0.1 | 4.98
2025-01-01 | Alimentação Gobal ITM 02 B |  |  | 2345.11 | [6 empty] | 45.72 | 27.81 | 1.89 | 0.081 | 0.11 | 4.35 | 0.91 | 10453.44
2025-01-01 | alimentacao_itm09_b |  |  | 5394.01 | [6 empty] | 62.17 | 3.01 | 2.32 | 0.053 | 0.25 | 5.21
2025-01-01 | Filtro 02 |  |  | 2300.66
2025-01-01 | Alimentação Gobal ITM 02 A |  |  | 2190.17 | [6 empty] | 45.72 | 27.81 | 1.89 | 0.081 | 0.11 | 4.35 | 0.91 | 10453.44
2025-01-01 | Hematitinha Complemento ITM 09 A
2025-01-01 | Sinter Blendagem ITM 09 C |  |  | 465.39
2025-01-01 | Filtro 01 |  |  | 621.8
2025-01-01 | Sinter Especial |  |  | 2051.35
2025-01-01 | Filtro 03 |  |  | 2425.02
2025-01-01 | CAVA SAMAMBAIA INTERMEDIARIO-PRAÇA DA 11 ROM FERROMAR | 0 | 5 | 4472.27
2025-01-01 | Sinter Premium |  |  | 9343
2025-01-01 | ITM 02 NOVA[B]-USINA DE BLENDAGEM SINTER FEED ESPECIAL | 2 | 27 | 912.26 | [6 empty] | 59.12 | 13.01 | 0.58 | 0.045 | 0.07 | 1.63
2025-01-01 | Hematitinha Especial ITM 09 B
2025-01-01 | Alimentação Gobal ITM 02 Principal |  |  | 1637.77 | [6 empty] | 45.94 | 28.48 | 1.41 | 0.059 | 0.2 | 3.84 | 0.82 | 9242.68
2025-01-01 | SCALPER 2-ITM 08 FINOS SCALPER | 0 | 37 | 8408.88
2025-01-01 | ITM 09-USINA DE BLENDAGEM SINTER FEED ESPECIAL | 0 | 58 | 6959.42
2025-01-01 | SCALPER 2-BARRAGEM B1[PONTO ABASTECIMENTO AGUA 2] OVER | 0 | 1 | 0
2025-01-01 | Sinter Sarzedo |  |  | 2051.35
2025-01-01 | ITM 02 NOVA[A]-USINA DE BLENDAGEM SINTER FEED ESPECIAL | 2 | 23 | 745.11 | [6 empty] | 58.71 | 13.49 | 0.61 | 0.042 | 0.06 | 1.64
2025-01-01 | VALE 4757 ÍNDIA-PRAÇA DA 11 ROM FERROMAR | 0 | 2 | 632.66
2025-01-01 | Hematitinha Premium ITM 09 |  |  | 933
2025-01-01 | scalper 1 over |  |  | 576.3
2025-01-01 | ITM 08-PILHA B02 REJEITO DESAGUADO | 0 | 21 | 4714.45
2025-01-01 | Sinter Blendagem ITM 09 B |  |  | 2629
2025-01-01 | PATIO DE PRODUTOS-PLATAFORMA TERMINAL-SARZEDO[PILHA 4] SINTER FEED ESPECIAL | 31 | 40 | 4670.81
2025-01-01 | CAVA SAMAMBAIA BAIXO-ITM 04[ESTOQUE ROM] ROM FERROMAR | 0 | 16 | 819.51
2025-01-01 | DESAGUAMENTO DE PRODUTO ITM 8-PATIO DE PRODUTOS PELLET FEED | 39 | 148 | 4315.67 | [6 empty] | 64.62 | 4.86 | 0.62 | 0.54 | 0.1 | 1.92
2025-01-01 | PDE SAMPAIO-ITM 04[ESTOQUE ROM] FINOS | 0 | 11 | 1419.55
2025-01-01 | alimentacao_itm09_c |  |  | 4223 | [6 empty] | 62.17 | 3.01 | 2.32 | 0.053 | 0.25 | 5.21
2025-01-01 | Hematitinha reprocesso |  |  | 2203.46
2025-01-01 | Média Filtro |  |  | 5103.55
2025-01-01 | PATIO DE PRODUTOS-PLATAFORMA TERMINAL-SARZEDO[VAGAO] SINTER FEED ESPECIAL | 31 | 256 | 6529.896
2025-01-01 | COMPLEXO DE FILTRAGEM-PILHA B02 REJEITO FILTRADO | 0 | 20 | 854.22
2025-01-01 | Sinter Blendagem ITM 09 A |  |  | 4028.67
2025-01-01 | SUMPAO-ITM 02 PRINCIPAL SINTER COMUM | 0 | 1 | 5463.29
2025-01-01 | ITM 04[SUBPRODUTO]-ITM 02 PRINCIPAL SINTER ITM04 BLEND |  |  | 571
2025-01-01 | PFF Pilhão
2025-01-01 | PILHAO - PDE MANGABA-PDE SAMPAIO ESTERIL PILHAO | 9 | 14 | 4364.71
2025-01-01 | CAVA CARRAPATO 3035 ALTO-CAVA CARRAPATO 5960 ALTO ESTERIL FRANCO | 0 | 2 | 101.33
2025-01-01 | ITM 08-PDE SAMPAIO OVER | 0 | 17 | 587.61
2025-01-01 | CAVA SAMAMBAIA BAIXO-PRAÇA DA 11 ROM FERROMAR | 0 | 6 | 5614.75
2025-01-01 | Hematitinha Especial ITM 09 D
2025-01-01 | PATIO DE PRODUTOS-PLATAFORMA TERMINAL-SARZEDO[PILHA 7] PELLET FEED | 31 | 425 | 2645.02
2025-01-01 | Rejeito Filtrado |  |  | 5450.22 | [6 empty] | 32.99 | 41.18 | 4.28 | 0.142 | 0.31 | 6.31 | 37 |  | 300 | 18
2025-01-01 | PILHA B02-PILHA B02 REJEITO TRATADO | 0 | 10 | 2195.74
2025-01-01 | ITM 02 NOVA[A]-PATIO MANGABA[PILHA SILICOSO] SILICOSO | 0 | 26 | 2933.64 | [6 empty] | 50.37 | 20.6 | 1.65 | 0.08 | 0.6 | 5.08
2025-01-01 | Rejeito Desaguado |  |  | 3964.03 | [6 empty] | 35.91 | 43.77 | 0.79 | 0.107 | 0.17 | 3.5
2025-01-01 | SCALPER 1 PRAÇA 11-ITM 08 FINOS SCALPER | 0 | 25 | 1073.04
2025-01-01 | ITM 02 PRINCIPAL-PATIO MANGABA[PILHA SILICOSO] SILICOSO | 0 | 24 | 776.16 | [6 empty] | 53.31 | 16.86 | 1.41 | 0.102 | 0.09 | 5.15
2025-01-01 | Hematitinha Especial ITM 09 C
2025-01-01 | Alimentação Seca ITM 08 AB |  |  | 6474.19 | [6 empty] | 45.94 | 28.48 | 1.41 | 0.059 | 0.2 | 3.84 | 0.82 | 9242.68
2025-01-01 | SCALPER 1 PRAÇA 11-ITM 04[ESTOQUE ROM] OVER SCALPER | 0 | 6 | 260.58
2025-01-01 | ITM 04[SUBPRODUTO]-CAVA SAMPAIO FORRO OVER | 6 | 2 | 98.91
2025-01-01 | PATIO LAVADOR-ITM 09 ROM ATERRO | 0 | 1 | 45.77
2025-01-01 | SCALPER 2-CAVA SAMPAIO OVER SCALPER | 0 | 6 | 4632.79
2025-01-01 | Over Reprocesso |  |  | 840.71
2025-01-01 | CAVA CARRAPATO 3035 ALTO-CAVA SAMPAIO ESTERIL FRANCO | 0 | 3 | 160.94
2025-01-01 | PFF Antenas |  |  | 5724.59
2025-01-01 | ITM 04[SUBPRODUTO]-ITM 08 SINTER ITM04 BLEND | 0 | 23 | 4109.22
2025-01-01 | alimentacao_itm09_a |  |  | 5340 | [6 empty] | 62.17 | 3.01 | 2.32 | 0.053 | 0.25 | 5.21
2025-01-01 | VALE 4757-ITM 09 ROM ATERRO | 0 | 43 | 4204.82
2025-01-01 | Sinter Blendagem ITM 09 D |  |  | 1739
2025-01-01 | ITM 02 PRINCIPAL-PDE SAMPAIO OVER | 0 | 23 | 3592.41
2025-01-01 | PDE SAMPAIO-PRAÇA DA 11 FINOS | 0 | 20 | 1058.31
2025-01-01 | ITM 09-PATIO DE PRODUTOS PELLET FEED | 0 | 73 | 2051.32
2025-01-01 | Over Descarte
2025-01-01 | Sinter Terceiros TIG |  |  | 5062.51
2025-01-01 | alimentacao_itm09_d |  |  | 1739 | [6 empty] | 62.17 | 3.01 | 2.32 | 0.053 | 0.25 | 5.21
2025-01-01 | Hematitinha Especial ITM 09 A |  |  | 225 | [6 empty] | 61.62 | 1.72 | 4.1 | 0.036 | 0.15 | 5.68
2025-01-01 | ITM 02 NOVA-PILHA B02 OVER | 0 | 11 | 271.8
2025-01-01 | PRAÇA DA 11-VALE 4757 ÍNDIA FORRO OVER | 0 | 1 | 6145.57
2025-01-01 | ITM 04[SUBPRODUTO]-ITM 02 NOVA SINTER ITM04 BLEND | 0 | 11 | 6276
2025-01-01 | VALE 4757 ÍNDIA-ITM 09 ROM ATERRO | 0 | 12 | 740.57
2025-01-01 | Alimentação Seca ITM 08 C |  |  | 3715 | [6 empty] | 45.94 | 28.48 | 1.41 | 0.059 | 0.2 | 3.84 | 0.82 | 9242.68
2025-01-01 | scalper 2 over |  |  | 4858.95
2025-01-01 | SUMPAO-ITM 08 SINTER COMUM | 0 | 15 | 662.98
2025-01-02 | Hematitinha Complemento ITM 09 A
2025-01-02 | Sinter Blendagem ITM 09 C |  |  | 2110
2025-01-02 | SUMPAO-ITM 08 SINTER COMUM | 0 | 4 | 175.5
2025-01-02 | BARRAGEM B1[PONTO ABASTECIMENTO AGUA 2]-ITM 09 SINTER TIG | 0 | 12 | 610.77
2025-01-02 | Sinter Terceiros TIG |  |  | 4612.25 | [5 empty] | especial
2025-01-02 | Alimentação Gobal ITM 02 A |  |  | 3837 | [6 empty] | 46.05 | 27.93 | 1.86 | 0.093 | 0.12 | 3.96 | 0.82 | 8630.03
2025-01-02 | Hematitinha Especial ITM 09 C
2025-01-02 | Hematitinha reprocesso |  |  | 1532.12
2025-01-02 | scalper 2 over |  |  | 1295.22
2025-01-02 | PATIO B1-PLATAFORMA TERMINAL-SARZEDO (PILHA 10) SINTER FEED PREMIUM | 31 | 80 | 2040.22
2025-01-02 | SCALPER 2-CAVA CARRAPATO 5960 ALTO OVER SCALPER | 0 | 6 | 251.51
2025-01-02 | Feijãozinho ITM 02 Principal |  |  | 1319.52 | [6 empty] | 49.16 | 23.82 | 0.56 | 0.07 | 0.13 | 4.24
2025-01-02 | Alimentação Seca ITM 08 AB |  |  | 2754 | [6 empty] | 46.83 | 26.48 | 1.68 | 0.084 | 0.12 | 4.38 | 0.64 | 8654.92
2025-01-02 | ITM 02 PRINCIPAL-PATIO MANGABA[PILHA SILICOSO] SILICOSO | 0 | 22 | 641.71 | [6 empty] | 47.56 | 24.22 | 1.38 | 0.069 | 0.07 | 6.11
2025-01-02 | PDE SAMPAIO-ITM 04[ESTOQUE ROM] FINOS | 0 | 59 | 3089.88
2025-01-02 | DESAGUAMENTO DE PRODUTO ITM 8-PATIO DE PRODUTOS PELLET FEED | 39 | 117 | 3430.67 | [6 empty] | 63.24 | 6.72 | 0.53 | 0.06 | 0.1 | 1.89
2025-01-02 | alimentacao_itm09_b |  |  | 3358 | [6 empty] | 60.82 | 2.978 | 3.63 | 0.051 | 0.19 | 5.89 | 0 | 11673.04
2025-01-02 | CAVA SAMAMBAIA INTERMEDIARIO-PRAÇA DA 11 ROM FERROMAR | 0 | 1 | 34.65
2025-01-02 | ITM 04[SUBPRODUTO]-ITM 09 HEMATITINHA COMUM | 5 | 5 | 135.81
2025-01-02 | ITM 04[SUBPRODUTO]-ITM 04[SUBPRODUTO] OVER | 2 | 6 | 310.56
2025-01-02 | Filtro 04 |  |  | 281.68
2025-01-02 | SCALPER 1 PRAÇA 11-ITM 04[ESTOQUE ROM] OVER SCALPER | 0 | 4 | 171.33
2025-01-02 | VALE 4757 ÍNDIA-ITM 09 ROM ATERRO | 0 | 6 | 259.74
2025-01-02 | Filtro 01 |  |  | 985.88
2025-01-02 | ITM 08-PATIO MANGABA[PILHA OVER] OVER | 0 | 9 | 268.83
2025-01-02 | ITM 02 NOVA[B]-PATIO MANGABA[PILHA SILICOSO] SILICOSO | 0 | 22 | 651.4 | [6 empty] | 57.88 | 17.8 | 1.8 | 0.112 | 0.08 | 5.8
2025-01-02 | alimentacao_itm09_d |  |  | 1138 | [6 empty] | 51.9 | 18.62 | 1.58 | 0.069 | 0.12 | 5.1
2025-01-02 | ITM 04[SUBPRODUTO]-ITM 08 SINTER ITM04 BLEND | 0 | 22 | 4534.38
2025-01-02 | ITM 04[SUBPRODUTO]-ITM 02 NOVA SINTER ITM04 BLEND | 0 | 16 | 6474.19
2025-01-02 | Hematitinha Especial ITM 09 A |  |  | 550 | [6 empty] | 59.28 | 5.14 | 3.48 | 0.045 | 0.11 | 6.12
2025-01-02 | ITM 02 NOVA-PDE SAMPAIO OVER | 0 | 1 | 26.26
2025-01-02 | ITM 09-PLATAFORMA TERMINAL-SARZEDO (PILHA 10) SINTER FEED PREMIUM | 31 | 507 | 12896.544
2025-01-02 | ITM 02 NOVA[B]-USINA DE BLENDAGEM SINTER FEED ESPECIAL | 2 | 23 | 742.35 | [6 empty] | 58.47 | 13.87 | 0.63 | 0.043 | 0.07 | 1.73
2025-01-02 | SCALPER 2-PATIO B1 OVER SCALPER | 0 | 2 | 80.61
2025-01-02 | Filtro 02 |  |  | 2323.86
2025-01-02 | PATIO DE PRODUTOS-PLATAFORMA TERMINAL-SARZEDO[PILHA 7] PELLET FEED | 31 | 179 | 4555.26
2025-01-02 | ITM 08-PILHA B02 REJEITO DESAGUADO | 0 | 11 | 491.75
2025-01-02 | CAVA CARRAPATO 3035 ALTO-CAVA SAMPAIO ESTERIL FRANCO | 0 | 7 | 325.13
2025-01-02 | VALE 4757 ÍNDIA-ITM 04[ESTOQUE ROM] ROM ATERRO | 0 | 2 | 95.57
2025-01-02 | CAVA CARRAPATO 3035 ALTO-CAVA CARRAPATO 5960 ALTO ESTERIL FRANCO | 0 | 1 | 44.32
2025-01-02 | Rejeito Desaguado |  |  | 3047.5 | [6 empty] | 40.03 | 38.55 | 0.72 | 0.099 | 0.15 | 3.91
2025-01-02 | Filtro 03 |  |  | 1690.08
2025-01-02 | Rejeito Filtrado |  |  | 5281.5 | [6 empty] | 32.52 | 43.27 |  |  |  |  | 0.37 |  | 225 | 18
2025-01-02 | scalper 1 over |  |  | 1338.39
2025-01-02 | PFF Curva do Joelho
2025-01-02 | PILHAO - PDE MANGABA-PDE SAMPAIO ESTERIL PILHAO | 9 | 8 | 492.69
2025-01-02 | Hematitinha Especial ITM 09 D
2025-01-02 | Sinter Blendagem ITM 09 A |  |  | 1250
2025-01-02 | Sinter Blendagem ITM 09 D |  |  | 482.25
2025-01-02 | Sinter Especial |  |  | 1184.9
2025-01-02 | PATIO DE PRODUTOS-PLATAFORMA TERMINAL-SARZEDO[PILHA 4] SINTER FEED ESPECIAL | 31 | 1 | 23.2
2025-01-02 | ITM 02 NOVA-PILHA B02 OVER | 0 | 10 | 260.12
2025-01-02 | VALE 4757-ITM 09 ROM ATERRO | 0 | 47 | 2034.7
2025-01-02 | scalper 1 fino |  |  | 1426.65 | [6 empty] | 46.9 | 26.37 | 1.73 | 0.084 | 0.09 | 4.37 | 1.37
2025-01-02 | alimentacao_itm09_c |  |  | 4473 | [6 empty] | 58.15 | 7.67 | 1.43 | 0.077 | 0.25 | 6.94 | 0 | 11673.04
2025-01-02 | ITM 09-USINA DE BLENDAGEM SINTER FEED ESPECIAL | 0 | 16 | 482.25
2025-01-02 | Sinter Blendagem ITM 09 B |  |  | 770
2025-01-02 | ITM 02 PRINCIPAL-PDE SAMPAIO OVER | 0 | 9 | 254.43
2025-01-02 | Alimentação Gobal ITM 02 Principal |  |  | 1225 | [6 empty] | 46.83 | 26.48 | 1.68 | 0.084 | 0.12 | 4.38 | 0.64 | 8654.92
2025-01-02 | Over Descarte
2025-01-02 | SCALPER 1 PRAÇA 11-ITM 08 FINOS SCALPER | 0 | 40 | 1823.38
2025-01-02 | COMPLEXO DE FILTRAGEM-PILHA B02 REJEITO FILTRADO | 0 | 21 | 891.99
2025-01-02 | Alimentação Gobal ITM 02 B |  |  | 3988 | [6 empty] | 46.05 | 27.93 | 1.86 | 0.093 | 0.12 | 3.96 | 0.82 | 8630.03
2025-01-02 | SCALPER 2-ITM 08 FINOS SCALPER | 0 | 33 | 1461.02
2025-01-02 | SCALPER 2-CAVA SAMPAIO OVER SCALPER | 0 | 4 | 167.07
2025-01-02 | scalper 2 fino |  |  | 1130.65 | [6 empty] | 47.7 | 26.07 | 0.76 | 0.042 | 0.21 | 4.62 | 0.46
2025-01-02 | ITM 09-PATIO B1 SINTER FEED PREMIUM | 10 | 126 | 3920.09
2025-01-02 | ITM 02 PRINCIPAL-USINA DE BLENDAGEM SINTER FEED ESPECIAL | 3 | 21 | 647.07 | [6 empty] | 55.16 | 18.4 | 0.53 | 0.053 | 0.1 | 2.44
2025-01-02 | Over Reprocesso |  |  | 983.17
2025-01-02 | PRAÇA DA 11-CAVA SAMPAIO ESTERIL FRANCO | 0 | 1 | 35.43
2025-01-02 | CAVA SAMAMBAIA BAIXO-ITM 04[ESTOQUE ROM] ROM FERROMAR | 0 | 54 | 2567.21
2025-01-02 | alimentacao_itm09_a |  |  | 4147 | [6 empty] | 60.82 | 2.978 | 3.63 | 0.051 | 0.19 | 5.89 | 0 | 11673.04
2025-01-02 | ITM 09-ITM 08 SINTER COMUM | 39 | 21 | 654.9
2025-01-02 | Sinter Sarzedo |  |  | 3920.09
2025-01-02 | ITM 02 NOVA[A]-PATIO MANGABA[PILHA SILICOSO] SILICOSO | 0 | 25 | 733.73 | [6 empty] | 50.09 | 20.99 | 1.68 | 0.099 | 0.07 | 5.25
2025-01-02 | Alimentação Seca ITM 08 C |  |  | 2744 | [6 empty] | 46.83 | 26.48 | 1.68 | 0.084 | 0.12 | 4.38 | 0.64 | 8654.92
2025-01-02 | ITM 04[SUBPRODUTO]-ITM 02 PRINCIPAL SINTER ITM04 BLEND |  |  | 740.57
2025-01-02 | SCALPER 1 PRAÇA 11-CAVA SAMPAIO OVER SCALPER | 0 | 1 | 61.14
2025-01-02 | Média Filtro |  |  | 5563.57
2025-01-02 | Hematitinha Premium ITM 09 |  |  | 863.19
2025-01-02 | ITM 02 NOVA[A]-USINA DE BLENDAGEM SINTER FEED ESPECIAL | 2 | 22 | 730.52 | [6 empty] | 57.11 | 15.21 | 0.61 | 0.043 | 0.07 | 2.11
2025-01-02 | SCALPER 1 PRAÇA 11-ITM 02 PRINCIPAL FINOS SCALPER | 0 | 5 | 215.23
2025-01-02 | SUMPAO-ITM 02 PRINCIPAL SINTER COMUM | 0 | 2 | 54.69
2025-01-02 | PFF Antenas |  |  | 3920.09 | [5 empty] | premium
2025-01-02 | PFF Pilhão
2025-01-02 | ITM 04[SUBPRODUTO]-CAVA CARRAPATO 3035 ALTO OVER | 0 | 5 | 251.97
2025-01-02 | Sinter Premium |  |  | 7347.34
2025-01-03 | Sinter Especial |  |  | 1757.25
2025-01-03 | Sinter Blendagem ITM 09 D
2025-01-03 | PDE SAMPAIO-ITM 09 FINOS | 0 | 14 | 697.65
2025-01-03 | Over Reprocesso |  |  | 778.82
2025-01-03 | PRAÇA DA 11-ITM 09 HEMATITINHA COMUM | 0 | 3 | 91.39
2025-01-03 | Alimentação Gobal ITM 02 Principal |  |  | 1006
2025-01-03 | PATIO DE PRODUTOS-PLATAFORMA TERMINAL-SARZEDO[PILHA 7] PELLET FEED | 31 | 192 | 4649.99
2025-01-03 | Hematitinha reprocesso |  |  | 1367.37
2025-01-03 | SCALPER 2-CAVA CARRAPATO 5960 ALTO OVER SCALPER | 0 | 1 | 47.85
2025-01-03 | CAVA SAMAMBAIA BAIXO-PRAÇA DA 11 ROM FERROMAR | 0 | 5 | 210.76
2025-01-03 | ITM 09-PATIO B1 SINTER FEED PREMIUM | 10 | 87 | 2827.59
2025-01-03 | SCALPER 1 PRAÇA 11-ITM 08 FINOS SCALPER | 0 | 22 | 973.73
2025-01-03 | PFF Pilhão
2025-01-03 | ITM 04[SUBPRODUTO]-ITM 08 SINTER ITM04 BLEND | 0 | 24 | 1347.95
2025-01-03 | SCALPER 1 PRAÇA 11-ITM 04[ESTOQUE ROM] OVER SCALPER | 0 | 3 | 136.73
2025-01-03 | PFF Antenas |  |  | 2857.59
2025-01-03 | Hematitinha Especial ITM 09 D
2025-01-03 | Hematitinha Premium ITM 09 |  |  | 751
2025-01-03 | Filtro 01 |  |  | 1008.61
2025-01-03 | PDE SAMPAIO-PRAÇA DA 11 FINOS | 0 | 5 | 266.34
2025-01-03 | ITM 09-PATIO DE PRODUTOS PELLET FEED | 0 | 116 | 3161.22
2025-01-03 | Over Descarte
2025-01-03 | COMPLEXO DE FILTRAGEM-PILHA B02 REJEITO FILTRADO | 0 | 24 | 1067.55
2025-01-03 | alimentacao_itm09_c |  |  | 4386 | [6 empty] | 58.45 | 7.16 | 1.93 | 0.058 | 0.35 | 4.99
2025-01-03 | Sinter Blendagem ITM 09 A
2025-01-03 | ITM 02 NOVA-PILHA B02 OVER | 0 | 13 | 333.01
2025-01-03 | ITM 02 PRINCIPAL-PDE SAMPAIO OVER | 0 | 4 | 106.11
2025-01-03 | Hematitinha Complemento ITM 09 A
2025-01-03 | Filtro 03 |  |  | 830.62
2025-01-03 | VALE 4757-CAVA CARRAPATO 5960 ALTO ESTERIL FRANCO | 0 | 1 | 48.17
2025-01-03 | ITM 02 NOVA[A]-USINA DE BLENDAGEM SINTER FEED ESPECIAL | 2 | 23 | 716.59 | [6 empty] | 58.78 | 13.95 | 0.47 | 0.037 | 0.05 | 1.28
2025-01-03 | scalper 2 fino |  |  | 951.74 | [6 empty] | 48.29771 | 24.27063 | 1.426066 | 0.125283 | 0.1394821 | 4.56242 | 0.5189182
2025-01-03 | alimentacao_itm09_a |  |  | 2856 | [6 empty] | 60.56 | 4.37 | 2.81 | 0.046 | 0.22 | 5.67
2025-01-03 | PFF Curva do Joelho
2025-01-03 | ITM 08-PDE SAMPAIO OVER | 0 | 12 | 415.32
2025-01-03 | ITM 08-PILHA B02 REJEITO DESAGUADO | 0 | 21 | 945.01
2025-01-03 | DESAGUAMENTO DE PRODUTO ITM 8-PATIO DE PRODUTOS PELLET FEED | 39 | 133 | 4001.59 | [6 empty] | 63.51 | 6.21 | 0.63 | 0.077 | 0.11 | 1.88
2025-01-03 | Alimentação Gobal ITM 02 B |  |  | 3948 | [6 empty] | 47.33 | 26.02 | 1.41 | 0.079 | 0.09 | 4.48 | 0
2025-01-03 | PATIO DE PRODUTOS-PLATAFORMA TERMINAL-SARZEDO[PILHA 4] SINTER FEED ESPECIAL | 31 | 549 | 14110.71
2025-01-03 | PILHA B02-BARRAGEM B1[PONTO ABASTECIMENTO AGUA 2] LAMA | 0 | 2 | 102.55
2025-01-03 | ITM 09-ITM 08 SINTER COMUM | 39 | 58 | 1682.11
2025-01-03 | scalper 1 over |  |  | 401.18
2025-01-03 | Rejeito Desaguado |  |  | 2503.75
2025-01-03 | PDE SAMPAIO-ITM 04[ESTOQUE ROM] FINOS | 0 | 70 | 3552.84
2025-01-03 | ITM 02 NOVA[A]-ITM 02 NOVA SILICOSO | 0 | 2 | 68.23
2025-01-03 | VALE 4757-ITM 09 ROM ATERRO | 0 | 62 | 2913.72
2025-01-03 | Hematitinha Especial ITM 09 A |  |  | 1000
2025-01-03 | Sinter Premium |  |  | 6018.81
2025-01-03 | VALE 4757 ÍNDIA-ITM 04[ESTOQUE ROM] ROM ATERRO | 0 | 5 | 215.7
2025-01-03 | VALE 4757 ÍNDIA-ITM 09 ROM ATERRO | 0 | 16 | 644.59
2025-01-03 | Hematitinha Especial ITM 09 C
2025-01-03 | Sinter Terceiros TIG |  |  | 3161.22
2025-01-03 | Filtro 02 |  |  | 2432.53
2025-01-03 | Feijãozinho ITM 02 Principal |  |  | 756
2025-01-03 | alimentacao_itm09_d |  |  | 1682 | [6 empty] | 58.45 | 7.16 | 1.93 | 0.058 | 0.35 | 4.99
2025-01-03 | PLATAFORMA TERMINAL-SARZEDO[PILHA 5]-USINA DE BLENDAGEM SINTER FEED ESPECIAL | 31 | 60 | 2152.99
2025-01-03 | CAVA SAMAMBAIA BAIXO-ITM 09 ROM FERROMAR | 0 | 24 | 1116.62
2025-01-03 | ITM 09-PLATAFORMA TERMINAL-SARZEDO (PILHA 10) SINTER FEED PREMIUM | 31 | 47 | 1229.16
2025-01-03 | Média Filtro |  |  | 5152.68
2025-01-03 | ITM 02 NOVA[A]-PATIO MANGABA[PILHA SILICOSO] SILICOSO | 0 | 25 | 697.08 | [6 empty] | 52.2 | 17.61 | 1.64 | 0.118 | 0.08 | 5.71
2025-01-03 | scalper 1 fino |  |  | 670.05 | [6 empty] | 48.29771 | 24.27063 | 1.426066 | 0.125283 | 0.1394821 | 4.56242 | 0.5189182
2025-01-03 | ITM 09-PATIO LAVADOR OVER | 0 | 1 | 46.31
2025-01-03 | SCALPER 2-ITM 08 FINOS SCALPER | 0 | 13 | 592.21
2025-01-03 | ITM 04[SUBPRODUTO]-ITM 02 PRINCIPAL SINTER ITM04 BLEND |  |  | 5450.22
2025-01-03 | SCALPER 1 PRAÇA 11-ITM 02 PRINCIPAL FINOS SCALPER | 0 | 11 | 483.35
2025-01-03 | ITM 04[SUBPRODUTO]-ITM 09 HEMATITINHA COMUM | 5 | 22 | 653.53
2025-01-03 | alimentacao_itm09_b |  |  | 3721 | [6 empty] | 58.45 | 7.16 | 1.93 | 0.058 | 0.35 | 4.99
2025-01-03 | SCALPER 2-CAVA SAMPAIO OVER SCALPER | 0 | 1 | 43.03
2025-01-03 | Filtro 04 |  |  | 59.15
2025-01-03 | Rejeito Filtrado |  |  | 4330.91 | [6 empty] | 29.26 | 42.66 |  |  |  |  | 0.37 |  | 310 | 18
2025-01-03 | Alimentação Gobal ITM 02 A |  |  | 3497 | [6 empty] | 47.33 | 26.02 | 1.41 | 0.079 | 0.09 | 4.48 | 0
2025-01-03 | CAVA CARRAPATO 3035 ALTO-CAVA SAMPAIO ESTERIL FRANCO | 0 | 3 | 149.55
2025-01-03 | Alimentação Seca ITM 08 C |  |  | 5836 | [6 empty] | 46.78 | 27.49 | 1.48 | 0.081 | 0.1 | 3.65 | 1.46
2025-01-03 | scalper 2 over |  |  | 1549.86
2025-01-03 | BARRAGEM B1[PONTO ABASTECIMENTO AGUA 2]-ITM 09 SINTER TIG | 0 | 21 | 1106.88
2025-01-03 | CAVA SAMAMBAIA BAIXO-ITM 04[ESTOQUE ROM] ROM FERROMAR | 0 | 42 | 1998.62
2025-01-03 | Sinter Blendagem ITM 09 B
2025-01-03 | Hematitinha Especial ITM 09 B
2025-01-03 | ITM 02 NOVA[B]-PATIO MANGABA[PILHA SILICOSO] SILICOSO | 0 | 22 | 630.92 | [6 empty] | 51.68 | 18.44 | 1.55 | 0.114 | 0.09 | 5.39
2025-01-03 | SCALPER 2-BARRAGEM B1[PONTO ABASTECIMENTO AGUA 2] OVER | 0 | 1 | 38.88
2025-01-03 | ITM 02 PRINCIPAL-USINA DE BLENDAGEM SINTER FEED ESPECIAL | 3 | 15 | 450.59 | [6 empty] | 54.04 | 18.39 | 0.88 | 0.082 | 0.06 | 3.35
2025-01-03 | ITM 04[SUBPRODUTO]-ITM 02 NOVA SINTER ITM04 BLEND | 0 | 19 | 6145.57
2025-01-03 | Sinter Blendagem ITM 09 C |  |  | 1757
2025-01-03 | SCALPER PILHAO-CAVA SAMPAIO OVER SCALPER | 0 | 1 | 54.12
2025-01-03 | PRAÇA DA 11-CAVA SAMPAIO ESTERIL FRANCO | 0 | 1 | 44.37
2025-01-03 | ITM 02 NOVA[B]-USINA DE BLENDAGEM SINTER FEED ESPECIAL | 2 | 24 | 737.02 | [6 empty] | 57.38 | 15.43 | 0.6 | 0.049 | 0.07 | 1.46
2025-01-03 | PILHA B02-PILHA B02 REJEITO TRATADO | 0 | 5 | 228.84
2025-01-03 | Alimentação Seca ITM 08 AB | [9 empty] | 46.78 | 27.49 | 1.48 | 0.081 | 0.1 | 3.65 | 1.46
2025-01-03 | PILHAO - PDE MANGABA-PDE SAMPAIO ESTERIL PILHAO | 9 | 15 | 722.98
2025-01-03 | ITM 08-PATIO MANGABA[PILHA OVER] OVER | 0 | 24 | 861.59
2025-01-03 | ITM 02 PRINCIPAL-PATIO MANGABA[PILHA SILICOSO] SILICOSO | 0 | 15 | 437.41
2025-01-03 | Sinter Sarzedo |  |  | 6018.81
2025-01-03 | ITM 04[SUBPRODUTO]-PDE SAMPAIO OVER | 0 | 6 | 261.67
2025-01-04 | Rejeito Desaguado |  |  | 2755.36 | [6 empty] | 40.09 | 36.63 | 0.86 | 0.112 | 0.19 | 4.54
2025-01-04 | Sinter Terceiros TIG
2025-01-04 | ITM 02 NOVA[A]-USINA DE BLENDAGEM SINTER FEED ESPECIAL | 2 | 25 | 812.29 | [6 empty] | 58.76 | 13.6 | 0.49 | 0.037 | 0.08 | 1.58
2025-01-04 | Feijãozinho ITM 02 Principal
2025-01-04 | ITM 04[SUBPRODUTO]-ITM 02 NOVA SINTER ITM04 BLEND | 0 | 20 | 4364.71
2025-01-04 | ITM 04[SUBPRODUTO]-ITM 09 HEMATITINHA COMUM | 5 | 8 | 252.3
2025-01-04 | ITM 08-PILHA B02 REJEITO DESAGUADO | 0 | 39 | 1733.93
2025-01-04 | PATIO DE PRODUTOS-PLATAFORMA TERMINAL-SARZEDO[PILHA 7] PELLET FEED | 31 | 94 | 2390.82
2025-01-04 | PFF Pilhão
2025-01-04 | CAVA SAMAMBAIA BAIXO-PRAÇA DA 11 ROM FERROMAR | 0 | 4 | 177.29
2025-01-04 | ITM 02 PRINCIPAL-USINA DE BLENDAGEM SINTER FEED ESPECIAL | 3 | 5 | 144.79
2025-01-04 | alimentacao_itm09_d |  |  | 1948 | [6 empty] | 47.09 | 23.52 | 2.62 | 0.141 | 0.14 | 5.58
2025-01-04 | Hematitinha Complemento ITM 09 A
2025-01-04 | PILHAO - PDE MANGABA-PDE SAMPAIO ESTERIL PILHAO | 9 | 11 | 508.26
2025-01-04 | VALE 4757-ITM 09 ROM ATERRO | 0 | 18 | 841.07
2025-01-04 | PATIO B1-PLATAFORMA TERMINAL-SARZEDO[VAGAO] SINTER FEED PREMIUM | 31 | 160 | 3942.64
2025-01-04 | CAVA SAMAMBAIA BAIXO-CAVA CARRAPATO 5960 BAIXO ESTERIL FRANCO | 0 | 1 | 44.57
2025-01-04 | Alimentação Gobal ITM 02 Principal |  |  | 495
2025-01-04 | Média Filtro |  |  | 4951.86
2025-01-04 | scalper 1 over |  |  | 106.63 | [6 empty] | 51.8 | 20.71 | 0.97 | 0.085 | 0.09 | 3.82 | 1.74
2025-01-04 | ITM 02 PRINCIPAL-PATIO MANGABA[PILHA SILICOSO] SILICOSO | 0 | 2 | 56.44
2025-01-04 | Alimentação Gobal ITM 02 A |  |  | 4048 | [6 empty] | 47.33 | 26.02 | 1.41 | 0.079 | 0.09 | 4.48
2025-01-04 | Sinter Sarzedo |  |  | 5979.53
2025-01-04 | Hematitinha Premium ITM 09 |  |  | 992
2025-01-04 | PFF Antenas |  |  | 5979.53
2025-01-04 | ITM 09-PATIO B1 SINTER FEED PREMIUM | 10 | 140 | 4155.47
2025-01-04 | alimentacao_itm09_a |  |  | 4584 | [6 empty] | 61.33 | 4.33 | 1.75 | 0.047 | 0.37 | 5.58
2025-01-04 | Rejeito Filtrado |  |  | 4349.38 | [6 empty] | 32.27 | 44.17 |  |  |  |  | 0.37 |  | 355 | 18
2025-01-04 | CAVA SAMAMBAIA BAIXO-ITM 09 ROM FERROMAR | 0 | 9 | 486
2025-01-04 | ITM 02 NOVA-PILHA B02 OVER | 0 | 12 | 329.02
2025-01-04 | Alimentação Gobal ITM 02 B |  |  | 3287 | [6 empty] | 47.33 | 26.02 | 1.41 | 0.079 | 0.09 | 4.48
2025-01-04 | PATIO DE PRODUTOS-PLATAFORMA TERMINAL-SARZEDO[VAGAO] SINTER FEED ESPECIAL | 31 | 250 | 6476.5
2025-01-04 | PATIO B1-PLATAFORMA TERMINAL-SARZEDO (PILHA 10) SINTER FEED PREMIUM | 31 | 125 | 3074.47
2025-01-04 | scalper 2 over |  |  | 1702.63 | [6 empty] | 51.8 | 20.71 | 0.97 | 0.085 | 0.09 | 3.82 | 1.74
2025-01-04 | PDE SAMPAIO-ITM 04[ESTOQUE ROM] FINOS | 0 | 62 | 3215.84
2025-01-04 | BARRAGEM B1[PONTO ABASTECIMENTO AGUA 2]-ITM 09 SINTER TIG | 0 | 9 | 486.57
2025-01-04 | SCALPER 1 PRAÇA 11-CAVA SAMPAIO OVER SCALPER | 0 | 1 | 44.81
2025-01-04 | PILHA B02-PILHA B02 REJEITO TRATADO | 0 | 2 | 60.35
2025-01-04 | Sinter Blendagem ITM 09 D
2025-01-04 | SCALPER 2-ITM 08 FINOS SCALPER | 0 | 35 | 1549.31
2025-01-04 | VALE 4757 ÍNDIA-ITM 09 ROM ATERRO | 0 | 9 | 384.04
2025-01-04 | ITM 02 NOVA[A]-PATIO MANGABA[PILHA SILICOSO] SILICOSO | 0 | 30 | 828.84 | [6 empty] | 49.87 | 21.67 | 1.65 | 0.108 | 0.08 | 5.03
2025-01-04 | Hematitinha reprocesso |  |  | 1267.2
2025-01-04 | COMPLEXO DE FILTRAGEM-PILHA B02 REJEITO FILTRADO | 0 | 25 | 1077.62
2025-01-04 | ITM 08-PDE SAMPAIO OVER | 0 | 60 | 2192.75
2025-01-04 | Over Descarte
2025-01-04 | VALE 4757 ÍNDIA-ITM 04[ESTOQUE ROM] ROM ATERRO | 0 | 3 | 145.32
2025-01-04 | scalper 1 fino |  |  | 654.52
2025-01-04 | alimentacao_itm09_b |  |  | 3616 | [6 empty] | 61.33 | 4.33 | 1.75 | 0.047 | 0.37 | 5.58
2025-01-04 | ITM 09-ITM 08 SINTER COMUM | 39 | 66 | 1948.33
2025-01-04 | Alimentação Seca ITM 08 AB
2025-01-04 | ITM 02 NOVA[B]-USINA DE BLENDAGEM SINTER FEED ESPECIAL | 2 | 22 | 649.48 | [6 empty] | 57.12 | 16.08 | 0.58 | 0.037 | 0.06 | 1.42
2025-01-04 | Filtro 04 |  |  | 770.48
2025-01-04 | PATIO DE PRODUTOS-PLATAFORMA TERMINAL-SARZEDO[PILHA 4] SINTER FEED ESPECIAL | 31 | 264 | 6760.744
2025-01-04 | Hematitinha Especial ITM 09 C
2025-01-04 | SCALPER 2-PATIO B1 OVER SCALPER | 0 | 4 | 174.96
2025-01-04 | CAVA SAMAMBAIA BAIXO-ITM 04[ESTOQUE ROM] ROM FERROMAR | 0 | 29 | 1385.43
2025-01-04 | Filtro 03 |  |  | 1376.5
2025-01-04 | Sinter Especial |  |  | 3274
2025-01-04 | Sinter Blendagem ITM 09 A
2025-01-04 | Over Reprocesso |  |  | 1339.17
2025-01-04 | Hematitinha Especial ITM 09 A |  |  | 80
2025-01-04 | Filtro 02 |  |  | 1211.32
2025-01-04 | Sinter Blendagem ITM 09 B
2025-01-04 | PDE SAMPAIO-ITM 09 FINOS | 0 | 10 | 517.18
2025-01-04 | Sinter Premium |  |  | 5979.53
2025-01-04 | CAVA CARRAPATO 3035 ALTO-CAVA SAMPAIO ESTERIL FRANCO | 0 | 10 | 485.3
2025-01-04 | ITM 02 NOVA[B]-PATIO MANGABA[PILHA SILICOSO] SILICOSO | 0 | 17 | 489.29 | [6 empty] | 48.91 | 21.67 | 1.65 | 0.108 | 0.08 | 50.3
2025-01-04 | Alimentação Seca ITM 08 C |  |  | 7216 | [6 empty] | 51.73 | 19.55 | 1.73 | 0.09 | 0.13 | 4.66
2025-01-04 | Hematitinha Especial ITM 09 B
2025-01-04 | ITM 09-PATIO DE PRODUTOS PELLET FEED | 0 | 62 | 1824.06
2025-01-04 | PFF Curva do Joelho
2025-01-04 | ITM 04[SUBPRODUTO]-ITM 08 SINTER ITM04 BLEND | 0 | 17 | 2591.31
2025-01-04 | SCALPER 2-CAVA SAMPAIO OVER SCALPER | 0 | 4 | 176.77
2025-01-04 | Hematitinha Especial ITM 09 D
2025-01-04 | Sinter Blendagem ITM 09 C |  |  | 3274
2025-01-04 | Filtro 01 |  |  | 991.08
2025-01-04 | DESAGUAMENTO DE PRODUTO ITM 8-PATIO DE PRODUTOS PELLET FEED | 39 | 125 | 3925.4 | [6 empty] | 62.44 | 7.31 | 0.77 | 0.083 | 0.1 | 1.88
2025-01-04 | SCALPER 1 PRAÇA 11-ITM 08 FINOS SCALPER | 0 | 8 | 356.9
2025-01-04 | alimentacao_itm09_c |  |  | 4652 | [6 empty] | 57.9 | 10.48 | 1.51 | 0.059 | 0.26 | 4.32
2025-01-04 | scalper 2 fino |  |  | 1590.99
2025-01-04 | PDE SAMPAIO-PRAÇA DA 11 FINOS | 0 | 3 | 157.32
2025-01-04 | ITM 04[SUBPRODUTO]-ITM 02 PRINCIPAL SINTER ITM04 BLEND |  |  | 5614.75
2025-01-04 | CAVA SAMAMBAIA INTERMEDIARIO-CAVA CARRAPATO 5960 ALTO ESTERIL FRANCO | 0 | 1 | 39.53
2025-01-05 | Alimentação Seca ITM 08 C |  |  | 6994 | [6 empty] | 47.29 | 26.77 | 1.67 | 0.08 | 0.13 | 2.87 | 0.71
2025-01-05 | ITM 02 NOVA[A]-PATIO MANGABA[PILHA SILICOSO] SILICOSO | 0 | 20 | 519.74 | [6 empty] | 52.02 | 17.47 | 1.92 | 0.143 | 0.12 | 5.71
2025-01-05 | CAVA SAMAMBAIA BAIXO-ITM 09 ROM FERROMAR | 0 | 14 | 616.75
2025-01-05 | Sinter Blendagem ITM 09 C |  |  | 2851
2025-01-05 | Hematitinha Especial ITM 09 D
2025-01-05 | DESAGUAMENTO DE PRODUTO ITM 8-PATIO DE PRODUTOS PELLET FEED | 39 | 134 | 4200.5 | [6 empty] | 62.91 | 7 | 0.64 | 0.07 | 0.12 | 1.88
2025-01-05 | CAVA SAMAMBAIA BAIXO-ITM 04[ESTOQUE ROM] ROM FERROMAR | 0 | 37 | 1835.53
2025-01-05 | scalper 1 over |  |  | 707.38
2025-01-05 | SCALPER 2-ITM 08 FINOS SCALPER | 0 | 23 | 1074.45
2025-01-05 | alimentacao_itm09_b |  |  | 3250 | [6 empty] | 60.29 | 6.64 | 1.07 | 0.053 | 0.86 | 4.79
2025-01-05 | ITM 02 NOVA[B]-USINA DE BLENDAGEM SINTER FEED ESPECIAL | 2 | 21 | 662.89 | [6 empty] | 58.5 | 13.63 | 0.6 | 0.044 | 0.07 | 1.79
2025-01-05 | Filtro 01 |  |  | 587.4
2025-01-05 | Sinter Terceiros TIG
2025-01-05 | SCALPER 1 PRAÇA 11-ITM 02 NOVA FINOS SCALPER | 0 | 1 | 48.94
2025-01-05 | scalper 2 fino |  |  | 1002.56
2025-01-05 | Over Descarte
2025-01-05 | Sinter Blendagem ITM 09 B
2025-01-05 | Sinter Especial |  |  | 2851
2025-01-05 | Média Filtro |  |  | 4960.08
2025-01-05 | alimentacao_itm09_a |  |  | 3806 | [6 empty] | 60.29 | 6.64 | 1.07 | 0.053 | 0.86 | 4.79
2025-01-05 | Hematitinha Complemento ITM 09 A
2025-01-05 | ITM 04[SUBPRODUTO]-ITM 08 SINTER ITM04 BLEND | 0 | 5 | 1010.95
2025-01-05 | ITM 09-PATIO B1 SINTER FEED PREMIUM | 10 | 173 | 5543.13
2025-01-05 | PRAÇA DA 11-ITM 04[ESTOQUE ROM] ROM FERROMAR | 0 | 1 | 50.08
2025-01-05 | VALE 4757-ITM 09 ROM ATERRO | 0 | 19 | 995.52
2025-01-05 | Alimentação Seca ITM 08 AB
2025-01-05 | ITM 09-ITM 09 OVER REPROCESSO | 0 | 3 | 94.01
2025-01-05 | Rejeito Desaguado |  |  | 2620.97 | [6 empty] | 36.81 | 42.81 | 0.92 | 0.076 | 0.16 | 3.12
2025-01-05 | Feijãozinho ITM 02 Principal | [9 empty] | 54.3 | 16.65 | 0.99 | 0.123 | 0.13 | 4.1
2025-01-05 | scalper 2 over |  |  | 1339.51
2025-01-05 | ITM 02 NOVA[A]-USINA DE BLENDAGEM SINTER FEED ESPECIAL | 2 | 21 | 701.54 | [6 empty] | 59.43 | 12.51 | 0.61 | 0.042 | 0.08 | 1.63
2025-01-05 | PATIO B1-PLATAFORMA TERMINAL-SARZEDO (PILHA 10) SINTER FEED PREMIUM | 31 | 147 | 3804.6
2025-01-05 | ITM 04[SUBPRODUTO]-ITM 02 NOVA SINTER ITM04 BLEND | 0 | 26 | 2738.48
2025-01-05 | alimentacao_itm09_d |  |  | 2609
2025-01-05 | ITM 02 NOVA-PILHA B02 OVER | 0 | 13 | 347.99
2025-01-05 | CAVA CARRAPATO 3035 ALTO-ITM 09 ROM ATERRO | 0 | 2 | 86.7
2025-01-05 | ITM 02 NOVA[B]-PATIO MANGABA[PILHA SILICOSO] SILICOSO | 0 | 17 | 498.34 | [6 empty] | 53.56 | 17.12 | 1.36 | 0.079 | 0.12 | 4.58
2025-01-05 | scalper 1 fino |  |  | 643.42 | [6 empty] | 45.69 | 27.39 | 2.16 | 0.054 | 0.14 | 1.1
2025-01-05 | Alimentação Gobal ITM 02 B |  |  | 3988 | [6 empty] | 48.75 | 25.45 | 1.51 | 0.08 | 0.11 | 2.09 | 0.99
2025-01-05 | Filtro 03 |  |  | 1351.02
2025-01-05 | SCALPER 1 PRAÇA 11-ITM 08 FINOS SCALPER | 0 | 30 | 1338.24
2025-01-05 | Rejeito Filtrado |  |  | 4992.9 | [6 empty] | 31.27 | 46.25 |  |  |  |  | 0.45 |  | 355 | 18
2025-01-05 | ITM 09-ITM 08 SINTER COMUM | 39 | 89 | 2609.37
2025-01-05 | Hematitinha Premium ITM 09 |  |  | 599.2
2025-01-05 | alimentacao_itm09_c |  |  | 4350 | [6 empty] | 58.21 | 8.34 | 1.39 | 0.07 | 0.16 | 6.4
2025-01-05 | PDE SAMPAIO-PRAÇA DA 11 FINOS | 0 | 7 | 368.71
2025-01-05 | Hematitinha reprocesso |  |  | 1634.87
2025-01-05 | Sinter Blendagem ITM 09 A
2025-01-05 | PDE SAMPAIO-ITM 04[ESTOQUE ROM] FINOS | 0 | 57 | 2900.62
2025-01-05 | CAVA CARRAPATO 3035 ALTO-CAVA SAMPAIO ESTERIL FRANCO | 0 | 11 | 506.24
2025-01-05 | Filtro 04 |  |  | 881.1
2025-01-05 | Hematitinha Especial ITM 09 C
2025-01-05 | Alimentação Gobal ITM 02 Principal |  |  | 286
2025-01-05 | BARRAGEM B1[PONTO ABASTECIMENTO AGUA 2]-ITM 09 SINTER TIG | 0 | 38 | 1864.9
2025-01-05 | ITM 02 PRINCIPAL-PDE SAMPAIO OVER | 0 | 1 | 28.96
2025-01-05 | PDE SAMPAIO-ITM 09 FINOS | 0 | 17 | 948.87
2025-01-05 | Alimentação Gobal ITM 02 A |  |  | 3698 | [6 empty] | 48.75 | 25.45 | 1.51 | 0.08 | 0.11 | 2.09 | 0.99
2025-01-05 | Hematitinha Especial ITM 09 A |  |  | 149.8 | [6 empty] | 60.16 | 5.24 | 1.59 | 0.055 | 0.2 | 6.22
2025-01-05 | COMPLEXO DE FILTRAGEM-PILHA B02 REJEITO FILTRADO | 0 | 36 | 1655.89
2025-01-05 | PFF Pilhão
2025-01-05 | PFF Antenas
2025-01-05 | ITM 08-PILHA B02 REJEITO DESAGUADO | 0 | 16 | 643.9
2025-01-05 | ITM 02 NOVA[A]-ITM 02 NOVA SILICOSO | 0 | 2 | 59.61
2025-01-05 | PFF Curva do Joelho
2025-01-05 | Sinter Premium |  |  | 5543.13
2025-01-05 | SCALPER 2-CAVA SAMPAIO OVER SCALPER | 0 | 3 | 128.55
2025-01-05 | Over Reprocesso
2025-01-05 | VALE 4757 ÍNDIA-ITM 04[ESTOQUE ROM] ROM ATERRO | 0 | 8 | 367.54
2025-01-05 | SCALPER 1 PRAÇA 11-CAVA SAMPAIO OVER SCALPER | 0 | 2 | 92.17
2025-01-05 | Sinter Sarzedo |  |  | 5543.13
2025-01-05 | CAVA SAMAMBAIA BAIXO-PRAÇA DA 11 ROM FERROMAR | 0 | 4 | 213.91
2025-01-05 | ITM 02 PRINCIPAL-PATIO MANGABA[PILHA SILICOSO] SILICOSO | 0 | 1 | 28.58
2025-01-05 | ITM 08-PDE SAMPAIO OVER | 0 | 49 | 1758.15
2025-01-05 | Filtro 02 |  |  | 2173.38
2025-01-05 | Hematitinha Especial ITM 09 B
2025-01-05 | VALE 4757 ÍNDIA-ITM 09 ROM ATERRO | 0 | 15 | 602.31
2025-01-05 | Sinter Blendagem ITM 09 D
2025-01-05 | ITM 04[SUBPRODUTO]-ITM 02 PRINCIPAL SINTER ITM04 BLEND |  |  | 4109.22
2025-01-05 | ITM 02 PRINCIPAL-USINA DE BLENDAGEM SINTER FEED ESPECIAL | 3 | 2 | 59.55
2025-01-06 | PATIO DE PRODUTOS-PLATAFORMA TERMINAL-SARZEDO[PILHA 4] SINTER FEED ESPECIAL | 31 | 514 | 13312.3
2025-01-06 | ITM 04[SUBPRODUTO]-ITM 08 SINTER ITM04 BLEND | 0 | 11 | 3266.03
2025-01-06 | Alimentação Gobal ITM 02 A |  |  | 4299 | [6 empty] | 47.03199 | 26.575 | 1.78186 | 0.08136065 | 0.1019275 | 3.85812 | 1.043627 | 6152.57
2025-01-06 | CAVA SAMAMBAIA BAIXO-ITM 09 ROM FERROMAR | 0 | 35 | 1532.18
2025-01-06 | Alimentação Seca ITM 08 C |  |  | 6777 | [6 empty] | 46.2507 | 28.31345 | 1.545702 | 0.06576018 | 0.1240602 | 3.54368 | 1.056979 | 9445.1
2025-01-06 | ITM 02 NOVA[B]-USINA DE BLENDAGEM SINTER FEED ESPECIAL | 2 | 15 | 463.3 | [6 empty] | 59.58 | 12.34
2025-01-06 | Sinter Premium |  |  | 5000
2025-01-06 | PRAÇA DA 11-PATIO MANGABA[PILHA 1] ESTERIL FRANCO | 0 | 1 | 42.57
2025-01-06 | ITM 09-ITM 08 SINTER COMUM | 39 | 84 | 2561.56
2025-01-06 | PFF Pilhão
2025-01-06 | VALE 4757 ÍNDIA-ITM 09 ROM ATERRO | 0 | 19 | 737.07
2025-01-06 | SCALPER 1 PRAÇA 11-ITM 04[ESTOQUE ROM] OVER SCALPER | 0 | 4 | 200.4
2025-01-06 | ITM 08-PDE SAMPAIO OVER | 0 | 61 | 1931.52
2025-01-06 | alimentacao_itm09_c |  |  | 4782 | [6 empty] | 60.06599 | 7.287696 | 1.065068 | 0.05894324 | 0.3861671 | 4.909843 | 0 | 11027.61
2025-01-06 | ITM 02 NOVA[A]-PATIO MANGABA[PILHA SILICOSO] SILICOSO | 0 | 27 | 800.82 | [6 empty] | 51.03 | 18.01
2025-01-06 | Hematitinha Especial ITM 09 D
2025-01-06 | ITM 02 NOVA-POSTO DE ABASTECIMENTO OVER | 0 | 2 | 53.26
2025-01-06 | CAVA SAMAMBAIA BAIXO-ITM 04[ESTOQUE ROM] ROM FERROMAR | 0 | 44 | 2033.13
2025-01-06 | alimentacao_itm09_a |  |  | 4100 | [6 empty] | 60.06599 | 7.287696 | 1.065068 | 0.05894324 | 0.3861671 | 4.909843 | 0 | 11027.61
2025-01-06 | PRAÇA DA 11-BARRAGEM B1[PONTO ABASTECIMENTO AGUA 2] FORRO OVER | 0 | 2 | 84.45
2025-01-06 | ITM 02 NOVA[A]-USINA DE BLENDAGEM SINTER FEED ESPECIAL | 2 | 20 | 641.13 | [6 empty] | 61 | 10.49
2025-01-06 | SCALPER 2-CAVA SAMPAIO OVER SCALPER | 0 | 3 | 132.52
2025-01-06 | BARRAGEM B1[PONTO ABASTECIMENTO AGUA 2]-ITM 09 SINTER TIG | 0 | 20 | 1066.1
2025-01-06 | Alimentação Gobal ITM 02 Principal
2025-01-06 | ITM 02 NOVA[B]-PATIO MANGABA[PILHA SILICOSO] SILICOSO | 0 | 17 | 505.04 | [6 empty] | 52.34 | 17.49
2025-01-06 | PFF Curva do Joelho
2025-01-06 | alimentacao_itm09_b |  |  | 2890 | [6 empty] | 60.06599 | 7.287696 | 1.065068 | 0.05894324 | 0.3861671 | 4.909843 | 0 | 11027.61
2025-01-06 | Sinter Terceiros TIG |  |  | 2238.86
2025-01-06 | Filtro 01 |  |  | 1063.05
2025-01-06 | Hematitinha Especial ITM 09 A |  |  | 1288.15 | [6 empty] | 61.34 | 4.96 | 1.91 | 0.062 | 0.11 | 4.9
2025-01-06 | ITM 09-PATIO DE PRODUTOS PELLET FEED | 0 | 80 | 2238.86
2025-01-06 | ITM 08-PILHA B02 REJEITO DESAGUADO | 0 | 16 | 632.59
2025-01-06 | Alimentação Gobal ITM 02 B |  |  | 4178 | [6 empty] | 47.03199 | 26.575 | 1.78186 | 0.08136065 | 0.1019275 | 3.85812 | 1.043627 | 6152.57
2025-01-06 | SCALPER 1 PRAÇA 11-ITM 02 NOVA FINOS SCALPER | 0 | 19 | 862.95
2025-01-06 | ITM 02 NOVA-PILHA B02 OVER | 0 | 9 | 253.35
2025-01-06 | Hematitinha Complemento ITM 09 A
2025-01-06 | PDE SAMPAIO-ITM 09 FINOS | 0 | 20 | 921.09
2025-01-06 | Hematitinha Premium ITM 09 |  |  | 1315.87
2025-01-06 | Hematitinha reprocesso |  |  | 334.8
2025-01-06 | Rejeito Desaguado |  |  | 3114.47 | [6 empty] | 35.01 | 45.03
2025-01-06 | PATIO DE PRODUTOS-PLATAFORMA TERMINAL-SARZEDO[VAGAO] SINTER FEED ESPECIAL | 31 | 128 | 3347.79
2025-01-06 | scalper 2 fino |  |  | 806.98 | [6 empty] | 40.91 | 36.56 | 1.14 | 0.034 | 0.27 | 3.28 | 0.46
2025-01-06 | USINA DE BLENDAGEM-PATIO MANGABA[PILHA 1] SINTER FEED ESPECIAL | 0 | 15 | 446.55
2025-01-06 | CAVA SAMAMBAIA BAIXO-PRAÇA DA 11 ROM FERROMAR | 0 | 3 | 167.78
2025-01-06 | DESAGUAMENTO DE PRODUTO ITM 8-PATIO DE PRODUTOS PELLET FEED | 39 | 131 | 3853.87
2025-01-06 | VALE 4757 ÍNDIA-ITM 04[ESTOQUE ROM] ROM ATERRO | 0 | 5 | 200.72
2025-01-06 | COMPLEXO DE FILTRAGEM-PILHA B02 REJEITO FILTRADO | 0 | 26 | 1131.21
2025-01-06 | Sinter Blendagem ITM 09 B |  |  | 776
2025-01-06 | scalper 1 fino |  |  | 552.77 | [6 empty] | 47.41238 | 26.11425 | 1.550332 | 0.1212537 | 0.1616919 | 3.830619 | 0.7062652 | 1476.37
2025-01-06 | Sinter Blendagem ITM 09 D
2025-01-06 | PFF Antenas |  |  | 5077.42
2025-01-06 | ITM 04[SUBPRODUTO]-ITM 02 NOVA SINTER ITM04 BLEND | 0 | 15 | 5062.51
2025-01-06 | Rejeito Filtrado |  |  | 4699.8 | [6 empty] | 30.3 | 46.57 |  |  |  |  | 0.46 |  | 255 | 18
2025-01-06 | Over Reprocesso |  |  | 1067.07
2025-01-06 | PILHAO - PDE MANGABA-PDE SAMPAIO ESTERIL PILHAO | 9 | 5 | 234.8
2025-01-06 | Hematitinha Especial ITM 09 C
2025-01-06 | SCALPER 1 PRAÇA 11-ITM 08 FINOS SCALPER | 0 | 7 | 296.39
2025-01-06 | scalper 1 over |  |  | 278.17
2025-01-06 | CAVA CARRAPATO 3035 ALTO-CAVA SAMPAIO ESTERIL FRANCO | 0 | 8 | 345.27
2025-01-06 | Over Descarte
2025-01-06 | Filtro 03 |  |  | 1063.05
2025-01-06 | Filtro 04 |  |  | 1007.1
2025-01-06 | Média Filtro |  |  | 4916.71
2025-01-06 | PDE SAMPAIO-ITM 04[ESTOQUE ROM] FINOS | 0 | 23 | 1226.11
2025-01-06 | Sinter Sarzedo |  |  | 7316.28
2025-01-06 | PATIO DE PRODUTOS-PLATAFORMA TERMINAL-SARZEDO[PILHA 7] PELLET FEED | 31 | 190 | 4837.31
2025-01-06 | SCALPER 2-ITM 08 FINOS SCALPER | 0 | 28 | 1295.61
2025-01-06 | PLATAFORMA TERMINAL-SARZEDO[PILHA 5]-USINA DE BLENDAGEM SINTER FEED ESPECIAL | 31 | 26 | 1174.61
2025-01-06 | Sinter Especial |  |  | 2075
2025-01-06 | ITM 04[SUBPRODUTO]-ITM 02 PRINCIPAL SINTER ITM04 BLEND |  |  | 2345.11
2025-01-06 | Feijãozinho ITM 02 Principal
2025-01-06 | Filtro 02 |  |  | 1566.6
2025-01-06 | PRAÇA DA 11-CAVA CARRAPATO 5960 ALTO FORRO HEMATITINHA | 0 | 2 | 88.5
2025-01-06 | Alimentação Seca ITM 08 AB
2025-01-06 | Sinter Blendagem ITM 09 C |  |  | 1299
2025-01-06 | Sinter Blendagem ITM 09 A
2025-01-06 | scalper 2 over |  |  | 399.04
2025-01-06 | VALE 4757-CAVA SAMPAIO ESTERIL FRANCO | 0 | 3 | 131.66
2025-01-06 | ITM 08-PATIO MANGABA[PILHA OVER] OVER | 0 | 2 | 87.53
2025-01-06 | VALE 4757-ITM 09 ROM ATERRO | 0 | 27 | 1222.01
2025-01-06 | ITM 09-PATIO B1 SINTER FEED PREMIUM | 10 | 170 | 5183.86
2025-01-06 | PDE SAMPAIO-PRAÇA DA 11 FINOS | 0 | 6 | 346.28
2025-01-06 | ITM 09-ITM 09 OVER REPROCESSO | 0 | 1 | 25.22
2025-01-06 | ITM 02 NOVA-PDE SAMPAIO OVER | 0 | 3 | 88.71
2025-01-06 | alimentacao_itm09_d |  |  | 2561 | [6 empty] | 46.50647 | 28.20711 | 1.337216 | 0.104127 | 0.1494375 | 3.338985 | 0.8122598 | 3361.92
2025-01-07 | ITM 02 NOVA[B]-PATIO MANGABA[PILHA SILICOSO] SILICOSO | 0 | 16 | 488.14 | [6 empty] | 52.43 | 19.11
2025-01-07 | PDE SAMPAIO-PDE SAMPAIO OVER | 0 | 2 | 100.8
2025-01-07 | PFF Pilhão
2025-01-07 | ITM 08-PILHA B02 REJEITO DESAGUADO | 0 | 13 | 545.3
2025-01-07 | VALE 4757 ÍNDIA-ITM 09 ROM ATERRO | 0 | 5 | 221.15
2025-01-07 | CAVA SAMAMBAIA BAIXO-PRAÇA DA 11 ROM FERROMAR | 0 | 4 | 196.9
2025-01-07 | Média Filtro |  |  | 4808.4
2025-01-07 | SCALPER 2-CAVA SAMPAIO OVER SCALPER | 0 | 10 | 444.34
2025-01-07 | ITM 02 NOVA-POSTO DE ABASTECIMENTO OVER | 0 | 1 | 26.45
2025-01-07 | alimentacao_itm09_b |  |  | 2960 | [6 empty] | 58.47 | 9.88 | 1.43 | 0.057 | 0.23 | 4.45 | 0 | 4777.2
2025-01-07 | PFF Curva do Joelho
2025-01-07 | Sinter Blendagem ITM 09 A |  |  | 470.74
2025-01-07 | VALE 4757 ÍNDIA-ITM 04[ESTOQUE ROM] ROM ATERRO | 0 | 2 | 82.13
2025-01-07 | VALE 4757-ITM 09 ROM ATERRO | 0 | 19 | 978.42
2025-01-07 | SUMPAO-ITM 02 PRINCIPAL SINTER COMUM | 0 | 3 | 135.66
2025-01-07 | PLATAFORMA TERMINAL-SARZEDO[PILHA 5]-USINA DE BLENDAGEM SINTER FEED ESPECIAL | 31 | 2 | 100.88
2025-01-07 | Alimentação Gobal ITM 02 B |  |  | 4205 | [6 empty] | 47.16 | 26.08 | 1.75 | 0.089 | 0.19 | 4.1 | 0.64 | 4632.79
2025-01-07 | Filtro 03 |  |  | 1715.34
2025-01-07 | PDE SAMPAIO-PRAÇA DA 11 FINOS | 0 | 2 | 102.34
2025-01-07 | DESAGUAMENTO DE PRODUTO ITM 8-PATIO DE PRODUTOS PELLET FEED | 39 | 146 | 4295.35 | [6 empty] | 64.1 | 5.52 | 0.59 | 0.07 | 0.12 | 1.8
2025-01-07 | COMPLEXO DE FILTRAGEM-PILHA B02 REJEITO FILTRADO | 0 | 36 | 1544.24
2025-01-07 | ITM 09-PATIO DE PRODUTOS SINTER FEED PREMIUM | 0 | 1 | 545.45
2025-01-07 | PFF Antenas |  |  | 3989.28
2025-01-07 | ITM 02 NOVA[A]-USINA DE BLENDAGEM SINTER FEED ESPECIAL | 2 | 17 | 532.38 | [6 empty] | 60.5 | 11.45 | 0.58 | 0.038 | 0.07 | 1.23
2025-01-07 | ITM 09-ITM 08 SINTER COMUM | 39 | 89 | 2723.49
2025-01-07 | ITM 09-PATIO LAVADOR OVER | 0 | 15 | 456.81
2025-01-07 | VALE 4757 ÍNDIA-PATIO LAVADOR ROM ATERRO | 0 | 3 | 115.23
2025-01-07 | ITM 09-USINA DE BLENDAGEM SINTER FEED ESPECIAL | 0 | 3 | 79.86
2025-01-07 | ITM 04[SUBPRODUTO]-ITM 02 PRINCIPAL SINTER ITM04 BLEND |  |  | 726.67
2025-01-07 | PATIO DE PRODUTOS-PLATAFORMA TERMINAL-SARZEDO[PILHA 7] PELLET FEED | 31 | 576 | 13874.6
2025-01-07 | Hematitinha Premium ITM 09 |  |  | 754.4
2025-01-07 | ITM 09-PATIO DE PRODUTOS PELLET FEED | 0 | 11 | 310.64
2025-01-07 | ITM 02 NOVA[B]-USINA DE BLENDAGEM SINTER FEED ESPECIAL | 2 | 20 | 614.46 | [6 empty] | 59.44 | 13.02 | 0.59 | 0.045 | 0.07 | 1.12
2025-01-07 | scalper 2 over |  |  | 1262.22
2025-01-07 | ITM 09-PATIO B1 SINTER FEED PREMIUM | 10 | 124 | 3679.14
2025-01-07 | ITM 04[SUBPRODUTO]-ITM 02 NOVA SINTER ITM04 BLEND | 0 | 10 | 4632.79
2025-01-07 | Over Reprocesso |  |  | 743.2
2025-01-07 | VALE 4757-CAVA SAMPAIO ESTERIL FRANCO | 0 | 1 | 41.7
2025-01-07 | SCALPER 1 PRAÇA 11-CAVA SAMPAIO OVER SCALPER | 0 | 1 | 46.19
2025-01-07 | Sinter Sarzedo |  |  | 3989.28
2025-01-07 | Hematitinha Especial ITM 09 A |  |  | 195.8 | [6 empty] | 58.13 | 6.78 | 3.87 | 0.045 | 0.25 | 5.76
2025-01-07 | PILHAO - PDE MANGABA-SARZEDO ESTERIL PILHAO | 0 | 2 | 73.89
2025-01-07 | scalper 1 over |  |  | 508.78
2025-01-07 | ITM 02 NOVA-PILHA B02 OVER | 0 | 14 | 385.28
2025-01-07 | PDE SAMPAIO-ITM 09 FINOS | 0 | 11 | 529.31
2025-01-07 | ITM 08-PDE SAMPAIO OVER | 0 | 65 | 2074
2025-01-07 | Hematitinha Complemento ITM 09 A
2025-01-07 | Filtro 02 |  |  | 1091.58
2025-01-07 | Alimentação Seca ITM 08 AB
2025-01-07 | SCALPER 1 PRAÇA 11-ITM 08 FINOS SCALPER | 0 | 4 | 170.86
2025-01-07 | ITM 02 NOVA[A]-PATIO MANGABA[PILHA SILICOSO] SILICOSO | 0 | 24 | 710.2 | [6 empty] | 50.84 | 19.54
2025-01-07 | Sinter Premium |  |  | 4415.04
2025-01-07 | Sinter Blendagem ITM 09 B |  |  | 1730
2025-01-07 | SCALPER 1 PRAÇA 11-ITM 02 NOVA FINOS SCALPER | 0 | 27 | 1200.68
2025-01-07 | Rejeito Filtrado |  |  | 4158.4 | [6 empty] | 31.41 | 43.42 | 4.59 | 0.124 | 0.3 | 6.21 | 0.46 |  | 255 | 18
2025-01-07 | Sinter Blendagem ITM 09 C |  |  | 830
2025-01-07 | Hematitinha Especial ITM 09 C
2025-01-07 | scalper 2 fino |  |  | 1356.34 | [6 empty] | 47.06 | 27.47 | 0.88 | 0.042 | 0.25 | 3.83 | 0.73
2025-01-07 | Alimentação Seca ITM 08 C |  |  | 7120 | [6 empty] | 46.78928 | 26.716 | 1.654405 | 0.0848909 | 0.1752864 | 4.127437 | 0.6291866 | 10432.79
2025-01-07 | CAVA CARRAPATO 3035 ALTO-CAVA SAMPAIO ESTERIL FRANCO | 0 | 14 | 731.2
2025-01-07 | Sinter Especial |  |  | 3110.35
2025-01-07 | SCALPER 2-ITM 08 FINOS SCALPER | 0 | 26 | 1251.62
2025-01-07 | PATIO DE PRODUTOS-PLATAFORMA TERMINAL-SARZEDO[VAGAO] SINTER FEED ESPECIAL | 31 | 389 | 10028.93
2025-01-07 | Filtro 01 |  |  | 831.68
2025-01-07 | alimentacao_itm09_c |  |  | 2150 | [6 empty] | 58.47 | 9.88 | 1.43 | 0.057 | 0.23 | 4.45 | 0 | 4777.2
2025-01-07 | SCALPER 1 PRAÇA 11-ITM 04[ESTOQUE ROM] OVER SCALPER | 0 | 3 | 147.4
2025-01-07 | SUMPAO-ITM 08 SINTER COMUM | 0 | 1 | 46.3
2025-01-07 | Over Descarte
2025-01-07 | Rejeito Desaguado |  |  | 3718.59 | [6 empty] | 36.7 | 42.58 | 0.69 | 0.086 | 0.17 | 3.74
2025-01-07 | PDE SAMPAIO-ITM 04[ESTOQUE ROM] FINOS | 0 | 61 | 3061.2
2025-01-07 | PILHA B02-PILHA B02 REJEITO TRATADO | 0 | 8 | 290.5
2025-01-07 | Alimentação Gobal ITM 02 A |  |  | 4216 | [6 empty] | 47.16 | 26.08 | 1.75 | 0.089 | 0.19 | 4.1 | 0.64 | 4632.79
2025-01-07 | ITM 04[SUBPRODUTO]-ITM 08 SINTER ITM04 BLEND | 0 | 18 | 5739.95
2025-01-07 | Sinter Blendagem ITM 09 D
2025-01-07 | Hematitinha Especial ITM 09 D
2025-01-07 | scalper 1 fino |  |  | 636.45 | [6 empty] | 47.06304 | 26.83163 | 1.612882 | 0.08568898 | 0.1623301 | 3.680927 | 1.064844 | 2237.35
2025-01-07 | CAVA SAMAMBAIA BAIXO-ITM 09 ROM FERROMAR | 0 | 4 | 185.97
2025-01-07 | PILHAO - PDE MANGABA-PDE SAMPAIO ESTERIL PILHAO | 9 | 8 | 348
2025-01-07 | ITM 04[SUBPRODUTO]-ITM 09 HEMATITINHA COMUM | 5 | 11
2025-01-07 | Sinter Terceiros TIG |  |  | 3110.63
2025-01-07 | PATIO DE PRODUTOS-PLATAFORMA TERMINAL-SARZEDO[PILHA 4] SINTER FEED ESPECIAL | 31 | 92 | 2305.7
2025-01-07 | PRAÇA DA 11-PATIO MANGABA ESTERIL FRANCO | 0 | 3 | 146.07
2025-01-07 | Filtro 04 |  |  | 519.8
2025-01-07 | Feijãozinho ITM 02 Principal
2025-01-07 | Hematitinha reprocesso |  |  | 647.46
2025-01-07 | alimentacao_itm09_a |  |  | 4650 | [6 empty] | 60.46 | 5.16 | 2.27 | 0.55 | 0.4 | 5.38
2025-01-07 | alimentacao_itm09_d |  |  | 2853 | [6 empty] | 46.67197 | 28.34147 | 1.193368 | 0.08968158 | 0.1885279 | 3.126428 | 1.020694 | 1105.19
2025-01-07 | CAVA SAMAMBAIA BAIXO-ITM 04[ESTOQUE ROM] ROM FERROMAR | 0 | 44 | 1911.89
2025-01-07 | Alimentação Gobal ITM 02 Principal
2025-01-08 | ITM 04[SUBPRODUTO]-ITM 02 NOVA SINTER ITM04 BLEND | 0 | 8 | 5463.29
2025-01-08 | SCALPER 1 PRAÇA 11-ITM 08 FINOS SCALPER | 0 | 1 | 43.7
2025-01-08 | CAVA SAMAMBAIA BAIXO-PRAÇA DA 11 ROM FERROMAR | 0 | 1 | 48.75
2025-01-08 | ITM 08-PILHA B02 REJEITO DESAGUADO | 0 | 24 | 967.66
2025-01-08 | Hematitinha Complemento ITM 09 A
2025-01-08 | SUMPAO-ITM 02 NOVA[A] SINTER COMUM | 0 | 12 | 574.58
2025-01-08 | CAVA SAMAMBAIA BAIXO-ITM 09 ROM FERROMAR | 0 | 10 | 461
2025-01-08 | ITM 02 NOVA[A]-PATIO MANGABA[PILHA SILICOSO] SILICOSO | 0 | 24 | 747.31 | [6 empty] | 53.31 | 16.46 | 1.69 | 0.131 | 0.15 | 5.04
2025-01-08 | CAVA SAMAMBAIA BAIXO-ITM 04[ESTOQUE ROM] ROM FERROMAR | 0 | 11 | 490.16
2025-01-08 | PDE SAMPAIO-ITM 09 FINOS | 0 | 10 | 497.41
2025-01-08 | VALE 4757 ÍNDIA-ITM 04[ESTOQUE ROM] ROM ATERRO | 0 | 2 | 85.15
2025-01-08 | DESAGUAMENTO DE PRODUTO ITM 8-PATIO DE PRODUTOS PELLET FEED | 39 | 163 | 4778.61 | [6 empty] | 62.98 | 7.11 | 0.58 | 0.07 | 0.11 | 1.89
2025-01-08 | PILHA B02-PILHA B02 REJEITO TRATADO | 0 | 9 | 355
2025-01-08 | PDE SAMPAIO-ITM 04[ESTOQUE ROM] FINOS | 0 | 13 | 620.19
2025-01-08 | Filtro 04 |  |  | 1153.95
2025-01-08 | Sinter Blendagem ITM 09 B |  |  | 2194
2025-01-08 | SCALPER 1 PRAÇA 11-ITM 02 NOVA FINOS SCALPER | 0 | 11 | 503.17
2025-01-08 | CAVA CARRAPATO 3035 ALTO-CAVA SAMPAIO ESTERIL FRANCO | 0 | 13 | 591.22
2025-01-08 | SUMPAO-ITM 08 SINTER COMUM | 0 | 12 | 540.51
2025-01-08 | PLATAFORMA TERMINAL-SARZEDO[PILHA 5]-USINA DE BLENDAGEM SINTER FEED ESPECIAL | 31 | 21 | 929.2
2025-01-08 | ITM 02 NOVA[A]-USINA DE BLENDAGEM SINTER FEED ESPECIAL | 2 | 20 | 632.38 | [6 empty] | 60.06 | 11.92 | 0.53 | 0.037 | 0.09 | 1.28
2025-01-08 | ITM 02 NOVA-POSTO DE ABASTECIMENTO OVER | 0 | 1 | 24.61
2025-01-08 | Filtro 01 |  |  | 659.4
2025-01-08 | Alimentação Gobal ITM 02 Principal
2025-01-08 | VALE 4757-ITM 04[ESTOQUE ROM] ROM ATERRO | 0 | 2 | 81.59
2025-01-08 | PILHAO - PDE MANGABA-SARZEDO ESTERIL PILHAO | 0 | 3 | 115.11
2025-01-08 | CAVA CARRAPATO 5960 ALTO-ITM 04[ESTOQUE ROM] ROM FERROMAR | 0 | 7 | 272.51
2025-01-08 | SUMPAO-ITM 02 PRINCIPAL SINTER COMUM | 0 | 1 | 37.69
2025-01-08 | ITM 02 PRINCIPAL-USINA DE BLENDAGEM SINTER FEED ESPECIAL | 3 | 4 | 124.34
2025-01-08 | ITM 08-PDE SAMPAIO OVER | 0 | 51 | 1555.83
2025-01-08 | Hematitinha reprocesso |  |  | 422.4
2025-01-08 | VALE 4757-ITM 09 ROM ATERRO | 0 | 30 | 1413.58
2025-01-08 | PFF Antenas |  |  | 2732.76
2025-01-08 | scalper 2 over |  |  | 760.51
2025-01-08 | PATIO B1-PLATAFORMA TERMINAL-SARZEDO (PILHA 10) SINTER FEED PREMIUM | 31 | 621 | 15849.92
2025-01-08 | alimentacao_itm09_b |  |  | 3840 | [6 empty] | 57.61 | 11.59 | 1.69 | 0.063 | 0.16 | 3.84
2025-01-08 | Over Descarte
2025-01-08 | Sinter Blendagem ITM 09 A |  |  | 690.19
2025-01-08 | Sinter Terceiros TIG |  |  | 6223
2025-01-08 | Alimentação Gobal ITM 02 B |  |  | 4434 | [6 empty] | 47.28917 | 26.64122 | 1.516587 | 0.05086347 | 0.11 | 3.88703 | 0.9824911 | 6947.68
2025-01-08 | Rejeito Desaguado |  |  | 3431.91 | [6 empty] | 44.91 | 30.77 | 0.61 | 0.077 | 0.19 | 3.85
2025-01-08 | Alimentação Seca ITM 08 C |  |  | 6946 | [6 empty] | 47.21383 | 27.16457 | 1.395977 | 0.04586506 | 0.1123898 | 3.62169 | 0.9912678 | 9911.33
2025-01-08 | Hematitinha Especial ITM 09 A |  |  | 188.6 | [6 empty] | 59.57 | 7.01 | 2.09 | 0.048 | 0.26 | 4.76
2025-01-08 | ITM 04[SUBPRODUTO]-ITM 09 HEMATITINHA COMUM | 5 | 15 | 460.36
2025-01-08 | ITM 09-PATIO DE PRODUTOS SINTER FEED PREMIUM | 0 | 95 | 2732.76
2025-01-08 | ITM 04[SUBPRODUTO]-ITM 08 SINTER ITM04 BLEND | 0 | 12 | 4693.03
2025-01-08 | Filtro 03 |  |  | 934.15
2025-01-08 | VALE 4757 ÍNDIA-ITM 09 ROM ATERRO | 0 | 13 | 532.27
2025-01-08 | ITM 09-ITM 08 SINTER COMUM | 39 | 75 | 2261.7
2025-01-08 | Sinter Blendagem ITM 09 D
2025-01-08 | alimentacao_itm09_c |  |  | 4516 | [6 empty] | 57.61 | 11.59 | 1.69 | 0.063 | 0.16 | 3.84
2025-01-08 | Alimentação Seca ITM 08 AB
2025-01-08 | SCALPER 2-CAVA SAMPAIO OVER SCALPER | 0 | 7 | 322.95
2025-01-08 | Hematitinha Especial ITM 09 C
2025-01-08 | COMPLEXO DE FILTRAGEM-PILHA B02 REJEITO FILTRADO | 0 | 27 | 1176.8
2025-01-08 | Feijãozinho ITM 02 Principal |  |  | 643.68 | [6 empty] | 56.5 | 13.15 | 1.35 | 0.161 | 0.1 | 3.97
2025-01-08 | BARRAGEM B1[PONTO ABASTECIMENTO AGUA 2]-ITM 09 SINTER TIG | 0 | 23 | 1113.16
2025-01-08 | ITM 04[SUBPRODUTO]-ITM 02 PRINCIPAL SINTER ITM04 BLEND
2025-01-08 | Over Reprocesso |  |  | 1393.83
2025-01-08 | scalper 1 over |  |  | 432.48
2025-01-08 | Filtro 02 |  |  | 1483.65
2025-01-08 | scalper 2 fino |  |  | 947.86 | [6 empty] | 46.27 | 29.13 | 0.86 | 0.37 | 0.17 | 3.55 | 0.82
2025-01-08 | Rejeito Filtrado |  |  | 4231.15 | [6 empty] | 29.52 | 48.01 | 3.49 | 0.106 | 0.25 | 5.55 | 0.37 |  | 285 | 18
2025-01-08 | alimentacao_itm09_a |  |  | 4510 | [6 empty] | 60.74 | 5 | 2.07 | 0.061 | 0.28 | 5.55
2025-01-08 | Sinter Premium |  |  | 4942.12
2025-01-08 | PFF Pilhão
2025-01-08 | ITM 02 NOVA[B]-USINA DE BLENDAGEM SINTER FEED ESPECIAL | 2 | 17 | 533.3 | [6 empty] | 60.73 | 10.87 | 0.53 | 0.38 | 0.07 | 1.54
2025-01-08 | ITM 02 PRINCIPAL-PDE SAMPAIO OVER | 0 | 1 | 34.61
2025-01-08 | ITM 02 NOVA[B]-PATIO MANGABA[PILHA SILICOSO] SILICOSO | 0 | 14 | 422.56 | [6 empty] | 52.9 | 17.67 | 1.49 | 0.89 | 0.14 | 4.77
2025-01-08 | ITM 04[SUBPRODUTO]-PDE SAMPAIO OVER | 0 | 3 | 144.54
2025-01-08 | PFF Curva do Joelho
2025-01-08 | PDE SAMPAIO-PRAÇA DA 11 FINOS | 0 | 8 | 403.82
2025-01-08 | ITM 09-PATIO LAVADOR OVER | 0 | 9 | 316.16
2025-01-08 | scalper 1 fino |  |  | 349.46 | [6 empty] | 46.81033 | 28.6519 | 1.256247 | 0.05838298 | 0.1334232 | 2.733894 | 1.153153 | 1198.28
2025-01-08 | ITM 02 PRINCIPAL-PATIO MANGABA[PILHA SILICOSO] SILICOSO | 0 | 3 | 89.51
2025-01-08 | SCALPER 2-ITM 08 FINOS SCALPER | 0 | 16 | 804.34
2025-01-08 | Alimentação Gobal ITM 02 A |  |  | 4545 | [6 empty] | 47.28917 | 26.64122 | 1.516587 | 0.05086347 | 0.11 | 3.88703 | 0.9824911 | 6947.68
2025-01-08 | SCALPER PILHAO-PATIO MANGABA[PILHA 1] OVER SCALPER | 0 | 1 | 58.02
2025-01-08 | Hematitinha Especial ITM 09 D
2025-01-08 | alimentacao_itm09_d |  |  | 2261 | [6 empty] | 47.63 | 27.22 | 1.37 | 0.038 | 0.09 | 3.07 | 1.19
2025-01-08 | Sinter Sarzedo |  |  | 2732.76
2025-01-08 | Hematitinha Premium ITM 09 |  |  | 1537.4
2025-01-08 | ITM 02 NOVA-PILHA B02 OVER | 0 | 25 | 647.86
2025-01-08 | SCALPER 2-CAVA CARRAPATO 5960 ALTO OVER SCALPER | 0 | 2 | 92.61
2025-01-08 | Sinter Blendagem ITM 09 C |  |  | 3619
2025-01-08 | PATIO DE PRODUTOS-PLATAFORMA TERMINAL-SARZEDO[PILHA 4] SINTER FEED ESPECIAL | 31 | 286 | 7532.18
2025-01-08 | Sinter Especial |  |  | 6503.19
2025-01-08 | VALE 4757 ÍNDIA-PATIO LAVADOR ROM ATERRO | 0 | 24 | 955.73
2025-01-08 | Média Filtro |  |  | 4736.24
2025-01-09 | PATIO DE PRODUTOS-PLATAFORMA TERMINAL-SARZEDO[PILHA 7] PELLET FEED | 31 | 125 | 3154.59
2025-01-09 | ITM 09-PATIO DE PRODUTOS SINTER FEED ESPECIAL | 0 | 2 | 52.49
2025-01-09 | CAVA SAMAMBAIA INTERMEDIARIO-ITM 04[ESTOQUE ROM] ROM FERROMAR | 0 | 4 | 219.24
2025-01-09 | Rejeito Desaguado |  |  | 2975 | [6 empty] | 33.5 | 47.7 | 0.65 | 0.075 | 0.18 | 3.25
2025-01-09 | ITM 02 PRINCIPAL-USINA DE BLENDAGEM SINTER FEED ESPECIAL | 3 | 20 | 637.6 | [6 empty] | 52.97 | 21.21 | 0.71 | 0.027 | 0.07 | 1.68
2025-01-09 | Hematitinha Especial ITM 09 C
2025-01-09 | Hematitinha Complemento ITM 09 A
2025-01-09 | ITM 02 NOVA-PDE SAMPAIO OVER | 0 | 12 | 356.31
2025-01-09 | ITM 09-ITM 08 SINTER COMUM | 39 | 29 | 906.02
2025-01-09 | Rejeito Filtrado |  |  | 4946.4 | [6 empty] | 31.52 | 44.35 | 3.95 | 0.095 | 0.28 | 5.95 | 0.46 |  | 450 | 19
2025-01-09 | ITM 04[SUBPRODUTO]-ITM 08 SINTER ITM04 BLEND | 0 | 9 | 1637.19
2025-01-09 | PATIO DE PRODUTOS-PLATAFORMA TERMINAL-SARZEDO[PILHA 4] SINTER FEED ESPECIAL | 31 | 324 | 8182.966
2025-01-09 | ITM 02 NOVA[B]-USINA DE BLENDAGEM SINTER FEED ESPECIAL | 2 | 14 | 413.96 | [6 empty] | 57.79 | 14.73 | 0.64 | 0.037 | 0.07 | 182
2025-01-09 | BARRAGEM B1[PONTO ABASTECIMENTO AGUA 2]-BARRAGEM B1[PONTO ABASTECIMENTO AGUA 2] LAMA | 0 | 2 | 72.96
2025-01-09 | PILHAO - PDE MANGABA-CAVA CARRAPATO 5960 ALTO ESTERIL FRANCO | 0 | 2 | 99.82
2025-01-09 | SUMPAO-ITM 08 SINTER COMUM | 0 | 3 | 142.38
2025-01-09 | Alimentação Seca ITM 08 C |  |  | 7368 | [6 empty] | 45.66853 | 27.75464 | 1.96234 | 0.05629903 | 0.1398643 | 4.563367 | 0.782442 | 7961.68
2025-01-09 | ITM 04[SUBPRODUTO]-PATIO B1 OVER | 0 | 1 | 48.94
2025-01-09 | Sinter Blendagem ITM 09 B |  |  | 1560
2025-01-09 | PILHAO - PDE MANGABA-SARZEDO ESTERIL PILHAO | 0 | 2 | 66.23
2025-01-09 | Hematitinha Especial ITM 09 D
2025-01-09 | Filtro 04 |  |  | 1868.64
2025-01-09 | ITM 08-PILHA B02 REJEITO DESAGUADO | 0 | 19 | 824.53
2025-01-09 | PDE SAMPAIO-ITM 04[ESTOQUE ROM] FINOS | 0 | 13 | 710.28
2025-01-09 | scalper 1 over | [9 empty] | 45.06 | 31.7 | 0.47 | 0.084 | 0.03 | 3.04 | 2.65
2025-01-09 | ITM 02 NOVA[B]-PATIO MANGABA[PILHA SILICOSO] SILICOSO | 0 | 17 | 511.7 | [6 empty] | 50.94 | 19.78 | 1.61 | 0.085 | 0.09 | 5.4
2025-01-09 | Alimentação Gobal ITM 02 B |  |  | 4169 | [6 empty] | 45.03474 | 28.38472 | 1.993157 | 0.05682463 | 0.2431389 | 4.814912 | 0.7516103 | 8333.63
2025-01-09 | Alimentação Gobal ITM 02 Principal
2025-01-09 | ITM 02 NOVA[A]-USINA DE BLENDAGEM SINTER FEED ESPECIAL | 2 | 19 | 632.46 | [6 empty] | 58.87 | 13.28 | 0.55 | 0.036 | 0.07 | 1.68
2025-01-09 | Sinter Premium |  |  | 2929.08
2025-01-09 | Alimentação Gobal ITM 02 A |  |  | 4459 | [6 empty] | 45.03474 | 28.38472 | 1.993157 | 0.05682463 | 0.2431389 | 4.814912 | 0.7516103 | 8333.63
2025-01-09 | ITM 09-PLATAFORMA TERMINAL-SARZEDO[PILHA 4] SINTER FEED ESPECIAL | 31 | 71 | 1782.83
2025-01-09 | ITM 04[SUBPRODUTO]-ITM 02 PRINCIPAL SINTER ITM04 BLEND |  |  | 3388.46
2025-01-09 | alimentacao_itm09_d |  |  | 1102 | [6 empty] | 48.63 | 23 | 2.13 | 0.093 | 0.16 | 4.84 | 0.55
2025-01-09 | DESAGUAMENTO DE PRODUTO ITM 8-PATIO DE PRODUTOS PELLET FEED | 39 | 143 | 4348.41 | [6 empty] | 64.12 | 5.39 | 0.6 | 0.06 | 0.1 | 1.91
2025-01-09 | ITM 04[SUBPRODUTO]-CAVA SAMPAIO FORRO OVER | 6 | 1 | 47.7
2025-01-09 | ITM 02 PRINCIPAL-PATIO MANGABA[PILHA SILICOSO] SILICOSO | 0 | 20 | 581.04 | [6 empty] | 50.71 | 20.19
2025-01-09 | ITM 04[SUBPRODUTO]-PDE SAMPAIO OVER | 0 | 2 | 88.81
2025-01-09 | PDE SAMPAIO-ITM 09 FINOS | 0 | 15 | 789.82
2025-01-09 | COMPLEXO DE FILTRAGEM-PILHA B02 REJEITO FILTRADO | 0 | 22 | 989.3
2025-01-09 | Filtro 02 |  |  | 1923.6
2025-01-09 | scalper 2 fino |  |  | 406.85 | [6 empty] | 46.278 | 29.13 | 0.86 | 0.037 | 0.17 | 3.55
2025-01-09 | VALE 4757 ÍNDIA-ITM 09 ROM ATERRO | 0 | 15 | 630.01
2025-01-09 | Sinter Especial |  |  | 5399.32
2025-01-09 | Média Filtro |  |  | 4759.62
2025-01-09 | PATIO DE PRODUTOS-PLATAFORMA TERMINAL-SARZEDO[VAGAO] SINTER FEED ESPECIAL | 31 | 311 | 7900.29
2025-01-09 | ITM 02 NOVA[A]-PATIO MANGABA[PILHA SILICOSO] SILICOSO | 0 | 25 | 777.53 | [6 empty] | 50.72 | 21.09 | 1.63 | 0.082 | 0.1 | 4.23
2025-01-09 | CAVA SAMAMBAIA BAIXO-ITM 04[ESTOQUE ROM] ROM FERROMAR | 0 | 1 | 53.69
2025-01-09 | ITM 02 NOVA-PILHA B02 OVER | 0 | 6 | 161.17
2025-01-09 | CAVA CARRAPATO 3035 ALTO-ITM 04[ESTOQUE ROM] ROM FERROMAR | 0 | 13 | 575.38
2025-01-09 | SCALPER 1 PRAÇA 11-CAVA SAMPAIO OVER SCALPER | 0 | 1 | 45.3
2025-01-09 | SCALPER 2-ITM 08 FINOS SCALPER | 0 | 1 | 43.89
2025-01-09 | BARRAGEM B1[PONTO ABASTECIMENTO AGUA 2]-ITM 09 SINTER TIG | 0 | 8 | 436.41
2025-01-09 | PILHAO - PDE MANGABA-ITM 04[ESTOQUE ROM] MATERIAL PILHAO | 10 | 8 | 380.28
2025-01-09 | Hematitinha reprocesso |  |  | 1501.12
2025-01-09 | ITM 04[SUBPRODUTO]-ITM 02 NOVA SINTER ITM04 BLEND | 0 | 13 | 5694.22
2025-01-09 | PFF Pilhão
2025-01-09 | Over Reprocesso |  |  | 655.92
2025-01-09 | scalper 2 over |  |  | 364.36
2025-01-09 | Over Descarte
2025-01-09 | Alimentação Seca ITM 08 AB
2025-01-09 | Filtro 03 |  |  | 439.68
2025-01-09 | alimentacao_itm09_a |  |  | 4031 | [6 empty] | 60.4 | 5.55 | 1.72 | 0.075 | 0.16 | 5.83
2025-01-09 | alimentacao_itm09_c |  |  | 4154 | [6 empty] | 57.98 | 9.71 | 1.48 | 0.071 | 0.11 | 5.29
2025-01-09 | Feijãozinho ITM 02 Principal |  |  | 1755.12 | [6 empty] | 49.05 | 24.68 | 1.14 | 0.077 | 0.09 | 3.56
2025-01-09 | SUMPAO-ITM 02 NOVA[A] SINTER COMUM | 0 | 2 | 99.05
2025-01-09 | SUMPAO-ITM 02 PRINCIPAL SINTER COMUM | 0 | 1 | 43.16
2025-01-09 | Sinter Blendagem ITM 09 D
2025-01-09 | PFF Antenas |  |  | 2745.22
2025-01-09 | Filtro 01 |  |  | 714.48
2025-01-09 | CAVA CARRAPATO 3035 ALTO-CAVA SAMPAIO ESTERIL FRANCO | 0 | 9 | 420.6
2025-01-09 | scalper 1 fino |  |  | 950.09 | [6 empty] | 42.95 | 29.45 | 2.1 | 0.093 | 1.1 | 6.56
2025-01-09 | Hematitinha Especial ITM 09 A |  |  | 219.6 | [6 empty] | 57.8 | 10.14 | 1.86 | 0.07 | 0.08 | 4.97
2025-01-09 | Sinter Terceiros TIG |  |  | 5685.32
2025-01-09 | Hematitinha Premium ITM 09 |  |  | 584
2025-01-09 | PLATAFORMA TERMINAL-SARZEDO[PILHA 5]-USINA DE BLENDAGEM SINTER FEED ESPECIAL | 31 | 32 | 1010.77
2025-01-09 | Sinter Blendagem ITM 09 A |  |  | 630
2025-01-09 | SCALPER 2-CAVA SAMPAIO OVER SCALPER | 0 | 2 | 95.43
2025-01-09 | ITM 08-PDE SAMPAIO OVER | 0 | 20 | 612.6
2025-01-09 | SCALPER 1 PRAÇA 11-ITM 08 FINOS SCALPER | 0 | 25 | 1164.78
2025-01-09 | Sinter Sarzedo |  |  | 4580.54
2025-01-09 | VALE 4757-ITM 09 ROM ATERRO | 0 | 6 | 278.99
2025-01-09 | PILHA B02-PILHA B02 REJEITO TRATADO | 0 | 3 | 129.47
2025-01-09 | CAVA SAMAMBAIA BAIXO-ITM 09 ROM FERROMAR | 0 | 7 | 386.27
2025-01-09 | alimentacao_itm09_b |  |  | 2846 | [6 empty] | 57.98 | 9.71 | 1.48 | 0.071 | 0.11 | 5.29
2025-01-09 | Sinter Blendagem ITM 09 C |  |  | 1570
2025-01-09 | ITM 09-PATIO DE PRODUTOS SINTER FEED PREMIUM | 0 | 94 | 2745.22
2025-01-09 | PFF Curva do Joelho
2025-01-09 | ITM 04[SUBPRODUTO]-ITM 09 HEMATITINHA COMUM | 5 | 2 | 86.9
2025-01-10 | PATIO DE PRODUTOS-PLATAFORMA TERMINAL-SARZEDO[PILHA 7] PELLET FEED | 31 | 392 | 9496.52
2025-01-10 | VALE 4757-ITM 09 ROM ATERRO | 0 | 13 | 615.97
2025-01-10 | ITM 02 NOVA[A]-USINA DE BLENDAGEM SINTER FEED ESPECIAL | 2 | 15 | 465.88 | [6 empty] | 58.87 | 13.28 | 0.55 | 0.036 | 0.07 | 1.68
2025-01-10 | scalper 2 over |  |  | 1993.76
2025-01-10 | ITM 09-PLATAFORMA TERMINAL-SARZEDO[PILHA 4] SINTER FEED ESPECIAL | 31 | 27 | 706.35
2025-01-10 | scalper 1 fino |  |  | 408.11 | [6 empty] | 45.38 | 28.03 | 2.05 | 0.095 | 0.11 | 4.44 | 1.01
2025-01-10 | CAVA SAMAMBAIA BAIXO-ITM 04[ESTOQUE ROM] ROM FERROMAR | 0 | 18 | 813.5
2025-01-10 | VALE 4757-PATIO LAVADOR ROM ATERRO | 0 | 7 | 345.66
2025-01-10 | Filtro 02 |  |  | 1614.72
2025-01-10 | ITM 04[SUBPRODUTO]-ITM 02 PRINCIPAL SINTER ITM04 BLEND |  |  | 4714.45
2025-01-10 | Rejeito Desaguado |  |  | 2743.66 | [6 empty] | 32.95 | 48.82 | 0.7 | 0.063 | 0.24 | 2.8
2025-01-10 | SCALPER 2-CAVA SAMPAIO OVER SCALPER | 0 | 5 | 207.81
2025-01-10 | Hematitinha reprocesso |  |  | 1693.98
2025-01-10 | COMPLEXO DE FILTRAGEM-PILHA B02 REJEITO FILTRADO | 0 | 25 | 1085.66
2025-01-10 | Hematitinha Especial ITM 09 D
2025-01-10 | Sinter Blendagem ITM 09 D
2025-01-10 | ITM 04[SUBPRODUTO]-ITM 02 NOVA SINTER ITM04 BLEND | 0 | 8 | 4028.67
2025-01-10 | PATIO DE PRODUTOS-PLATAFORMA TERMINAL-SARZEDO[PILHA 4] SINTER FEED ESPECIAL | 31 | 163 | 4054.89
2025-01-10 | Sinter Premium |  |  | 2425.32
2025-01-10 | PATIO DE PRODUTOS-PLATAFORMA TERMINAL-SARZEDO[VAGAO] SINTER FEED ESPECIAL | 31 | 237 | 5857.07
2025-01-10 | DESAGUAMENTO DE PRODUTO ITM 8-PATIO DE PRODUTOS PELLET FEED | 39 | 152 | 4599.34 | [6 empty] | 62.98 | 6.99 | 0.64 | 0.071 | 0.1 | 1.88
2025-01-10 | Sinter Sarzedo |  |  | 7135.86
2025-01-10 | CAVA CARRAPATO 3035 ALTO-CAVA SAMPAIO ESTERIL FRANCO | 0 | 9 | 448.13
2025-01-10 | Sinter Especial |  |  | 5311.54
2025-01-10 | Alimentação Gobal ITM 02 A |  |  | 4306 | [6 empty] | 45.90174 | 28.13062 | 1.740685 | 0.07338522 | 0.1137267 | 4.007704 | 1.177701 | 1677.12
2025-01-10 | VALE 4757-ITM 04[ESTOQUE ROM] ROM ATERRO | 0 | 6 | 255.63
2025-01-10 | PILHAO - PDE MANGABA-PDE SAMPAIO ESTERIL PILHAO | 9 | 1 | 56.56
2025-01-10 | ITM 09-ITM 08 SINTER COMUM | 39 | 16 | 452.47
2025-01-10 | Sinter Terceiros TIG |  |  | 4710.54
2025-01-10 | alimentacao_itm09_c |  |  | 3190 | [6 empty] | 59.32 | 6.46 | 1.49 | 0.083 | 0.2 | 6.64
2025-01-10 | ITM 02 NOVA[B]-USINA DE BLENDAGEM SINTER FEED ESPECIAL | 2 | 11 | 342.96 | [6 empty] | 55.39 | 17.59 | 0.69 | 0.049 | 0.09 | 2.07
2025-01-10 | Alimentação Seca ITM 08 C |  |  | 6625 | [6 empty] | 46.3871 | 28.26198 | 1.105933 | 0.04713928 | 0.2087187 | 3.77429 | 0.9403619 | 3369.47
2025-01-10 | ITM 04[SUBPRODUTO]-ITM 08 SINTER ITM04 BLEND | 0 | 13 | 2887.91
2025-01-10 | Sinter Blendagem ITM 09 A |  |  | 686
2025-01-10 | Hematitinha Especial ITM 09 C
2025-01-10 | ITM 02 NOVA-ITM 02 NOVA OVER | 39 | 5 | 147.3
2025-01-10 | ITM 08-PDE SAMPAIO OVER | 0 | 33 | 1009.12
2025-01-10 | Média Filtro |  |  | 4745.77
2025-01-10 | Alimentação Gobal ITM 02 Principal |  |  | 704
2025-01-10 | PFF Antenas |  |  | 2425.32
2025-01-10 | Filtro 04 |  |  | 723.4
2025-01-10 | ITM 08-PILHA B02 REJEITO DESAGUADO | 0 | 18 | 790.32
2025-01-10 | ITM 04[SUBPRODUTO]-ITM 09 HEMATITINHA COMUM | 5 | 12 | 342.4
2025-01-10 | Sinter Blendagem ITM 09 C
2025-01-10 | SUMPAO-ITM 02 NOVA[A] SINTER COMUM | 0 | 1 | 29.21
2025-01-10 | alimentacao_itm09_a |  |  | 3856 | [6 empty] | 60.05 | 3.86 | 3.18 | 0.074 | 0.13 | 6.89
2025-01-10 | PATIO DE PRODUTOS-PATIO LAVADOR SINTER FEED ESPECIAL | 0 | 14 | 385.21
2025-01-10 | scalper 2 fino |  |  | 1075.67 | [6 empty] | 46.16 | 28.24 | 1.04 | 0.053 | 0.26 | 4.06 | 0.64
2025-01-10 | alimentacao_itm09_d |  |  | 1085 | [6 empty] | 48.04 | 24.72 | 1.71 | 0.059 | 0.16 | 4.39
2025-01-10 | Rejeito Filtrado |  |  | 4621 | [6 empty] | 30.66 | 45.81 | 3.79 | 0.105 | 0.28 | 5.71 | 0.46 |  | 355 | 18
2025-01-10 | Hematitinha Premium ITM 09 |  |  | 460
2025-01-10 | SCALPER 2-ITM 08 FINOS SCALPER | 0 | 37 | 1702.24
2025-01-10 | CAVA CARRAPATO 3035 ALTO-ITM 04[ESTOQUE ROM] ROM FERROMAR | 0 | 1 | 42.44
2025-01-10 | Alimentação Seca ITM 08 AB |  |  | 280
2025-01-10 | ITM 02 NOVA[A]-PATIO MANGABA[PILHA SILICOSO] SILICOSO | 0 | 23 | 689.28 | [6 empty] | 51.37 | 19.17 | 1.73 | 0.086 | 0.14 | 5.2
2025-01-10 | Feijãozinho ITM 02 Principal |  |  | 1034.16 | [6 empty] | 50.56 | 23.32 | 0.97 | 0.069 | 0.23 | 2.77
2025-01-10 | Hematitinha Especial ITM 09 A |  |  | 146 | [6 empty] | 57.28 | 8.01 | 3.24 | 0.091 | 0.09 | 6.53
2025-01-10 | ITM 02 PRINCIPAL-USINA DE BLENDAGEM SINTER FEED ESPECIAL | 3 | 22 | 702.25 | [6 empty] | 55.29 | 18.22 | 0.69 | 0.047 | 0.08 | 2.2
2025-01-10 | Filtro 01 |  |  | 556.8
2025-01-10 | VALE 4757 ÍNDIA-PATIO LAVADOR ROM ATERRO | 0 | 5 | 189.59
2025-01-10 | SCALPER 1 PRAÇA 11-ITM 08 FINOS SCALPER | 0 | 19 | 878.45
2025-01-10 | ITM 09-PLATAFORMA TERMINAL-SARZEDO[VAGAO] SINTER FEED ESPECIAL | 31 | 35 | 878.31
2025-01-10 | ITM 02 PRINCIPAL-PATIO MANGABA[PILHA SILICOSO] SILICOSO | 0 | 14 | 400.08 | [6 empty] | 51.71 | 19.51 | 1.64 | 0.068 | 0.08 | 4.59
2025-01-10 | Alimentação Gobal ITM 02 B |  |  | 4236 | [6 empty] | 45.90174 | 28.13062 | 1.740685 | 0.07338522 | 0.1137267 | 4.007704 | 1.177701 | 1677.12
2025-01-10 | PATIO MANGABA-ITM 04[ESTOQUE ROM] ROM ATERRO | 0 | 1 | 55.53
2025-01-10 | Sinter Blendagem ITM 09 B
2025-01-10 | ITM 09-PATIO DE PRODUTOS SINTER FEED ESPECIAL | 0 | 116 | 3125.88
2025-01-10 | Over Reprocesso |  |  | 300.63
2025-01-10 | ITM 02 NOVA-PDE SAMPAIO OVER | 0 | 17 | 445.73
2025-01-10 | PDE SAMPAIO-ITM 04[ESTOQUE ROM] FINOS | 0 | 39 | 2080.5
2025-01-10 | scalper 1 over
2025-01-10 | VALE 4757 ÍNDIA-ITM 09 ROM ATERRO | 0 | 11 | 433.49
2025-01-10 | PFF Curva do Joelho
2025-01-10 | PILHAO - PDE MANGABA-ITM 04[ESTOQUE ROM] MATERIAL PILHAO | 10 | 21 | 1008.67
2025-01-10 | PFF Pilhão
2025-01-10 | ITM 02 NOVA[B]-PATIO MANGABA[PILHA SILICOSO] SILICOSO | 0 | 16 | 453.69 | [6 empty] | 52.79 | 17.25 | 1.83 | 0.085 | 0.09 | 5.06
2025-01-10 | Over Descarte
2025-01-10 | ITM 09-PATIO DE PRODUTOS SINTER FEED PREMIUM | 0 | 83 | 2425.32
2025-01-10 | Hematitinha Complemento ITM 09 A
2025-01-10 | alimentacao_itm09_b |  |  | 2714 | [6 empty] | 59.32 | 6.46 | 1.49 | 0.083 | 0.2 | 6.64
2025-01-10 | ITM 02 NOVA[A]-ITM 02 NOVA SILICOSO | 0 | 4 | 117.41
2025-01-10 | Filtro 03 |  |  | 1726.08
2025-01-10 | VALE 4757 ÍNDIA-ITM 04[ESTOQUE ROM] ROM ATERRO | 0 | 3 | 124.03
2025-01-10 | BARRAGEM B1[PONTO ABASTECIMENTO AGUA 2]-BARRAGEM B1[PONTO ABASTECIMENTO AGUA 2] LAMA | 0 | 1 | 39.02
2025-01-10 | SCALPER 2-CAVA CARRAPATO 5960 ALTO OVER SCALPER | 0 | 2 | 99.66
2025-01-11 | COMPLEXO DE FILTRAGEM-PILHA B02 REJEITO FILTRADO | 0 | 19 | 840.62
2025-01-11 | Hematitinha Especial ITM 09 A |  |  | 116 | [6 empty] | 61.04 | 4.7 | 1.9 | 0.062 | 0.21 | 5.71
2025-01-11 | Feijãozinho ITM 02 Principal |  |  | 802.8 | [6 empty] | 52.97 | 21.98 | 1.04 | 0.06 | 0.05 | 3.84
2025-01-11 | alimentacao_itm09_b |  |  | 2960 | [6 empty] | 59.08 | 8.49 | 1.22 | 0.057 | 0.27 | 5.34
2025-01-11 | Alimentação Gobal ITM 02 A |  |  | 4304 | [6 empty] | 45.8908 | 29.66841 | 1.356087 | 0.03235508 | 0.1774638 | 2.878696 | 0.8268841 | 3698.39
2025-01-11 | PILHAO - PDE MANGABA-CAVA SAMAMBAIA BAIXO ESTERIL PILHAO | 0 | 10 | 493.67
2025-01-11 | Sinter Sarzedo |  |  | 8321.95
2025-01-11 | Hematitinha Premium ITM 09 |  |  | 406
2025-01-11 | Over Reprocesso |  |  | 765.24
2025-01-11 | alimentacao_itm09_a |  |  | 4022 | [6 empty] | 60.32 | 3.47 | 1.95 | 0.075 | 1.09 | 6.54
2025-01-11 | Hematitinha reprocesso |  |  | 1367.37
2025-01-11 | Hematitinha Complemento ITM 09 A
2025-01-11 | Rejeito Desaguado |  |  | 2889.94 | [6 empty] | 28.17 | 55.24 | 0.5 | 0.052 | 0.18 | 3.58
2025-01-11 | ITM 04[SUBPRODUTO]-ITM 02 PRINCIPAL SINTER ITM04 BLEND |  |  | 8379.94
2025-01-11 | PFF Antenas |  |  | 3767.01
2025-01-11 | Hematitinha Especial ITM 09 D
2025-01-11 | ITM 04[SUBPRODUTO]-ITM 02 NOVA SINTER ITM04 BLEND | 0 | 8 | 3592.41
2025-01-11 | Sinter Blendagem ITM 09 A |  |  | 923
2025-01-11 | VALE 4757-CAVA SAMPAIO ESTERIL FRANCO | 0 | 3 | 147.25
2025-01-11 | Sinter Terceiros TIG |  |  | 6535.94
2025-01-11 | Sinter Premium |  |  | 3767.01
2025-01-11 | alimentacao_itm09_c |  |  | 4158 | [6 empty] | 59.08 | 8.49 | 1.22 | 0.057 | 0.27 | 5.34
2025-01-11 | Alimentação Gobal ITM 02 Principal |  |  | 920 | [6 empty] | 45.82546 | 29.77544 | 1.307809 | 0.03221912 | 0.1821134 | 2.930956 | 0.7914685 | 10522.43
2025-01-11 | PATIO DE PRODUTOS-PLATAFORMA TERMINAL-SARZEDO (PILHA 10) SINTER FEED PREMIUM | 31 | 94 | 2305.27
2025-01-11 | Filtro 01 |  |  | 1240.16
2025-01-11 | Filtro 04 |  |  | 808.8
2025-01-11 | PFF Curva do Joelho
2025-01-11 | scalper 2 fino |  |  | 111.93 | [6 empty] | 45.11 | 30.16 | 1.12 | 0.051 | 0.2 | 3.87 | 0.55
2025-01-11 | ITM 09-PATIO DE PRODUTOS SINTER FEED PREMIUM | 0 | 132 | 3767.01
2025-01-11 | Hematitinha Especial ITM 09 C
2025-01-11 | Média Filtro |  |  | 4731
2025-01-11 | Alimentação Seca ITM 08 AB
2025-01-11 | Sinter Blendagem ITM 09 C |  |  | 1058
2025-01-11 | Over Descarte
2025-01-11 | scalper 1 fino |  |  | 134.23 | [6 empty] | 43.9537 | 32.11908 | 1.056427 | 0.06816003 | 0.1650296 | 3.453785 | 1.460779 | 700.69
2025-01-11 | Sinter Blendagem ITM 09 B
2025-01-11 | Sinter Blendagem ITM 09 D
2025-01-11 | alimentacao_itm09_d |  |  | 2460 | [6 empty] | 48.04 | 24.72 | 1.71 | 0.059 | 0.16 | 4.39
2025-01-11 | Sinter Especial |  |  | 6535.94
2025-01-11 | PILHAO - PDE MANGABA-PRAÇA DA 11 MATERIAL PILHAO | 0 | 1 | 50.25
2025-01-11 | Alimentação Gobal ITM 02 B |  |  | 4502 | [6 empty] | 45.8908 | 29.66841 | 1.356087 | 0.03235508 | 0.1774638 | 2.878696 | 0.8268841 | 3698.39
2025-01-11 | Rejeito Filtrado |  |  | 4583 | [6 empty] | 29.48 | 46.47 | 4.19 | 0.107 | 0.28 | 6.07 | 0.46 |  | 310 | 18
2025-01-11 | ITM 04[SUBPRODUTO]-CAVA SAMPAIO FORRO OVER | 6 | 1 | 43.13
2025-01-11 | ITM 02 PRINCIPAL-USINA DE BLENDAGEM SILICOSO | 3 | 1 | 27.59 | [6 empty] | 52.12 | 19.02 | 1.24 | 0.072 | 0.12 | 5.07
2025-01-11 | ITM 04[SUBPRODUTO]-ITM 08 SINTER ITM04 BLEND | 0 | 14 | 1030.56
2025-01-11 | DESAGUAMENTO DE PRODUTO ITM 8-PATIO DE PRODUTOS PELLET FEED | 39 | 146 | 4462.32 | [6 empty] | 63.15 | 6.82 | 0.58 | 0.057 | 0.1 | 1.91
2025-01-11 | PATIO DE PRODUTOS-PLATAFORMA TERMINAL-SARZEDO[PILHA 7] PELLET FEED | 31 | 113 | 2860.25
2025-01-11 | ITM 02 NOVA-PDE SAMPAIO OVER | 0 | 15 | 374.38
2025-01-11 | ITM 02 PRINCIPAL-PATIO MANGABA[PILHA SILICOSO] SILICOSO | 0 | 13 | 365.44 | [6 empty] | 52.12 | 19.02 | 1.24 | 0.072 | 0.12 | 5.07
2025-01-11 | ITM 02 NOVA[B]-PATIO MANGABA[PILHA SILICOSO] SILICOSO | 0 | 20 | 585.82 | [6 empty] | 54.01 | 17.45 | 1.23 | 0.063 | 0.09 | 3.8
2025-01-11 | ITM 09-ITM 08 SINTER COMUM | 39 | 50 | 1522.27
2025-01-11 | VALE 4757 ÍNDIA-ITM 04[ESTOQUE ROM] ROM ATERRO | 0 | 2 | 83.71
2025-01-11 | ITM 08-PILHA B02 REJEITO DESAGUADO | 0 | 21 | 907.88
2025-01-11 | PDE SAMPAIO-ITM 04[ESTOQUE ROM] FINOS | 0 | 35 | 1821.94
2025-01-11 | Alimentação Seca ITM 08 C |  |  | 6434 | [6 empty] | 45.82546 | 29.77544 | 1.307809 | 0.03221912 | 0.1821134 | 2.930956 | 0.7914685 | 10522.43
2025-01-11 | VALE 4757-ITM 04[ESTOQUE ROM] ROM ATERRO | 0 | 4 | 173.83
2025-01-11 | Filtro 02 |  |  | 970.56
2025-01-11 | ITM 09-PATIO DE PRODUTOS SINTER FEED ESPECIAL | 0 | 88 | 2376.34
2025-01-11 | VALE 4757-ITM 09 ROM ATERRO | 0 | 9 | 481.81
2025-01-11 | ITM 02 NOVA[A]-USINA DE BLENDAGEM SINTER FEED ESPECIAL | 2 | 19 | 568.2 | [6 empty] | 57.95 | 15.06 | 0.48 | 0.33 | 0.7 | 1.44
2025-01-11 | PRAÇA DA 11-ITM 09 ROM ATERRO | 0 | 4 | 184.97
2025-01-11 | VALE 4757 ÍNDIA-PATIO LAVADOR ROM ATERRO | 0 | 6 | 246.26
2025-01-11 | PATIO DE PRODUTOS-PLATAFORMA TERMINAL-SARZEDO[PILHA 4] SINTER FEED ESPECIAL | 31 | 330 | 8136.216
2025-01-11 | VALE 4757 ÍNDIA-ITM 09 ROM ATERRO | 0 | 19 | 778.48
2025-01-11 | ITM 02 PRINCIPAL-USINA DE BLENDAGEM SINTER FEED ESPECIAL | 3 | 25 | 778.49 | [6 empty] | 57.95 | 15.06 | 0.48 | 0.033 | 0.07 | 1.44
2025-01-11 | ITM 02 NOVA[A]-PATIO MANGABA[PILHA SILICOSO] SILICOSO | 0 | 17 | 515.96 | [6 empty] | 52.57 | 17.88 | 1.5 | 0.077 | 0.15 | 5.12
2025-01-11 | PILHAO - PDE MANGABA-ITM 04[ESTOQUE ROM] MATERIAL PILHAO | 10 | 15 | 727.01
2025-01-11 | SCALPER 2-CAVA SAMPAIO OVER SCALPER | 0 | 9 | 377.11
2025-01-11 | PDE SAMPAIO-PRAÇA DA 11 FINOS | 0 | 7 | 355.13
2025-01-11 | VALE 4757-PATIO LAVADOR ROM ATERRO | 0 | 5 | 220.58
2025-01-11 | CAVA SAMAMBAIA BAIXO-ITM 04[ESTOQUE ROM] ROM FERROMAR | 0 | 9 | 453.2
2025-01-11 | CAVA CARRAPATO 3035 ALTO-CAVA SAMPAIO ESTERIL FRANCO | 0 | 12 | 587.12
2025-01-11 | SCALPER 2-ITM 08 FINOS SCALPER | 0 | 13 | 564.43
2025-01-11 | CAVA SAMAMBAIA INTERMEDIARIO-PRAÇA DA 11 ROM FERROMAR | 0 | 2 | 82.63
2025-01-11 | ITM 08-PDE SAMPAIO OVER | 0 | 35 | 1040.91
2025-01-11 | scalper 1 over |  |  | 515.92
2025-01-11 | scalper 2 over |  |  | 2031.11
2025-01-11 | ITM 02 NOVA[B]-USINA DE BLENDAGEM SINTER FEED ESPECIAL | 2 | 12 | 365.6 | [6 empty] | 60.15 | 11.61 | 0.65 | 0.037 | 0.09 | 1.55
2025-01-11 | Filtro 03 |  |  | 1563.48
2025-01-11 | ITM 09-PLATAFORMA TERMINAL-SARZEDO[PILHA 4] SINTER FEED ESPECIAL | 31 | 51 | 1240.85
2025-01-11 | ITM 04[SUBPRODUTO]-PDE SAMPAIO OVER | 0 | 4 | 170.91
2025-01-11 | SCALPER 1 PRAÇA 11-ITM 08 FINOS SCALPER | 0 | 5 | 223.63
2025-01-11 | ITM 09-USINA DE BLENDAGEM SINTER FEED ESPECIAL | 0 | 33 | 937.75
2025-01-11 | PFF Pilhão
2025-01-12 | Hematitinha Especial ITM 09 C
2025-01-12 | DESAGUAMENTO DE PRODUTO ITM 8-PATIO DE PRODUTOS PELLET FEED | 39 | 127 | 3634.33 | [6 empty] | 63.5 | 6.42 | 0.5 | 0.051 | 0.13 | 1.86
2025-01-12 | Filtro 02 |  |  | 1379.07
2025-01-12 | ITM 09-PATIO DE PRODUTOS SINTER FEED PREMIUM | 0 | 208 | 6115.03
2025-01-12 | Sinter Blendagem ITM 09 B
2025-01-12 | SCALPER 2-CAVA CARRAPATO 5960 ALTO OVER SCALPER | 0 | 3 | 144.45
2025-01-12 | scalper 1 over |  |  | 1039.33
2025-01-12 | scalper 1 fino |  |  | 1007.33 | [6 empty] | 43.40821 | 33.53478 | 0.9044584 | 0.05840207 | 0.1282373 | 3.073064 | 0.73 | 1074.6
2025-01-12 | alimentacao_itm09_b |  |  | 4160 | [6 empty] | 60.32 | 2.87 | 3.72 | 0.045 | 0.79 | 5.89
2025-01-12 | VALE 4757-ITM 09 ROM ATERRO | 0 | 16 | 827.63
2025-01-12 | CAVA SAMAMBAIA BAIXO-ITM 04[ESTOQUE ROM] ROM FERROMAR | 0 | 12 | 653.43
2025-01-12 | scalper 2 over |  |  | 2023.02
2025-01-12 | Hematitinha reprocesso |  |  | 1308.41
2025-01-12 | scalper 2 fino |  |  | 949.21 | [6 empty] | 48.02 | 26.03 | 0.98 | 0.047 | 0.2 | 3.96 | 0.64
2025-01-12 | ITM 02 NOVA[A]-USINA DE BLENDAGEM SINTER FEED ESPECIAL | 2 | 29 | 932.43 | [6 empty] | 57.66 | 15.26 | 0.63 | 0.039 | 0.09 | 1.32
2025-01-12 | ITM 09-USINA DE BLENDAGEM SINTER FEED ESPECIAL | 0 | 54 | 1628.39
2025-01-12 | Alimentação Gobal ITM 02 B |  |  | 3423 | [6 empty] | 50.4831 | 22.86243 | 1.568395 | 0.04922637 | 0.1671061 | 3.362521 | 0.9738971 | 7812.45
2025-01-12 | ITM 02 NOVA[B]-USINA DE BLENDAGEM SINTER FEED ESPECIAL | 2 | 15 | 466.39 | [6 empty] | 59.97 | 11.71 | 0.65 | 0.037 | 0.11 | 1.64
2025-01-12 | ITM 02 PRINCIPAL-USINA DE BLENDAGEM SINTER FEED ESPECIAL | 3 | 28 | 874.18 | [6 empty] | 56.23 | 17.12 | 0.53 | 0.04 | 0.08 | 1.52
2025-01-12 | Sinter Blendagem ITM 09 C |  |  | 3224
2025-01-12 | Over Reprocesso |  |  | 1059.82
2025-01-12 | PRAÇA DA 11-ITM 09 ROM ATERRO | 0 | 5 | 204.77
2025-01-12 | ITM 02 NOVA-ITM 09 HEMATITINHA ESPECIAL | 0 | 48 | 1185.58
2025-01-12 | Filtro 03 |  |  | 1773.09
2025-01-12 | Hematitinha Premium ITM 09 |  |  | 704
2025-01-12 | PDE SAMPAIO-ITM 04[ESTOQUE ROM] FINOS | 0 | 45 | 2346.5
2025-01-12 | ITM 04[SUBPRODUTO]-ITM 02 NOVA SINTER ITM04 BLEND | 0 | 13 | 6805.12
2025-01-12 | SCALPER 2-ITM 08 FINOS SCALPER | 0 | 24 | 1193.64
2025-01-12 | PFF Antenas |  |  | 6115.03
2025-01-12 | ITM 02 PRINCIPAL-PDE SAMPAIO OVER | 0 | 7 | 203.01
2025-01-12 | PFF Pilhão
2025-01-12 | ITM 04[SUBPRODUTO]-ITM 08 SINTER ITM04 BLEND | 0 | 4 | 3479.53
2025-01-12 | SCALPER 1 PRAÇA 11-ITM 04[ESTOQUE ROM] OVER SCALPER | 0 | 5 | 257.01
2025-01-12 | COMPLEXO DE FILTRAGEM-PILHA B02 REJEITO FILTRADO | 0 | 27 | 1128.08
2025-01-12 | PFF Curva do Joelho
2025-01-12 | Alimentação Seca ITM 08 C |  |  | 6232 | [6 empty] | 51.08202 | 22.04853 | 1.48612 | 0.0495306 | 0.1831293 | 3.386398 | 0.9521071 | 6066.51
2025-01-12 | SCALPER 1 PRAÇA 11-ITM 02 PRINCIPAL FINOS SCALPER | 0 | 1 | 37.8
2025-01-12 | CAVA SAMAMBAIA INTERMEDIARIO-PRAÇA DA 11 ROM FERROMAR | 0 | 7 | 309.28
2025-01-12 | PILHAO - PDE MANGABA-PDE SAMPAIO ESTERIL PILHAO | 9 | 5 | 284.28
2025-01-12 | VALE 4757-ITM 04[ESTOQUE ROM] ROM ATERRO | 0 | 5 | 216.41
2025-01-12 | SCALPER 1 PRAÇA 11-ITM 08 FINOS SCALPER | 0 | 15 | 704.4
2025-01-12 | ITM 02 NOVA[B]-PATIO MANGABA[PILHA SILICOSO] SILICOSO | 0 | 10 | 295.36 | [6 empty] | 52.51 | 18.21 | 2.1 | 0.063 | 0.13 | 3.97
2025-01-12 | Alimentação Seca ITM 08 AB
2025-01-12 | ITM 02 NOVA[A]-PATIO MANGABA[PILHA SILICOSO] SILICOSO | 0 | 7 | 212.78 | [6 empty] | 51.56 | 19.74 | 2.07 | 0.067 | 0.15 | 4.1
2025-01-12 | Hematitinha Especial ITM 09 A |  |  | 176 | [6 empty] | 59.45 | 5.07 | 3.79 | 0.061 | 0.22 | 5.57
2025-01-12 | ITM 08-PILHA B02 REJEITO DESAGUADO | 0 | 17 | 722.86
2025-01-12 | ITM 02 PRINCIPAL-PATIO MANGABA[PILHA SILICOSO] SILICOSO | 0 | 19 | 541.54 | [6 empty] | 51.97 | 19.79 | 1.28 | 0.077 | 0.12 | 4.16
2025-01-12 | Hematitinha Especial ITM 09 D
2025-01-12 | ITM 02 NOVA-PDE SAMPAIO OVER | 0 | 7 | 184.67
2025-01-12 | CAVA CARRAPATO 3035 ALTO-CAVA SAMPAIO ESTERIL FRANCO | 0 | 8 | 332.46
2025-01-12 | PILHA B02-PILHA B02 REJEITO TRATADO | 0 | 1 | 56.32
2025-01-12 | Sinter Especial |  |  | 5205.39
2025-01-12 | alimentacao_itm09_d |  |  | 1628
2025-01-12 | VALE 4757 ÍNDIA-ITM 04[ESTOQUE ROM] ROM ATERRO | 0 | 4 | 160.37
2025-01-12 | Sinter Sarzedo |  |  | 7743.42
2025-01-12 | alimentacao_itm09_c |  |  | 5664 | [6 empty] | 58.58 | 9.31 | 3.79 | 0.045 | 0.79 | 5.89
2025-01-12 | ITM 09-ITM 02 NOVA HEMATITINHA ESPECIAL | 0 | 75 | 2204.27
2025-01-12 | Sinter Premium |  |  | 6115.03
2025-01-12 | Over Descarte
2025-01-12 | Sinter Blendagem ITM 09 D
2025-01-12 | Sinter Blendagem ITM 09 A |  |  | 353
2025-01-12 | Rejeito Filtrado |  |  | 5187 | [6 empty] | 33.07 | 40.91 |  |  |  |  | 0.37 |  | 300 | 18
2025-01-12 | VALE 4757-CAVA SAMPAIO ESTERIL FRANCO | 0 | 3 | 142.45
2025-01-12 | Média Filtro |  |  | 4769.05
2025-01-12 | Alimentação Gobal ITM 02 Principal |  |  | 1227 | [6 empty] | 51.08202 | 22.04853 | 1.48612 | 0.0495306 | 0.1831293 | 3.386398 | 0.9521071 | 6066.51
2025-01-12 | Rejeito Desaguado |  |  | 2591.74 | [6 empty] | 34.27 | 46.24 | 0.63 | 0.056 | 0.22 | 3.62
2025-01-12 | ITM 04[SUBPRODUTO]-ITM 02 PRINCIPAL SINTER ITM04 BLEND |  |  | 1637.77
2025-01-12 | PDE SAMPAIO-PRAÇA DA 11 FINOS | 0 | 5 | 280.31
2025-01-12 | Hematitinha Complemento ITM 09 A
2025-01-12 | Filtro 04 |  |  | 722.37
2025-01-12 | Alimentação Gobal ITM 02 A |  |  | 3577 | [6 empty] | 50.4831 | 22.86243 | 1.568395 | 0.04922637 | 0.1671061 | 3.362521 | 0.9738971 | 7812.45
2025-01-12 | Filtro 01 |  |  | 1313.4
2025-01-12 | PILHAO - PDE MANGABA-ITM 04[ESTOQUE ROM] MATERIAL PILHAO | 10 | 15 | 758.55
2025-01-12 | VALE 4757 ÍNDIA-ITM 09 ROM ATERRO | 0 | 14 | 561.05
2025-01-12 | Feijãozinho ITM 02 Principal |  |  | 1495.68
2025-01-12 | alimentacao_itm09_a |  |  | 5321 | [6 empty] | 60.32 | 2.87 | 3.72 | 0.045 | 0.79 | 5.89
2025-01-12 | SCALPER 2-CAVA SAMPAIO OVER SCALPER | 0 | 7 | 300.91
2025-01-12 | Sinter Terceiros TIG |  |  | 5205.39
2025-01-12 | ITM 08-PDE SAMPAIO OVER | 0 | 12 | 340.96
2025-01-13 | Sinter Sarzedo |  |  | 10298.97
2025-01-13 | Sinter Premium |  |  | 8256.89
2025-01-13 | SCALPER 1 PRAÇA 11-ITM 08 FINOS SCALPER | 0 | 2 | 90.37
2025-01-13 | ITM 04[SUBPRODUTO]-ITM 04[SUBPRODUTO] OVER | 2 | 2 | 110.12
2025-01-13 | ITM 02 PRINCIPAL-PDE SAMPAIO OVER | 0 | 11 | 288.3
2025-01-13 | alimentacao_itm09_c |  |  | 4460 | [6 empty] | 57.74 | 9.9 | 1.21 | 0.064 | 0.18 | 5.86
2025-01-13 | ITM 04[SUBPRODUTO]-ITM 02 NOVA SINTER ITM04 BLEND | 0 | 7 | 2645.02
2025-01-13 | ITM 08-PDE SAMPAIO OVER | 0 | 10 | 268.67
2025-01-13 | Média Filtro |  |  | 4787.65
2025-01-13 | VALE 4757 ÍNDIA-ITM 04[ESTOQUE ROM] ROM ATERRO | 0 | 3 | 128.58
2025-01-13 | CAVA SAMAMBAIA BAIXO-ITM 04[ESTOQUE ROM] ROM FERROMAR | 0 | 22 | 1036.29
2025-01-13 | PILHAO - PDE MANGABA-ITM 04[ESTOQUE ROM] MATERIAL PILHAO | 10 | 12 | 628.03
2025-01-13 | PATIO DE PRODUTOS-PLATAFORMA TERMINAL-SARZEDO[VAGAO] PELLET FEED | 31 | 58 | 1459.77
2025-01-13 | Filtro 04 |  |  | 1307.17
2025-01-13 | Filtro 02 |  |  | 871.44
2025-01-13 | SUMPAO-ITM 08 SINTER COMUM | 0 | 1 | 28.37
2025-01-13 | PILHAO - PDE MANGABA-PRAÇA DA 11 MATERIAL PILHAO | 0 | 6 | 388.17
2025-01-13 | PDE SAMPAIO-PRAÇA DA 11 FINOS | 0 | 3 | 138.95
2025-01-13 | CAVA CARRAPATO 3035 ALTO-ITM 04[ESTOQUE ROM] ROM ATERRO | 0 | 1 | 48.05
2025-01-13 | Hematitinha Complemento ITM 09 A
2025-01-13 | ITM 02 NOVA-PDE SAMPAIO OVER | 0 | 21 | 627
2025-01-13 | ITM 02 NOVA[A]-USINA DE BLENDAGEM SINTER FEED ESPECIAL | 2 | 35 | 1111.7 | [6 empty] | 60.28 | 12.45 | 0.46 | 0.032 | 0.1 | 1.24
2025-01-13 | VALE 4757 ÍNDIA-ITM 09 ROM ATERRO | 0 | 23 | 958.01
2025-01-13 | ITM 08-PILHA B02 REJEITO DESAGUADO | 0 | 23 | 920.66
2025-01-13 | scalper 2 over |  |  | 1288.84
2025-01-13 | PFF Pilhão
2025-01-13 | Filtro 01 |  |  | 1888.13
2025-01-13 | Sinter Terceiros TIG |  |  | 8256.89
2025-01-13 | Over Reprocesso |  |  | 819.33
2025-01-13 | Hematitinha reprocesso |  |  | 607.2
2025-01-13 | Over Descarte
2025-01-13 | Alimentação Gobal ITM 02 Principal |  |  | 0 | [6 empty] | 53.51 | 18.01 | 0.89 | 0.081 | 0.23 | 3.92
2025-01-13 | DESAGUAMENTO DE PRODUTO ITM 8-PATIO DE PRODUTOS PELLET FEED | 39 | 143 | 4098.06 | [6 empty] | 63.47 | 6.38 | 0.62 | 0.061 | 0.12 | 1.82
2025-01-13 | ITM 09-USINA DE BLENDAGEM SINTER FEED ESPECIAL | 0 | 94 | 2724.19
2025-01-13 | alimentacao_itm09_a |  |  | 5062 | [6 empty] | 63.36 | 3.94 | 1.15 | 0.044 | 0.27 | 3.89
2025-01-13 | ITM 04[SUBPRODUTO]-ITM 02 PRINCIPAL SINTER ITM04 BLEND |  |  | 632.66
2025-01-13 | scalper 1 over |  |  | 215.6
2025-01-13 | Sinter Blendagem ITM 09 C |  |  | 2070
2025-01-13 | ITM 02 NOVA[B]-PATIO MANGABA[PILHA SILICOSO] SILICOSO | 0 | 16 | 472.1 | [6 empty] | 52.82 | 17.95 | 1.77 | 0.059 | 0.12 | 4.4
2025-01-13 | SCALPER 2-CAVA SAMPAIO OVER SCALPER | 0 | 8 | 381.86
2025-01-13 | ITM 02 NOVA[A]-PATIO MANGABA[PILHA SILICOSO] SILICOSO | 0 | 13 | 387.97 | [6 empty] | 51.84 | 18.51 | 1.99 | 0.066 | 0.17 | 4.79
2025-01-13 | Alimentação Gobal ITM 02 A |  |  | 3903 | [6 empty] | 50.4831 | 22.86243 | 1.568395 | 0.04922637 | 0.1671061 | 3.362521 | 0.9738971
2025-01-13 | Alimentação Gobal ITM 02 B |  |  | 4067 | [6 empty] | 50.4831 | 22.86243 | 1.568395 | 0.04922637 | 0.1671061 | 3.362521 | 0.9738971
2025-01-13 | COMPLEXO DE FILTRAGEM-PILHA B02 REJEITO FILTRADO | 0 | 35 | 1506.35
2025-01-13 | Hematitinha Premium ITM 09 |  |  | 1157.6
2025-01-13 | ITM 09-PATIO B1 SINTER FEED PREMIUM | 10 | 281 | 8256.89
2025-01-13 | PFF Antenas |  |  | 4824.19
2025-01-13 | Filtro 03 |  |  | 944.06
2025-01-13 | alimentacao_itm09_b |  |  | 4039 | [6 empty] | 63.36 | 3.94 | 1.15 | 0.044 | 0.27 | 3.89
2025-01-13 | scalper 2 fino |  |  | 1684.32 | [6 empty] | 46.5 | 28.01 | 1.11 | 0.051 | 0.28 | 3.94 | 0.46
2025-01-13 | Alimentação Seca ITM 08 C |  |  | 6990 | [6 empty] | 51.08202 | 22.04853 | 1.48612 | 0.0495306 | 0.1831293 | 3.386398 | 0.9521071
2025-01-13 | Hematitinha Especial ITM 09 C
2025-01-13 | SCALPER 1 PRAÇA 11-ITM 02 NOVA FINOS SCALPER | 0 | 3 | 122.77
2025-01-13 | alimentacao_itm09_d |  |  | 2724 | [6 empty] | 57.61 | 11.75 | 1.04 | 0.055 | 0.19 | 4.42
2025-01-13 | ITM 02 PRINCIPAL-USINA DE BLENDAGEM SINTER FEED ESPECIAL | 3 | 18 | 552.18 | [6 empty] | 55.96 | 18 | 0.52 | 0.021 | 0.08 | 1.58
2025-01-13 | SCALPER 2-ITM 08 FINOS SCALPER | 0 | 31 | 1424.14
2025-01-13 | SCALPER 2-BARRAGEM B1[PONTO ABASTECIMENTO AGUA 2] OVER | 0 | 3 | 124.76
2025-01-13 | Sinter Especial |  |  | 4824.19
2025-01-13 | Sinter Blendagem ITM 09 A |  |  | 30
2025-01-13 | Hematitinha Especial ITM 09 D
2025-01-13 | SUMPAO-ITM 02 PRINCIPAL SINTER COMUM | 0 | 6 | 163.91
2025-01-13 | Alimentação Seca ITM 08 AB
2025-01-13 | CAVA SAMAMBAIA BAIXO-PRAÇA DA 11 ROM FERROMAR | 0 | 4 | 180.03
2025-01-13 | PFF Curva do Joelho
2025-01-13 | SUMPAO-ITM 02 NOVA[A] SINTER COMUM | 0 | 3 | 123.19
2025-01-13 | Sinter Blendagem ITM 09 B
2025-01-13 | Feijãozinho ITM 02 Principal |  |  | 1677.6
2025-01-13 | ITM 02 NOVA[B]-USINA DE BLENDAGEM SINTER FEED ESPECIAL | 2 | 28 | 870.5 | [6 empty] | 58.94 | 13.17 | 0.74 | 0.044 | 0.1 | 1.53
2025-01-13 | PATIO DE PRODUTOS-PLATAFORMA TERMINAL-SARZEDO[VAGAO] SINTER FEED PREMIUM | 31 | 203 | 4963.54
2025-01-13 | PILHAO - PDE MANGABA-PDE SAMPAIO ESTERIL PILHAO | 9 | 14 | 658.65
2025-01-13 | VALE 4757-ITM 09 ROM ATERRO | 0 | 1 | 57.93
2025-01-13 | VALE 4757-ITM 09 ROM FERROMAR | 0 | 25 | 1249
2025-01-13 | PATIO DE PRODUTOS-PLATAFORMA TERMINAL-SARZEDO (PILHA 10) SINTER FEED PREMIUM | 31 | 187 | 4719.318
2025-01-13 | ITM 02 PRINCIPAL-PATIO MANGABA[PILHA SILICOSO] SILICOSO | 0 | 22 | 534.76 | [6 empty] | 52.23 | 18.12 | 1.63 | 0.082 | 0.15 | 4.97
2025-01-13 | SCALPER 1 PRAÇA 11-ITM 04[ESTOQUE ROM] OVER SCALPER | 0 | 1 | 43.12
2025-01-13 | ITM 04[SUBPRODUTO]-ITM 08 SINTER ITM04 BLEND | 0 | 14 | 4217.01
2025-01-13 | Rejeito Desaguado |  |  | 2439.46 | [6 empty] | 34.27 | 46.24 | 0.63 | 0.056 | 0.22 | 3.62
2025-01-13 | Hematitinha Especial ITM 09 A |  |  | 355.4 | [6 empty] | 60.6 | 5.82 | 2.62 | 0.061 | 0.17 | 4.43
2025-01-13 | Sinter Blendagem ITM 09 D
2025-01-13 | PATIO MANGABA[PILHA 1]-ITM 08 SINTER FEED ESPECIAL | 0 | 6 | 184.38
2025-01-13 | scalper 1 fino |  |  | 652.07 | [6 empty] | 44.97 | 29.75 | 1.64 | 0.041 | 0.16 | 4 | 0.64
2025-01-13 | CAVA CARRAPATO 3035 ALTO-CAVA SAMPAIO ESTERIL FRANCO | 0 | 12 | 539.22
2025-01-13 | PDE SAMPAIO-ITM 04[ESTOQUE ROM] FINOS | 0 | 40 | 2109.9
2025-01-13 | Rejeito Filtrado |  |  | 5010.8 | [6 empty] | 32.9 | 42.01 | 4.21 |  |  | 5.78 | 0.46 |  | 310 | 17
2025-01-13 | PATIO DE PRODUTOS-PLATAFORMA TERMINAL-SARZEDO[PILHA 7] PELLET FEED | 31 | 520 | 13004.67
2025-01-14 | PATIO DE PRODUTOS-PLATAFORMA TERMINAL-SARZEDO (PILHA 10) SINTER FEED PREMIUM | 31 | 79 | 1910.58
2025-01-14 | ITM 02 NOVA[B]-PATIO MANGABA[PILHA SILICOSO] SILICOSO | 0 | 19 | 527.12 | [6 empty] | 51.7 | 20.31 | 1.33 | 0.044 | 0.11 | 4.15
2025-01-14 | PDE SAMPAIO-ITM 04[ESTOQUE ROM] FINOS | 0 | 37 | 1798.89
2025-01-14 | PATIO B1-PLATAFORMA TERMINAL-SARZEDO (PILHA 10) SINTER FEED PREMIUM | 31 | 306 | 8189.638
2025-01-14 | CAVA CARRAPATO 3035 ALTO-CAVA SAMPAIO ESTERIL FRANCO | 0 | 13 | 599.76
2025-01-14 | PATIO DE PRODUTOS-PLATAFORMA TERMINAL-SARZEDO[VAGAO] SINTER FEED ESPECIAL | 31 | 171 | 4218.18
2025-01-14 | ITM 04[SUBPRODUTO]-ITM 08 SINTER ITM04 BLEND | 0 | 27 | 6468.77
2025-01-14 | PILHAO - PDE MANGABA-ITM 04[ESTOQUE ROM] MATERIAL PILHAO | 10 | 14 | 767.21
2025-01-14 | VALE 4757-ITM 09 ROM ATERRO | 0 | 14 | 652.95
2025-01-14 | ITM 09-USINA DE BLENDAGEM SINTER FEED ESPECIAL | 0 | 123 | 3470.19
2025-01-14 | VALE 4757 ÍNDIA-ITM 09 ROM ATERRO | 0 | 23 | 929.24
2025-01-14 | PDE SAMPAIO-PRAÇA DA 11 FINOS | 0 | 9 | 443.75
2025-01-14 | PATIO MANGABA[PILHA 1]-ITM 08 SINTER FEED ESPECIAL | 0 | 39 | 1227.36
2025-01-14 | VALE 4757-CAVA SAMPAIO ESTERIL FRANCO | 0 | 2 | 75.66
2025-01-14 | SCALPER 2-PATIO B1 OVER SCALPER | 0 | 1 | 53.83
2025-01-14 | Rejeito Desaguado |  |  | 2944.92 | [6 empty] | 31.9 | 49.17 | 0.76 | 0.084 | 0.21 | 3.88
2025-01-14 | ITM 02 NOVA[A]-PATIO MANGABA[PILHA SILICOSO] SILICOSO | 0 | 10 | 289.36 | [6 empty] | 51.07 | 20.05 | 1.62 | 0.056 | 0.17 | 4.67
2025-01-14 | ITM 02 PRINCIPAL-USINA DE BLENDAGEM SINTER FEED ESPECIAL | 3 | 22 | 677.88 | [6 empty] | 53.37 | 20.5 | 0.61 | 0.024 | 0.08 | 2.36
2025-01-14 | ITM 02 NOVA-PDE SAMPAIO OVER | 0 | 14 | 394.32
2025-01-14 | SCALPER 2-ITM 08 FINOS SCALPER | 0 | 8 | 424.56
2025-01-14 | VALE 4757-ITM 04[ESTOQUE ROM] ROM ATERRO | 0 | 3 | 126.61
2025-01-14 | ITM 02 PRINCIPAL-PATIO MANGABA[PILHA SILICOSO] SILICOSO | 0 | 25 | 604.8 | [6 empty] | 50.51 | 21.41 | 1.1 | 0.056 | 0.13 | 4.91
2025-01-14 | ITM 08-PDE SAMPAIO OVER | 0 | 17 | 526.71
2025-01-14 | ITM 09-PATIO B1 SINTER FEED PREMIUM | 10 | 2 | 53.2
2025-01-14 | ITM 04[SUBPRODUTO]-ITM 04[SUBPRODUTO] OVER | 2 | 4 | 234.92
2025-01-14 | ITM 04[SUBPRODUTO]-ITM 09 HEMATITINHA COMUM | 5 | 8 | 313.91
2025-01-14 | Sinter Premium |  |  | 6702.05
2025-01-14 | ITM 04[SUBPRODUTO]-ITM 02 NOVA SINTER ITM04 BLEND | 0 | 14 | 5039.05
2025-01-14 | DESAGUAMENTO DE PRODUTO ITM 8-PATIO DE PRODUTOS PELLET FEED | 39 | 175 | 5143.15 | [6 empty] | 62.95 | 7.12 | 0.57 | 0.06 | 0.12 | 1.95
2025-01-14 | Rejeito Filtrado |  |  | 4590.16 | [6 empty] | 31.7 | 42.01 | [5 empty] | 0.46 | 345 | 18
2025-01-14 | ITM 02 NOVA[B]-USINA DE BLENDAGEM SINTER FEED ESPECIAL | 2 | 25 | 766.27 | [6 empty] | 58.86 | 13.86 | 0.55 | 0.037 | 0.08 | 1.25
2025-01-14 | PILHA B02-BARRAGEM B1[PONTO ABASTECIMENTO AGUA 2] LAMA | 0 | 1 | 48.17
2025-01-14 | scalper 2 over |  |  | 342.84
2025-01-14 | scalper 1 over |  |  | 46.68 | [6 empty] | 47.76 | 29.24 | 0.48 | 0.048 | 0.05 | 1.75 | 1.92
2025-01-14 | PATIO DE PRODUTOS-PLATAFORMA TERMINAL-SARZEDO[PILHA 4] SINTER FEED ESPECIAL | 31 | 289 | 7461.22
2025-01-14 | ITM 04[SUBPRODUTO]-ITM 02 PRINCIPAL SINTER ITM04 BLEND |  |  | 514.44
2025-01-14 | ITM 02 NOVA[A]-USINA DE BLENDAGEM SINTER FEED ESPECIAL | 2 | 30 | 936.27 | [6 empty] | 57.52 | 13.62 | 0.52 | 0.032 | 0.11 | 3.31
2025-01-14 | SUMPAO-ITM 02 PRINCIPAL SINTER COMUM | 0 | 1 | 27.25
2025-01-14 | ITM 08-PILHA B02 REJEITO DESAGUADO | 0 | 18 | 737.83
2025-01-14 | CAVA SAMAMBAIA BAIXO-ITM 04[ESTOQUE ROM] ROM FERROMAR | 0 | 26 | 1272.1
2025-01-14 | Hematitinha Premium ITM 09 |  |  | 691.43
2025-01-14 | VALE 4757-ITM 09 ROM FERROMAR | 0 | 20 | 906.29
2025-01-14 | SCALPER 2-CAVA SAMPAIO OVER SCALPER | 0 | 5 | 251.41
2025-01-14 | ITM 02 PRINCIPAL-PDE SAMPAIO OVER | 0 | 15 | 433.09
2025-01-14 | Filtro 04 |  |  | 1120.85
2025-01-14 | SCALPER 1 PRAÇA 11-ITM 04[ESTOQUE ROM] OVER SCALPER | 0 | 5 | 199.96
2025-01-14 | alimentacao_itm09_d |  |  | 3470 | [6 empty] | 56.04 | 13.29 | 1.42 | 0.051 | 0.15 | 4.58
2025-01-14 | Alimentação Seca ITM 08 AB |  |  | 350 | [6 empty] | 49.05029 | 24.17929 | 1.607677 | 0.1831806 | 0.1741753 | 3.784632 | 0.8278283 | 10332.07
2025-01-14 | Alimentação Gobal ITM 02 Principal
2025-01-14 | SUMPAO-ITM 08 SINTER COMUM | 0 | 4 | 163.54
2025-01-14 | CAVA SAMAMBAIA BAIXO-PRAÇA DA 11 ROM FERROMAR | 0 | 12 | 566.94
2025-01-14 | Sinter Especial |  |  | 8547.14
2025-01-14 | COMPLEXO DE FILTRAGEM-PILHA B02 REJEITO FILTRADO | 0 | 33 | 1388.98
2025-01-14 | SCALPER 1 PRAÇA 11-ITM 08 FINOS SCALPER | 0 | 7 | 350.83
2025-01-14 | Sinter Blendagem ITM 09 C |  |  | 3654
2025-01-14 | Sinter Blendagem ITM 09 B
2025-01-14 | Hematitinha Especial ITM 09 D
2025-01-14 | Filtro 01 |  |  | 907.36
2025-01-14 | alimentacao_itm09_b |  |  | 3375 | [6 empty] | 60.49 | 6.6 | 1.33 | 0.047 | 0.17 | 5.21
2025-01-14 | Sinter Blendagem ITM 09 A |  |  | 510.29
2025-01-14 | PFF Antenas |  |  | 7124
2025-01-14 | Hematitinha Especial ITM 09 A |  |  | 172.85 | [6 empty] | 60.75 | 5.57 | 2.75 | 0.04 | 0.11 | 4.53
2025-01-14 | Alimentação Gobal ITM 02 A |  |  | 4053 | [6 empty] | 47.59003 | 26.32478 | 1.663665 | 0.1819601 | 0.1699993 | 3.678479 | 0.8808137 | 7408.17
2025-01-14 | SCALPER 1 PRAÇA 11-ITM 02 NOVA FINOS SCALPER | 0 | 2 | 85.4
2025-01-14 | PILHAO - PDE MANGABA-PRAÇA DA 11 MATERIAL PILHAO | 0 | 9 | 465.28
2025-01-14 | Filtro 03 |  |  | 1334.35
2025-01-14 | alimentacao_itm09_c |  |  | 4749 | [6 empty] | 55.6 | 14.03 | 1.16 | 0.047 | 0.19 | 4.8
2025-01-14 | scalper 2 fino |  |  | 501.95 | [6 empty] | 43.89 | 33.73 | 1.1 | 0.037 | 0.09 | 2.08 | 1.92
2025-01-14 | Over Reprocesso |  |  | 1092.72
2025-01-14 | Sinter Sarzedo |  |  | 11536.27
2025-01-14 | Hematitinha Complemento ITM 09 A
2025-01-14 | PFF Curva do Joelho
2025-01-14 | ITM 09-PATIO DE PRODUTOS SINTER FEED PREMIUM | 0 | 230 | 6648.85
2025-01-14 | Sinter Terceiros TIG |  |  | 6702.05
2025-01-14 | Over Descarte
2025-01-14 | scalper 1 fino |  |  | 221.92 | [6 empty] | 49.54855 | 24.61456 | 1.160029 | 0.0706187 | 0.1629469 | 2.881482 | 0.8164576 | 4395.77
2025-01-14 | Feijãozinho ITM 02 Principal |  |  | 1585.44 | [6 empty] | 51.28 | 21.2 | 1 | 0.08 | 0.32 | 3.74
2025-01-14 | alimentacao_itm09_a |  |  | 5028 | [6 empty] | 60.49 | 6.6 | 1.33 | 0.047 | 0.17 | 5.21
2025-01-14 | Média Filtro |  |  | 4773.54
2025-01-14 | Filtro 02 |  |  | 1227.6
2025-01-14 | Hematitinha Especial ITM 09 C
2025-01-14 | PATIO LAVADOR-ITM 09 ROM ATERRO | 0 | 21 | 890.96
2025-01-14 | Sinter Blendagem ITM 09 D
2025-01-14 | Alimentação Seca ITM 08 C |  |  | 7331 | [6 empty] | 49.05029 | 24.17929 | 1.607677 | 0.1831806 | 0.1741753 | 3.784632 | 0.8278283 | 10332.07
2025-01-14 | Hematitinha reprocesso |  |  | 327.96
2025-01-14 | PFF Pilhão
2025-01-14 | PILHA B02-PILHA B02 REJEITO TRATADO | 0 | 1 | 49.34
2025-01-14 | Alimentação Gobal ITM 02 B |  |  | 4289 | [6 empty] | 47.59003 | 26.32478 | 1.663665 | 0.1819601 | 0.1699993 | 3.678479 | 0.8808137 | 7408.17
2025-01-15 | Rejeito Desaguado |  |  | 3131.18 | [6 empty] | 30.33 | 52.15 | 0.69 | 0.062 | 0.2 | 3.31
2025-01-15 | VALE 4757-ITM 09 ROM ATERRO | 0 | 22 | 1002.42
2025-01-15 | Sinter Especial |  |  | 5948.48
2025-01-15 | Hematitinha Especial ITM 09 D
2025-01-15 | SUMPAO-ITM 08 SINTER COMUM | 0 | 6 | 247.3
2025-01-15 | PILHAO - PDE MANGABA-ITM 04[ESTOQUE ROM] MATERIAL PILHAO | 10 | 27 | 1293.23
2025-01-15 | Sinter Blendagem ITM 09 C |  |  | 1335
2025-01-15 | ITM 02 NOVA[B]-PATIO MANGABA[PILHA SILICOSO] SILICOSO | 0 | 12 | 360.25 | [6 empty] | 50.44 | 21.91 | 1.58 | 0.047 | 0.18 | 3.94
2025-01-15 | Sinter Blendagem ITM 09 D
2025-01-15 | SCALPER 1 PRAÇA 11-ITM 02 NOVA FINOS SCALPER | 0 | 4 | 174.94
2025-01-15 | Filtro 03 |  |  | 1526.88
2025-01-15 | scalper 1 fino |  |  | 861.59 | [6 empty] | 45.61 | 31.35 | 1.59 | 0.044 | 0.14 | 1.58 | 0.73
2025-01-15 | Sinter Blendagem ITM 09 A |  |  | 157
2025-01-15 | ITM 02 PRINCIPAL-USINA DE BLENDAGEM SINTER FEED ESPECIAL | 3 | 21 | 641.68 | [6 empty] | 54.99 | 18.46 | 0.72 | 0.024 | 0.09 | 2.02
2025-01-15 | ITM 04[SUBPRODUTO]-ITM 02 NOVA SINTER ITM04 BLEND | 0 | 18 | 4204.81
2025-01-15 | Over Reprocesso |  |  | 327.96
2025-01-15 | ITM 02 NOVA[A]-PATIO MANGABA[PILHA SILICOSO] SILICOSO | 0 | 5 | 147.13 | [6 empty] | 50.47 | 20.59 | 1.92 | 0.054 | 0.21 | 4.78
2025-01-15 | Filtro 01 |  |  | 488.6
2025-01-15 | Hematitinha Especial ITM 09 C
2025-01-15 | SCALPER 1 PRAÇA 11-ITM 04[ESTOQUE ROM] OVER SCALPER | 0 | 1 | 46.59
2025-01-15 | DESAGUAMENTO DE PRODUTO ITM 8-PATIO DE PRODUTOS PELLET FEED | 39 | 156 | 4740.64 | [6 empty] | 63.29 | 6.58 | 0.6 | 0.059 | 0.13 | 1.89
2025-01-15 | ITM 08-PILHA B02 REJEITO DESAGUADO | 0 | 18 | 772.79
2025-01-15 | SCALPER 1 PRAÇA 11-ITM 08 FINOS SCALPER | 0 | 16 | 559.73
2025-01-15 | PLATAFORMA TERMINAL-SARZEDO[VAGAO]-PATIO B1 SINTER TIG | 31 | 208 | 5629.09
2025-01-15 | ITM 04[SUBPRODUTO]-ITM 02 PRINCIPAL SINTER ITM04 BLEND |  |  | 2190.17
2025-01-15 | ITM 09-USINA DE BLENDAGEM SINTER FEED ESPECIAL | 0 | 116 | 3192.48
2025-01-15 | PDE SAMPAIO-ITM 04[ESTOQUE ROM] FINOS | 0 | 40 | 2131.75
2025-01-15 | VALE 4757-ITM 04[ESTOQUE ROM] ROM ATERRO | 0 | 4 | 194.74
2025-01-15 | ITM 09-ITM 09 HEMATITINHA REPROCESSO | 0 | 1 | 14.5
2025-01-15 | PATIO MANGABA[PILHA 1]-ITM 08 SINTER FEED ESPECIAL | 0 | 46 | 1455.39
2025-01-15 | Alimentação Seca ITM 08 C |  |  | 7076 | [6 empty] | 49.74632 | 22.52642 | 1.633478 | 0.221506 | 0.1540202 | 4.350854 | 0.7176542
2025-01-15 | Alimentação Gobal ITM 02 A |  |  | 2344 | [6 empty] | 50.1895 | 21.15512 | 1.886367 | 0.2696422 | 0.1698509 | 4.80062 | 0.663085
2025-01-15 | Hematitinha Especial ITM 09 A |  |  | 85.59 | [6 empty] | 58.23 | 5.55 | 3.24 | 0.055 | 0.16 | 7.43
2025-01-15 | PATIO DE PRODUTOS-PLATAFORMA TERMINAL-SARZEDO (PILHA 10) SINTER FEED PREMIUM | 31 | 17 | 435.42
2025-01-15 | SCALPER 2-ITM 08 FINOS SCALPER | 0 | 26 | 1191.9
2025-01-15 | ITM 02 NOVA-PDE SAMPAIO OVER | 0 | 5 | 141.49
2025-01-15 | CAVA CARRAPATO 3035 ALTO-CAVA SAMPAIO ESTERIL FRANCO | 0 | 13 | 617.02
2025-01-15 | Hematitinha Premium ITM 09 |  |  | 221.6
2025-01-15 | Feijãozinho ITM 02 Principal |  |  | 1698.24 | [6 empty] | 48.27 | 25.03 | 1.14 | 0.066 | 0.29 | 4.15
2025-01-15 | SCALPER 2-CAVA SAMPAIO OVER SCALPER | 0 | 1 | 42.04
2025-01-15 | Rejeito Filtrado |  |  | 4336.34 | [6 empty] | 31.74 | 41.78 | 4.16 |  | 6.61 | 0.37 |  |  | 270 | 17
2025-01-15 | PILHA B02-PILHA B02 REJEITO TRATADO | 0 | 6 | 244.96
2025-01-15 | ITM 02 PRINCIPAL-PATIO MANGABA[PILHA SILICOSO] SILICOSO | 0 | 18 | 460.86
2025-01-15 | PATIO DE PRODUTOS-PLATAFORMA TERMINAL-SARZEDO[VAGAO] SINTER FEED PREMIUM | 31 | 119 | 3116.9
2025-01-15 | Over Descarte
2025-01-15 | Sinter Blendagem ITM 09 B |  |  | 1264
2025-01-15 | Filtro 04 |  |  | 671.83
2025-01-15 | ITM 02 NOVA[B]-USINA DE BLENDAGEM SINTER FEED ESPECIAL | 2 | 15 | 474.02 | [6 empty] | 59.2 | 12.63 | 0.58 | 0.035 | 0.11 | 1.92
2025-01-15 | SUMPAO-ITM 02 NOVA[A] SINTER COMUM | 0 | 5 | 239.95
2025-01-15 | Alimentação Gobal ITM 02 B |  |  | 3731 | [6 empty] | 50.1895 | 21.15512 | 1.886367 | 0.2696422 | 0.1698509 | 4.80062 | 0.663085
2025-01-15 | ITM 09-PATIO DE PRODUTOS SINTER FEED PREMIUM | 0 | 170 | 4697.84
2025-01-15 | scalper 1 over |  |  | 669.44
2025-01-15 | Sinter Sarzedo |  |  | 7890.32
2025-01-15 | Hematitinha Complemento ITM 09 A
2025-01-15 | PATIO LAVADOR-ITM 09 ROM ATERRO | 0 | 37 | 1454.74
2025-01-15 | ITM 04[SUBPRODUTO]-ITM 09 HEMATITINHA COMUM | 5 | 16 | 423.85
2025-01-15 | scalper 2 fino |  |  | 1265.78 | [6 empty] | 45.68 | 29.74 | 0.94 | 0.045 | 0.2 | 3.53 | 1.1
2025-01-15 | ITM 04[SUBPRODUTO]-ITM 04[SUBPRODUTO] OVER | 2 | 4 | 205.01
2025-01-15 | alimentacao_itm09_a |  |  | 3203 | [6 empty] | 61.79 | 5.47 | 1.43 | 0.078 | 0.11 | 4.03
2025-01-15 | SCALPER 2-PATIO B1 OVER SCALPER | 0 | 2 | 79.53
2025-01-15 | CAVA CARRAPATO 3035 ALTO-ITM 09 ROM FERROMAR | 0 | 11 | 619.49
2025-01-15 | Alimentação Seca ITM 08 AB
2025-01-15 | Hematitinha reprocesso |  |  | 1245.24
2025-01-15 | alimentacao_itm09_b |  |  | 2650 | [6 empty] | 56.61 | 12.02 | 1.78 | 0.062 | 0.17 | 4.86
2025-01-15 | Alimentação Gobal ITM 02 Principal |  |  | 601
2025-01-15 | VALE 4757 ÍNDIA-ITM 09 ROM ATERRO | 0 | 32 | 1410.47
2025-01-15 | PATIO LAVADOR-ITM 08 FINOS GSM | 0 | 8 | 217.7
2025-01-15 | Filtro 02 |  |  | 1649.03
2025-01-15 | alimentacao_itm09_d |  |  | 3192 | [6 empty] | 57.33 | 11.58 | 1.25 | 0.049 | 0.21 | 4.86
2025-01-15 | Média Filtro |  |  | 4744.39
2025-01-15 | ITM 04[SUBPRODUTO]-ITM 08 SINTER ITM04 BLEND | 0 | 12 | 4670.81
2025-01-15 | scalper 2 over |  |  | 1109.07
2025-01-15 | Hematitinha Especial ITM 09 B
2025-01-15 | ITM 08-PDE SAMPAIO OVER | 0 | 9 | 286.39
2025-01-15 | ITM 02 NOVA[A]-USINA DE BLENDAGEM SINTER FEED ESPECIAL | 2 | 11 | 342.22 | [6 empty] | 57.98 | 14.19 | 0.65 | 0.036 | 0.09 | 1.8
2025-01-15 | VALE 4757-ITM 09 ROM FERROMAR | 0 | 11 | 511.61
2025-01-15 | ITM 02 PRINCIPAL-PDE SAMPAIO OVER | 0 | 7 | 221.35
2025-01-15 | COMPLEXO DE FILTRAGEM-PILHA B02 REJEITO FILTRADO | 0 | 33 | 1401.33
2025-01-15 | Sinter Premium |  |  | 4697.84
2025-01-15 | alimentacao_itm09_c |  |  | 3481 | [6 empty] | 60.15 | 6.48 | 1.25 | 0.057 | 0.06 | 6.18
2025-01-15 | PATIO DE PRODUTOS-PLATAFORMA TERMINAL-SARZEDO[PILHA 7] PELLET FEED | 31 | 640 | 16364.19
2025-01-16 | SCALPER 1 PRAÇA 11-CAVA SAMPAIO OVER SCALPER | 0 | 1 | 42.98
2025-01-16 | SUMPAO-ITM 02 NOVA[A] SINTER COMUM | 0 | 2 | 96.65
2025-01-16 | ITM 08-PILHA B02 REJEITO DESAGUADO | 0 | 19 | 799.48
2025-01-16 | ITM 09-USINA DE BLENDAGEM SINTER FEED ESPECIAL | 0 | 92 | 2532.43
2025-01-16 | PLATAFORMA TERMINAL-SARZEDO[PILHA 5]-USINA DE BLENDAGEM SINTER FEED ESPECIAL | 31 | 4 | 197.8
2025-01-16 | ITM 02 PRINCIPAL-PATIO MANGABA[PILHA SILICOSO] SILICOSO | 0 | 11 | 272.9
2025-01-16 | CAVA CARRAPATO 3035 ALTO-ITM 09 ROM FERROMAR | 0 | 39 | 2111.05
2025-01-16 | SUMPAO-ITM 08 SINTER COMUM | 0 | 2 | 56.65
2025-01-16 | SCALPER 2-ITM 08 FINOS SCALPER | 0 | 39 | 1662.47
2025-01-16 | PATIO LAVADOR-ITM 09 ROM ATERRO | 0 | 2 | 56.03
2025-01-16 | ITM 02 NOVA[A]-USINA DE BLENDAGEM SINTER FEED ESPECIAL | 2 | 27 | 838.49 | [6 empty] | 59.4 | 13.06 | 0.55 | 0.034 | 0.08 | 1.19
2025-01-16 | VALE 4757 ÍNDIA-ITM 09 ROM ATERRO | 0 | 59 | 2160.76
2025-01-16 | PILHA B02-PILHA B02 REJEITO TRATADO | 0 | 10 | 433.66
2025-01-16 | SCALPER 1 PRAÇA 11-ITM 08 FINOS SCALPER | 0 | 51 | 1596.39
2025-01-16 | ITM 02 PRINCIPAL-USINA DE BLENDAGEM SINTER FEED ESPECIAL | 3 | 11 | 347.89 | [6 empty] | 55.57 | 18.27 | 0.62 | 0.022 | 0.09 | 1.46
2025-01-16 | PRAÇA DA 11-ITM 09 ROM ATERRO | 0 | 31 | 1256.73
2025-01-16 | VALE 4757-ITM 04[ESTOQUE ROM] ROM ATERRO | 0 | 10 | 443.11
2025-01-16 | PILHAO - PDE MANGABA-ITM 04[ESTOQUE ROM] MATERIAL PILHAO | 10 | 25 | 1191.74
2025-01-16 | COMPLEXO DE FILTRAGEM-PILHA B02 REJEITO FILTRADO | 0 | 15 | 669.08
2025-01-16 | PATIO DE PRODUTOS-PLATAFORMA TERMINAL-SARZEDO[PILHA 7] PELLET FEED | 31 | 1 | 24.1
2025-01-16 | ITM 08-PDE SAMPAIO OVER | 0 | 28 | 909.35
2025-01-16 | PDE SAMPAIO-ITM 04[ESTOQUE ROM] FINOS | 0 | 52 | 2816.96
2025-01-16 | scalper 2 over |  |  | 2035.19
2025-01-16 | PATIO DE PRODUTOS-USINA DE BLENDAGEM SINTER FEED ESPECIAL | 0 | 12 | 385.16
2025-01-16 | ITM 04[SUBPRODUTO]-ITM 08 SINTER ITM04 BLEND | 0 | 10 | 6959.42
2025-01-16 | DESAGUAMENTO DE PRODUTO ITM 8-PATIO DE PRODUTOS PELLET FEED | 39 | 130 | 4021.71 | [6 empty] | 62.5 | 7.72 | 0.63 | 0.06 | 0.11 | 1.85
2025-01-16 | ITM 02 NOVA[B]-PATIO MANGABA[PILHA SILICOSO] SILICOSO | 0 | 10 | 281.95 | [6 empty] | 53.55 | 17.72 | 1.21 | 0.049 | 0.1 | 4.25
2025-01-16 | ITM 04[SUBPRODUTO]-ITM 02 NOVA SINTER ITM04 BLEND | 0 | 16 | 2195.74
2025-01-16 | ITM 02 NOVA[A]-PATIO MANGABA[PILHA SILICOSO] SILICOSO | 0 | 10 | 286.78 | [6 empty] | 52.44 | 18.95 | 1.14 | 0.041 | 0.18 | 4.52
2025-01-16 | PATIO DE PRODUTOS-PLATAFORMA TERMINAL-SARZEDO[PILHA 4] SINTER FEED ESPECIAL | 31 | 496 | 12757.87
2025-01-16 | ITM 02 PRINCIPAL-PDE SAMPAIO OVER | 0 | 1 | 22.52
2025-01-16 | ITM 02 NOVA-PDE SAMPAIO OVER | 0 | 13 | 372.39
2025-01-16 | CAVA CARRAPATO 3035 ALTO-CAVA SAMPAIO ESTERIL FRANCO | 0 | 21 | 978.93
2025-01-16 | SCALPER 1-PATIO B1 OVER SCALPER | 0 | 1 | 43.48
2025-01-16 | ITM 04[SUBPRODUTO]-ITM 02 PRINCIPAL SINTER ITM04 BLEND |  |  | 1597.27
2025-01-16 | PATIO DE PRODUTOS-PLATAFORMA TERMINAL-SARZEDO[VAGAO] SINTER FEED ESPECIAL | 31 | 242 | 6109.178
2025-01-16 | ITM 02 NOVA[B]-USINA DE BLENDAGEM SINTER FEED ESPECIAL | 2 | 20 | 617.66 | [6 empty] | 60.1 | 12.04 | 0.64 | 0.034 | 0.08 | 1.22
2025-01-16 | ITM 09-PATIO DE PRODUTOS SINTER FEED PREMIUM | 0 | 170 | 4608.58
2025-01-16 | SCALPER 2-CAVA SAMPAIO OVER SCALPER | 0 | 5 | 201.65
2025-01-16 | Hematitinha Especial ITM 09 C
2025-01-16 | Sinter Sarzedo |  |  | 7141.01
2025-01-16 | Sinter Blendagem ITM 09 B |  |  | 1922
2025-01-16 | alimentacao_itm09_d |  |  | 2532 | [6 empty] | 56 | 14.34 | 0.87 | 0.055 | 0.15 | 4.2
2025-01-16 | Filtro 04 |  |  | 395.62
2025-01-16 | Hematitinha reprocesso |  |  | 2578.82
2025-01-16 | Rejeito Desaguado |  |  | 2196.09 | [6 empty] | 28.82 | 54.72 | 0.62 | 0.056 | 0.18 | 3
2025-01-16 | Filtro 01 |  |  | 1186.87
2025-01-16 | Over Reprocesso |  |  | 136.65
2025-01-16 | Sinter Premium |  |  | 4608.58
2025-01-16 | DESAGUAMENTO DE PRODUTO ITM 8-ITM 08 SINTER COMUM | 0 | 6 | 170.47
2025-01-16 | Feijãozinho ITM 02 Principal |  |  | 1576.56 | [6 empty] | 48.65 | 26.76 | 0.58 | 0.064 | 0.09 | 2.72
2025-01-16 | Hematitinha Complemento ITM 09 A
2025-01-16 | alimentacao_itm09_c |  |  | 4100 | [6 empty] | 58.79 | 6.29 | 1.5 | 0.078 | 0.22 | 7.37
2025-01-16 | Sinter Especial |  |  | 4818.43
2025-01-16 | scalper 1 fino |  |  | 812.99
2025-01-16 | Alimentação Gobal ITM 02 B |  |  | 2970 | [6 empty] | 48.36227 | 24.01821 | 1.906509 | 0.05961816 | 0.2262937 | 3.844555 | 0.6637813
2025-01-16 | Alimentação Seca ITM 08 C |  |  | 6824 | [6 empty] | 49.5742 | 22.37977 | 1.662846 | 0.06319863 | 0.2264136 | 4.157108 | 0.7052103
2025-01-16 | Filtro 03 |  |  | 1469.46
2025-01-16 | PATIO B1-ITM 08 FINOS VALLOUREC | 0 | 9 | 411.16
2025-01-16 | Hematitinha Especial ITM 09 D
2025-01-16 | Sinter Blendagem ITM 09 A |  |  | 364
2025-01-16 | Over Descarte
2025-01-16 | alimentacao_itm09_b |  |  | 2950 | [6 empty] | 54.22 | 17.98 | 0.68 | 0.031 | 0.07 | 3.62
2025-01-16 | Hematitinha Premium ITM 09 |  |  | 596
2025-01-16 | Alimentação Gobal ITM 02 Principal
2025-01-16 | Filtro 02 |  |  | 678.21
2025-01-16 | Hematitinha Especial ITM 09 B
2025-01-16 | Média Filtro |  |  | 4681.01
2025-01-16 | Rejeito Filtrado |  |  | 3730.16 | [15 empty] | 17
2025-01-16 | Sinter Blendagem ITM 09 D
2025-01-16 | Sinter Blendagem ITM 09 C
2025-01-16 | scalper 2 fino |  |  | 1597.15
2025-01-16 | Alimentação Seca ITM 08 AB
2025-01-16 | Hematitinha Especial ITM 09 A |  |  | 149
2025-01-16 | ITM 09-PATIO LAVADOR ESTERIL FRANCO | 0 | 24 | 825.51
2025-01-16 | Alimentação Gobal ITM 02 A |  |  | 4968 | [6 empty] | 48.36227 | 24.01821 | 1.906509 | 0.05961816 | 0.2262937 | 3.844555 | 0.6637813
2025-01-16 | scalper 1 over |  |  | 76.92
2025-01-16 | alimentacao_itm09_a |  |  | 4130 | [6 empty] | 60.39 | 5.6 | 1.58 | 0.064 | 0.15 | 5.95
2025-01-17 | PATIO DE PRODUTOS-PLATAFORMA TERMINAL-SARZEDO[VAGAO] SINTER FEED ESPECIAL | 31 | 241 | 6322.04
2025-01-17 | VALE 4757 ÍNDIA-PATIO LAVADOR ROM FERROMAR | 0 | 9 | 344.54
2025-01-17 | ITM 09-PATIO LAVADOR SINTER FEED ESPECIAL | 0 | 16 | 555.12
2025-01-17 | PILHAO - PDE MANGABA-PDE SAMPAIO ESTERIL PILHAO | 9 | 2 | 78.75
2025-01-17 | SCALPER 1 PRAÇA 11-ITM 08 FINOS SCALPER | 0 | 16 | 508.55
2025-01-17 | CAVA SAMAMBAIA BAIXO-ITM 04[ESTOQUE ROM] ROM FERROMAR | 0 | 3 | 167.06
2025-01-17 | alimentacao_itm09_d |  |  | 2350 | [6 empty] | 56.87 | 12.39 | 0.91 | 0.058 | 0.12 | 5.02
2025-01-17 | ITM 02 PRINCIPAL-USINA DE BLENDAGEM SINTER FEED ESPECIAL | 3 | 19 | 602.55 | [6 empty] | 56.49 | 16.11 | 0.75 | 0.039 | 0.12 | 2
2025-01-17 | Hematitinha reprocesso |  |  | 316.8
2025-01-17 | PILHAO - PDE MANGABA-ITM 04[ESTOQUE ROM] MATERIAL PILHAO | 10 | 23 | 1077.86
2025-01-17 | ITM 04[SUBPRODUTO]-ITM 02 NOVA SINTER ITM04 BLEND | 0 | 25 | 4374.78
2025-01-17 | scalper 2 fino |  |  | 1223.28 | [6 empty] | 46.44 | 28.24 | 0.97 | 0.036 | 0.18 | 4.04 | 0.73
2025-01-17 | Filtro 02 |  |  | 1116.2
2025-01-17 | Alimentação Gobal ITM 02 Principal |  |  | 1752
2025-01-17 | SCALPER 2-ITM 08 FINOS SCALPER | 0 | 18 | 771.22
2025-01-17 | PATIO B1-ITM 08 FINOS VALLOUREC | 0 | 7 | 311.61
2025-01-17 | Sinter Premium |  |  | 4667.82
2025-01-17 | Sinter Especial |  |  | 3997.21
2025-01-17 | Sinter Blendagem ITM 09 D
2025-01-17 | Over Reprocesso |  |  | 409.95
2025-01-17 | ITM 02 NOVA[A]-USINA DE BLENDAGEM SINTER FEED ESPECIAL | 2 | 20 | 616.67 | [6 empty] | 58.64 | 13.69 | 0.56 | 0.035 | 0.09 | 1.61
2025-01-17 | ITM 08-PILHA B02 REJEITO DESAGUADO | 0 | 21 | 908.19
2025-01-17 | Feijãozinho ITM 02 Principal |  |  | 1748.64 | [6 empty] | 48.86 | 25.97 | 0.77 | 0.053 | 0.25 | 2.8
2025-01-17 | Alimentação Gobal ITM 02 A |  |  | 4330 | [6 empty] | 47.92239 | 13.87806 | 1.257644 | 0.05276827 | 0.1670995 | 3.860879 | 0.4837092 | 4974.33
2025-01-17 | SCALPER 2-PATIO B1 OVER SCALPER | 0 | 1 | 43.59
2025-01-17 | ITM 02 NOVA[B]-USINA DE BLENDAGEM SINTER FEED ESPECIAL | 2 | 8 | 246.56 | [6 empty] | 56.47 | 17.3 | 0.53 | 0.036 | 0.08 | 1.18
2025-01-17 | scalper 2 over |  |  | 1098.12
2025-01-17 | Filtro 03 |  |  | 1674.3
2025-01-17 | alimentacao_itm09_a |  |  | 2997 | [6 empty] | 58.09 | 9.63 | 1.53 | 0.062 | 0.12 | 5.26
2025-01-17 | ITM 08-PDE SAMPAIO OVER | 0 | 29 | 911.73
2025-01-17 | scalper 1 over |  |  | 665.48
2025-01-17 | ITM 02 NOVA[A]-PATIO MANGABA[PILHA SILICOSO] SILICOSO | 0 | 10 | 287.58 | [6 empty] | 53.2 | 17.04 | 1.37 | 0.085 | 0.33 | 5.13
2025-01-17 | Média Filtro |  |  | 4625.63
2025-01-17 | CAVA CARRAPATO 5960 ALTO-ITM 09 ROM FERROMAR | 0 | 33 | 1302.46
2025-01-17 | scalper 1 fino |  |  | 599.55
2025-01-17 | ITM 02 NOVA-PDE SAMPAIO OVER | 0 | 13 | 392.46
2025-01-17 | alimentacao_itm09_b |  |  | 2400 | [6 empty] | 58.09 | 9.63 | 1.53 | 0.062 | 0.12 | 5.26
2025-01-17 | VALE 4757-ITM 09 ROM ATERRO | 0 | 8 | 347.26
2025-01-17 | ITM 09-USINA DE BLENDAGEM SINTER FEED ESPECIAL | 0 | 72 | 1962.96
2025-01-17 | Filtro 04 |  |  | 164.43
2025-01-17 | Filtro 01 |  |  | 781.34
2025-01-17 | Hematitinha Premium ITM 09 |  |  | 223
2025-01-17 | ITM 02 NOVA[B]-PATIO MANGABA[PILHA SILICOSO] SILICOSO | 0 | 6 | 176.67 | [6 empty] | 52.42 | 18.95 | 1.71 | 0.045 | 0.16 | 3.87
2025-01-17 | PDE SAMPAIO-PRAÇA DA 11 FINOS | 0 | 8 | 384.35
2025-01-17 | Sinter Sarzedo |  |  | 8665.03
2025-01-17 | Alimentação Gobal ITM 02 B |  |  | 1193 | [6 empty] | 47.92239 | 13.87806 | 1.257644 | 0.05276827 | 0.1670995 | 3.860879 | 0.4837092 | 4974.33
2025-01-17 | Rejeito Desaguado |  |  | 2196.09 | [6 empty] | 55.64 | 28.34 | 0.61 | 0.0049 | 0.2 | 2.77
2025-01-17 | CAVA CARRAPATO 5960 ALTO-ITM 09 ROM ATERRO | 0 | 33 | 1371.14
2025-01-17 | ITM 09-PATIO LAVADOR ESTERIL FRANCO | 0 | 35 | 1101.86
2025-01-17 | Sinter Blendagem ITM 09 C
2025-01-17 | ITM 04[SUBPRODUTO]-ITM 08 SINTER ITM04 BLEND | 0 | 9 | 4472.27
2025-01-17 | VALE 4757 ÍNDIA-ITM 09 ROM ATERRO | 0 | 7 | 287.99
2025-01-17 | DESAGUAMENTO DE PRODUTO ITM 8-PATIO DE PRODUTOS PELLET FEED | 39 | 120 | 3725.22 | [6 empty] | 62.98 | 7.01 | 0.61 | 0.058 | 0.15 | 1.84
2025-01-17 | ITM 04[ESTOQUE ROM]-CAVA SAMPAIO ESTERIL FRANCO | 8 | 1 | 60.58
2025-01-17 | CAVA CARRAPATO 3035 ALTO-CAVA SAMPAIO ESTERIL FRANCO | 0 | 15 | 675.17
2025-01-17 | VALE 4757-ITM 04[ESTOQUE ROM] ROM ATERRO | 0 | 4 | 179.6
2025-01-17 | Alimentação Seca ITM 08 AB
2025-01-17 | PRAÇA DA 11-ITM 09 ROM ATERRO | 0 | 21 | 727.94
2025-01-17 | PATIO DE PRODUTOS-PLATAFORMA TERMINAL-SARZEDO[PILHA 7] PELLET FEED | 31 | 472 | 11995.53
2025-01-17 | PATIO DE PRODUTOS-PLATAFORMA TERMINAL-SARZEDO[PILHA 4] SINTER FEED ESPECIAL | 31 | 7 | 185.66
2025-01-17 | Hematitinha Especial ITM 09 B
2025-01-17 | ITM 02 PRINCIPAL-PATIO MANGABA[PILHA SILICOSO] SILICOSO | 0 | 21 | 521.93 | [6 empty] | 50.51 | 20.79 | 1.35 | 0.05 | 0.15 | 5.16
2025-01-17 | ITM 09-PLATAFORMA TERMINAL-SARZEDO[VAGAO] SINTER FEED ESPECIAL | 31 | 56 | 1432.25
2025-01-17 | Rejeito Filtrado |  |  | 3739.27 | [6 empty] | 33.46 | 40.6 |  |  |  |  | 0.55 |  | 200 | 18
2025-01-17 | PDE SAMPAIO-ITM 04[ESTOQUE ROM] FINOS | 0 | 54 | 3003.01
2025-01-17 | PATIO DE PRODUTOS-PLATAFORMA TERMINAL-SARZEDO (PILHA 10) SINTER FEED PREMIUM | 31 | 174 | 4215.73
2025-01-17 | Alimentação Seca ITM 08 C |  |  | 7286
2025-01-17 | alimentacao_itm09_c |  |  | 3600 | [6 empty] | 58.09 | 9.63 | 1.53 | 0.062 | 0.12 | 5.26
2025-01-17 | PATIO DE PRODUTOS-USINA DE BLENDAGEM SINTER FEED ESPECIAL | 0 | 5 | 144.51
2025-01-17 | Over Descarte
2025-01-17 | Hematitinha Especial ITM 09 A |  |  | 57 | [6 empty] | 56.97 | 9.74 | 2.81 | 0.043 | 0.08 | 5.68
2025-01-17 | Hematitinha Especial ITM 09 C
2025-01-17 | ITM 04[SUBPRODUTO]-ITM 02 PRINCIPAL SINTER ITM04 BLEND |  |  | 465.39
2025-01-17 | Hematitinha Complemento ITM 09 A
2025-01-17 | Hematitinha Especial ITM 09 D
2025-01-17 | ITM 09-PATIO DE PRODUTOS SINTER FEED PREMIUM | 0 | 164 | 4667.82
2025-01-17 | Sinter Blendagem ITM 09 A
2025-01-17 | Sinter Blendagem ITM 09 B
2025-01-17 | COMPLEXO DE FILTRAGEM-PILHA B02 REJEITO FILTRADO | 0 | 31 | 1314.1
2025-01-18 | ITM 04[SUBPRODUTO]-ITM 02 NOVA SINTER ITM04 BLEND | 0 | 15 | 2933.44
2025-01-18 | ITM 09-PLATAFORMA TERMINAL-SARZEDO[VAGAO] SINTER FEED PREMIUM | 31 | 57 | 1493.04
2025-01-18 | ITM 02 PRINCIPAL-PDE SAMPAIO OVER | 0 | 3 | 107.47
2025-01-18 | ITM 02 NOVA[B]-USINA DE BLENDAGEM SINTER FEED ESPECIAL | 2 | 7 | 203.03 | [6 empty] | 61.74 | 9.16 | 0.59 | 0.038 | 0.08 | 1.55
2025-01-18 | ITM 02 NOVA-PDE SAMPAIO OVER | 0 | 20 | 651.31
2025-01-18 | ITM 09-PLATAFORMA TERMINAL-SARZEDO (PILHA 10) SINTER FEED PREMIUM | 31 | 100 | 2520.236
2025-01-18 | PRAÇA DA 11-ITM 09 ROM ATERRO | 0 | 3 | 136.44
2025-01-18 | SUMPAO-ITM 02 NOVA[A] SINTER COMUM | 0 | 2 | 54.27
2025-01-18 | SUMPAO-ITM 08 SINTER COMUM | 0 | 1 | 27.6
2025-01-18 | VALE 4757-ITM 04[ESTOQUE ROM] ROM ATERRO | 0 | 5 | 204.76
2025-01-18 | ITM 02 NOVA-ITM 09 HEMATITINHA ESPECIAL | 0 | 44 | 1095.34
2025-01-18 | ITM 04[SUBPRODUTO]-ITM 04[SUBPRODUTO] OVER | 2 | 4 | 180.26
2025-01-18 | ITM 02 PRINCIPAL-PATIO MANGABA[PILHA SILICOSO] SILICOSO | 0 | 23 | 573.55 | [6 empty] | 52.37 | 18.96 | 1.26 | 0.052 | 0.1 | 4.5
2025-01-18 | ITM 09-USINA DE BLENDAGEM SINTER FEED ESPECIAL | 0 | 20 | 583.29
2025-01-18 | PILHAO - PDE MANGABA-PDE SAMPAIO ESTERIL PILHAO | 9 | 4 | 193.46
2025-01-18 | ITM 02 PRINCIPAL-USINA DE BLENDAGEM SINTER FEED ESPECIAL | 3 | 29 | 917.6 | [6 empty] | 55.5 | 17 | 0.84 | 0.047 | 0.13 | 2.32
2025-01-18 | COMPLEXO DE FILTRAGEM-PILHA B02 REJEITO FILTRADO | 0 | 30 | 1289.65
2025-01-18 | CAVA SAMAMBAIA BAIXO-ITM 04[ESTOQUE ROM] ROM FERROMAR | 0 | 4 | 203.79
2025-01-18 | CAVA CARRAPATO 3035 ALTO-CAVA SAMPAIO ESTERIL FRANCO | 0 | 6 | 274.36
2025-01-18 | PILHA B02-PILHA B02 REJEITO TRATADO | 0 | 7 | 311.55
2025-01-18 | ITM 02 NOVA[A]-PATIO MANGABA[PILHA SILICOSO] SILICOSO | 0 | 5 | 149.51 | [6 empty] | 56.09 | 10.45 | 2.47 | 0.068 | 0.2 | 6.53
2025-01-18 | scalper 2 over |  |  | 791.63
2025-01-18 | SCALPER 1 PRAÇA 11-ITM 02 PRINCIPAL FINOS SCALPER | 0 | 17 | 760.11
2025-01-18 | VALE 4757-ITM 09 ROM ATERRO | 0 | 61 | 2914.75
2025-01-18 | ITM 02 NOVA[A]-USINA DE BLENDAGEM SINTER FEED ESPECIAL | 2 | 17 | 523.65 | [6 empty] | 61.48 | 9.24 | 0.63 | 0.038 | 0.12 | 1.7
2025-01-18 | PATIO DE PRODUTOS-PLATAFORMA TERMINAL-SARZEDO[PILHA 4] SINTER FEED ESPECIAL | 31 | 286 | 7529.894
2025-01-18 | PDE SAMPAIO-ITM 04[ESTOQUE ROM] FINOS | 0 | 31 | 1643.74
2025-01-18 | PATIO DE PRODUTOS-USINA DE BLENDAGEM SINTER FEED ESPECIAL | 0 | 1 | 25.08
2025-01-18 | SCALPER 2-CAVA SAMPAIO OVER SCALPER | 0 | 5 | 220.39
2025-01-18 | VALE 4757 ÍNDIA-ITM 04[ESTOQUE ROM] ROM ATERRO | 0 | 1 | 42.62
2025-01-18 | PILHAO - PDE MANGABA-ITM 04[ESTOQUE ROM] MATERIAL PILHAO | 10 | 18 | 896.14
2025-01-18 | ITM 08-PDE SAMPAIO OVER | 0 | 35 | 1183.68
2025-01-18 | ITM 04[SUBPRODUTO]-ITM 02 PRINCIPAL SINTER ITM04 BLEND
2025-01-18 | SCALPER 1-ITM 02 NOVA FINOS SCALPER | 0 | 3 | 168.75
2025-01-18 | VALE 4757 ÍNDIA-ITM 09 ROM ATERRO | 0 | 15 | 604.67
2025-01-18 | SCALPER 2-ITM 08 FINOS SCALPER | 0 | 13 | 573.6
2025-01-18 | PILHAO - PDE MANGABA-BARRAGEM B4 ESTERIL FRANCO | 9 | 5 | 212.69
2025-01-18 | ITM 09-PLATAFORMA TERMINAL-SARZEDO[PILHA 4] SINTER FEED ESPECIAL | 31 | 49 | 1289.43
2025-01-18 | DESAGUAMENTO DE PRODUTO ITM 8-PATIO DE PRODUTOS PELLET FEED | 39 | 131 | 3947.54 | [6 empty] | 64.15 | 5.41 | 0.62 | 0.053 | 0.13 | 1.83
2025-01-18 | VALE 4757 ÍNDIA-PATIO LAVADOR ROM ATERRO | 0 | 3 | 120.41
2025-01-18 | ITM 08-PILHA B02 REJEITO DESAGUADO | 0 | 19 | 753.37
2025-01-18 | scalper 1 over |  |  | 53.62
2025-01-18 | ITM 04[SUBPRODUTO]-ITM 09 HEMATITINHA COMUM | 5 | 15 | 411.28
2025-01-18 | ITM 09-PATIO DE PRODUTOS SINTER FEED ESPECIAL | 0 | 3 | 95.81
2025-01-18 | CAVA SAMAMBAIA BAIXO-USINA DE BLENDAGEM ESTERIL FRANCO | 0 | 1 | 44.71
2025-01-18 | ITM 02 NOVA[B]-PATIO MANGABA[PILHA SILICOSO] SILICOSO | 0 | 4 | 109.96 | [6 empty] | 55.6 | 13 | 1.9 | 0.071 | 0.16 | 5.26
2025-01-18 | Over Reprocesso |  |  | 729.59
2025-01-18 | Rejeito Desaguado |  |  | 2226.52 | [6 empty] | 33.23 | 47.24 | 0.8 | 0.081 | 0.2 | 3.89
2025-01-18 | ITM 04[SUBPRODUTO]-ITM 08 SINTER ITM04 BLEND | 0 | 5 | 1419.55
2025-01-18 | alimentacao_itm09_b |  |  | 2120 | [6 empty] | 59.76 | 5.99 | 2.23 | 0.077 | 0.22 | 5.73
2025-01-18 | Filtro 03 |  |  | 1044
2025-01-18 | SCALPER 1 PRAÇA 11-ITM 09 OVER | 0 | 1 | 44.09
2025-01-18 | SUMPAO-ITM 04[ESTOQUE ROM] ROM ATERRO | 0 | 2 | 105.06
2025-01-18 | PATIO B1-ITM 08 FINOS VALLOUREC | 0 | 18 | 773.02
2025-01-18 | Sinter Blendagem ITM 09 D
2025-01-18 | Sinter Blendagem ITM 09 B
2025-01-18 | Sinter Blendagem ITM 09 A
2025-01-18 | Hematitinha Especial ITM 09 A |  |  | 220
2025-01-18 | Over Descarte
2025-01-18 | Feijãozinho ITM 02 Principal |  |  | 1904.88
2025-01-18 | Rejeito Filtrado |  |  | 4638 | [6 empty] | 36.25 | 36.62 |  |  |  |  | 0.46 |  | 335 | 18
2025-01-18 | Hematitinha Especial ITM 09 C
2025-01-18 | VALE 4757 ÍNDIA-PRAÇA DA 11 ROM ATERRO | 0 | 6 | 227.96
2025-01-18 | SCALPER 1 PRAÇA 11-ITM 04[ESTOQUE ROM] OVER SCALPER | 0 | 5 | 256.19
2025-01-18 | Filtro 04 |  |  | 927.68
2025-01-18 | Alimentação Gobal ITM 02 Principal |  |  | 1618
2025-01-18 | Hematitinha reprocesso |  |  | 611.96
2025-01-18 | Filtro 01 |  |  | 810.96
2025-01-18 | scalper 2 fino |  |  | 744.66
2025-01-18 | Hematitinha Premium ITM 09 |  |  | 256.36
2025-01-18 | alimentacao_itm09_c |  |  | 3160 | [6 empty] | 59.76 | 5.99 | 2.23 | 0.077 | 0.22 | 5.73
2025-01-18 | ITM 09-ITM 02 NOVA HEMATITINHA ESPECIAL | 0 | 67 | 1904.27
2025-01-18 | Média Filtro |  |  | 4626.34
2025-01-18 | alimentacao_itm09_a |  |  | 3100 | [6 empty] | 59.83 | 5.66 | 2.11 | 0.059 | 0.16 | 6.16
2025-01-18 | Sinter Especial |  |  | 1968.53
2025-01-18 | SCALPER 1 PRAÇA 11-ITM 08 FINOS SCALPER | 0 | 8 | 335.97
2025-01-18 | Hematitinha Especial ITM 09 D
2025-01-18 | Sinter Premium |  |  | 4775.43
2025-01-18 | Sinter Sarzedo |  |  | 6743.96
2025-01-18 | ITM 09-PATIO DE PRODUTOS SINTER FEED PREMIUM | 0 | 27 | 762.16
2025-01-18 | alimentacao_itm09_d |  |  | 2086 | [6 empty] | 58.29 | 9.81 | 1.55 | 0.059 | 0.2 | 4.57
2025-01-18 | Filtro 02 |  |  | 1855.36
2025-01-18 | Alimentação Gobal ITM 02 B |  |  | 2466 | [6 empty] | 47.8878 | 24.99805 | 1.965409 | 0.06714031 | 0.2395921 | 3.964518 | 0.5765009
2025-01-18 | Alimentação Seca ITM 08 C |  |  | 7937 | [6 empty] | 48.02931 | 24.81271 | 1.754357 | 0.06763849 | 0.2731688 | 4.200973 | 0.5989961 | 2414.12
2025-01-18 | Sinter Blendagem ITM 09 C
2025-01-18 | PRAÇA DA 11-CAVA SAMPAIO FORRO OVER | 0 | 1 | 46.89
2025-01-18 | Hematitinha Especial ITM 09 B
2025-01-18 | Alimentação Gobal ITM 02 A |  |  | 3896 | [6 empty] | 47.8878 | 24.99805 | 1.965409 | 0.06714031 | 0.2395921 | 3.964518 | 0.5765009
2025-01-18 | PATIO DE PRODUTOS-PLATAFORMA TERMINAL-SARZEDO (PILHA 10) SINTER FEED PREMIUM | 31 | 237 | 5903.8
2025-01-18 | Hematitinha Complemento ITM 09 A
2025-01-18 | scalper 1 fino |  |  | 1129.38
2025-01-18 | Alimentação Seca ITM 08 AB | [9 empty] | 48.02931 | 24.81271 | 1.754357 | 0.06763849 | 0.2731688 | 4.200973 | 0.5989961 | 2414.12
2025-01-19 | SCALPER 1 PRAÇA 11-ITM 02 NOVA FINOS SCALPER | 0 | 10 | 438.03
2025-01-19 | Over Descarte |  |  | 247.75
2025-01-19 | Alimentação Gobal ITM 02 B |  |  | 3590 | [6 empty] | 48.33846 | 23.89006 | 2.006815 | 0.06381296 | 0.1574896 | 4.611037 | 0.6165825 | 9011.74
2025-01-19 | alimentacao_itm09_b |  |  | 3150 | [6 empty] | 61.19 | 4.57 | 1.18 | 0.048 | 0.19 | 6.37
2025-01-19 | CAVA SAMAMBAIA ALTO-PRAÇA DA 11 ROM FERROMAR | 0 | 7 | 299.48
2025-01-19 | Sinter Blendagem ITM 09 D
2025-01-19 | SUMPAO-ITM 08 SINTER COMUM | 0 | 5 | 202.87
2025-01-19 | CAVA SAMAMBAIA BAIXO-ITM 04[ESTOQUE ROM] ROM ATERRO | 0 | 1 | 42.03
2025-01-19 | Alimentação Gobal ITM 02 Principal |  |  | 2144
2025-01-19 | ITM 02 NOVA[B]-USINA DE BLENDAGEM SINTER FEED ESPECIAL | 2 | 15 | 473.31 | [6 empty] | 61.8 | 9.26 | 0.6 | 0.037 | 0.09 | 1.47
2025-01-19 | Sinter Blendagem ITM 09 B
2025-01-19 | ITM 02 NOVA[A]-PATIO MANGABA[PILHA SILICOSO] SILICOSO | 0 | 10 | 288.43 | [6 empty] | 51.77 | 17.38 | 1.87 | 0.069 | 0.46 | 5.7
2025-01-19 | Alimentação Seca ITM 08 AB |  |  | 422 | [6 empty] | 48.26372 | 24.24091 | 1.850148 | 0.06160099 | 0.1986684 | 4.515048 | 0.5673257 | 5528.23
2025-01-19 | ITM 09-PLATAFORMA TERMINAL-SARZEDO[PILHA 4] SINTER FEED ESPECIAL | 31 | 32 | 853.09
2025-01-19 | SUMPAO-ITM 02 NOVA[A] SINTER COMUM | 0 | 1 | 25.29
2025-01-19 | Sinter Blendagem ITM 09 A
2025-01-19 | PRAÇA DA 11-ITM 09 ROM ATERRO | 0 | 25 | 1072.32
2025-01-19 | Rejeito Desaguado |  |  | 2742.26 | [6 empty] | 40.57 | 36.81 | 0.87 | 0.078 | 0.31 | 3.56
2025-01-19 | Filtro 03 |  |  | 1378.34
2025-01-19 | Rejeito Filtrado |  |  | 4182.54 | [6 empty] | 34.85 | 37.62 |  |  |  |  | 0.37 |  | 380 | 18
2025-01-19 | COMPLEXO DE FILTRAGEM-PILHA B02 REJEITO FILTRADO | 0 | 29 | 1238.35
2025-01-19 | ITM 08-PILHA B02 REJEITO DESAGUADO | 0 | 10 | 392.36
2025-01-19 | Filtro 01 |  |  | 427.76
2025-01-19 | ITM 08-PDE SAMPAIO OVER | 0 | 17 | 542.16
2025-01-19 | Feijãozinho ITM 02 Principal |  |  | 1934.64 | [6 empty] | 51.15 | 21.33 | 0.88 | 0.09 | 0.23 | 3.98
2025-01-19 | CAVA SAMAMBAIA ALTO-PRAÇA DA 11 ROM ATERRO | 0 | 13 | 631.09
2025-01-19 | VALE 4757 ÍNDIA-PRAÇA DA 11 ROM ATERRO | 0 | 6 | 261.38
2025-01-19 | ITM 09-PLATAFORMA TERMINAL-SARZEDO[VAGAO] SINTER FEED ESPECIAL | 31 | 48 | 1204.36
2025-01-19 | Hematitinha Premium ITM 09 |  |  | 921.29
2025-01-19 | Filtro 02 |  |  | 1711.04
2025-01-19 | PLATAFORMA TERMINAL-SARZEDO[VAGAO]-PATIO B1 SINTER TIG | 31 | 180 | 4984.07
2025-01-19 | ITM 04[SUBPRODUTO]-ITM 02 NOVA SINTER ITM04 BLEND | 0 | 29 | 5777.82
2025-01-19 | Hematitinha reprocesso |  |  | 847.44
2025-01-19 | ITM 04[SUBPRODUTO]-ITM 04[SUBPRODUTO] OVER | 2 | 1 | 45.28
2025-01-19 | SCALPER 2-CAVA SAMPAIO OVER SCALPER | 0 | 2 | 89.49
2025-01-19 | CAVA CARRAPATO 5960 ALTO-ITM 09 ROM FERROMAR | 0 | 13 | 485.81
2025-01-19 | ITM 02 PRINCIPAL-PDE SAMPAIO OVER | 0 | 23 | 706.99
2025-01-19 | SUMPAO-ITM 04[ESTOQUE ROM] ROM ATERRO | 0 | 3 | 152.2
2025-01-19 | Filtro 04 |  |  | 665.4
2025-01-19 | ITM 09-SUMPAO OVER | 0 | 5 | 247.75
2025-01-19 | VALE 4757 ÍNDIA-PATIO LAVADOR ROM ATERRO | 0 | 15 | 559.57
2025-01-19 | ITM 02 NOVA[B]-PATIO MANGABA[PILHA SILICOSO] SILICOSO | 0 | 10 | 263.93 | [6 empty] | 54 | 15.87 | 1.46 | 0.064 | 0.23 | 4.85
2025-01-19 | Hematitinha Especial ITM 09 A |  |  | 230.326 | [6 empty] | 59.1 | 7.49 | 1.31 | 0.045 | 0.11 | 6.44
2025-01-19 | alimentacao_itm09_d |  |  | 2502 | [6 empty] | 58.99 | 10.55 | 0.77 | 0.059 | 0.08 | 3.99
2025-01-19 | PDE SAMPAIO-ITM 04[ESTOQUE ROM] FINOS | 0 | 21 | 1112.52
2025-01-19 | Alimentação Gobal ITM 02 A |  |  | 4539 | [6 empty] | 48.33846 | 23.89006 | 2.006815 | 0.06381296 | 0.1574896 | 4.611037 | 0.6165825 | 9011.74
2025-01-19 | PILHAO - PDE MANGABA-ITM 04[ESTOQUE ROM] MATERIAL PILHAO | 10 | 3 | 162.49
2025-01-19 | ITM 02 NOVA[A]-USINA DE BLENDAGEM SINTER FEED ESPECIAL | 2 | 19 | 619.18 | [6 empty] | 59.4 | 12.49 | 0.57 | 0.039 | 0.08 | 1.7
2025-01-19 | alimentacao_itm09_c |  |  | 4350 | [6 empty] | 61.19 | 4.57 | 1.18 | 0.048 | 0.19 | 6.37
2025-01-19 | CAVA SAMAMBAIA BAIXO-ITM 04[ESTOQUE ROM] ROM FERROMAR | 0 | 7 | 343.4
2025-01-19 | ITM 02 PRINCIPAL-PATIO MANGABA[PILHA SILICOSO] SILICOSO | 0 | 28 | 722.11 | [6 empty] | 51.87 | 18.71 | 1.44 | 0.078 | 0.15 | 5.44
2025-01-19 | ITM 09-PATIO DE PRODUTOS SINTER FEED ESPECIAL | 0 | 46 | 1329.04
2025-01-19 | ITM 02 PRINCIPAL-USINA DE BLENDAGEM SINTER FEED ESPECIAL | 3 | 28 | 885.68 | [6 empty] | 57.35 | 14.95 | 0.73 | 0.039 | 0.12 | 1.97
2025-01-19 | Hematitinha Complemento ITM 09 A
2025-01-19 | SUMPAO-ITM 02 PRINCIPAL SINTER COMUM | 0 | 5 | 193.71
2025-01-19 | PILHAO - PDE MANGABA-BARRAGEM B4 ESTERIL FRANCO | 9 | 1 | 34.42
2025-01-19 | ITM 09-ITM 02 NOVA HEMATITINHA ESPECIAL | 0 | 2 | 56.71
2025-01-19 | SCALPER 1 PRAÇA 11-ITM 04[ESTOQUE ROM] OVER SCALPER | 0 | 2 | 92.17
2025-01-19 | Hematitinha Especial ITM 09 C
2025-01-19 | Over Reprocesso |  |  | 710.58
2025-01-19 | ITM 09-USINA DE BLENDAGEM SINTER FEED ESPECIAL | 0 | 59 | 1575.47
2025-01-19 | Sinter Sarzedo |  |  | 10593.14
2025-01-19 | ITM 09-PATIO LAVADOR OVER | 0 | 19 | 531.08
2025-01-19 | ITM 04[SUBPRODUTO]-ACESSO PRINCIPAL INTERNO FORRO OVER | 0 | 1 | 46.38
2025-01-19 | Hematitinha Especial ITM 09 B
2025-01-19 | VALE 4757-ITM 09 ROM ATERRO | 0 | 39 | 1817.28
2025-01-19 | ITM 09-ITM 08 SINTER FEED ESPECIAL | 0 | 3 | 84.56
2025-01-19 | CAVA CARRAPATO 5960 ALTO-PRAÇA DA 11 ROM FERROMAR | 0 | 2 | 105.14
2025-01-19 | Hematitinha Especial ITM 09 D
2025-01-19 | scalper 2 over |  |  | 902.3
2025-01-19 | Média Filtro |  |  | 4602.98
2025-01-19 | ITM 09-PATIO DE PRODUTOS SINTER FEED PREMIUM | 0 | 170 | 4731.18
2025-01-19 | Sinter Premium |  |  | 4731.18
2025-01-19 | ITM 02 NOVA-PDE SAMPAIO OVER | 0 | 30 | 882.16
2025-01-19 | Alimentação Seca ITM 08 C |  |  | 7639 | [6 empty] | 48.26372 | 24.24091 | 1.850148 | 0.06160099 | 0.1986684 | 4.515048 | 0.5673257 | 5528.23
2025-01-19 | CAVA CARRAPATO 3035 ALTO-SUMPAO ESTERIL FRANCO | 0 | 1 | 47.01
2025-01-19 | PATIO DE PRODUTOS-PLATAFORMA TERMINAL-SARZEDO[PILHA 4] SINTER FEED ESPECIAL | 31 | 49 | 1180.31
2025-01-19 | CAVA CARRAPATO 3035 ALTO-CAVA SAMPAIO ESTERIL FRANCO | 0 | 16 | 709.41
2025-01-19 | VALE 4757 ÍNDIA-ITM 09 ROM ATERRO | 0 | 69 | 2688.61
2025-01-19 | scalper 1 fino |  |  | 490.92 | [6 empty] | 47.59 | 26.39 | 1.86 | 0.057 | 0.19 | 3.25 | 0.82
2025-01-19 | scalper 1 over |  |  | 401.56
2025-01-19 | SCALPER 2-ITM 08 FINOS SCALPER | 0 | 31 | 1327.07
2025-01-19 | Sinter Blendagem ITM 09 C
2025-01-19 | scalper 2 fino |  |  | 1041.23
2025-01-19 | DESAGUAMENTO DE PRODUTO ITM 8-PATIO DE PRODUTOS PELLET FEED | 39 | 155 | 4699.79 | [6 empty] | 63.94 | 5.88 | 0.47 | 0.049 | 0.13 | 1.8
2025-01-19 | ITM 04[SUBPRODUTO]-ITM 08 SINTER ITM04 BLEND | 0 | 6 | 3585.25
2025-01-19 | PILHA B02-PILHA B02 REJEITO TRATADO | 0 | 16 | 696.72
2025-01-19 | PLATAFORMA TERMINAL-SARZEDO[PILHA 5]-USINA DE BLENDAGEM SINTER FEED ESPECIAL | 31 | 4 | 187.25
2025-01-19 | alimentacao_itm09_a |  |  | 4220 | [6 empty] | 61.19 | 4.57 | 1.18 | 0.048 | 0.19 | 6.37
2025-01-19 | PILHAO - PDE MANGABA-PDE SAMPAIO ESTERIL PILHAO | 9 | 9 | 470
2025-01-19 | Sinter Especial |  |  | 5861.96
2025-01-19 | ITM 04[SUBPRODUTO]-ITM 09 HEMATITINHA COMUM | 5 | 8 | 299.21
2025-01-19 | PATIO DE PRODUTOS-PLATAFORMA TERMINAL-SARZEDO[VAGAO] SINTER FEED ESPECIAL | 31 | 102 | 2552.36
2025-01-20 | PILHA B02-PILHA B02 REJEITO TRATADO | 0 | 12 | 485.73
2025-01-20 | COMPLEXO DE FILTRAGEM-PILHA B02 REJEITO FILTRADO | 0 | 17 | 702.39
2025-01-20 | VALE 4757 ÍNDIA-ITM 09 ROM ATERRO | 0 | 3 | 110.2
2025-01-20 | Rejeito Filtrado |  |  | 4410.24 | [6 empty] | 33.96 | 39.63 | 4.39 |  |  | 6 | 0.37 |  | 450 | 18 | 104
2025-01-20 | Hematitinha Especial ITM 09 D
2025-01-20 | VALE 4757-ITM 09 ROM ATERRO | 0 | 51 | 2514.34
2025-01-20 | ITM 04[SUBPRODUTO]-ITM 08 SINTER ITM04 BLEND | 0 | 12 | 4729.49
2025-01-20 | PILHAO - PDE MANGABA-BARRAGEM B4 ESTERIL FRANCO | 9 | 1 | 42.87
2025-01-20 | PATIO DE PRODUTOS-PLATAFORMA TERMINAL-SARZEDO[PILHA 4] SINTER FEED ESPECIAL | 31 | 115 | 3023.67
2025-01-20 | ITM 08-PILHA B02 REJEITO DESAGUADO | 0 | 19 | 744.98
2025-01-20 | SCALPER 2-CAVA SAMPAIO OVER SCALPER | 0 | 3 | 125.6
2025-01-20 | ITM 02 NOVA[A]-PATIO MANGABA[PILHA SILICOSO] SILICOSO | 0 | 5 | 474.51 | [6 empty] | 58.63 | 14.42 | 0.55 | 0.034 | 0.09 | 1.94
2025-01-20 | DESAGUAMENTO DE PRODUTO ITM 8-PATIO DE PRODUTOS PELLET FEED | 39 | 154 | 4722.01 | [6 empty] | 62.59 | 7.6 | 0.51 | 0.055 | 0.11 | 1.99
2025-01-20 | PILHAO - PDE MANGABA-ITM 04[ESTOQUE ROM] MATERIAL PILHAO | 10 | 2 | 94.87
2025-01-20 | PDE SAMPAIO-CAVA CARRAPATO 5960 ALTO ESTERIL FRANCO | 0 | 1 | 42.74
2025-01-20 | SCALPER 2-BARRAGEM B1[PONTO ABASTECIMENTO AGUA 2] OVER | 0 | 1 | 42.14
2025-01-20 | ITM 04[SUBPRODUTO]-ITM 02 PRINCIPAL SINTER ITM04 BLEND |  |  | 336.04
2025-01-20 | ITM 02 NOVA-PDE SAMPAIO OVER | 0 | 30 | 883.28
2025-01-20 | PRAÇA DA 11-ITM 09 ROM ATERRO | 0 | 8 | 366
2025-01-20 | ITM 02 PRINCIPAL-PATIO MANGABA[PILHA SILICOSO] SILICOSO | 0 | 23 | 636.32 | [6 empty] | 50.33 | 21.25 | 1.36 | 0.057 | 0.26 | 4.86
2025-01-20 | CAVA CARRAPATO 5960 ALTO-ITM 09 ROM FERROMAR | 0 | 73 | 2902.21
2025-01-20 | CAVA CARRAPATO 3035 ALTO-CAVA SAMPAIO ESTERIL FRANCO | 0 | 9 | 388.03
2025-01-20 | PILHAO - PDE MANGABA-CAVA SAMAMBAIA INTERMEDIARIO[BOLO DE NOIVA] ESTERIL FRANCO | 0 | 2 | 75.5
2025-01-20 | CAVA SAMAMBAIA BAIXO-ITM 04[ESTOQUE ROM] ROM FERROMAR | 0 | 3 | 157.1
2025-01-20 | SUMPAO-ITM 02 NOVA[A] SINTER COMUM | 0 | 3 | 116.86
2025-01-20 | alimentacao_itm09_b |  |  | 3450 | [6 empty] | 55.56 | 14.88 | 1.32 | 0.058 | 0.16 | 3.84
2025-01-20 | CAVA CARRAPATO 5960 ALTO-ITM 04[ESTOQUE ROM] ROM FERROMAR | 0 | 15 | 613.62
2025-01-20 | VALE 4757 ÍNDIA-PATIO LAVADOR ROM ATERRO | 0 | 10 | 363.03
2025-01-20 | SUMPAO-ITM 02 PRINCIPAL SINTER COMUM | 0 | 3 | 127.87
2025-01-20 | DESAGUAMENTO DE PRODUTO ITM 8-ITM 08 SINTER COMUM | 0 | 2 | 60.64
2025-01-20 | PILHAO - PDE MANGABA-PDE SAMPAIO ESTERIL PILHAO | 9 | 5 | 200.96
2025-01-20 | ITM 09-PLATAFORMA TERMINAL-SARZEDO[PILHA 4] SINTER FEED ESPECIAL | 31 | 176 | 4378.58
2025-01-20 | ITM 02 PRINCIPAL-PDE SAMPAIO OVER | 0 | 19 | 617.07
2025-01-20 | ITM 02 NOVA[A]-USINA DE BLENDAGEM SINTER FEED ESPECIAL | 2 | 22 | 712.78 | [6 empty] | 58.63 | 14.42 | 0.55 | 0.034 | 0.09 | 1.94
2025-01-20 | scalper 2 over |  |  | 1280.11
2025-01-20 | ITM 09-PATIO DE PRODUTOS SINTER FEED ESPECIAL | 0 | 2 | 52.83
2025-01-20 | ITM 04[SUBPRODUTO]-CAVA CARRAPATO 3035 ALTO OVER | 0 | 1 | 45.83
2025-01-20 | ITM 02 PRINCIPAL-USINA DE BLENDAGEM SINTER FEED ESPECIAL | 3 | 28 | 888.44 | [6 empty] | 58.25 | 12.48 | 0.54 | 0.034 | 0.08 | 3.56
2025-01-20 | ITM 09-USINA DE BLENDAGEM SINTER FEED ESPECIAL | 0 | 59 | 1607.72
2025-01-20 | ITM 08-PDE SAMPAIO OVER | 0 | 24 | 731.51
2025-01-20 | ITM 02 NOVA[B]-USINA DE BLENDAGEM SINTER FEED ESPECIAL | 2 | 24 | 766.72 | [6 empty] | 59.7 | 12.33 | 0.06 | 0.036 | 1.44 | 1.44
2025-01-20 | ITM 04[SUBPRODUTO]-PDE SAMPAIO OVER | 0 | 2 | 78.4
2025-01-20 | PDE SAMPAIO-ITM 04[ESTOQUE ROM] FINOS | 0 | 11 | 564.09
2025-01-20 | ITM 09-PATIO LAVADOR OVER | 0 | 1 | 30.9
2025-01-20 | PATIO DE PRODUTOS-PLATAFORMA TERMINAL-SARZEDO[PILHA 7] PELLET FEED | 31 | 562 | 14382.97
2025-01-20 | ITM 04[SUBPRODUTO]-ITM 02 NOVA SINTER ITM04 BLEND | 0 | 18 | 5135.89
2025-01-20 | SUMPAO-ITM 08 SINTER COMUM | 0 | 2 | 59.96
2025-01-20 | SCALPER 2-ITM 08 FINOS SCALPER | 0 | 30 | 1323.7
2025-01-20 | scalper 1 fino
2025-01-20 | Filtro 04 |  |  | 1060.15
2025-01-20 | Alimentação Seca ITM 08 AB |  |  | 0 | [6 empty] | 46.9281 | 26.30632 | 1.974365 | 0.05501054 | 0.219758 | 3.995854 | 0.5720645
2025-01-20 | ESTOQUE MIB-PRAÇA DA 11 FINOS GSM | 0 | 12 | 521.22
2025-01-20 | Filtro 02 |  |  | 1314.59
2025-01-20 | Over Descarte
2025-01-20 | Sinter Blendagem ITM 09 B
2025-01-20 | ITM 09-PATIO DE PRODUTOS SINTER FEED PREMIUM | 0 | 76 | 2172.58
2025-01-20 | Feijãozinho ITM 02 Principal |  |  | 795.84 | [6 empty] | 50.85 | 21.69 | 0.97 | 0.064 | 0.18 | 4.1
2025-01-20 | Over Reprocesso |  |  | 901.89
2025-01-20 | Hematitinha Complemento ITM 09 A
2025-01-20 | CAVA SAMAMBAIA BAIXO-PILHA B02 ESTERIL FRANCO | 0 | 1 | 45.28
2025-01-20 | ITM 02 NOVA-PATIO MANGABA[PILHA OVER] OVER | 0 | 5 | 138.32
2025-01-20 | Alimentação Gobal ITM 02 B |  |  | 5080 | [6 empty] | 47.94196 | 24.40772 | 2.163118 | 0.05230602 | 0.225388 | 4.286265 | 0.5015084 | 6068.89
2025-01-20 | PATIO DE PRODUTOS-PLATAFORMA TERMINAL-SARZEDO (PILHA 10) SINTER FEED PREMIUM | 31 | 155 | 3664.26
2025-01-20 | Alimentação Gobal ITM 02 Principal |  |  | 4707
2025-01-20 | Filtro 01 |  |  | 1144.97
2025-01-20 | ITM 04[SUBPRODUTO]-ITM 04[SUBPRODUTO] OVER | 2 | 1 | 44.07
2025-01-20 | Hematitinha Especial ITM 09 A |  |  | 135.814
2025-01-20 | Média Filtro |  |  | 4593.35
2025-01-20 | scalper 1 over |  |  | 130.87
2025-01-20 | ITM 02 NOVA[B]-PATIO MANGABA[PILHA SILICOSO] SILICOSO | 0 | 2 | 464.72 | [6 empty] | 59.7 | 12.33 | 0.06 | 0.036 | 1.44 | 1.44
2025-01-20 | CAVA SAMAMBAIA ALTO-PRAÇA DA 11 ROM ATERRO | 0 | 32 | 1592.43
2025-01-20 | alimentacao_itm09_a |  |  | 1250 | [6 empty] | 59.47 | 5.97 | 1.41 | 0.075 | 0.36 | 6.74
2025-01-20 | Hematitinha reprocesso |  |  | 633.6
2025-01-20 | Sinter Blendagem ITM 09 C
2025-01-20 | Hematitinha Especial ITM 09 C
2025-01-20 | Sinter Blendagem ITM 09 A
2025-01-20 | Rejeito Desaguado |  |  | 2884.1 | [6 empty] | 33.74 | 47 | 0.7 | 0.063 | 0.25 | 3.47
2025-01-20 | Sinter Especial |  |  | 5499.09
2025-01-20 | alimentacao_itm09_c |  |  | 3690 | [6 empty] | 55.56 | 14.88 | 1.32 | 0.058 | 0.16 | 3.84
2025-01-20 | Hematitinha Premium ITM 09 |  |  | 543.25
2025-01-20 | Alimentação Seca ITM 08 C |  |  | 3316 | [6 empty] | 46.9281 | 26.30632 | 1.974365 | 0.05501054 | 0.219758 | 3.995854 | 0.5720645
2025-01-20 | alimentacao_itm09_d |  |  | 2067 | [6 empty] | 55.56 | 14.88 | 1.32 | 0.058 | 0.16 | 3.84
2025-01-20 | scalper 2 fino |  |  | 1021.22 | [6 empty] | 47.93 | 25.73 | 1.22 | 0.048 | 0.26 | 3.9 | 0.64
2025-01-20 | Sinter Premium |  |  | 2172.58
2025-01-20 | Sinter Sarzedo |  |  | 7671.67
2025-01-20 | PLATAFORMA TERMINAL-SARZEDO[VAGAO]-PATIO B1 SINTER TIG | 31 | 5 | 146.84
2025-01-20 | CAVA SAMAMBAIA ALTO-PRAÇA DA 11 ROM FERROMAR | 0 | 2 | 74.26
2025-01-20 | PLATAFORMA TERMINAL-SARZEDO[PILHA 5]-USINA DE BLENDAGEM SINTER FEED ESPECIAL | 31 | 41 | 1324.96
2025-01-20 | BARRAGEM B1[PONTO ABASTECIMENTO AGUA 2]-ITM 09 SINTER TIG | 0 | 11 | 465.61
2025-01-20 | ITM 02 NOVA-ESTOQUE MIB SILICOSO | 0 | 12 | 545.83
2025-01-20 | SCALPER 2-PATIO B1 OVER SCALPER | 0 | 7 | 309.01
2025-01-20 | USINA DE BLENDAGEM-PILHA B02 SINTER FEED ESPECIAL | 0 | 5 | 123.89
2025-01-20 | Sinter Blendagem ITM 09 D
2025-01-20 | Filtro 03 |  |  | 890.53
2025-01-20 | Alimentação Gobal ITM 02 A |  |  | 5512 | [6 empty] | 47.94196 | 24.40772 | 2.163118 | 0.05230602 | 0.225388 | 4.286265 | 0.5015084 | 6068.89
2025-01-20 | Hematitinha Especial ITM 09 B
2025-01-21 | SCALPER 1 PRAÇA 11-ITM 02 PRINCIPAL FINOS SCALPER | 0 | 1 | 44.2
2025-01-21 | USINA DE BLENDAGEM-PILHA B02 SINTER FEED ESPECIAL | 0 | 4 | 117.04
2025-01-21 | Hematitinha reprocesso |  |  | 1346.4
2025-01-21 | Sinter Premium |  |  | 5785.8
2025-01-21 | Sinter Blendagem ITM 09 C
2025-01-21 | SCALPER 2-CAVA SAMPAIO OVER SCALPER | 0 | 4 | 174.02
2025-01-21 | DESAGUAMENTO DE PRODUTO ITM 8-PATIO DE PRODUTOS PELLET FEED | 39 | 137 | 4237.88 | [6 empty] | 63.41 | 6.43 | 0.63 | 0.058 | 0.12 | 1.85
2025-01-21 | ITM 09-ITM 09 HEMATITINHA REPROCESSO | 0 | 1 | 29.09
2025-01-21 | alimentacao_itm09_b |  |  | 3325 | [6 empty] | 58.89 | 6.44 | 3.26 | 0.064 | 0.1 | 5.75
2025-01-21 | Alimentação Gobal ITM 02 A |  |  | 5777 | [6 empty] | 45.45175 | 29.84678 | 1.686777 | 0.06111374 | 0.1766825 | 2.740474 | 1.297394 | 5948.55
2025-01-21 | scalper 2 over |  |  | 1817.46
2025-01-21 | Rejeito Desaguado |  |  | 2188.47 | [6 empty] | 31.18 | 50.81 | 0.82 | 0.066 | 0.27 | 3.16
2025-01-21 | ITM 02 PRINCIPAL-PATIO MANGABA[PILHA SILICOSO] SILICOSO | 0 | 19 | 557.28
2025-01-21 | PATIO DE PRODUTOS-PATIO LAVADOR SINTER FEED ESPECIAL | 0 | 5 | 148.94
2025-01-21 | ITM 04[SUBPRODUTO]-ITM 08 SINTER ITM04 BLEND | 0 | 9 | 3619.695
2025-01-21 | ITM 08-PDE SAMPAIO OVER | 0 | 27 | 821.85
2025-01-21 | ITM 04[SUBPRODUTO]-ITM 02 NOVA SINTER ITM04 BLEND | 0 | 15 | 4623.52
2025-01-21 | Feijãozinho ITM 02 Principal |  |  | 522.96
2025-01-21 | scalper 1 fino
2025-01-21 | PATIO DE PRODUTOS-PLATAFORMA TERMINAL-SARZEDO (PILHA 10) SINTER FEED PREMIUM | 31 | 21 | 491.22
2025-01-21 | SCALPER 1 PRAÇA 11-ITM 08 FINOS SCALPER | 0 | 2 | 82.3
2025-01-21 | alimentacao_itm09_c |  |  | 3990 | [6 empty] | 58.89 | 6.44 | 3.26 | 0.064 | 0.1 | 5.75
2025-01-21 | SUMPAO-ITM 08 SINTER COMUM | 0 | 1 | 26.03
2025-01-21 | COMPLEXO DE FILTRAGEM-PILHA B02 REJEITO FILTRADO | 0 | 41 | 1705.13
2025-01-21 | scalper 2 fino |  |  | 1441.81
2025-01-21 | Sinter Blendagem ITM 09 B
2025-01-21 | Alimentação Gobal ITM 02 B |  |  | 5426 | [6 empty] | 45.45175 | 29.84678 | 1.686777 | 0.06111374 | 0.1766825 | 2.740474 | 1.297394 | 5948.55
2025-01-21 | ITM 02 PRINCIPAL-PDE SAMPAIO OVER | 0 | 14 | 421.35
2025-01-21 | CAVA CARRAPATO 5960 ALTO-ITM 04[ESTOQUE ROM] ROM ATERRO | 0 | 1 | 53.6
2025-01-21 | PATIO DE PRODUTOS-PLATAFORMA TERMINAL-SARZEDO[PILHA 7] PELLET FEED | 31 | 316 | 7429.43
2025-01-21 | DESAGUAMENTO DE PRODUTO ITM 8-ITM 08 SINTER COMUM | 0 | 2 | 63.06
2025-01-21 | PATIO DE PRODUTOS-PLATAFORMA TERMINAL-SARZEDO[VAGAO] SINTER FEED ESPECIAL | 31 | 248 | 6094.922
2025-01-21 | PILHA B02-PILHA B02 REJEITO TRATADO | 0 | 22 | 895.17
2025-01-21 | Filtro 02 |  |  | 2429.13
2025-01-21 | alimentacao_itm09_d |  |  | 2654 | [6 empty] | 58.89 | 6.44 | 3.26 | 0.064 | 0.1 | 5.75
2025-01-21 | Hematitinha Especial ITM 09 D
2025-01-21 | ITM 04[SUBPRODUTO]-ITM 02 PRINCIPAL SINTER ITM04 BLEND |  |  | 3078.86
2025-01-21 | ITM 02 NOVA-ESTOQUE MIB SILICOSO | 0 | 14 | 649.42
2025-01-21 | alimentacao_itm09_a |  |  | 5177 | [6 empty] | 58.89 | 6.44 | 3.26 | 0.064 | 0.1 | 5.75
2025-01-21 | CAVA CARRAPATO 5960 ALTO-ITM 04[ESTOQUE ROM] ROM FERROMAR | 0 | 22 | 824.49
2025-01-21 | VALE 4757 ÍNDIA-ITM 09 ROM ATERRO | 0 | 15 | 593.95
2025-01-21 | PILHAO - PDE MANGABA-ITM 04[ESTOQUE ROM] MATERIAL PILHAO | 10 | 13 | 590.72
2025-01-21 | Filtro 03 |  |  | 2203.16
2025-01-21 | Sinter Especial |  |  | 5721.66
2025-01-21 | PATIO DE PRODUTOS-PLATAFORMA TERMINAL-SARZEDO[PILHA 4] SINTER FEED ESPECIAL | 31 | 102 | 2522.45
2025-01-21 | ITM 02 NOVA-PDE SAMPAIO OVER | 0 | 50 | 1452.87
2025-01-21 | Over Reprocesso |  |  | 786.36
2025-01-21 | Alimentação Gobal ITM 02 Principal |  |  | 4187
2025-01-21 | scalper 1 over
2025-01-21 | ITM 02 PRINCIPAL-USINA DE BLENDAGEM SINTER FEED ESPECIAL | 3 | 21 | 659.21 | [6 empty] | 57.81 | 15.25 | 0.62 | 0.045 | 0.13 | 1.25
2025-01-21 | PLATAFORMA TERMINAL-SARZEDO[PILHA 5]-USINA DE BLENDAGEM SINTER FEED ESPECIAL | 31 | 6 | 274.32
2025-01-21 | SCALPER 2-ITM 08 FINOS SCALPER | 0 | 26 | 1169.85
2025-01-21 | ITM 08-PILHA B02 REJEITO DESAGUADO | 0 | 13 | 512.39
2025-01-21 | ITM 09-PILHA B02 SINTER FEED ESPECIAL | 0 | 17 | 529.11
2025-01-21 | PRAÇA DA 11-ITM 09 HEMATITINHA COMUM | 0 | 6 | 302.79
2025-01-21 | SUMPAO-ITM 02 NOVA[A] SINTER COMUM | 0 | 10 | 323.16
2025-01-21 | Sinter Blendagem ITM 09 D
2025-01-21 | Média Filtro |  |  | 4640.93
2025-01-21 | Hematitinha Especial ITM 09 C
2025-01-21 | Hematitinha Especial ITM 09 B
2025-01-21 | ITM 02 NOVA[B]-USINA DE BLENDAGEM SILICOSO |  |  | 418.64
2025-01-21 | Over Descarte
2025-01-21 | CAVA SAMAMBAIA ALTO-PRAÇA DA 11 ROM FERROMAR | 0 | 8 | 345.8
2025-01-21 | Filtro 04 |  |  | 112.96
2025-01-21 | ITM 09-PATIO DE PRODUTOS SINTER FEED PREMIUM | 0 | 199 | 5785.8
2025-01-21 | CAVA CARRAPATO 3035 ALTO-CAVA SAMPAIO ESTERIL FRANCO | 0 | 13 | 581.26
2025-01-21 | ITM 02 NOVA[B]-USINA DE BLENDAGEM SINTER FEED ESPECIAL | 2 | 23 | 763.91 | [6 empty] | 58.93 | 13.87 | 0.55 | 0.039 | 0.07 | 1.14
2025-01-21 | Hematitinha Especial ITM 09 A |  |  | 196
2025-01-21 | ITM 02 NOVA[A]-USINA DE BLENDAGEM SINTER FEED ESPECIAL | 2 | 24 | 732.85 | [6 empty] | 59.05 | 13.13 | 0.55 | 0.05 | 0.14 | 1.75
2025-01-21 | Alimentação Seca ITM 08 AB |  |  | 0
2025-01-21 | Alimentação Seca ITM 08 C |  |  | 2179 | [6 empty] | 44.61694 | 30.80594 | 1.663059 | 0.06013326 | 0.1982861 | 2.995915 | 1.126744 | 11146.69
2025-01-21 | CAVA CARRAPATO 5960 ALTO-ITM 09 ROM FERROMAR | 0 | 5 | 186.71
2025-01-21 | SUMPAO-ITM 04[ESTOQUE ROM] ROM ATERRO | 0 | 2 | 111.02
2025-01-21 | Hematitinha Complemento ITM 09 A
2025-01-21 | VALE 4757-ITM 09 ROM ATERRO | 0 | 3 | 142.4
2025-01-21 | Sinter Blendagem ITM 09 A
2025-01-21 | Rejeito Filtrado |  |  | 5592.64 | [6 empty] | 32.37 | 44.3 | 3.63 |  |  | 4.91 | 0.39 |  | 375 | 17 | 99
2025-01-21 | Hematitinha Premium ITM 09 |  |  | 781
2025-01-21 | ITM 09-PLATAFORMA TERMINAL-SARZEDO[PILHA 4] SINTER FEED ESPECIAL | 31 | 61 | 1545.43
2025-01-21 | PRAÇA DA 11-ITM 08 FINOS GSM | 0 | 26 | 734.79
2025-01-21 | PDE SAMPAIO-ITM 04[ESTOQUE ROM] FINOS | 0 | 30 | 1572.24
2025-01-21 | Filtro 01 |  |  | 847.37
2025-01-21 | PATIO LAVADOR-ITM 09 ROM ATERRO | 0 | 14 | 309.45
2025-01-21 | CAVA SAMAMBAIA ALTO-PRAÇA DA 11 ROM ATERRO | 0 | 1 | 41.01
2025-01-21 | ESTOQUE MIB-ITM 08 FINOS GSM | 0 | 14 | 618.25
2025-01-21 | Sinter Sarzedo |  |  | 11507.46
2025-01-21 | CAVA SAMAMBAIA BAIXO-ITM 04[ESTOQUE ROM] ROM FERROMAR | 0 | 6 | 273.54
2025-01-21 | ITM 02 PRINCIPAL-PATIO MANGABA[PILHA SILICOSO] SILICOSO
2025-01-21 | ITM 09-PATIO DE PRODUTOS SINTER FEED ESPECIAL | 0 | 104 | 2864.22
2025-01-21 | CAVA CARRAPATO 3035 ALTO-ITM 09 ROM FERROMAR | 0 | 34 | 1748.67
2025-01-21 | ITM 09-PLATAFORMA TERMINAL-SARZEDO[VAGAO] SINTER FEED ESPECIAL | 31 | 28 | 684.01
2025-01-21 | PILHAO - PDE MANGABA-PDE SAMPAIO ESTERIL PILHAO | 9 | 4 | 178.58
2025-01-21 | ITM 02 NOVA[A]-USINA DE BLENDAGEM SILICOSO |  |  | 606.98
2025-01-22 | VALE 4757 ÍNDIA-ITM 09 ROM ATERRO | 0 | 6 | 270.55
2025-01-22 | ESTOQUE MIB-PILHA B02 FINOS GSM | 0 | 5 | 233.13
2025-01-22 | ITM 04[SUBPRODUTO]-ITM 02 NOVA SINTER ITM04 BLEND |  |  | 1025.92
2025-01-22 | Filtro 03 |  |  | 1863.19
2025-01-22 | scalper 1 fino |  |  | 637.79
2025-01-22 | ITM 04[SUBPRODUTO]-ITM 08 SINTER ITM04 BLEND |  |  | 581.73
2025-01-22 | Sinter Sarzedo |  |  | 7187.05
2025-01-22 | Over Reprocesso |  |  | 991.02
2025-01-22 | Sinter Blendagem ITM 09 C
2025-01-22 | ITM 02 NOVA[B]-PATIO MANGABA[PILHA SILICOSO] SILICOSO |  |  | 333.38
2025-01-22 | alimentacao_itm09_b |  |  | 1210 | [6 empty] | 59.01 | 5.61 | 3.31 | 0.063 | 0.13 | 6.12
2025-01-22 | Sinter Especial |  |  | 2433.12
2025-01-22 | Filtro 04 |  |  | 832.22
2025-01-22 | ITM 02 NOVA[A]-PATIO MANGABA[PILHA SILICOSO] SILICOSO |  |  | 329.42
2025-01-22 | SCALPER 1 PRAÇA 11-PLATAFORMA TERMINAL-SARZEDO[VAGAO] SINTER FEED PREMIUM | 0 | 28 | 680.28
2025-01-22 | Sinter Blendagem ITM 09 B
2025-01-22 | Feijãozinho ITM 02 Principal |  |  | 117.08 | [6 empty] | 50.21 | 22.53 | 1.14 | 0.078 | 0.21 | 3.85
2025-01-22 | SCALPER 1 PRAÇA 11-PLATAFORMA TERMINAL-SARZEDO (PILHA 10) SINTER FEED PREMIUM | 31 | 1 | 24.68
2025-01-22 | Alimentação Seca ITM 08 C |  |  | 4892 | [6 empty] | 46.58867 | 27.2283 | 1.787416 | 0.04952243 | 0.2153026 | 3.891106 | 1.174216 | 11572.78
2025-01-22 | ITM 04-PATIO DE PRODUTOS SINTER FEED PREMIUM | 0 | 3 | 81.12
2025-01-22 | Alimentação Gobal ITM 02 B |  |  | 4772 | [6 empty] | 46.68728 | 27.16182 | 1.745153 | 0.04999949 | 0.2137595 | 3.851136 | 1.198712 | 3448.35
2025-01-22 | Filtro 01 |  |  | 1220.71
2025-01-22 | Rejeito Desaguado |  |  | 2523.22 | [6 empty] | 29.53 | 54.1 | 0.72 | 0.064 | 0.21 | 2.45
2025-01-22 | alimentacao_itm09_c |  |  | 3770 | [6 empty] | 59.01 | 5.61 | 3.31 | 0.063 | 0.13 | 6.12
2025-01-22 | Alimentação Seca ITM 08 AB |  |  | 0 | [6 empty] | 46.58867 | 27.2283 | 1.787416 | 0.04952243 | 0.2153026 | 3.891106 | 1.174216 | 11572.78
2025-01-22 | Hematitinha reprocesso |  |  | 1399.2
2025-01-22 | Sinter Blendagem ITM 09 A
2025-01-22 | ITM 04[SUBPRODUTO]-ITM 02 PRINCIPAL SINTER ITM04 BLEND |  |  | 2798.89
2025-01-22 | alimentacao_itm09_a |  |  | 4257 | [6 empty] | 59.01 | 5.61 | 3.31 | 0.063 | 0.13 | 6.12
2025-01-22 | Média Filtro |  |  | 4719.1
2025-01-22 | SCALPER 1 PRAÇA 11-PATIO DE PRODUTOS SINTER FEED PREMIUM | 0 | 1 | 23.85
2025-01-22 | Hematitinha Complemento ITM 09 A
2025-01-22 | Sinter Blendagem ITM 09 D
2025-01-22 | Over Descarte
2025-01-22 | ITM 04-PRAÇA DA 11 HEMATITINHA PREMIUM | 0 | 3 | 586.08
2025-01-22 | ITM 04[SUBPRODUTO]-PLATAFORMA TERMINAL-SARZEDO (PILHA 10) SINTER FEED PREMIUM | 31 | 62 | 1478.93
2025-01-22 | Hematitinha Especial ITM 09 A |  |  | 122 | [6 empty] | 58.45 | 8.02 | 2.06 | 0.072 | 0.2 | 5.77
2025-01-22 | Hematitinha Premium ITM 09 |  |  | 484
2025-01-22 | Sinter Premium |  |  | 4753.93
2025-01-22 | scalper 2 fino |  |  | 1658.93
2025-01-22 | Alimentação Gobal ITM 02 Principal |  |  | 3986
2025-01-22 | Filtro 02 |  |  | 2441.42
2025-01-22 | Alimentação Gobal ITM 02 A |  |  | 5699 | [6 empty] | 46.68728 | 27.16182 | 1.745153 | 0.04999949 | 0.2137595 | 3.851136 | 1.198712 | 3448.35
2025-01-22 | Hematitinha Especial ITM 09 C
2025-01-22 | Rejeito Filtrado |  |  | 6360.53 | [6 empty] | 31.35 | 43.83 | 4.01 |  |  | 6.44 | 0.46 |  | 265 | 18 | 99
2025-01-22 | ITM 04[SUBPRODUTO]-PLATAFORMA TERMINAL-SARZEDO[VAGAO] SINTER FEED PREMIUM | 31 | 65 | 1504.69
2025-01-22 | Hematitinha Especial ITM 09 B
2025-01-22 | SUMPAO-ITM 09 ROM ATERRO | 0 | 5 | 224.12
2025-01-22 | alimentacao_itm09_d |  |  | 2250 | [6 empty] | 59.01 | 5.61 | 3.31 | 0.063 | 0.13 | 6.12
2025-01-22 | SCALPER 1 PRAÇA 11-ITM 09 OVER SCALPER ESPECIAL | 0 | 1 | 39.18
2025-01-22 | Hematitinha Especial ITM 09 D
2025-01-22 | SCALPER 1 PRAÇA 11-ITM 02 PRINCIPAL FINOS SCALPER | 0 | 2 | 84.88
2025-01-22 | ESTOQUE MIB-ITM 08 FINOS GSM | 0 | 8 | 350.9
2025-01-22 | CAVA CARRAPATO 5960 ALTO-ITM 09 ROM FERROMAR | 0 | 2 | 71.34
2025-01-22 | DESAGUAMENTO DE PRODUTO ITM 8-PATIO DE PRODUTOS PELLET FEED | 39 | 155 | 4943.71 | [6 empty] | 63.39 | 6.53 | 0.62 | 0.06 | 0.1 | 1.83
2025-01-22 | COMPLEXO DE FILTRAGEM-PILHA B02 REJEITO FILTRADO | 0 | 45 | 1955.85
2025-01-22 | SUMPAO-ITM 02 NOVA[A] SINTER COMUM | 0 | 7 | 259.8
2025-01-22 | ITM 02 NOVA[B]-USINA DE BLENDAGEM SINTER FEED ESPECIAL | 2 | 16 | 488.76 | [6 empty] | 59.04 | 13.65 | 0.57 | 0.036 | 0.09 | 1.1
2025-01-22 | ITM 02 PRINCIPAL-USINA DE BLENDAGEM SINTER FEED ESPECIAL | 3 | 26 | 802.59 | [6 empty] | 56.77 | 16.51 | 0.59 | 0.025 | 0.1 | 1.58
2025-01-22 | VALE 4757-ITM 04[ESTOQUE ROM] ROM ATERRO | 0 | 6 | 300.23
2025-01-22 | scalper 2 over |  |  | 1874.84
2025-01-22 | PILHAO - PDE MANGABA-PDE SAMPAIO ESTERIL PILHAO | 9 | 7 | 296.95
2025-01-22 | PATIO DE PRODUTOS-PLATAFORMA TERMINAL-SARZEDO[VAGAO] PELLET FEED | 31 | 80 | 2017.57
2025-01-22 | SCALPER 2-PATIO B1 OVER SCALPER | 0 | 2 | 80.1
2025-01-22 | ITM 09-USINA DE BLENDAGEM SINTER FEED ESPECIAL | 0 | 73 | 1875.12
2025-01-22 | ITM 09-PATIO DE PRODUTOS SINTER FEED PREMIUM | 0 | 63 | 1875.08
2025-01-22 | PDE SAMPAIO-ITM 04[ESTOQUE ROM] FINOS | 0 | 10 | 544.65
2025-01-22 | CAVA SAMAMBAIA ALTO-PRAÇA DA 11 ROM FERROMAR | 0 | 2 | 90.66
2025-01-22 | ITM 02 NOVA-ESTOQUE MIB SILICOSO | 0 | 17 | 764.97
2025-01-22 | ITM 02 NOVA-PDE SAMPAIO OVER | 0 | 36 | 1050.61
2025-01-22 | ITM 08-PDE SAMPAIO OVER | 0 | 37 | 1176.84
2025-01-22 | scalper 1 over |  |  | 515.96
2025-01-22 | PILHA B02-PILHA B02 REJEITO TRATADO | 0 | 21 | 894.2
2025-01-22 | ITM 09-PLATAFORMA TERMINAL-SARZEDO (PILHA 10) SINTER FEED PREMIUM | 31 | 83 | 2063.94
2025-01-22 | CAVA CARRAPATO 3035 ALTO-ITM 09 ROM FERROMAR | 0 | 32 | 1675.03
2025-01-22 | PILHA B02[PST]-PILHA B02 REJEITO PST | 0 | 2 | 92.88
2025-01-22 | SCALPER 2-CAVA CARRAPATO 5960 ALTO OVER SCALPER | 0 | 1 | 43.47
2025-01-22 | PATIO LAVADOR-ITM 09 ROM ATERRO | 0 | 1 | 31.86
2025-01-22 | CAVA CARRAPATO 5960 ALTO-ITM 04[ESTOQUE ROM] ROM FERROMAR | 0 | 23 | 842.02
2025-01-22 | PILHAO - PDE MANGABA-ITM 04[ESTOQUE ROM] MATERIAL PILHAO | 10 | 10 | 472.83
2025-01-22 | PRAÇA DA 11-ITM 09 ROM ATERRO | 0 | 2 | 110.46
2025-01-22 | SCALPER 2-CAVA SAMPAIO OVER SCALPER | 0 | 7 | 292.43
2025-01-22 | CAVA SAMAMBAIA BAIXO-ITM 04[ESTOQUE ROM] ROM FERROMAR | 0 | 10 | 553.15
2025-01-22 | SCALPER 2-ITM 08 FINOS SCALPER | 0 | 37 | 1591.91
2025-01-22 | PATIO DE PRODUTOS-PLATAFORMA TERMINAL-SARZEDO (PILHA 10) SINTER FEED PREMIUM | 31 | 182 | 4319.48
2025-01-22 | USINA DE BLENDAGEM-PILHA B02 SINTER FEED ESPECIAL | 0 | 2 | 62.63
2025-01-22 | ITM 09-PLATAFORMA TERMINAL-SARZEDO[VAGAO] SINTER FEED PREMIUM | 31 | 34 | 814.91
2025-01-22 | ITM 04[SUBPRODUTO]-ITM 04[SUBPRODUTO] OVER | 2 | 5 | 229.18
2025-01-22 | CAVA CARRAPATO 3035 ALTO-ITM 04[ESTOQUE ROM] ROM FERROMAR | 0 | 10 | 400.48
2025-01-22 | ITM 08-PILHA B02 REJEITO DESAGUADO | 0 | 17 | 721.04
2025-01-22 | SCALPER 1 PRAÇA 11-ITM 09 OVER | 0 | 7 | 273.35
2025-01-22 | SUMPAO-ITM 04[ESTOQUE ROM] ROM ATERRO | 0 | 6 | 284.67
2025-01-22 | ITM 04[SUBPRODUTO]-PDE SAMPAIO OVER | 0 | 2 | 88.89
2025-01-22 | ITM 02 PRINCIPAL-PATIO MANGABA[PILHA SILICOSO] SILICOSO | 0 | 20 | 600.03 | [6 empty] | 52.18 | 19.85 | 1.1 | 0.045 | 0.1 | 4.29
2025-01-22 | SUMPAO-ITM 08 SINTER COMUM | 0 | 3 | 84.25
2025-01-22 | CAVA CARRAPATO 3035 ALTO-CAVA SAMPAIO ESTERIL FRANCO | 0 | 14 | 656.52
2025-01-22 | ITM 09-PILHA B02 SINTER FEED ESPECIAL | 0 | 43 | 1304.52
2025-01-22 | PRAÇA DA 11-ITM 09 HEMATITINHA COMUM | 0 | 5 | 232.68
2025-01-22 | ITM 02 PRINCIPAL-PDE SAMPAIO OVER | 0 | 3 | 94.02
2025-01-22 | ITM 02 NOVA-PATIO MANGABA[PILHA OVER] OVER | 0 | 6 | 155.8
2025-01-22 | ITM 04[SUBPRODUTO]-ITM 02 NOVA SINTER ITM04 BLEND | 0 | 8
2025-01-22 | ITM 02 NOVA[A]-USINA DE BLENDAGEM SINTER FEED ESPECIAL | 2 | 23 | 695.92 | [6 empty] | 56.81 | 16.4 | 0.69 | 0.039 | 0.09 | 1.43
2025-01-23 | ITM 04-PATIO DE PRODUTOS SINTER FEED PREMIUM | 0 | 35 | 957.75
2025-01-23 | ESTOQUE MIB-ITM 08 FINOS MIB | 0 | 16 | 725.75
2025-01-23 | SCALPER 2-ITM 08 FINOS SCALPER | 0 | 22 | 953.8
2025-01-23 | Sinter Especial |  |  | 2070.25
2025-01-23 | ITM 08-PDE SAMPAIO OVER | 0 | 30 | 1028.98
2025-01-23 | Sinter Sarzedo |  |  | 7117.08
2025-01-23 | scalper 1 fino |  |  | 374.67 | [6 empty] | 58.1 | 8.38 | 1.27 | 0.061 | 0.14 | 6.41
2025-01-23 | Feijãozinho ITM 02 Principal |  |  | 1031.52
2025-01-23 | ITM 02 NOVA-ESTOQUE MIB SILICOSO | 0 | 16 | 751.03
2025-01-23 | CAVA CARRAPATO 5960 ALTO-ITM 09 ROM FERROMAR | 0 | 10 | 429.64
2025-01-23 | Hematitinha Especial ITM 09 C
2025-01-23 | ITM 09-PLATAFORMA TERMINAL-SARZEDO (PILHA 10) SINTER FEED PREMIUM | 31 | 84 | 2003.79
2025-01-23 | ITM 04[SUBPRODUTO]-PLATAFORMA TERMINAL-SARZEDO (PILHA 10) SINTER FEED PREMIUM | 31 | 108 | 409.05
2025-01-23 | PATIO MANGABA[PILHA 1]-USINA DE BLENDAGEM SILICOSO | 0 | 2 | 85.62
2025-01-23 | Sinter Blendagem ITM 09 B
2025-01-23 | CAVA CARRAPATO 5960 ALTO-ITM 04[ESTOQUE ROM] ROM FERROMAR | 0 | 19 | 771.88
2025-01-23 | SCALPER 1 PRAÇA 11-PATIO DE PRODUTOS SINTER FEED PREMIUM | 0 | 1 | 39
2025-01-23 | ITM 04-PRAÇA DA 11 HEMATITINHA PREMIUM | 0 | 9 | 1183.62
2025-01-23 | Sinter Blendagem ITM 09 D
2025-01-23 | ITM 09-ITM 09 OVER REPROCESSO | 0 | 1 | 60.24
2025-01-23 | PATIO MANGABA[PILHA SILICOSO]-ACESSO PRINCIPAL INTERNO SILICOSO | 0 | 1 | 31.89
2025-01-23 | PILHA B02-ITM 08 FINOS MIB | 0 | 5 | 202.1
2025-01-23 | Hematitinha Complemento ITM 09 A
2025-01-23 | SCALPER 1 PRAÇA 11-ITM 09 OVER SCALPER ESPECIAL | 0 | 2 | 77.28
2025-01-23 | Filtro 03 |  |  | 1118.7
2025-01-23 | CAVA SAMAMBAIA ALTO-PRAÇA DA 11 ROM FERROMAR | 0 | 1 | 38.44
2025-01-23 | Filtro 01 |  |  | 626.47
2025-01-23 | ITM 09-PLATAFORMA TERMINAL-SARZEDO[VAGAO] SINTER FEED PREMIUM | 31 | 71 | 1668.03
2025-01-23 | VALE 4757-ITM 04[ESTOQUE ROM] ROM ATERRO | 0 | 14 | 692.14
2025-01-23 | ITM 08-PILHA B02 REJEITO DESAGUADO | 0 | 20 | 836.94
2025-01-23 | Hematitinha Especial ITM 09 D
2025-01-23 | Sinter Blendagem ITM 09 C
2025-01-23 | SCALPER 1 PRAÇA 11-ITM 09 OVER | 0 | 2 | 77.97
2025-01-23 | Rejeito Desaguado |  |  | 2523.22
2025-01-23 | DESAGUAMENTO DE PRODUTO ITM 8-PATIO DE PRODUTOS PELLET FEED | 39 | 124 | 3800.53 | [6 empty] | 62.98 | 7.06 | 0.61 | 0.06 | 0.1 | 1.89
2025-01-23 | SUMPAO-ITM 09 ROM ATERRO | 0 | 7 | 294.95
2025-01-23 | Hematitinha Premium ITM 09 |  |  | 578
2025-01-23 | PRAÇA DA 11-ITM 04[ESTOQUE ROM] ROM ATERRO | 0 | 2 | 92.29
2025-01-23 | ITM 09-PATIO DE PRODUTOS SINTER FEED PREMIUM | 0 | 48 | 1375.01
2025-01-23 | Alimentação Seca ITM 08 AB
2025-01-23 | ITM 02 NOVA-PDE SAMPAIO OVER | 0 | 34 | 1026.55
2025-01-23 | scalper 1 over |  |  | 557.01
2025-01-23 | SCALPER 1 PRAÇA 11-PLATAFORMA TERMINAL-SARZEDO (PILHA 10) SINTER FEED PREMIUM | 31 | 25 | 664.47
2025-01-23 | CAVA CARRAPATO 3035 ALTO-ITM 04[ESTOQUE ROM] ROM FERROMAR | 0 | 1 | 38.88
2025-01-23 | CAVA CARRAPATO 3035 ALTO-CAVA SAMPAIO ESTERIL FRANCO | 0 | 10 | 457.57
2025-01-23 | PATIO DE PRODUTOS-PLATAFORMA TERMINAL-SARZEDO (PILHA 10) SINTER FEED PREMIUM | 31 | 135 | 3203.91
2025-01-23 | scalper 2 fino |  |  | 884.37 | [6 empty] | 55.3 | 8.27 | 2.59 | 0.081 | 0.27 | 8.93
2025-01-23 | alimentacao_itm09_c |  |  | 3375 | [6 empty] | 58.06 | 6.73 | 2.83 | 0.071 | 0.14 | 6.6
2025-01-23 | ITM 02 NOVA[A]-USINA DE BLENDAGEM SINTER FEED ESPECIAL | 2 | 17 | 547.9 | [6 empty] | 56.92 | 16.79 | 0.05 | 0.015 | 0.07 | 1.17
2025-01-23 | CAVA SAMAMBAIA BAIXO-PRAÇA DA 11 ROM FERROMAR | 0 | 1 | 45.02
2025-01-23 | ITM 04[SUBPRODUTO]-PLATAFORMA TERMINAL-SARZEDO[VAGAO] SINTER FEED PREMIUM | 31 | 69 | 416.11
2025-01-23 | COMPLEXO DE FILTRAGEM-PILHA B02 REJEITO FILTRADO | 0 | 28 | 1194.11
2025-01-23 | ITM 02 NOVA[A]-PATIO MANGABA[PILHA SILICOSO] SILICOSO |  |  | 369.75
2025-01-23 | ITM 02 PRINCIPAL-PATIO MANGABA[PILHA SILICOSO] SILICOSO | 0 | 17 | 495.1 | [6 empty] | 46.12 | 27.59 | 1.26 | 0.053 | 0.17 | 4.67
2025-01-23 | Média Filtro |  |  | 4685.13
2025-01-23 | CAVA SAMAMBAIA ALTO-ITM 04[ESTOQUE ROM] ROM FERROMAR | 0 | 7 | 269.83
2025-01-23 | Alimentação Gobal ITM 02 Principal |  |  | 3235
2025-01-23 | SUMPAO-ITM 02 PRINCIPAL SINTER COMUM | 0 | 1 | 53.76
2025-01-23 | Sinter Premium |  |  | 5046.83
2025-01-23 | Hematitinha reprocesso |  |  | 1751.76
2025-01-23 | PRAÇA DA 11-ITM 09 ROM ATERRO | 0 | 2 | 109.42
2025-01-23 | PLATAFORMA TERMINAL-SARZEDO[PILHA 5]-USINA DE BLENDAGEM SINTER FEED ESPECIAL | 31 | 2 | 90.63
2025-01-23 | Alimentação Seca ITM 08 C |  |  | 4892 | [6 empty] | 45.72681 | 28.17663 | 1.891165 | 0.04992151 | 0.1992151 | 4.10276 | 0.70648 | 11548.45
2025-01-23 | PILHAO - PDE MANGABA-PDE SAMPAIO ESTERIL PILHAO | 9 | 29 | 1306.25
2025-01-23 | VALE 4757 ÍNDIA-ITM 09 ROM ATERRO | 0 | 5 | 192.86
2025-01-23 | ITM 02 NOVA[B]-PATIO MANGABA[PILHA SILICOSO] SILICOSO |  |  | 302.91
2025-01-23 | VALE 4757 ÍNDIA-PATIO LAVADOR ROM FERROMAR | 0 | 5 | 186.69
2025-01-23 | Filtro 02 |  |  | 1297.7
2025-01-23 | SUMPAO-ITM 08 SINTER COMUM | 0 | 16 | 630.32
2025-01-23 | Hematitinha Especial ITM 09 B
2025-01-23 | ITM 04-ITM 09 OVER PREMIUM | 0 | 9 | 331.23
2025-01-23 | SCALPER 2-PATIO B1 OVER SCALPER | 0 | 2 | 83.24
2025-01-23 | SUMPAO-ITM 02 NOVA[A] SINTER COMUM | 0 | 22 | 668.12
2025-01-23 | ITM 02 PRINCIPAL-USINA DE BLENDAGEM SINTER FEED ESPECIAL | 3 | 27 | 828.62 | [6 empty] | 55.85 | 17.77 | 0.56 | 0.023 | 0.08 | 1.53
2025-01-23 | Alimentação Gobal ITM 02 A |  |  | 5118 | [6 empty] | 45.79 | 28.07 | 1.93 | 0.049 | 0.19 | 4.11 | 0.64 | 3855.74
2025-01-23 | Over Descarte
2025-01-23 | PILHA B02-PILHA B02 REJEITO TRATADO | 0 | 14 | 590.99
2025-01-23 | alimentacao_itm09_b |  |  | 2014 | [6 empty] | 58.06 | 6.73 | 2.83 | 0.071 | 0.14 | 6.6
2025-01-23 | Rejeito Filtrado |  |  | 3937.84 | [6 empty] | 34.85 | 38.58 | 3.69 |  |  | 6.98 | 0.37 |  | 315 | 16 | 88 | 22
2025-01-23 | Over Reprocesso |  |  | 437.28
2025-01-23 | alimentacao_itm09_a |  |  | 3174 | [6 empty] | 58.06 | 6.73 | 2.83 | 0.071 | 0.14 | 6.6
2025-01-23 | Filtro 04 |  |  | 894.96
2025-01-23 | Alimentação Gobal ITM 02 B |  |  | 3446 | [6 empty] | 45.79 | 28.07 | 1.93 | 0.049 | 0.19 | 4.11 | 0.64 | 3855.74
2025-01-23 | PATIO DE PRODUTOS-PLATAFORMA TERMINAL-SARZEDO[PILHA 4] SINTER FEED ESPECIAL | 31 | 74 | 1846.05
2025-01-23 | Sinter Blendagem ITM 09 A
2025-01-23 | ITM 09-USINA DE BLENDAGEM SINTER FEED ESPECIAL | 0 | 70 | 1768.25
2025-01-23 | SCALPER 1 PRAÇA 11-PLATAFORMA TERMINAL-SARZEDO[VAGAO] SINTER FEED PREMIUM | 0 | 15 | 384.19
2025-01-23 | Hematitinha Especial ITM 09 A |  |  | 145
2025-01-23 | ITM 02 NOVA[B]-USINA DE BLENDAGEM SINTER FEED ESPECIAL | 2 | 8 | 243.35 | [6 empty] | 55.62 | 17.84 | 0.082 | 0.032 | 0.08 | 1.33
2025-01-23 | ITM 02 PRINCIPAL-PDE SAMPAIO OVER | 0 | 1 | 29.79
2025-01-23 | scalper 2 over |  |  | 1380.03
2025-01-23 | ITM 09-PILHA B02 SINTER FEED ESPECIAL | 0 | 10 | 301.91
2025-01-23 | alimentacao_itm09_d |  |  | 1768 | [6 empty] | 57.49 | 6 | 4.23 | 0.059 | 0.17 | 6.78
2025-01-24 | ITM 02 NOVA-PDE SAMPAIO OVER | 0 | 41 | 1305.03
2025-01-24 | PRAÇA DA 11-ITM 09 ROM ATERRO | 0 | 6 | 309.58
2025-01-24 | ITM 02 PRINCIPAL-USINA DE BLENDAGEM SINTER FEED ESPECIAL | 3 | 28 | 890.7 | [6 empty] | 54.35 | 19.28 | 0.61 | 0.029 | 0.13 | 2.13
2025-01-24 | ITM 04[SUBPRODUTO]-PLATAFORMA TERMINAL-SARZEDO (PILHA 10) SINTER FEED PREMIUM | 31 | 2 | 3222.65
2025-01-24 | ITM 02 NOVA-ESTOQUE MIB SILICOSO | 0 | 15 | 684.83
2025-01-24 | VALE 4757 ÍNDIA-ITM 09 ROM ATERRO | 0 | 25 | 927.86
2025-01-24 | COMPLEXO DE FILTRAGEM-PILHA B02 REJEITO FILTRADO | 0 | 35 | 1534.76
2025-01-24 | BARRAGEM B1[PONTO ABASTECIMENTO AGUA 2]-BARRAGEM B1[PONTO ABASTECIMENTO AGUA 2] LAMA | 0 | 1 | 35.41
2025-01-24 | PATIO DE PRODUTOS-PLATAFORMA TERMINAL-SARZEDO[PILHA 7] PELLET FEED | 31 | 601 | 15227.02
2025-01-24 | ITM 04-ITM 09 OVER PREMIUM | 0 | 1 | 236.68
2025-01-24 | PILHAO - PDE MANGABA-ITM 04[ESTOQUE ROM] MATERIAL PILHAO | 10 | 5 | 262.5
2025-01-24 | SUMPAO-ITM 08 SINTER COMUM | 0 | 7 | 299.25
2025-01-24 | VALE 4757 ÍNDIA-PRAÇA DA 11 ROM ATERRO | 0 | 2 | 73.24
2025-01-24 | ITM 02 PRINCIPAL-PATIO MANGABA[PILHA SILICOSO] SILICOSO | 0 | 23 | 655.06 | [6 empty] | 45.61 | 28.16 | 1.34 | 0.059 | 0.13 | 4.79
2025-01-24 | PATIO MANGABA[PILHA 1]-USINA DE BLENDAGEM SILICOSO | 0 | 1 | 41.46
2025-01-24 | CAVA CARRAPATO 5960 ALTO-CAVA SAMPAIO ESTERIL COMPACTO | 0 | 1 | 46.76
2025-01-24 | ITM 09-PILHA B02 SINTER FEED ESPECIAL | 0 | 1 | 30.48
2025-01-24 | scalper 1 especial |  |  | 1690
2025-01-24 | ITM 04-PRAÇA DA 11 HEMATITINHA PREMIUM | 0 | 1 | 585.92
2025-01-24 | PILHAO - PDE MANGABA-PDE SAMPAIO ESTERIL PILHAO | 9 | 16 | 697.08
2025-01-24 | ITM 02 NOVA[B]-USINA DE BLENDAGEM SINTER FEED ESPECIAL | 2 | 14 | 454.48 | [6 empty] | 55.74 | 17.63 | 0.85 | 0.035 | 0.08 | 1.09
2025-01-24 | ITM 02 PRINCIPAL-PDE SAMPAIO OVER | 0 | 9 | 245.65
2025-01-24 | CAVA SAMAMBAIA ALTO-ITM 04[ESTOQUE ROM] ROM FERROMAR | 0 | 21 | 825.76
2025-01-24 | ITM 09-USINA DE BLENDAGEM SINTER FEED ESPECIAL | 0 | 73 | 1835.74
2025-01-24 | ITM 02 NOVA[A]-USINA DE BLENDAGEM SILICOSO |  |  | 374.69 | [6 empty] | 45.32 | 26.75 | 2.52 | 0.059 | 0.38 | 4.85
2025-01-24 | CAVA SAMAMBAIA INTERMEDIARIO-ITM 04[ESTOQUE ROM] ROM FERROMAR | 0 | 3 | 136.31
2025-01-24 | CAVA SAMAMBAIA ALTO-PRAÇA DA 11 ROM ATERRO | 0 | 9 | 371.5
2025-01-24 | ITM 04[SUBPRODUTO]-ITM 02 NOVA SINTER COMUM | 5 | 100
2025-01-24 | ITM 04[SUBPRODUTO]-ITM 08 SINTER COMUM | 5 | 74
2025-01-24 | PDE SAMPAIO-ITM 04[ESTOQUE ROM] FINOS | 0 | 22 | 1097.47
2025-01-24 | ITM 09-ITM 09 OVER REPROCESSO | 0 | 2 | 37.98
2025-01-24 | DESAGUAMENTO DE PRODUTO ITM 8-PATIO DE PRODUTOS PELLET FEED | 39 | 147 | 4561.83 | [6 empty] | 62.26 | 8.05 | 0.061 | 0.053 | 0.11 | 1.92
2025-01-24 | ITM 02 NOVA[A]-USINA DE BLENDAGEM SINTER FEED ESPECIAL | 2 | 21 | 697.77 | [6 empty] | 56.49 | 16.19 | 0.82 | 0.034 | 0.08 | 1.73
2025-01-24 | PATIO DE PRODUTOS-PLATAFORMA TERMINAL-SARZEDO[PILHA 4] SINTER FEED ESPECIAL | 31 | 212 | 5810.94
2025-01-24 | VALE 4757-ITM 09 ROM ATERRO | 0 | 14 | 566.53
2025-01-24 | ITM 02 NOVA[B]-USINA DE BLENDAGEM SILICOSO |  |  | 370.73 | [6 empty] | 49.68 | 22.43 | 1.52 | 0.053 | 0.22 | 4.71
2025-01-24 | SUMPAO-ITM 04[ESTOQUE ROM] ROM ATERRO | 0 | 2 | 93.65
2025-01-24 | ITM 08-PDE SAMPAIO OVER | 0 | 21 | 728.61
2025-01-24 | BARRAGEM B4-PILHA B02 ESTERIL FRANCO | 0 | 1 | 42.1
2025-01-24 | VALE 4757-ITM 04[ESTOQUE ROM] ROM ATERRO | 0 | 5 | 265.6
2025-01-24 | ITM 09-PATIO DE PRODUTOS SINTER FEED PREMIUM | 0 | 184 | 5074.07
2025-01-24 | SUMPAO-ITM 02 NOVA[A] SINTER COMUM | 0 | 9 | 288.32
2025-01-24 | CAVA CARRAPATO 3035 ALTO-ITM 04[ESTOQUE ROM] ROM FERROMAR | 0 | 11 | 579.1
2025-01-24 | ITM 04-PATIO DE PRODUTOS SINTER FEED PREMIUM | 0 | 104 | 2993.57
2025-01-24 | CAVA CARRAPATO 3035 ALTO-CAVA SAMPAIO ESTERIL FRANCO | 0 | 11 | 505.23
2025-01-24 | PILHA B02-BARRAGEM B1[PONTO ABASTECIMENTO AGUA 2] LAMA | 0 | 1 | 42.88
2025-01-24 | ESTOQUE MIB-ITM 08 FINOS GSM | 0 | 1 | 43.11
2025-01-24 | PLATAFORMA TERMINAL-SARZEDO[VAGAO]-PATIO B1 SINTER TIG | 31 | 178 | 4724.77
2025-01-24 | PILHA B02-PILHA B02 REJEITO TRATADO | 0 | 3 | 140.61
2025-01-24 | SCALPER 1 PRAÇA 11-PLATAFORMA TERMINAL-SARZEDO (PILHA 10) SINTER FEED PREMIUM | 31 | 1 | 26.42
2025-01-24 | Filtro 04 |  |  | 438.78
2025-01-24 | alimentacao_itm09_a |  |  | 3321 | [6 empty] | 57.82 | 7.01 | 1.94 | 0.063 | 0.17 | 7.64
2025-01-24 | ITM 08-PILHA B02 REJEITO DESAGUADO | 0 | 36 | 1547.61
2025-01-24 | Sinter Blendagem ITM 09 D
2025-01-24 | SUMPAO-ITM 09 ROM ATERRO | 0 | 9 | 360.24
2025-01-24 | Hematitinha reprocesso |  |  | 754.95
2025-01-24 | Filtro 03 |  |  | 2507.31
2025-01-24 | SCALPER 2 PRAÇA 11-PATIO DE PRODUTOS SINTER FEED PREMIUM | 0 | 16 | 535.93
2025-01-24 | Média Filtro
2025-01-24 | Filtro 02 |  |  | 1629.75
2025-01-24 | Sinter Blendagem ITM 09 C
2025-01-24 | Hematitinha Especial ITM 09 B
2025-01-24 | Sinter Blendagem ITM 09 A
2025-01-24 | alimentacao_itm09_b |  |  | 2512 | [6 empty] | 57.82 | 7.01 | 1.94 | 0.063 | 0.17 | 7.64
2025-01-24 | Sinter Premium |  |  | 5074.07
2025-01-24 | ESTOQUE MIB-ITM 08 FINOS MIB | 0 | 14 | 644.91
2025-01-24 | scalper 1 over |  |  | 727.58
2025-01-24 | Alimentação Seca ITM 08 AB |  |  | 2312 | [6 empty] | 47.38805 | 24.56656 | 2.187284 | 0.05587965 | 0.15 | 4.918409 | 0.8247743
2025-01-24 | scalper 1 fino |  |  | 798.87 | [6 empty] | 53.87 | 11.35 | 2.08 | 0.068 | 0.21 | 8.81 | 0.37
2025-01-24 | ITM 04[SUBPRODUTO]-ITM 02 PRINCIPAL SINTER ITM04 BLEND |  |  | 41.49
2025-01-24 | Sinter Sarzedo |  |  | 8670.73
2025-01-24 | Hematitinha Complemento ITM 09 A
2025-01-24 | SCALPER 1 PRAÇA 11-ITM 09 OVER SCALPER ESPECIAL | 0 | 1 | 47.63
2025-01-24 | SCALPER 1 PRAÇA 11-PATIO DE PRODUTOS SINTER FEED PREMIUM | 0 | 50 | 1342.15
2025-01-24 | Alimentação Seca ITM 08 C |  |  | 3267 | [6 empty] | 44.30384 | 31.10383 | 1.827825 | 0.04826583 | 0.197006 | 3.027384 | 0.8622673 | 9006.99
2025-01-24 | Alimentação Gobal ITM 02 Principal |  |  | 4144
2025-01-24 | Rejeito Desaguado |  |  | 2740.88 | [6 empty] | 41.03 | 37.08 | 0.66 | 0.053 | 0.27 | 2.93
2025-01-24 | Rejeito Filtrado |  |  | 6330.95 | [6 empty] | 36.8 | 36.22 | 4 |  |  | 6.1 | 0.46 |  | 405 | 17 | 101 | 22
2025-01-24 | Hematitinha Especial ITM 09 D
2025-01-24 | alimentacao_itm09_c |  |  | 2728 | [6 empty] | 57.82 | 7.01 | 1.94 | 0.063 | 0.17 | 7.64
2025-01-24 | alimentacao_itm09_d |  |  | 1835 | [6 empty] | 58.27 | 5.58 | 2.62 | 0.055 | 0.42 | 7.14
2025-01-24 | scalper 2 especial |  |  | 1192.02
2025-01-24 | Over Descarte
2025-01-24 | scalper 2 fino |  |  | 1245.89
2025-01-24 | Feijãozinho ITM 02 Principal |  |  | 1338.96 | [6 empty] | 45.4 | 29.64 | 1.26 | 0.099 | 0.18 | 3.54
2025-01-24 | Alimentação Gobal ITM 02 A |  |  | 5627 | [6 empty] | 44.76318 | 30.28192 | 1.819775 | 0.05133223 | 0.2013322 | 3.191765 | 0.8009323 | 6266.11
2025-01-24 | Hematitinha Especial ITM 09 C
2025-01-24 | Hematitinha Premium ITM 09 |  |  | 383.2
2025-01-24 | SCALPER 2 PRAÇA 11-ITM 09 OVER SCALPER ESPECIAL | 0 | 2 | 86.1
2025-01-24 | Filtro 01 |  |  | 1755.11
2025-01-24 | SCALPER 2 PRAÇA 11-USINA DE BLENDAGEM SINTER FEED PREMIUM | 0 | 23 | 702.67
2025-01-24 | ITM 04[SUBPRODUTO]-ITM 08 SINTER ITM04 BLEND |  |  | 2645.23
2025-01-24 | ITM 04[SUBPRODUTO]-ITM 02 NOVA SINTER ITM04 BLEND |  |  | 2513.76
2025-01-24 | scalper 2 over |  |  | 697.78
2025-01-24 | Hematitinha Especial ITM 09 A |  |  | 95.8
2025-01-24 | Over Reprocesso |  |  | 460.98
2025-01-24 | SCALPER 1 PRAÇA 11-USINA DE BLENDAGEM SINTER FEED PREMIUM | 0 | 15 | 418.45
2025-01-24 | Alimentação Gobal ITM 02 B |  |  | 4704 | [6 empty] | 44.76318 | 30.28192 | 1.819775 | 0.05133223 | 0.2013322 | 3.191765 | 0.8009323 | 6266.11
2025-01-24 | Sinter Especial |  |  | 3596.66
2025-01-24 | Sinter Blendagem ITM 09 B
2025-01-25 | SUMPAO-ITM 04[ESTOQUE ROM] ROM ATERRO | 0 | 6 | 272.08
2025-01-25 | Alimentação Seca ITM 08 C |  |  | 5030 | [6 empty] | 47.38805 | 24.56656 | 2.187284 | 0.05587965 | 0.15 | 4.918409 | 0.8247743
2025-01-25 | scalper 2 especial |  |  | 1192.02
2025-01-25 | Hematitinha Premium ITM 09 |  |  | 800
2025-01-25 | Rejeito Desaguado |  |  | 3375.07 | [6 empty] | 34.11 | 46.34 | 0.52 | 0.049 | 0.18 | 3.96
2025-01-25 | scalper 1 fino |  |  | 1033.1
2025-01-25 | ITM 04[SUBPRODUTO]-ITM 08 SINTER ITM04 BLEND |  |  | 678.92
2025-01-25 | Alimentação Gobal ITM 02 B |  |  | 5409 | [6 empty] | 49.28115 | 22.16754 | 1.825082 | 0.06636065 | 0.1339344 | 4.962295 | 0.6208199 | 13341.78
2025-01-25 | ITM 04[SUBPRODUTO]-ITM 02 PRINCIPAL SINTER ITM04 BLEND |  |  | 932.12
2025-01-25 | SCALPER 1 PRAÇA 11-ITM 09 OVER SCALPER ESPECIAL | 0 | 6 | 257.22
2025-01-25 | COMPLEXO DE FILTRAGEM-PILHA B02 REJEITO FILTRADO | 0 | 32 | 1356.56
2025-01-25 | ITM 09-PATIO DE PRODUTOS SINTER FEED PREMIUM | 0 | 67 | 1808.22
2025-01-25 | SUMPAO-ITM 02 NOVA[B] SINTER COMUM | 0 | 2 | 88.95
2025-01-25 | Filtro 03 |  |  | 1817.42
2025-01-25 | SCALPER 2 PRAÇA 11-PLATAFORMA TERMINAL-SARZEDO[VAGAO] SINTER FEED ESPECIAL | 0 | 23 | 581.45
2025-01-25 | PATIO DE PRODUTOS-PLATAFORMA TERMINAL-SARZEDO[VAGAO] SINTER FEED ESPECIAL | 31 | 267 | 6701.03
2025-01-25 | PILHAO - PDE MANGABA-PDE SAMPAIO ESTERIL PILHAO | 9 | 1 | 52.95
2025-01-25 | Hematitinha Especial ITM 09 B
2025-01-25 | Hematitinha Complemento ITM 09 A
2025-01-25 | PATIO DE PRODUTOS-PLATAFORMA TERMINAL-SARZEDO[PILHA 4] SINTER FEED ESPECIAL | 31 | 97 | 2496.94
2025-01-25 | Sinter Premium |  |  | 1808.22
2025-01-25 | ITM 08-PDE SAMPAIO OVER | 0 | 29 | 1017.36
2025-01-25 | Hematitinha Especial ITM 09 C
2025-01-25 | Sinter Especial |  |  | 6110.95
2025-01-25 | Hematitinha Especial ITM 09 A | [9 empty] | 56.02 | 10.79 | 2.42 | 0.053 | 0.08 | 6.01
2025-01-25 | CAVA SAMAMBAIA ALTO-ITM 04[ESTOQUE ROM] ROM FERROMAR | 0 | 2 | 91.1
2025-01-25 | ITM 02 PRINCIPAL-PATIO MANGABA[PILHA SILICOSO] SILICOSO | 0 | 19 | 582.91 | [6 empty] | 51.4 | 21.37 | 1.31 | 0.044 | 0.1 | 3.38
2025-01-25 | alimentacao_itm09_b |  |  | 2145 | [6 empty] | 58.38 | 5.67 | 1.49 | 0.092 | 0.13 | 8.18
2025-01-25 | Sinter Blendagem ITM 09 B
2025-01-25 | alimentacao_itm09_a |  |  | 3020 | [6 empty] | 56.44 | 9.43 | 1.96 | 0.061 | 0.13 | 7.16
2025-01-25 | CAVA SAMAMBAIA BAIXO-ITM 04[ESTOQUE ROM] ROM FERROMAR | 0 | 14 | 650.59
2025-01-25 | alimentacao_itm09_c |  |  | 2406 | [6 empty] | 58.38 | 5.67 | 1.49 | 0.092 | 0.13 | 8.18
2025-01-25 | Alimentação Seca ITM 08 AB
2025-01-25 | PDE SAMPAIO-ITM 04[ESTOQUE ROM] FINOS | 0 | 32 | 1560.73
2025-01-25 | ITM 09-USINA DE BLENDAGEM SINTER FEED ESPECIAL | 0 | 102 | 2594.95
2025-01-25 | VALE 4757 ÍNDIA-ITM 04[ESTOQUE ROM] ROM ATERRO | 0 | 2 | 77.03
2025-01-25 | SUMPAO-ITM 08 SINTER COMUM | 0 | 2 | 91.54
2025-01-25 | CAVA SAMAMBAIA INTERMEDIARIO-ITM 04[ESTOQUE ROM] ROM FERROMAR | 0 | 7 | 308.26
2025-01-25 | Over Reprocesso |  |  | 191.31
2025-01-25 | Hematitinha reprocesso |  |  | 1253.2
2025-01-25 | SCALPER 2 PRAÇA 11-PLATAFORMA TERMINAL-SARZEDO[PILHA 4] SINTER FEED ESPECIAL | 0 | 13 | 321.11
2025-01-25 | Alimentação Gobal ITM 02 A |  |  | 4956 | [6 empty] | 49.28115 | 22.16754 | 1.825082 | 0.06636065 | 0.1339344 | 4.962295 | 0.6208199 | 13341.78
2025-01-25 | SCALPER 1 PRAÇA 11-PLATAFORMA TERMINAL-SARZEDO[PILHA 4] SINTER FEED ESPECIAL | 0 | 2 | 48.21
2025-01-25 | ITM 02 PRINCIPAL-PDE SAMPAIO OVER | 0 | 25 | 791.23
2025-01-25 | ITM 02 NOVA[B]-USINA DE BLENDAGEM SINTER FEED ESPECIAL | 2 | 18 | 617.62 | [6 empty] | 56.58 | 16.13 | 0.9 | 0.037 | 0.09 | 1.52
2025-01-25 | Alimentação Gobal ITM 02 Principal |  |  | 3401
2025-01-25 | PILHAO - PDE MANGABA-ITM 04[ESTOQUE ROM] MATERIAL PILHAO | 10 | 19 | 1007.58
2025-01-25 | CAVA CARRAPATO 3035 ALTO-CAVA SAMPAIO ESTERIL FRANCO | 0 | 14 | 682.37
2025-01-25 | ITM 02 PRINCIPAL-USINA DE BLENDAGEM SINTER FEED ESPECIAL | 3 | 28 | 902.65 | [6 empty] | 55.98 | 16.46 | 1 | 0.039 | 0.16 | 1.87
2025-01-25 | SCALPER 2 PRAÇA 11-USINA DE BLENDAGEM SINTER FEED PREMIUM | 0 | 9 | 237.52
2025-01-25 | scalper 1 especial |  |  | 1690
2025-01-25 | SCALPER 1 PRAÇA 11-USINA DE BLENDAGEM SINTER FEED PREMIUM | 0 | 11 | 292.03
2025-01-25 | SCALPER 1 PRAÇA 11-PATIO DE PRODUTOS SINTER FEED PREMIUM | 0 | 11 | 331.21
2025-01-25 | VALE 4757 ÍNDIA-ITM 09 ROM ATERRO | 0 | 34 | 1212.62
2025-01-25 | Filtro 01 |  |  | 1407.03
2025-01-25 | DESAGUAMENTO DE PRODUTO ITM 8-PATIO DE PRODUTOS PELLET FEED | 39 | 163 | 4978.78 | [6 empty] | 64.31 | 5.42 | 0.45 | 0.051 | 0.08 | 1.96
2025-01-25 | PILHA B02-BARRAGEM B1[PONTO ABASTECIMENTO AGUA 2] LAMA | 0 | 1 | 35.79
2025-01-25 | Feijãozinho ITM 02 Principal |  |  | 903.84 | [6 empty] | 50.93 | 21.94 | 0.75 | 0.058 | 0.17 | 4
2025-01-25 | Filtro 04 |  |  | 996.65
2025-01-25 | Sinter Blendagem ITM 09 C
2025-01-25 | Sinter Blendagem ITM 09 A
2025-01-25 | Rejeito Filtrado |  |  | 5745.39 | [6 empty] | 33.82 | 37.82 | 3.76 |  |  | 7.26 | 0.46 |  | 405 | 16 | 98 | 22
2025-01-25 | Over Descarte
2025-01-25 | ITM 04[SUBPRODUTO]-ITM 02 NOVA SINTER COMUM | 5 | 335
2025-01-25 | PATIO DE PRODUTOS-PLATAFORMA TERMINAL-SARZEDO[PILHA 7] PELLET FEED | 31 | 462 | 11988.32
2025-01-25 | SCALPER 2 PRAÇA 11-PATIO DE PRODUTOS SINTER FEED PREMIUM | 0 | 4 | 101.18
2025-01-25 | SUMPAO-ITM 02 NOVA[A] SINTER COMUM | 0 | 5 | 212.12
2025-01-25 | ITM 08-PILHA B02 REJEITO DESAGUADO | 0 | 29 | 1172.57
2025-01-25 | BARRAGEM B1[PONTO ABASTECIMENTO AGUA 2]-ITM 09 SINTER TIG | 0 | 22 | 1110.55
2025-01-25 | ITM 04[SUBPRODUTO]-ITM 08 SINTER COMUM | 5 | 79
2025-01-25 | VALE 4757 ÍNDIA-PRAÇA DA 11 ROM ATERRO | 0 | 10 | 387.07
2025-01-25 | scalper 2 over |  |  | 463.64
2025-01-25 | Média Filtro |  |  | 4793.37
2025-01-25 | ITM 02 NOVA[A]-USINA DE BLENDAGEM SINTER FEED ESPECIAL | 2 | 25 | 840.32 | [6 empty] | 56.43 | 16.3 | 0.79 | 0.032 | 0.08 | 1.63
2025-01-25 | ITM 04[SUBPRODUTO]-ITM 02 NOVA SINTER ITM04 BLEND |  |  | 10717.16
2025-01-25 | alimentacao_itm09_d |  |  | 2595 | [6 empty] | 57.31 | 10.2 | 1.36 | 0.062 | 0.21 | 5.63
2025-01-25 | scalper 2 fino |  |  | 852.93
2025-01-25 | ITM 02 NOVA-PDE SAMPAIO OVER | 0 | 36 | 1157.01
2025-01-25 | ITM 04[SUBPRODUTO]-PLATAFORMA TERMINAL-SARZEDO (PILHA 10) SINTER FEED PREMIUM | 31 |  | 1675.23
2025-01-25 | Sinter Blendagem ITM 09 D
2025-01-25 | Sinter Sarzedo |  |  | 7919.17
2025-01-25 | scalper 1 over |  |  | 354.72
2025-01-25 | ITM 02 NOVA[B]-USINA DE BLENDAGEM SILICOSO |  |  | 358.3 | [6 empty] | 47.71 | 25.17 | 1.78 | 0.048 | 0.13 | 4.43
2025-01-25 | Filtro 02 |  |  | 1524.29
2025-01-25 | ITM 02 NOVA[A]-USINA DE BLENDAGEM SILICOSO |  |  | 383.32 | [6 empty] | 45.99 | 27.46 | 1.79 | 0.054 | 0.23 | 4.38
2025-01-25 | Hematitinha Especial ITM 09 D
2025-01-25 | VALE 4757-ITM 09 ROM ATERRO | 0 | 17 | 774.88
2025-01-26 | ITM 04[SUBPRODUTO]-ITM 08 SINTER COMUM | 5 | 79
2025-01-26 | BARRAGEM B1[PONTO ABASTECIMENTO AGUA 2]-BARRAGEM B1[PONTO ABASTECIMENTO AGUA 2] LAMA | 0 | 1 | 34.93
2025-01-26 | DESAGUAMENTO DE PRODUTO ITM 8-PATIO DE PRODUTOS PELLET FEED | 39 | 123 | 3878.84 | [6 empty] | 63.9 | 5.95 | 0.52 | 0.049 | 0.1 | 1.8
2025-01-26 | VALE 4757 ÍNDIA-PRAÇA DA 11 ROM ATERRO | 0 | 4 | 151.77
2025-01-26 | ITM 04[SUBPRODUTO]-PDE SAMPAIO OVER | 0 | 1
2025-01-26 | SCALPER 2 PRAÇA 11-PATIO DE PRODUTOS SINTER FEED PREMIUM | 0 | 24 | 650.82
2025-01-26 | ITM 09-PATIO DE PRODUTOS SINTER FEED PREMIUM | 0 | 46 | 1334.1
2025-01-26 | SCALPER 1 PRAÇA 11-PATIO DE PRODUTOS SINTER FEED ESPECIAL | 0 | 17 | 493.82
2025-01-26 | scalper 1 especial |  |  | 1690
2025-01-26 | ITM 08-PDE SAMPAIO OVER | 0 | 18 | 543.94
2025-01-26 | Over Descarte
2025-01-26 | Alimentação Gobal ITM 02 A |  |  | 5593 | [6 empty] | 47.63188 | 25.35646 | 2.052157 | 0.06153959 | 0.21 | 3.911152 | 0.55 | 10745.97
2025-01-26 | ITM 09-PILHA B02 OVER | 0 | 15 | 442.4
2025-01-26 | SCALPER 2 PRAÇA 11-PATIO DE PRODUTOS SINTER FEED ESPECIAL | 0 | 2 | 82.04
2025-01-26 | ITM 02 PRINCIPAL-USINA DE BLENDAGEM SINTER FEED ESPECIAL | 3 | 35 | 1112.35 | [6 empty] | 54.7 | 19.07 | 0.88 | 0.037 | 0.1 | 1.3
2025-01-26 | COMPLEXO DE FILTRAGEM-PILHA B02 REJEITO FILTRADO | 0 | 23 | 945.37
2025-01-26 | ITM 02 PRINCIPAL-PATIO MANGABA[PILHA SILICOSO] SILICOSO | 0 | 29 | 880.19 | [6 empty] | 49.26 | 23.08 | 1.56 | 0.05 | 0.14 | 4.56
2025-01-26 | CAVA CARRAPATO 5960 ALTO-CAVA SAMPAIO ESTERIL COMPACTO | 0 | 1 | 47.88
2025-01-26 | alimentacao_itm09_a |  |  | 2791 | [6 empty] | 58.28 | 4.85 | 3.6 | 0.057 | 0.1 | 7.64
2025-01-26 | ITM 02 PRINCIPAL-PDE SAMPAIO OVER | 0 | 23 | 736.03
2025-01-26 | Sinter Blendagem ITM 09 D
2025-01-26 | VALE 4757 ÍNDIA-ITM 04[ESTOQUE ROM] ROM ATERRO | 0 | 3 | 132.44
2025-01-26 | PILHAO - PDE MANGABA-PDE SAMPAIO ESTERIL PILHAO | 9 | 10 | 447.59
2025-01-26 | CAVA CARRAPATO 3035 ALTO-CAVA SAMPAIO ESTERIL FRANCO | 0 | 3 | 145.18
2025-01-26 | scalper 2 especial |  |  | 1192.02
2025-01-26 | ITM 02 NOVA-ITM 09 HEMATITINHA ESPECIAL | 0 | 32 | 830.07
2025-01-26 | SUMPAO-ITM 02 NOVA[B] SINTER COMUM | 0 | 1 | 45.41
2025-01-26 | CAVA SAMAMBAIA BAIXO-ITM 04[ESTOQUE ROM] ROM FERROMAR | 0 | 12 | 574.89
2025-01-26 | ITM 02 NOVA[A]-USINA DE BLENDAGEM SINTER FEED ESPECIAL | 2 | 27 | 888.9 | [6 empty] | 56.31 | 16.65 | 0.08 | 0.033 | 0.07 | 1.44
2025-01-26 | SCALPER 1 PRAÇA 11-COMPLEXO DE FILTRAGEM OVER SCALPER | 0 | 2 | 95.23
2025-01-26 | alimentacao_itm09_c |  |  | 3142 | [6 empty] | 59.44 | 6.98 | 1.82 | 0.064 | 0.14 | 5.48
2025-01-26 | ITM 04[SUBPRODUTO]-ITM 02 NOVA SINTER COMUM | 5 | 106
2025-01-26 | PDE SAMPAIO-ITM 04[ESTOQUE ROM] FINOS | 0 | 22 | 1034.24
2025-01-26 | Filtro 04 |  |  | 754.47
2025-01-26 | SUMPAO-ITM 08 SINTER COMUM | 0 | 1 | 41.57
2025-01-26 | ITM 08-PILHA B02 REJEITO DESAGUADO | 0 | 28 | 1119.78
2025-01-26 | CAVA CARRAPATO 3035 ALTO-ITM 09 ROM ATERRO | 0 | 14 | 579.78
2025-01-26 | Feijãozinho ITM 02 Principal |  |  | 884.64
2025-01-26 | ITM 04[SUBPRODUTO]-ITM 02 PRINCIPAL SINTER ITM04 BLEND |  |  | 604.46
2025-01-26 | Hematitinha Especial ITM 09 B
2025-01-26 | VALE 4757 ÍNDIA-ITM 09 ROM ATERRO | 0 | 15 | 550.6
2025-01-26 | SUMPAO-ITM 04[ESTOQUE ROM] ROM ATERRO | 0 | 8 | 384.96
2025-01-26 | ITM 02 NOVA[A]-USINA DE BLENDAGEM SILICOSO |  |  | 470.66 | [6 empty] | 47.52 | 26.63 | 1.3 | 0.042 | 0.12 | 3.62
2025-01-26 | scalper 1 over |  |  | 268.35
2025-01-26 | Hematitinha Especial ITM 09 C
2025-01-26 | scalper 2 fino |  |  | 651.38
2025-01-26 | Over Reprocesso |  |  | 654.55
2025-01-26 | Alimentação Gobal ITM 02 B |  |  | 5227 | [6 empty] | 47.63188 | 25.35646 | 2.052157 | 0.06153959 | 0.21 | 3.911152 | 0.55 | 10745.97
2025-01-26 | Sinter Blendagem ITM 09 A
2025-01-26 | Média Filtro |  |  | 4830
2025-01-26 | SCALPER 2 PRAÇA 11-ITM 09 OVER SCALPER ESPECIAL | 0 | 1 | 43.56
2025-01-26 | Sinter Especial |  |  | 5514.96
2025-01-26 | PILHAO - PDE MANGABA-ITM 04[ESTOQUE ROM] MATERIAL PILHAO | 10 | 21 | 1074.38
2025-01-26 | ITM 02 NOVA-PDE SAMPAIO OVER | 0 | 37 | 1175.29
2025-01-26 | Rejeito Filtrado |  |  | 5745.59 | [6 empty] | 38.77 | 33.22 | 3.72 |  |  | 6.77 | 0.46 |  | 465 | 17 | 99 | 22
2025-01-26 | Sinter Blendagem ITM 09 B
2025-01-26 | Rejeito Desaguado |  |  | 2688.82 | [6 empty] | 35.47 | 44.11 | 0.73 | 0.058 | 0.22 | 3.87
2025-01-26 | scalper 2 over |  |  | 1650.02
2025-01-26 | alimentacao_itm09_b |  |  | 2195 | [6 empty] | 59.44 | 6.98 | 1.82 | 0.064 | 0.14 | 5.48
2025-01-26 | Alimentação Seca ITM 08 C |  |  | 3686 | [6 empty] | 49.64341 | 22.78143 | 1.8599 | 0.06592982 | 0.2170927 | 3.969173 | 0.55 | 9838.91
2025-01-26 | ITM 04[SUBPRODUTO]-ITM 02 NOVA SINTER ITM04 BLEND |  |  | 6978.47
2025-01-26 | Hematitinha reprocesso |  |  | 448.8
2025-01-26 | scalper 1 fino |  |  | 1075.14
2025-01-26 | Hematitinha Especial ITM 09 D
2025-01-26 | Alimentação Seca ITM 08 AB
2025-01-26 | ITM 04[SUBPRODUTO]-ITM 08 SINTER ITM04 BLEND |  |  | 3647.56
2025-01-26 | SUMPAO-ITM 02 NOVA[A] SINTER COMUM | 0 | 8 | 368.3
2025-01-26 | Sinter Blendagem ITM 09 C
2025-01-26 | ITM 09-ITM 02 NOVA HEMATITINHA ESPECIAL | 0 | 44 | 1206.5
2025-01-26 | ITM 02 NOVA[B]-USINA DE BLENDAGEM SILICOSO |  |  | 414.2 | [6 empty] | 49.77 | 22.69 | 1.3 | 0.047 | 0.11 | 4.4
2025-01-26 | Alimentação Gobal ITM 02 Principal |  |  | 5786
2025-01-26 | PATIO DE PRODUTOS-PLATAFORMA TERMINAL-SARZEDO[PILHA 4] SINTER FEED ESPECIAL | 31 | 70 | 1908.92
2025-01-26 | alimentacao_itm09_d |  |  | 2008.96 | [6 empty] | 54.35 | 13.63 | 1.6 | 0.061 | 0.2 | 6.23
2025-01-26 | Hematitinha Premium ITM 09 |  |  | 428
2025-01-26 | Sinter Premium |  |  | 1334.1
2025-01-26 | Filtro 03 |  |  | 2031.27
2025-01-26 | ITM 02 NOVA[B]-USINA DE BLENDAGEM SINTER FEED ESPECIAL | 2 | 15 | 507.6 | [6 empty] | 58.11 | 14.53 | 0.73 | 0.034 | 0.08 | 1.13
2025-01-26 | ITM 04[SUBPRODUTO]-PLATAFORMA TERMINAL-SARZEDO (PILHA 10) SINTER FEED PREMIUM | 31 |  | 1675.23
2025-01-26 | ITM 09-USINA DE BLENDAGEM SINTER FEED ESPECIAL | 0 | 82 | 2008.96
2025-01-26 | Sinter Sarzedo |  |  | 6849.06
2025-01-26 | Hematitinha Complemento ITM 09 A
2025-01-26 | Filtro 01 |  |  | 1450.91
2025-01-26 | Hematitinha Especial ITM 09 A |  |  | 107 | [6 empty] | 52.22 | 25.49 | 2.07 | 0.045 | 0.49 | 6.75
2025-01-26 | SUMPAO-ITM 02 PRINCIPAL SINTER COMUM | 0 | 1 | 43.55
2025-01-26 | SCALPER 1 PRAÇA 11-ITM 09 OVER SCALPER ESPECIAL | 0 | 8 | 405.11
2025-01-26 | Filtro 02 |  |  | 1508.94
2025-01-27 | Filtro 04 |  |  | 1264.15
2025-01-27 | Média Filtro |  |  | 4838.39
2025-01-27 | ITM 04[SUBPRODUTO]-ITM 02 PRINCIPAL SINTER ITM04 BLEND |  |  | 1036.82
2025-01-27 | Rejeito Desaguado |  |  | 2688.82 | [6 empty] | 41.16 | 39.71 | 0.32 | 0.042 | 0.4 | 3.07
2025-01-27 | alimentacao_itm09_a |  |  | 4065 | [6 empty] | 58.18 | 9.33 | 1.33 | 0.048 | 0.14 | 5.7
2025-01-27 | Sinter Blendagem ITM 09 C
2025-01-27 | ITM 04[SUBPRODUTO]-ITM 02 NOVA SINTER ITM04 BLEND |  |  | 6148.42
2025-01-27 | Filtro 02 |  |  | 1648.89
2025-01-27 | scalper 1 over |  |  | 161.27
2025-01-27 | ITM 02 PRINCIPAL-PDE SAMPAIO OVER | 0 | 9 | 284.5
2025-01-27 | Rejeito Filtrado |  |  | 5056.61 | [6 empty] | 33.06 | 41.23 | 4.24 |  |  | 6.34 | 0.37 |  | 380 | 18 | 92 | 22
2025-01-27 | Over Descarte |  |  | 252.04
2025-01-27 | alimentacao_itm09_d |  |  | 1800 | [6 empty] | 53.7 | 15.22 | 1.52 | 0.062 | 0.13 | 5.75
2025-01-27 | Hematitinha Premium ITM 09 |  |  | 676
2025-01-27 | scalper 2 especial |  |  | 1192.02
2025-01-27 | Feijãozinho ITM 02 Principal
2025-01-27 | Hematitinha reprocesso |  |  | 1221.74
2025-01-27 | Over Reprocesso |  |  | 834.57
2025-01-27 | alimentacao_itm09_b |  |  | 3100 | [6 empty] | 58.18 | 9.33 | 1.33 | 0.048 | 0.14 | 5.7
2025-01-27 | SUMPAO-ITM 02 NOVA[A] SINTER COMUM | 0 | 6 | 236.17
2025-01-27 | Hematitinha Especial ITM 09 A |  |  | 169 | [6 empty] | 56.31 | 11.29 | 2.23 | 0.04 | 0.12 | 5.38
2025-01-27 | SCALPER 2 PRAÇA 11-PLATAFORMA TERMINAL-SARZEDO[VAGAO] SINTER FEED ESPECIAL | 0 | 21 | 531.64
2025-01-27 | Alimentação Gobal ITM 02 Principal |  |  | 3992
2025-01-27 | Hematitinha Especial ITM 09 D
2025-01-27 | Sinter Sarzedo |  |  | 8956.47
2025-01-27 | Sinter Premium |  |  | 2153.8
2025-01-27 | Sinter Especial |  |  | 6802.67
2025-01-27 | Sinter Blendagem ITM 09 D
2025-01-27 | ITM 04[SUBPRODUTO]-ITM 08 SINTER ITM04 BLEND |  |  | 6044.33
2025-01-27 | Alimentação Seca ITM 08 C |  |  | 5352 | [6 empty] | 46.70933 | 28.01528 | 1.405771 | 0.04558666 | 0.1880286 | 3.389905 | 0.5468671 | 11783.37
2025-01-27 | Alimentação Gobal ITM 02 B |  |  | 4956 | [6 empty] | 47.44638 | 27.21753 | 1.293884 | 0.04345406 | 0.1775328 | 3.254147 | 0.685486 | 7986.95
2025-01-27 | scalper 1 especial |  |  | 1690
2025-01-27 | Sinter Blendagem ITM 09 A
2025-01-27 | ITM 09-USINA DE BLENDAGEM SINTER FEED ESPECIAL | 0 | 58 | 1448.67
2025-01-27 | scalper 1 fino |  |  | 49.91
2025-01-27 | Alimentação Seca ITM 08 AB |  |  | 122
2025-01-27 | SCALPER 1 PRAÇA 11-PATIO DE PRODUTOS SINTER FEED ESPECIAL | 0 | 11 | 333.16
2025-01-27 | ITM 09-SUMPAO OVER | 0 | 1 | 45.23
2025-01-27 | Filtro 03 |  |  | 1319.12
2025-01-27 | SUMPAO-ITM 02 NOVA[B] SINTER COMUM | 0 | 1 | 25.57
2025-01-27 | Filtro 01 |  |  | 824.45
2025-01-27 | scalper 2 over |  |  | 645.72
2025-01-27 | Alimentação Gobal ITM 02 A |  |  | 4827 | [6 empty] | 47.44638 | 27.21753 | 1.293884 | 0.04345406 | 0.1775328 | 3.254147 | 0.685486 | 7986.95
2025-01-27 | scalper 2 fino |  |  | 1389.78
2025-01-27 | SCALPER 2 PRAÇA 11-PLATAFORMA TERMINAL-SARZEDO[PILHA 4] SINTER FEED ESPECIAL | 0 | 40 | 999.15
2025-01-27 | ITM 02 NOVA[B]-USINA DE BLENDAGEM SILICOSO |  |  | 405.97 | [6 empty] | 51.65 | 20.31 | 1.33 | 0.054 | 0.15 | 4.15
2025-01-27 | PILHAO - PDE MANGABA-PDE SAMPAIO ESTERIL PILHAO | 9 | 4 | 188.13
2025-01-27 | ITM 08-PILHA B02 REJEITO DESAGUADO | 0 | 20 | 887.08
2025-01-27 | VALE 4757 ÍNDIA-ITM 09 ROM ATERRO | 0 | 28 | 1115.06
2025-01-27 | ITM 09-PATIO DE PRODUTOS SINTER FEED PREMIUM | 0 | 74 | 2153.8
2025-01-27 | Hematitinha Especial ITM 09 B
2025-01-27 | ITM 04[SUBPRODUTO]-ITM 02 NOVA SINTER COMUM | 5 | 18
2025-01-27 | CAVA SAMAMBAIA BAIXO-ITM 04[ESTOQUE ROM] ROM FERROMAR | 0 | 3 | 133.04
2025-01-27 | Hematitinha Especial ITM 09 C
2025-01-27 | ITM 09-ITM 09 OVER REPROCESSO | 0 | 5 | 113.65
2025-01-27 | ITM 02 NOVA-PDE SAMPAIO OVER | 0 | 38 | 1117.8
2025-01-27 | PATIO DE PRODUTOS-PLATAFORMA TERMINAL-SARZEDO[VAGAO] SINTER FEED ESPECIAL | 31 | 147 | 3761.95
2025-01-27 | ITM 02 NOVA[A]-USINA DE BLENDAGEM SILICOSO |  |  | 526.17 | [6 empty] | 49.76 | 23.19 | 1.26 | 0.046 | 0.19 | 4.03
2025-01-27 | alimentacao_itm09_c |  |  | 3800 | [6 empty] | 58.18 | 9.33 | 1.33 | 0.048 | 0.14 | 5.7
2025-01-27 | ITM 09-PILHA B02 SINTER FEED ESPECIAL | 0 | 21 | 655.3
2025-01-27 | SCALPER 2 PRAÇA 11-ITM 09 OVER SCALPER ESPECIAL | 0 | 4 | 163.53
2025-01-27 | Sinter Blendagem ITM 09 B
2025-01-27 | CAVA CARRAPATO 3035 ALTO-ITM 09 ROM ATERRO | 0 | 13 | 643.31
2025-01-27 | ITM 02 NOVA-ESTOQUE MIB SILICOSO | 0 | 9 | 411.75
2025-01-27 | SUMPAO-ITM 04[ESTOQUE ROM] ROM ATERRO | 0 | 8 | 401.89
2025-01-27 | ITM 02 NOVA[A]-USINA DE BLENDAGEM SINTER FEED ESPECIAL | 2 | 26 | 843.93 | [6 empty] | 57.5 | 15.17 | 0.73 | 0.035 | 0.09 | 1.27
2025-01-27 | ITM 04[SUBPRODUTO]-ITM 08 SINTER COMUM | 5 | 6
2025-01-27 | PDE SAMPAIO-ITM 04[ESTOQUE ROM] FINOS | 0 | 21 | 990.08
2025-01-27 | ITM 02 PRINCIPAL-PATIO MANGABA[PILHA SILICOSO] SILICOSO | 0 | 28 | 788.8
2025-01-27 | ITM 08-PDE SAMPAIO OVER | 0 | 25 | 778.53
2025-01-27 | DESAGUAMENTO DE PRODUTO ITM 8-PATIO DE PRODUTOS PELLET FEED | 39 | 147 | 4591.32 | [6 empty] | 62.58 | 7.52 | 0.65 | 0.056 | 0.12 | 1.93
2025-01-27 | ESTOQUE MIB-ITM 08 FINOS MIB | 0 | 17 | 758.78
2025-01-27 | PATIO DE PRODUTOS-USINA DE BLENDAGEM SINTER FEED ESPECIAL | 0 | 2 | 56.36
2025-01-27 | CAVA CARRAPATO 3035 ALTO-CAVA SAMPAIO ESTERIL FRANCO | 0 | 13 | 647.46
2025-01-27 | PILHAO - PDE MANGABA-CAVA CARRAPATO 3035 ALTO ESTERIL FRANCO | 0 | 24 | 1178.23
2025-01-27 | SCALPER 1 PRAÇA 11-ITM 09 OVER SCALPER ESPECIAL | 0 | 3 | 161.27
2025-01-27 | VALE 4757-ITM 09 ROM ATERRO | 0 | 2 | 87.33
2025-01-27 | ITM 02 PRINCIPAL-USINA DE BLENDAGEM SINTER FEED ESPECIAL | 3 | 37 | 1162.41 | [6 empty] | 54.93 | 18.24 | 0.9 | 0.036 | 0.12 | 1.84
2025-01-27 | PATIO DE PRODUTOS-PLATAFORMA TERMINAL-SARZEDO[PILHA 7] PELLET FEED | 31 | 306 | 7365.36
2025-01-27 | Hematitinha Complemento ITM 09 A
2025-01-27 | PILHAO - PDE MANGABA-ITM 04[ESTOQUE ROM] MATERIAL PILHAO | 10 | 10 | 512.33
2025-01-27 | ITM 02 NOVA[B]-USINA DE BLENDAGEM SINTER FEED ESPECIAL | 2 | 25 | 802.43 | [6 empty] | 58.46 | 13.81 | 0.79 | 0.035 | 0.07 | 1.33
2025-01-27 | COMPLEXO DE FILTRAGEM-PILHA B02 REJEITO FILTRADO | 0 | 26 | 1092.89
2025-01-27 | ITM 09-CAVA SAMPAIO ESTERIL FRANCO | 0 | 5 | 206.81
2025-01-27 | SUMPAO-ITM 08 SINTER COMUM | 0 | 11 | 456.27
2025-01-27 | PATIO DE PRODUTOS-PLATAFORMA TERMINAL-SARZEDO[PILHA 4] SINTER FEED ESPECIAL | 31 | 217 | 5694.66
2025-01-27 | PILHA B02-PILHA B02 REJEITO TRATADO | 0 | 1 | 40.48
2025-01-27 | CAVA CARRAPATO 5960 ALTO-ITM 09 ROM FERROMAR | 0 | 37 | 1555.66
2025-01-27 | BARRAGEM B1[PONTO ABASTECIMENTO AGUA 2]-ITM 09 SINTER TIG | 0 | 20 | 1071.38
2025-01-27 | VALE 4757 ÍNDIA-ITM 04[ESTOQUE ROM] ROM ATERRO | 0 | 16 | 694.24
2025-01-28 | VALE 4757 ÍNDIA-ITM 04[ESTOQUE ROM] ROM ATERRO | 0 | 7 | 297.06
2025-01-28 | COMPLEXO DE FILTRAGEM-PILHA B02 REJEITO FILTRADO | 0 | 38 | 1655.37
2025-01-28 | VALE 4757 ÍNDIA-PRAÇA DA 11 ROM ATERRO | 0 | 2 | 69.17
2025-01-28 | Sinter Premium |  |  | 3203.65
2025-01-28 | scalper 2 especial |  |  | 1192.02
2025-01-28 | ITM 02 NOVA[A]-USINA DE BLENDAGEM SILICOSO |  |  | 614.85 | [6 empty] | 49.47 | 21.4
2025-01-28 | Filtro 04 |  |  | 801.53
2025-01-28 | PATIO DE PRODUTOS-PLATAFORMA TERMINAL-SARZEDO[PILHA 7] PELLET FEED | 31 | 267 | 7243.19
2025-01-28 | ITM 04[SUBPRODUTO]-ITM 08 SINTER ITM04 BLEND |  |  | 5898.85
2025-01-28 | CAVA CARRAPATO 3035 ALTO-ITM 09 ROM FERROMAR | 0 | 34 | 1517.21
2025-01-28 | Hematitinha Premium ITM 09
2025-01-28 | Filtro 02 |  |  | 979.65
2025-01-28 | Hematitinha Complemento ITM 09 A
2025-01-28 | PILHAO - PDE MANGABA-PDE SAMPAIO ESTERIL PILHAO | 9 | 3 | 141.41
2025-01-28 | alimentacao_itm09_b |  |  | 3800 | [6 empty] | 57.77 | 9.79 | 2 | 0.049 | 0.21 | 4.95
2025-01-28 | PDE SAMPAIO-ITM 04[ESTOQUE ROM] FINOS | 0 | 35 | 1845.6
2025-01-28 | alimentacao_itm09_c |  |  | 1900 | [6 empty] | 61.42 | 4.03 | 1.83 | 0.059 | 0.49 | 4.99
2025-01-28 | Sinter Blendagem ITM 09 A
2025-01-28 | SCALPER 1 PRAÇA 11-PATIO DE PRODUTOS SINTER FEED ESPECIAL | 0 | 47 | 1224.48
2025-01-28 | ITM 02 NOVA[A]-PATIO MANGABA[PILHA SILICOSO] SILICOSO | 0 | 6 | [7 empty] | 49.47 | 21.4
2025-01-28 | alimentacao_itm09_a |  |  | 4652 | [6 empty] | 57.77 | 9.79 | 2 | 0.049 | 0.21 | 4.95
2025-01-28 | ITM 02 NOVA[B]-PATIO MANGABA[PILHA SILICOSO] SILICOSO | 0 | 5 | [7 empty] | 50.29 | 22.39
2025-01-28 | SUMPAO-ITM 04[ESTOQUE ROM] ROM ATERRO | 0 | 3 | 119.52
2025-01-28 | ITM 08-PILHA B02 REJEITO DESAGUADO | 0 | 14 | 611.13
2025-01-28 | ITM 02 NOVA-ESTOQUE MIB SILICOSO | 0 | 14 | 626.74
2025-01-28 | SCALPER 1 PRAÇA 11-ITM 09 OVER SCALPER ESPECIAL | 0 | 9 | 404.48
2025-01-28 | ITM 02 NOVA-PDE SAMPAIO OVER | 0 | 40 | 1148.63
2025-01-28 | ITM 02 NOVA[B]-USINA DE BLENDAGEM SINTER FEED ESPECIAL | 2 | 25 | 763.01 | [6 empty] | 58.86 | 12.84
2025-01-28 | ITM 02 PRINCIPAL-PDE SAMPAIO OVER | 0 | 3 | 93.84
2025-01-28 | CAVA CARRAPATO 5960 ALTO-ITM 09 ROM FERROMAR | 0 | 1 | 45.17
2025-01-28 | Alimentação Gobal ITM 02 A |  |  | 5225 | [6 empty] | 48.51726 | 24.85925 | 1.481478 | 0.0497681 | 0.1851389 | 3.726595 | 0.5842405 | 7850.74
2025-01-28 | Média Filtro |  |  | 4827.8
2025-01-28 | scalper 1 fino |  |  | 1248.62 | [6 empty] | 52.56 | 17.04 | 1.25 | 0.061 | 0.21 | 5.83 | 0.64
2025-01-28 | ESTOQUE MIB-ITM 08 FINOS MIB | 0 | 14 | 631.6
2025-01-28 | ITM 02 PRINCIPAL-USINA DE BLENDAGEM SINTER FEED ESPECIAL | 3 | 34 | 1086.37 | [6 empty] | 60.65 | 11.17 | 0.73 | 0.032 | 0.06 | 1.05
2025-01-28 | Over Reprocesso |  |  | 382.62
2025-01-28 | DESAGUAMENTO DE PRODUTO ITM 8-PATIO DE PRODUTOS PELLET FEED | 39 | 161 | 5168.38 | [6 empty] | 62.82 | 7.43
2025-01-28 | PILHAO - PDE MANGABA-CAVA CARRAPATO 3035 ALTO ESTERIL FRANCO | 0 | 3 | 146.83
2025-01-28 | VALE 4757-ITM 04[ESTOQUE ROM] ROM ATERRO | 0 | 5 | 241.47
2025-01-28 | Alimentação Seca ITM 08 AB
2025-01-28 | Sinter Blendagem ITM 09 C
2025-01-28 | PATIO B1-PARQUE CACHOEIRA ESTERIL COMPACTO | 0 | 2 | 51.9
2025-01-28 | SUMPAO-ITM 02 NOVA[A] SINTER COMUM | 0 | 4 | 115.78
2025-01-28 | SUMPAO-ITM 08 SINTER COMUM | 0 | 20 | 764.59
2025-01-28 | ITM 04[SUBPRODUTO]-ITM 08 SINTER COMUM | 5 | 12
2025-01-28 | Hematitinha reprocesso |  |  | 1012.54
2025-01-28 | scalper 2 over |  |  | 454.73 | [6 empty] | 53.79 | 14.76 | 1.57 | 0.061 | 0.25 | 5.84
2025-01-28 | Over Descarte
2025-01-28 | ITM 02 PRINCIPAL-PATIO MANGABA[PILHA SILICOSO] SILICOSO | 0 | 26 | 712.45 | [6 empty] | 48.89 | 22.39
2025-01-28 | Feijãozinho ITM 02 Principal |  |  | 628 | [6 empty] | 48.54 | 27.06 | 0.61 | 0.054 | 0.08 | 2.6
2025-01-28 | Hematitinha Especial ITM 09 B
2025-01-28 | CAVA SAMAMBAIA BAIXO-ITM 04[ESTOQUE ROM] ROM FERROMAR | 0 | 16 | 724.27
2025-01-28 | USINA DE BLENDAGEM-ITM 08 SINTER COMUM | 0 | 44 | 1452.03
2025-01-28 | BARRAGEM B1[PONTO ABASTECIMENTO AGUA 2]-ITM 09 SINTER TIG | 0 | 29 | 1619.95
2025-01-28 | ITM 04[SUBPRODUTO]-ITM 02 NOVA SINTER ITM04 BLEND |  |  | 6186.02
2025-01-28 | SCALPER 2 PRAÇA 11-PATIO DE PRODUTOS SINTER FEED ESPECIAL | 0 | 52 | 1567.08
2025-01-28 | Hematitinha Especial ITM 09 A |  |  | 1228 | [6 empty] | 58.04 | 8.29 | 2.29 | 0.048 | 0.27 | 5.54
2025-01-28 | ITM 02 NOVA[A]-USINA DE BLENDAGEM SINTER FEED ESPECIAL | 2 | 10 | 313.71 | [6 empty] | 58.08 | 14.24
2025-01-28 | Sinter Especial |  |  | 6184.41
2025-01-28 | Filtro 03 |  |  | 1558.54
2025-01-28 | Alimentação Gobal ITM 02 B |  |  | 5085 | [6 empty] | 48.51726 | 24.85925 | 1.481478 | 0.0497681 | 0.1851389 | 3.726595 | 0.5842405 | 7850.74
2025-01-28 | PILHAO - PDE MANGABA-BARRAGEM B1[PONTO ABASTECIMENTO AGUA 2] ESTERIL PILHAO | 10 | 1 | 40.67
2025-01-28 | Filtro 01 |  |  | 1202.3
2025-01-28 | Rejeito Filtrado |  |  | 4542.03 | [6 empty] | 31.06 | 44.77 | 4.03 | 5.93 |  |  | 0.55 |  | 390 | 17 | 102 | 22
2025-01-28 | scalper 1 especial |  |  | 1690
2025-01-28 | SCALPER 2 PRAÇA 11-ITM 09 OVER SCALPER ESPECIAL | 0 | 12 | 346.94
2025-01-28 | Alimentação Gobal ITM 02 Principal |  |  | 3516 | [6 empty] | 46.71065 | 28.58344 | 1.552344 | 0.04162818 | 0.1906716 | 2.597435 | 0.7567574 | 12241.52
2025-01-28 | scalper 1 over |  |  | 119.6 | [6 empty] | 53.79 | 14.76 | 1.57 | 0.061 | 0.25 | 5.84
2025-01-28 | Rejeito Desaguado |  |  | 3080.62 | [6 empty] | 31.76 | 50.7 | 0.57 | 0.05 | 0.19 | 2.86
2025-01-28 | ITM 08-PDE SAMPAIO OVER | 0 | 39 | 1369.76
2025-01-28 | Alimentação Seca ITM 08 C |  |  | 6343 | [6 empty] | 46.71065 | 28.58344 | 1.552344 | 0.04162818 | 0.1906716 | 2.597435 | 0.7567574 | 12241.52
2025-01-28 | ITM 02 NOVA[A]-ITM 02 PRINCIPAL SINTER FEED ESPECIAL | 0 | 13 | 404.41
2025-01-28 | scalper 2 fino |  |  | 1855.3 | [6 empty] | 52.56 | 17.04 | 1.25 | 0.061 | 0.21 | 5.83 | 0.64
2025-01-28 | CAVA CARRAPATO 3035 ALTO-CAVA SAMPAIO ESTERIL FRANCO | 0 | 7 | 335.88
2025-01-28 | Sinter Blendagem ITM 09 D
2025-01-28 | PILHAO - PDE MANGABA-ITM 04[ESTOQUE ROM] MATERIAL PILHAO | 10 | 13 | 579.05
2025-01-28 | ITM 04[SUBPRODUTO]-ITM 02 NOVA SINTER COMUM | 5 | 8
2025-01-28 | ITM 09-PILHA B02 SINTER FEED ESPECIAL | 0 | 15 | 441.37
2025-01-28 | Sinter Sarzedo |  |  | 9388.06
2025-01-28 | Hematitinha Especial ITM 09 C
2025-01-28 | VALE 4757-ITM 09 ROM ATERRO | 0 | 4 | 166.11
2025-01-28 | ITM 09-PATIO DE PRODUTOS SINTER FEED PREMIUM | 0 | 110 | 3203.65
2025-01-28 | alimentacao_itm09_d |  |  | 2100 | [6 empty] | 55.12 | 15.08 | 0.94 | 0.05 | 0.13 | 4.58
2025-01-28 | ITM 04[SUBPRODUTO]-ITM 02 PRINCIPAL SINTER ITM04 BLEND |  |  | 1329.84
2025-01-28 | ITM 02 NOVA[B]-USINA DE BLENDAGEM SILICOSO |  |  | 578.13 | [6 empty] | 50.29 | 22.39
2025-01-28 | Hematitinha Especial ITM 09 D
2025-01-28 | VALE 4757 ÍNDIA-ITM 09 ROM ATERRO | 0 | 11 | 418.53
2025-01-28 | ITM 09-USINA DE BLENDAGEM SINTER FEED ESPECIAL | 0 | 67 | 1660.72
2025-01-28 | Sinter Blendagem ITM 09 B
2025-01-29 | Sinter Premium |  |  | 4354.8
2025-01-29 | Feijãozinho ITM 02 Principal | [9 empty] | 52.68 | 20.3 | 0.63 | 0.052 | 0.1 | 3.38
2025-01-29 | Sinter Blendagem ITM 09 D
2025-01-29 | PILHAO - PDE MANGABA-ITM 04[ESTOQUE ROM] MATERIAL PILHAO | 10 | 21 | 986.89
2025-01-29 | CAVA CARRAPATO 5960 ALTO-ITM 09 ROM FERROMAR | 0 | 10 | 336.63
2025-01-29 | scalper 1 especial |  |  | 1418.17
2025-01-29 | SCALPER 2 PRAÇA 11-PATIO DE PRODUTOS SINTER FEED PREMIUM | 0 | 6 | 178.86
2025-01-29 | ITM 08-PILHA B02 REJEITO DESAGUADO | 0 | 13 | 556.4
2025-01-29 | ITM 09-PATIO DE PRODUTOS SINTER FEED PREMIUM | 0 | 152 | 4354.8
2025-01-29 | scalper 1 fino | [9 empty] | 59.41 | 4.31 | 1.73 | 0.071 | 0.19 | 8.03 | 0.55
2025-01-29 | ESTOQUE MIB-ITM 08 FINOS MIB | 0 | 7 | 311.31
2025-01-29 | Hematitinha Complemento ITM 09 A
2025-01-29 | Rejeito Desaguado |  |  | 2823.36 | [6 empty] | 29.04 | 53.89 | 0.47 | 0.042 | 0.15 | 3.76
2025-01-29 | CAVA CARRAPATO 5960 ALTO-PRAÇA DA 11 ROM FERROMAR | 0 | 8 | 265.79
2025-01-29 | Alimentação Seca ITM 08 AB
2025-01-29 | ITM 02 NOVA-PDE SAMPAIO OVER | 0 | 36 | 1009.82
2025-01-29 | ITM 04[SUBPRODUTO]-ITM 02 NOVA SINTER ITM04 BLEND |  |  | 6008.66
2025-01-29 | alimentacao_itm09_d |  |  | 764 | [6 empty] | 55.48 | 12.33 | 1.5 | 0.062 | 0.21 | 6.22
2025-01-29 | ITM 02 NOVA[A]-PATIO MANGABA[PILHA SILICOSO] SILICOSO | 0 | 17 | 496.44 | [6 empty] | 48.09 | 24.88 | 1.23 | 0.047 | 0.14 | 4.67
2025-01-29 | Média Filtro |  |  | 4844.29
2025-01-29 | COMPLEXO DE FILTRAGEM-PILHA B02 REJEITO FILTRADO | 0 | 32 | 1388.23
2025-01-29 | CAVA SAMAMBAIA BAIXO-ITM 04[ESTOQUE ROM] ROM FERROMAR | 0 | 16 | 699.56
2025-01-29 | Hematitinha reprocesso |  |  | 1722.05
2025-01-29 | ITM 04[SUBPRODUTO]-ITM 02 NOVA SINTER COMUM | 5 | 6
2025-01-29 | SCALPER 1 PRAÇA 11-ITM 09 OVER SCALPER ESPECIAL | 0 | 3 | 90.69
2025-01-29 | Filtro 03 |  |  | 2134.55
2025-01-29 | Sinter Blendagem ITM 09 C
2025-01-29 | ITM 02 PRINCIPAL-USINA DE BLENDAGEM SINTER FEED ESPECIAL | 3 | 30 | 939.89 | [6 empty] | 59.34 | 12.91 | 0.74 | 0.033 | 0.06 | 1.22
2025-01-29 | ITM 02 NOVA[B]-USINA DE BLENDAGEM SINTER FEED ESPECIAL | 2 | 30 | 912.86 | [6 empty] | 58.03 | 14.2 | 1.02 | 0.039 | 0.08 | 1.27
2025-01-29 | CAVA CARRAPATO 5960 BAIXO-ITM 04[ESTOQUE ROM] ROM FERROMAR | 0 | 4 | 154.52
2025-01-29 | Over Reprocesso |  |  | 915.24
2025-01-29 | Filtro 01 |  |  | 731.84
2025-01-29 | DESAGUAMENTO DE PRODUTO ITM 8-PATIO DE PRODUTOS PELLET FEED | 39 | 128 | 4081.49 | [6 empty] | 62.05 | 8.45 | 0.5 | 0.048 | 0.1 | 1.96
2025-01-29 | Hematitinha Especial ITM 09 B
2025-01-29 | ITM 02 NOVA[A]-USINA DE BLENDAGEM SILICOSO |  |  | 496.44 | [6 empty] | 48.09 | 24.88 | 1.23 | 0.047 | 0.14 | 4.67
2025-01-29 | Rejeito Filtrado |  |  | 5305.87 | [6 empty] | 32.46 | 42.31 | 4.12 | 0.091 | 0.36 | 6.19 | 1.01 |  | 380 | 18 | 87 | 22
2025-01-29 | scalper 2 especial |  |  | 353.29
2025-01-29 | Alimentação Seca ITM 08 C |  |  | 3937 | [6 empty] | 44.45 | 30.95 | 1.48 | 0.05 | 0.15 | 3.43 | 1.19 | 6875.52
2025-01-29 | Alimentação Gobal ITM 02 Principal |  |  | 4654 | [6 empty] | 44.45 | 30.95 | 1.48 | 0.05 | 0.15 | 3.43 | 1.19 | 6875.52
2025-01-29 | ITM 02 PRINCIPAL-PATIO MANGABA[PILHA SILICOSO] SILICOSO | 0 | 11 | 314.72 | [6 empty] | 52.01 | 20.1 | 0.68 | 0.025 | 0.09 | 4.73
2025-01-29 | SCALPER 1 PRAÇA 11-PATIO DE PRODUTOS SINTER FEED ESPECIAL | 0 | 53 | 1418.17
2025-01-29 | PDE SAMPAIO-ITM 04[ESTOQUE ROM] FINOS | 0 | 38 | 1949.46
2025-01-29 | USINA DE BLENDAGEM-ITM 02 NOVA SINTER COMUM | 0 | 33 | 769.56
2025-01-29 | ITM 02 NOVA[B]-PATIO MANGABA[PILHA SILICOSO] SILICOSO | 0 | 16 | 475.73 | [6 empty] | 50.72 | 20.75 | 1.41 | 0.048 | 0.22 | 4.65
2025-01-29 | SUMPAO-ITM 04[ESTOQUE ROM] ROM ATERRO | 0 | 2 | 84.17
2025-01-29 | scalper 1 over |  |  | 90.69
2025-01-29 | ITM 02 NOVA[B]-USINA DE BLENDAGEM SILICOSO |  |  | 475.73 | [6 empty] | 50.72 | 20.75 | 1.41 | 0.048 | 0.22 | 4.65
2025-01-29 | Filtro 04 |  |  | 670.86
2025-01-29 | Filtro 02 |  |  | 1768.62
2025-01-29 | SCALPER 2 PRAÇA 11-PATIO DE PRODUTOS SINTER FEED ESPECIAL | 0 | 6 | 174.43
2025-01-29 | ITM 04[SUBPRODUTO]-ITM 08 SINTER COMUM | 5 | 6
2025-01-29 | ITM 02 NOVA-ESTOQUE MIB SILICOSO | 0 | 11 | 495.29
2025-01-29 | CAVA CARRAPATO 3035 ALTO-CAVA SAMPAIO ESTERIL FRANCO | 0 | 11 | 531.24
2025-01-29 | Alimentação Gobal ITM 02 B |  |  | 4644 | [6 empty] | 46.4037 | 28.33535 | 1.312542 | 0.04257406 | 0.1393602 | 3.459855 | 1.050767 | 6948.05
2025-01-29 | Sinter Blendagem ITM 09 B
2025-01-29 | Hematitinha Premium ITM 09 |  |  | 866.4
2025-01-29 | Hematitinha Especial ITM 09 C
2025-01-29 | VALE 4757 ÍNDIA-ITM 04[ESTOQUE ROM] ROM ATERRO | 0 | 14 | 540.96
2025-01-29 | CAVA CARRAPATO 3035 ALTO-ITM 09 ROM FERROMAR | 0 | 21 | 1027.83
2025-01-29 | ITM 09-ITM 02 NOVA SINTER COMUM | 2 | 2 | 52.66
2025-01-29 | Sinter Sarzedo |  |  | 8328.6
2025-01-29 | scalper 2 over |  |  | 227.91
2025-01-29 | PATIO DE PRODUTOS-PLATAFORMA TERMINAL-SARZEDO[PILHA 4] SINTER FEED ESPECIAL | 31 | 391 | 10347.446
2025-01-29 | alimentacao_itm09_a |  |  | 3261 | [6 empty] | 58.54 | 10.03 | 1.09 | 0.049 | 0.1 | 4.7
2025-01-29 | Sinter Blendagem ITM 09 A
2025-01-29 | PLATAFORMA TERMINAL-SARZEDO[PILHA 5]-USINA DE BLENDAGEM SINTER FEED ESPECIAL | 31 | 37 | 1070.71
2025-01-29 | PATIO DE PRODUTOS-PLATAFORMA TERMINAL-SARZEDO[PILHA 7] PELLET FEED | 31 | 471 | 11810.78
2025-01-29 | Alimentação Gobal ITM 02 A |  |  | 4721 | [6 empty] | 46.4037 | 28.33535 | 1.312542 | 0.04257406 | 0.1393602 | 3.459855 | 1.050767 | 6948.05
2025-01-29 | ITM 02 PRINCIPAL-PDE SAMPAIO OVER | 0 | 3 | 83.76
2025-01-29 | Sinter Especial |  |  | 3973.8
2025-01-29 | BARRAGEM B1[PONTO ABASTECIMENTO AGUA 2]-ITM 09 SINTER TIG | 0 | 28 | 1531.56
2025-01-29 | Over Descarte
2025-01-29 | ITM 02 PRINCIPAL-ITM 02 NOVA SILICOSO | 0 | 10 | 302.18
2025-01-29 | VALE 4757 ÍNDIA-PRAÇA DA 11 ROM ATERRO | 0 | 13 | 505.97
2025-01-29 | PILHAO - PDE MANGABA-PDE SAMPAIO ESTERIL PILHAO | 9 | 12 | 552.16
2025-01-29 | Hematitinha Especial ITM 09 A |  |  | 261.6 | [6 empty] | 54.94 | 13.63 | 1.87 | 0.052 | 0.11 | 5.45
2025-01-29 | VALE 4757 ÍNDIA-ITM 09 ROM ATERRO | 0 | 20 | 811.63
2025-01-29 | alimentacao_itm09_b |  |  | 4000 | [6 empty] | 58.54 | 10.03 | 1.09 | 0.049 | 0.1 | 4.7
2025-01-29 | ITM 04[SUBPRODUTO]-ITM 02 PRINCIPAL SINTER ITM04 BLEND |  |  | 2271.29
2025-01-29 | scalper 2 fino | [9 empty] | 58.8 | 4.2 | 2.24 | 0.077 | 0.2 | 8.54 | 0 | 2469.02
2025-01-29 | ITM 09-USINA DE BLENDAGEM SINTER FEED ESPECIAL | 0 | 29 | 711.8
2025-01-29 | Hematitinha Especial ITM 09 D
2025-01-29 | USINA DE BLENDAGEM-ITM 08 SINTER COMUM | 0 | 34 | 1072.14
2025-01-29 | ITM 04[SUBPRODUTO]-ITM 08 SINTER ITM04 BLEND |  |  | 4574.22
2025-01-29 | ITM 08-PDE SAMPAIO OVER | 0 | 38 | 1164.84
2025-01-29 | alimentacao_itm09_c |  |  | 4200 | [6 empty] | 58.88 | 9.89 | 1.05 | 0.048 | 0.14 | 4.36
2025-01-29 | SCALPER 2 PRAÇA 11-ITM 09 OVER SCALPER ESPECIAL | 0 | 8 | 227.92
2025-01-30 | PLATAFORMA TERMINAL-SARZEDO[PILHA 5]-USINA DE BLENDAGEM SINTER FEED ESPECIAL | 31 | 19 | 535.45
2025-01-30 | PATIO DE PRODUTOS-PLATAFORMA TERMINAL-SARZEDO[VAGAO] SINTER FEED ESPECIAL | 31 | 251 | 6347.93
2025-01-30 | PDE SAMPAIO-ITM 02 PRINCIPAL FINOS | 0 | 31 | 1345.64
2025-01-30 | ITM 09-PATIO DE PRODUTOS SINTER FEED PREMIUM | 0 | 27 | 794.38
2025-01-30 | Hematitinha Especial ITM 09 D
2025-01-30 | SCALPER 1 PRAÇA 11-PATIO DE PRODUTOS SINTER FEED ESPECIAL | 0 | 27 | 747.56
2025-01-30 | PILHA B02-PILHA B02 REJEITO TRATADO | 0 | 4 | 188.27
2025-01-30 | scalper 2 fino | [9 empty] | 60.88 | 4.42 | 1.27 | 0.073 | 0.1 | 6.46 | 0 | 1170.94
2025-01-30 | Alimentação Gobal ITM 02 Principal |  |  | 4021 | [6 empty] | 47.19036 | 28.81118 | 1.555193 | 0.04749357 | 0.2168381 | 1.625371 | 0.9560667 | 3713.02
2025-01-30 | Sinter Blendagem ITM 09 C
2025-01-30 | PILHAO - PDE MANGABA-BARRAGEM B1[PONTO ABASTECIMENTO AGUA 2] ESTERIL PILHAO | 10 | 3 | 119.98
2025-01-30 | PILHAO - PDE MANGABA-ITM 04[ESTOQUE ROM] MATERIAL PILHAO | 10 | 9 | 457.76
2025-01-30 | Over Reprocesso |  |  | 1186
2025-01-30 | ITM 02 NOVA-ESTOQUE MIB SILICOSO | 0 | 14 | 613.8
2025-01-30 | Sinter Sarzedo |  |  | 8824.1
2025-01-30 | CAVA CARRAPATO 5960 ALTO-CAVA SAMPAIO ESTERIL FRANCO | 0 | 8 | 376.44
2025-01-30 | alimentacao_itm09_a |  |  | 3500 | [6 empty] | 57.5 | 9.04 | 2.6 | 0.061 | 0.18 | 5.23
2025-01-30 | Sinter Especial |  |  | 8029.94
2025-01-30 | CAVA SAMAMBAIA BAIXO-ITM 04[ESTOQUE ROM] ROM FERROMAR | 0 | 4 | 179.8
2025-01-30 | Sinter Blendagem ITM 09 B
2025-01-30 | ITM 08-CAVA SAMAMBAIA INTERMEDIARIO[BOLO DE NOIVA] REJEITO DESAGUADO | 0 | 1 | 30.4
2025-01-30 | scalper 1 over
2025-01-30 | Sinter Blendagem ITM 09 A
2025-01-30 | Sinter Blendagem ITM 09 D
2025-01-30 | ITM 04[SUBPRODUTO]-ITM 02 NOVA SINTER ITM04 BLEND |  |  | 5532.345
2025-01-30 | Rejeito Filtrado |  |  | 6434.24 | [6 empty] | 30.1 | 46 | 2.99 | 0.08 | 0.27 | 0.91 | 0.91 |  | 335 | 19 | 105 | 22
2025-01-30 | ITM 02 NOVA[A]-USINA DE BLENDAGEM SILICOSO |  |  | 554.37 | [6 empty] | 49.61 | 21.76 | 1.78 | 0.053 | 0.21 | 4.85
2025-01-30 | scalper 2 over
2025-01-30 | alimentacao_itm09_d |  |  | 2048 | [6 empty] | 57.5 | 9.04 | 2.6 | 0.061 | 0.18 | 5.23
2025-01-30 | ITM 08-PILHA B02 REJEITO DESAGUADO | 0 | 16 | 662.76
2025-01-30 | ITM 04[SUBPRODUTO]-ITM 08 SINTER COMUM | 5 | 19
2025-01-30 | Filtro 02 |  |  | 2267.3
2025-01-30 | scalper 2 especial |  |  | 500.46
2025-01-30 | SCALPER 2 PRAÇA 11-PATIO DE PRODUTOS SINTER FEED ESPECIAL | 0 | 19 | 558.89
2025-01-30 | Over Descarte
2025-01-30 | VALE 4757 ÍNDIA-ITM 09 ROM ATERRO | 0 | 2 | 79.11
2025-01-30 | Alimentação Seca ITM 08 C |  |  | 5151 | [6 empty] | 47.19036 | 28.81118 | 1.555193 | 0.04749357 | 0.2168381 | 1.625371 | 0.9560667 | 3713.02
2025-01-30 | Alimentação Gobal ITM 02 A |  |  | 5489 | [6 empty] | 47.48795 | 26.75088 | 1.373758 | 0.04929336 | 0.1582986 | 3.405945 | 0.8231185 | 8969.66
2025-01-30 | CAVA CARRAPATO 5960 ALTO-ITM 04[ESTOQUE ROM] ROM ATERRO | 0 | 1 | 44.73
2025-01-30 | Alimentação Gobal ITM 02 B |  |  | 4776 | [6 empty] | 47.48795 | 26.75088 | 1.373758 | 0.04929336 | 0.1582986 | 3.405945 | 0.8231185 | 8969.66
2025-01-30 | VALE 4757 ÍNDIA-PRAÇA DA 11 ROM ATERRO | 0 | 8 | 286.44
2025-01-30 | ITM 04[SUBPRODUTO]-ITM 08 SINTER ITM04 BLEND |  |  | 610.88
2025-01-30 | ITM 09-PLATAFORMA TERMINAL-SARZEDO[PILHA 4] SINTER FEED ESPECIAL | 31 | 11 | 282.49
2025-01-30 | PILHAO - PDE MANGABA-PILHA B02 ESTERIL PILHAO | 0 | 4 | 154.36
2025-01-30 | PILHAO - PDE MANGABA-PDE SAMPAIO ESTERIL PILHAO | 9 | 16 | 688.92
2025-01-30 | scalper 1 especial |  |  | 823.59
2025-01-30 | SCALPER 2 PRAÇA 11-PATIO DE PRODUTOS SINTER FEED PREMIUM | 0 | 1 | 32.02
2025-01-30 | Hematitinha Especial ITM 09 B
2025-01-30 | SUMPAO-ITM 08 SINTER COMUM | 0 | 95 | 2798.69
2025-01-30 | alimentacao_itm09_c |  |  | 3100 | [6 empty] | 57.5 | 9.04 | 2.6 | 0.061 | 0.18 | 5.23
2025-01-30 | CAVA CARRAPATO 5960 ALTO-PRAÇA DA 11 ROM FERROMAR | 0 | 3 | 118.08
2025-01-30 | CAVA CARRAPATO 5960 ALTO-ITM 09 ROM FERROMAR | 0 | 19 | 789.83
2025-01-30 | ITM 02 NOVA-PATIO MANGABA[PILHA OVER] OVER | 0 | 3 | 74.87
2025-01-30 | Filtro 03 |  |  | 2144.75
2025-01-30 | ITM 09-ITM 09 HEMATITINHA REPROCESSO | 0 | 3 | 76.23
2025-01-30 | ITM 02 PRINCIPAL-PATIO MANGABA[PILHA SILICOSO] SILICOSO | 0 | 24 | 682.44 | [6 empty] | 51.76 | 20.99 | 1.02 | 0.044 | 0.11 | 3.51
2025-01-30 | ITM 02 PRINCIPAL-USINA DE BLENDAGEM SINTER FEED ESPECIAL | 3 | 26 | 802.67 | [6 empty] | 56.04 | 17.3 | 0.91 | 0.034 | 0.09 | 1.24
2025-01-30 | CAVA CARRAPATO 5960 ALTO-ITM 04[ESTOQUE ROM] ROM FERROMAR | 0 | 6 | 223.38
2025-01-30 | COMPLEXO DE FILTRAGEM-PILHA B02 REJEITO FILTRADO | 0 | 27 | 1142.82
2025-01-30 | ITM 08-PDE SAMPAIO OVER | 0 | 40 | 1256.82
2025-01-30 | Hematitinha Especial ITM 09 A |  |  | 126 | [6 empty] | 57 | 9.17 | 3.1 | 0.051 | 0.11 | 5.67
2025-01-30 | ITM 02 NOVA[B]-PATIO MANGABA[PILHA SILICOSO] SILICOSO | 0 | 18 | [7 empty] | 51.52 | 19.64 | 1.61 | 0.063 | 0.15 | 4.48
2025-01-30 | ITM 02 NOVA[A]-USINA DE BLENDAGEM SINTER FEED ESPECIAL | 2 | 18 | 547.02 | [6 empty] | 56.96 | 16.25 | 0.66 | 0.028 | 0.05 | 1.43
2025-01-30 | scalper 1 fino | [9 empty] | 60.88 | 4.42 | 1.27 | 0.073 | 0.1 | 6.46 | 0 | 1170.94
2025-01-30 | Média Filtro |  |  | 4897.29
2025-01-30 | Filtro 04 |  |  | 1041.73
2025-01-30 | alimentacao_itm09_b |  |  | 2790 | [6 empty] | 57.5 | 9.04 | 2.6 | 0.061 | 0.18 | 5.23
2025-01-30 | SUMPAO-ITM 04[ESTOQUE ROM] ROM ATERRO | 0 | 5 | 222.63
2025-01-30 | Filtro 01 |  |  | 980.46
2025-01-30 | ITM 02 PRINCIPAL-ITM 02 NOVA SILICOSO | 0 | 3 | 87.82
2025-01-30 | VALE 4757 ÍNDIA-ITM 02 NOVA ROM ATERRO | 0 | 11 | 486.28
2025-01-30 | Sinter Premium |  |  | 794.16
2025-01-30 | ITM 02 NOVA[A]-PATIO MANGABA[PILHA SILICOSO] SILICOSO | 0 | 18 | [7 empty] | 49.61 | 21.76 | 1.78 | 0.053 | 0.21 | 4.85
2025-01-30 | VALE 4757 ÍNDIA-ITM 04[ESTOQUE ROM] ROM ATERRO | 0 | 4 | 152.96
2025-01-30 | ITM 04[SUBPRODUTO]-ITM 02 PRINCIPAL SINTER ITM04 BLEND
2025-01-30 | ITM 02 NOVA[B]-USINA DE BLENDAGEM SINTER FEED ESPECIAL | 2 | 19 | 566.78 | [6 empty] | 60.08 | 11.71 | 0.72 | 0.03 | 0.06 | 1.25
2025-01-30 | ESTOQUE MIB-ITM 08 FINOS MIB | 0 | 13 | 602.7
2025-01-30 | ITM 09-USINA DE BLENDAGEM SINTER FEED ESPECIAL | 0 | 53 | 1489.18
2025-01-30 | CAVA CARRAPATO 3035 ALTO-CAVA SAMPAIO ESTERIL FRANCO | 0 | 6 | 303.58
2025-01-30 | ITM 09-ITM 09 OVER REPROCESSO | 0 | 7 | 193.15
2025-01-30 | SUMPAO-ITM 02 NOVA[A] SINTER COMUM | 0 | 63 | 1827.52
2025-01-30 | ITM 02 PRINCIPAL-PDE SAMPAIO OVER | 0 | 14 | 406.06
2025-01-30 | Hematitinha reprocesso |  |  | 797.38
2025-01-30 | CAVA CARRAPATO 3035 ALTO-ITM 09 ROM FERROMAR | 0 | 52 | 2623.06
2025-01-30 | Hematitinha Complemento ITM 09 A
2025-01-30 | PATIO DE PRODUTOS-PLATAFORMA TERMINAL-SARZEDO[PILHA 4] SINTER FEED ESPECIAL | 31 | 62 | 1617.56
2025-01-30 | Hematitinha Premium ITM 09 |  |  | 504
2025-01-30 | ITM 02 NOVA-PDE SAMPAIO OVER | 0 | 30 | 856.52
2025-01-30 | USINA DE BLENDAGEM-ITM 02 NOVA SINTER COMUM | 0 | 78 | 2047.03
2025-01-30 | Rejeito Desaguado |  |  | 2606.44 | [6 empty] | 35.26 | 44.58 | 0.59 | 0.051 | 0.22 | 3.89
2025-01-30 | Alimentação Seca ITM 08 AB
2025-01-30 | ITM 02 NOVA[B]-USINA DE BLENDAGEM SILICOSO |  |  | 535.33 | [6 empty] | 51.52 | 19.64 | 1.61 | 0.063 | 0.15 | 4.48
2025-01-30 | VALE 4757 ÍNDIA-ITM 02 PRINCIPAL ROM ATERRO | 0 | 14 | 577.84
2025-01-30 | ITM 04[SUBPRODUTO]-ITM 02 NOVA SINTER COMUM | 5 | 5
2025-01-30 | ITM 09-PLATAFORMA TERMINAL-SARZEDO[VAGAO] SINTER FEED ESPECIAL | 31 | 93 | 2375.11
2025-01-30 | Feijãozinho ITM 02 Principal |  |  | 563.52 | [6 empty] | 49.18 | 24.08 | 0.96 | 0.065 | 0.14 | 4.16
2025-01-30 | PDE SAMPAIO-ITM 04[ESTOQUE ROM] FINOS | 0 | 17 | 913.01
2025-01-30 | DESAGUAMENTO DE PRODUTO ITM 8-PATIO DE PRODUTOS PELLET FEED | 39 | 149 | 4722.28 | [6 empty] | 64.08 | 5.73 | 0.45 | 0.047 | 0.09 | 1.86
2025-01-30 | Hematitinha Especial ITM 09 C
2025-01-31 | SCALPER 2 PRAÇA 11-ITM 09 OVER SCALPER ESPECIAL | 0 | 35 | 931.04
2025-01-31 | ITM 02 NOVA[A]-USINA DE BLENDAGEM SILICOSO | [9 empty] | 49.16 | 24.17 | 1.29 | 0.05 | 0.11 | 3.9
2025-01-31 | SCALPER 1 PRAÇA 11-PATIO DE PRODUTOS SINTER FEED ESPECIAL | 0 | 85 | 2301.07
2025-01-31 | COMPLEXO DE FILTRAGEM-PILHA B02 REJEITO FILTRADO | 0 | 28 | 1175.27
2025-01-31 | CAVA CARRAPATO 5960 ALTO-CAVA SAMPAIO ESTERIL FRANCO | 0 | 3 | 125.18
2025-01-31 | ITM 02 NOVA[A]-USINA DE BLENDAGEM SINTER FEED ESPECIAL | 2 | 24 | 735.78 | [6 empty] | 56.61 | 16.63 | 0.75 | 0.034 | 0.08 | 1.23
2025-01-31 | PILHAO - PDE MANGABA-PDE SAMPAIO ESTERIL PILHAO | 9 | 19 | 873.16
2025-01-31 | CAVA CARRAPATO 3035 ALTO-ITM 09 ROM FERROMAR | 0 | 7 | 339.63
2025-01-31 | CAVA CARRAPATO 5960 ALTO-ITM 09 ROM FERROMAR | 0 | 1 | 35.06
2025-01-31 | SUMPAO-ITM 08 SINTER COMUM | 0 | 108 | 3163.98
2025-01-31 | CAVA CARRAPATO 5960 ALTO-PRAÇA DA 11 ROM FERROMAR | 0 | 10 | 393.17
2025-01-31 | ITM 02 NOVA[A]-PATIO MANGABA[PILHA SILICOSO] SILICOSO | 0 | 17 | 524.33 | [6 empty] | 49.16 | 24.17 | 1.29 | 0.05 | 0.11 | 3.9
2025-01-31 | ESTOQUE MIB-ITM 08 FINOS MIB | 0 | 14 | 663.82
2025-01-31 | CAVA SAMAMBAIA BAIXO-ITM 04[ESTOQUE ROM] ROM FERROMAR | 0 | 11 | 541.49
2025-01-31 | PDE SAMPAIO-ITM 04[ESTOQUE ROM] FINOS | 0 | 32 | 1516.42
2025-01-31 | ITM 08-PILHA B02 REJEITO DESAGUADO | 0 | 20 | 810.88
2025-01-31 | ITM 02 PRINCIPAL-USINA DE BLENDAGEM SINTER FEED ESPECIAL | 3 | 13 | 418.17 | [6 empty] | 56.52 | 17.37 | 0.44 | 0.018 | 0.05 | 1.33
2025-01-31 | CAVA CARRAPATO 5960 ALTO-ITM 04[ESTOQUE ROM] ROM FERROMAR | 0 | 12 | 531.77
2025-01-31 | ITM 02 NOVA[B]-PATIO MANGABA[PILHA SILICOSO] SILICOSO | 0 | 10 | 298.68 | [6 empty] | 49.58 | 23.96 | 1.08 | 0.037 | 0.11 | 3.74
2025-01-31 | SUMPAO-ITM 04[ESTOQUE ROM] ROM ATERRO | 0 | 4 | 195.37
2025-01-31 | ITM 04[SUBPRODUTO]-ITM 02 NOVA SINTER COMUM | 5 | 14
2025-01-31 | ITM 02 NOVA[B]-USINA DE BLENDAGEM SINTER FEED ESPECIAL | 2 | 16 | 497.72 | [6 empty] | 58.9 | 13.04 | 0.84 | 0.038 | 0.07 | 1.5
2025-01-31 | ITM 02 NOVA-ESTOQUE MIB SILICOSO | 0 | 13 | 589.1
2025-01-31 | PATIO LAVADOR-ITM 09 ROM ATERRO | 0 | 1 | 47.98
2025-01-31 | PATIO DE PRODUTOS-PLATAFORMA TERMINAL-SARZEDO (PILHA 10) SINTER FEED PREMIUM | 31 | 221 | 5468.87
2025-01-31 | SCALPER 2 PRAÇA 11-PATIO DE PRODUTOS SINTER FEED ESPECIAL | 0 | 24 | 706.27
2025-01-31 | ITM 04[SUBPRODUTO]-ITM 08 SINTER COMUM | 5 | 11
2025-01-31 | VALE 4757 ÍNDIA-ITM 04[ESTOQUE ROM] ROM ATERRO | 0 | 1 | 31.55
2025-01-31 | PATIO DE PRODUTOS-PLATAFORMA TERMINAL-SARZEDO[PILHA 9] SINTER FEED ESPECIAL | 31 | 187 | 4642.57
2025-01-31 | ITM 02 NOVA[B]-USINA DE BLENDAGEM SILICOSO | [9 empty] | 49.58 | 23.96 | 1.08 | 0.037 | 0.11 | 3.74
2025-01-31 | CAVA CARRAPATO 3035 ALTO-CAVA SAMPAIO ESTERIL FRANCO | 0 | 8 | 393.83
2025-01-31 | VALE 4757 ÍNDIA-ITM 09 ROM ATERRO | 0 | 8 | 270.93
2025-01-31 | VALE 4757 ÍNDIA-PRAÇA DA 11 ROM FERROMAR | 0 | 10 | 356.45
2025-01-31 | ITM 09-USINA DE BLENDAGEM SINTER FEED ESPECIAL | 0 | 24 | 636.95
2025-01-31 | ITM 02 NOVA-PDE SAMPAIO OVER | 0 | 32 | 923.11
2025-01-31 | ITM 08-PDE SAMPAIO OVER | 0 | 35 | 1057.41
2025-01-31 | Sinter Blendagem ITM 09 C
2025-01-31 | ITM 02 PRINCIPAL-PDE SAMPAIO OVER | 0 | 12 | 366.09
2025-01-31 | VALE 4757 ÍNDIA-ITM 02 PRINCIPAL ROM ATERRO | 0 | 16 | 664.57
2025-01-31 | VALE 4757-ITM 09 ROM ATERRO | 0 | 7 | 262.57
2025-01-31 | ITM 09-PATIO DE PRODUTOS SINTER FEED PREMIUM | 0 | 5 | 142.27
2025-01-31 | ITM 09-PLATAFORMA TERMINAL-SARZEDO (PILHA 10) SINTER FEED PREMIUM | 31 | 196 | 4847.42
2025-01-31 | CAVA CARRAPATO 3035 ALTO-ITM 09 ROM ATERRO | 0 | 50 | 2496.59
2025-01-31 | DESAGUAMENTO DE PRODUTO ITM 8-PATIO DE PRODUTOS PELLET FEED | 39 | 139 | 4222.7 | [6 empty] | 64.28 | 5.26 | 0.51 | 0.051 | 0.1 | 1.8
2025-01-31 | PILHAO - PDE MANGABA-ITM 04[ESTOQUE ROM] MATERIAL PILHAO | 10 | 5 | 225.83
2025-01-31 | PILHA B02-PILHA B02 REJEITO TRATADO | 0 | 2 | 76.55
2025-01-31 | Alimentação Seca ITM 08 AB
2025-01-31 | Sinter Premium |  |  | 4989.69
2025-01-31 | alimentacao_itm09_c |  |  | 3032 | [6 empty] | 60.35 | 5.16 | 2.51 | 0.07 | 0.18 | 5.32
2025-01-31 | Alimentação Seca ITM 08 C |  |  | 6705 | [6 empty] | 46.21919 | 28.79832 | 1.423073 | 0.03857509 | 0.1473989 | 3.309538 | 1.009566 | 8944.97
2025-01-31 | Feijãozinho ITM 02 Principal |  |  | 937.68 | [6 empty] | 49.92 | 23.44 | 0.74 | 0.064 | 0.12 | 4.01
2025-01-31 | Sinter Especial |  |  | 2073.95
2025-01-31 | Sinter Blendagem ITM 09 A
2025-01-31 | scalper 1 fino | [9 empty] | 53.96 | 14.2 | 1.05 | 0.334 | 0.09 | 5.31 | 1.65
2025-01-31 | Sinter Blendagem ITM 09 B
2025-01-31 | ITM 04[SUBPRODUTO]-ITM 02 NOVA SINTER ITM04 BLEND |  |  | 5339.4
2025-01-31 | Rejeito Filtrado |  |  | 5714.96 | [6 empty] | 33.27 | 41.39 | 4.1 |  |  | 5.97 | 0.82 |  | 335 | 18 | 95 | 22
2025-01-31 | ITM 02 PRINCIPAL-PATIO MANGABA[PILHA SILICOSO] SILICOSO | 0 | 19 | 533.76 | [6 empty] | 49.21 | 24.11 | 1.38 | 0.043 | 0.13 | 3.37
2025-01-31 | scalper 2 over |  |  | 600
2025-01-31 | alimentacao_itm09_d |  |  | 637 | [6 empty] | 59.26 | 7.16 | 1.46 | 0.053 | 0.24 | 5.85
2025-01-31 | SUMPAO-ITM 02 NOVA[A] SINTER COMUM | 0 | 59 | 1591.51
2025-01-31 | Over Reprocesso |  |  | 1756.72
2025-01-31 | scalper 1 especial |  |  | 1620.27
2025-01-31 | Over Descarte
2025-01-31 | Hematitinha Especial ITM 09 D
2025-01-31 | Hematitinha Especial ITM 09 C
2025-01-31 | alimentacao_itm09_b |  |  | 2694 | [6 empty] | 60.35 | 5.16 | 2.51 | 0.07 | 0.18 | 5.32
2025-01-31 | Filtro 03 |  |  | 1684.41
2025-01-31 | Alimentação Gobal ITM 02 Principal |  |  | 2358 | [6 empty] | 46.21919 | 28.79832 | 1.423073 | 0.03857509 | 0.1473989 | 3.309538 | 1.009566 | 8944.97
2025-01-31 | Média Filtro |  |  | 4897.29
2025-01-31 | ITM 04[SUBPRODUTO]-ITM 02 PRINCIPAL SINTER ITM04 BLEND
2025-01-31 | alimentacao_itm09_a |  |  | 3526 | [6 empty] | 60.35 | 5.16 | 2.51 | 0.07 | 0.18 | 5.32
2025-01-31 | Alimentação Gobal ITM 02 A |  |  | 5300 | [6 empty] | 45.72349 | 28.77513 | 1.516144 | 0.0566507 | 0.2154615 | 3.724609 | 0.6966028 | 8383.6
2025-01-31 | ITM 04[SUBPRODUTO]-ITM 08 SINTER ITM04 BLEND |  |  | 4026.84
2025-01-31 | PDE SAMPAIO-ITM 02 PRINCIPAL FINOS | 0 | 28 | 995.17
2025-01-31 | Filtro 04 |  |  | 1142.99
2025-01-31 | Hematitinha reprocesso |  |  | 158.4
2025-01-31 | VALE 4757 ÍNDIA-ITM 02 NOVA ROM ATERRO | 0 | 1 | 40.93
2025-01-31 | Alimentação Gobal ITM 02 B |  |  | 3758 | [6 empty] | 45.72349 | 28.77513 | 1.516144 | 0.0566507 | 0.2154615 | 3.724609 | 0.6966028 | 8383.6
2025-01-31 | Sinter Sarzedo |  |  | 7063.64
2025-01-31 | scalper 2 fino | [9 empty] | 56.59 | 9.45 | 2.18 | 0.076 | 0.15 | 6.68 | 0.73
2025-01-31 | Filtro 01 |  |  | 1022.68
2025-01-31 | scalper 2 especial |  |  | 1389.98
2025-01-31 | Hematitinha Complemento ITM 09 A
2025-01-31 | Hematitinha Especial ITM 09 A |  |  | 182 | [6 empty] | 58 | 8.75 | 2.75 | 0.048 | 0.1 | 5.12
2025-01-31 | Hematitinha Premium ITM 09 |  |  | 728
2025-01-31 | Rejeito Desaguado |  |  | 2346.54 | [6 empty] | 32.64 | 48.41 | 0.53 | 0.048 | 0.17 | 3.96
2025-01-31 | Filtro 02 |  |  | 1864.88
2025-01-31 | scalper 1 over |  |  | 331.04
2025-01-31 | USINA DE BLENDAGEM-PATIO B1 SINTER FEED ESPECIAL | 0 | 8 | 254.99
2025-01-31 | Sinter Blendagem ITM 09 D
2025-01-31 | Hematitinha Especial ITM 09 B
2025-02-01 | PILHAO - PDE MANGABA-PDE SAMPAIO ESTERIL PILHAO | 9 | 21 | 962.64
2025-02-01 | ITM 04[SUBPRODUTO]-ITM 08 SINTER ITM04 |  |  | 6253.93
2025-02-01 | scalper 1 over |  |  | 432 | [6 empty] | 61.08 | 3.97 | 1.18 | 0.078 | 0.21 | 6.7
2025-02-01 | ITM 02 PRINCIPAL-USINA DE BLENDAGEM SINTER FEED ESPECIAL | 3 | 22 | 701.2 | [6 empty] | 54.47 | 18.43 | 0.8 | 0.038 | 0.07 | 2.38
2025-02-01 | PILHAO - PDE MANGABA-ITM 04[ESTOQUE ROM] MATERIAL PILHAO | 10 | 8 | 382.96
2025-02-01 | CAVA CARRAPATO 5960 ALTO-CAVA SAMPAIO ESTERIL FRANCO | 0 | 15 | 697.94
2025-02-01 | PATIO DE PRODUTOS-USINA DE BLENDAGEM SINTER FEED ESPECIAL | 0 | 28 | 828.08
2025-02-01 | Média Filtro |  |  | 5598
2025-02-01 | ITM 02 NOVA[B]-PATIO MANGABA[PILHA SILICOSO] SILICOSO | 0 | 16 | [7 empty] | 50.07 | 21.86 | 1.46 | 0.049 | 0.13 | 4.66
2025-02-01 | Hematitinha Premium ITM 09 |  |  | 560
2025-02-01 | USINA DE BLENDAGEM-PILHA B02 SINTER FEED ESPECIAL | 0 | 12 | 367.45
2025-02-01 | Rejeito Desaguado |  |  | 2456.94 | [6 empty] | 31.44 | 49.97 | 0.57 | 0.042 | 0.18 | 4.1
2025-02-01 | ITM 04[SUBPRODUTO]-ITM 08 SINTER COMUM | 5 | 12
2025-02-01 | ITM 08-PDE SAMPAIO OVER | 0 | 16 | 464.95
2025-02-01 | Filtro 01 |  |  | 5234.74
2025-02-01 | ITM 02 PRINCIPAL-PATIO MANGABA[PILHA SILICOSO] SILICOSO | 0 | 26 | 1504.19 | [6 empty] | 47.02 | 27.1 | 1.23 | 0.034 | 0.08 | 4.18
2025-02-01 | VALE 4757-ITM 09 ROM ATERRO | 0 | 68 | 3383.38
2025-02-01 | scalper 2 over |  |  | 432.96 | [6 empty] | 61.08 | 3.97 | 1.18 | 0.078 | 0.21 | 6.7
2025-02-01 | ITM 09-PATIO DE PRODUTOS SINTER FEED PREMIUM | 0 | 103 | 3125.01
2025-02-01 | Hematitinha Especial ITM 09 C
2025-02-01 | alimentacao_itm09_d |  |  | 981
2025-02-01 | PILHA B02-BARRAGEM B1[PONTO ABASTECIMENTO AGUA 2] LAMA | 0 | 5 | 209.9
2025-02-01 | ITM 04[SUBPRODUTO]-ITM 02 PRINCIPAL SINTER ITM04
2025-02-01 | ITM 02 NOVA[B]-USINA DE BLENDAGEM SILICOSO |  |  | 466.25 | [6 empty] | 50.07 | 21.86 | 1.46 | 0.049 | 0.13 | 4.66
2025-02-01 | PATIO DE PRODUTOS-PLATAFORMA TERMINAL-SARZEDO[PILHA 9] SINTER FEED ESPECIAL | 31 | 167 | 4290.032
2025-02-01 | Alimentação Gobal ITM 02 Principal |  |  | 2210 | [6 empty] | 45.2328 | 28.6712 | 1.79755 | 0.04764 | 0.16525 | 4.2258 | 0.6487997 | 8870.83
2025-02-01 | ITM 09-PLATAFORMA TERMINAL-SARZEDO[PILHA 9] SINTER FEED ESPECIAL | 31 | 62 | 1586.32
2025-02-01 | PRAÇA DA 11-BARRAGEM B1[PONTO ABASTECIMENTO AGUA 2] FORRO OVER | 0 | 4 | 173.32
2025-02-01 | ITM 04[SUBPRODUTO]-ITM 02 NOVA SINTER COMUM | 5 | 19
2025-02-01 | PATIO DE PRODUTOS-PLATAFORMA TERMINAL-SARZEDO (PILHA 10) SINTER FEED PREMIUM | 31 | 107 | 2606.2
2025-02-01 | PDE SAMPAIO-ITM 04[ESTOQUE ROM] FINOS | 0 | 23 | 3853.48
2025-02-01 | CAVA CARRAPATO 3035 ALTO-CAVA SAMPAIO ESTERIL FRANCO | 0 | 5 | 227.16
2025-02-01 | Alimentação Gobal ITM 02 A |  |  | 4888 | [6 empty] | 46.45288 | 27.25806 | 1.633831 | 0.04956056 | 0.1538873 | 4.094618 | 0.6474938 | 9520.92
2025-02-01 | ITM 02 PRINCIPAL-PDE SAMPAIO OVER | 0 | 14 | 414.68
2025-02-01 | Sinter Blendagem ITM 09 C
2025-02-01 | Hematitinha reprocesso |  |  | 844.8
2025-02-01 | Filtro 02 |  |  | 1342.98
2025-02-01 | Hematitinha Especial ITM 09 D
2025-02-01 | SUMPAO-ITM 08 SINTER COMUM | 0 | 50 | 1648.5
2025-02-01 | SUMPAO-ITM 04[ESTOQUE ROM] ROM ATERRO | 0 | 8 | 317.41
2025-02-01 | CAVA SAMAMBAIA BAIXO-ITM 02 NOVA ROM FERROMAR | 0 | 14 | 616.6
2025-02-01 | scalper 1 fino | [9 empty] | 59.16 | 5.28 | 1.34 | 0.068 | 0.3 | 7.91 |  | 2419.17
2025-02-01 | ITM 02 NOVA-PDE SAMPAIO OVER | 0 | 42 | 1257.33
2025-02-01 | Sinter Especial |  |  | 2733.02 | [6 empty] | 59.78 | 6.05 | 1.71 | 0.054 | 0.23 | 6.06
2025-02-01 | alimentacao_itm09_a |  |  | 3224 | [6 empty] | 59.78 | 6.05 | 1.71 | 0.054 | 0.23 | 6.06
2025-02-01 | VALE 4757 ÍNDIA-PRAÇA DA 11 ROM ATERRO | 0 | 3 | 118.52
2025-02-01 | ITM 08-PILHA B02 REJEITO DESAGUADO | 0 | 17 | 713.12
2025-02-01 | Alimentação Seca ITM 08 C |  |  | 5811.99 | [6 empty] | 45.2328 | 28.6712 | 1.79755 | 0.04764 | 0.16525 | 4.2258 | 0.6487997 | 8870.83
2025-02-01 | ITM 02 NOVA[A]-USINA DE BLENDAGEM SINTER FEED ESPECIAL | 2 | 30 | 947.74 | [6 empty] | 55.46 | 17.23 | 0.86 | 0.035 | 0.07 | 2.06
2025-02-01 | Hematitinha Complemento ITM 09 A
2025-02-01 | scalper 2 especial |  |  | 1627.14
2025-02-01 | Alimentação Seca ITM 08 AB |  |  | 2556.82
2025-02-01 | Hematitinha Especial ITM 09 A | [9 empty] | 59.25 | 6.08 | 2.33 | 0.047 | 0.12 | 5.76
2025-02-01 | ITM 09-USINA DE BLENDAGEM SINTER FEED ESPECIAL | 0 | 38 | 1006.7
2025-02-01 | scalper 1 especial
2025-02-01 | SCALPER 2 PRAÇA 11-ITM 09 OVER SCALPER ESPECIAL | 0 | 32 | 864.96
2025-02-01 | alimentacao_itm09_b |  |  | 2714
2025-02-01 | PATIO DE PRODUTOS-PLATAFORMA TERMINAL-SARZEDO[VAGAO] SINTER FEED PREMIUM | 31 | 19 | 4245.57
2025-02-01 | PATIO LAVADOR-ITM 09 ROM ATERRO | 0 | 4 | 170.34
2025-02-01 | ITM 09-PATIO DE PRODUTOS SINTER FEED ESPECIAL | 0 | 5 | 140.06
2025-02-01 | Sinter Blendagem ITM 09 A
2025-02-01 | Over Descarte |  |  | 5074.02
2025-02-01 | scalper 2 fino | [9 empty] | 59.16 | 5.28 | 1.34 | 0.068 | 0.3 | 7.91
2025-02-01 | Hematitinha Especial ITM 09 B
2025-02-01 | Rejeito Filtrado |  |  | 5598.98 | [6 empty] | 32.19 | 42.98 | 4.43 | 0.087 | 0.32 | 5.54 | 0.082 |  | 380 | 16 | 100 | 22
2025-02-01 | ITM 09-PILHA B02 SINTER FEED ESPECIAL | 0 | 55 | 1681.57
2025-02-01 | ITM 02 NOVA[A]-USINA DE BLENDAGEM SILICOSO |  |  | 330.79 | [6 empty] | 49.54 | 22.34 | 1.52 | 0.052 | 0.13 | 4.83
2025-02-01 | SCALPER 2 PRAÇA 11-PATIO DE PRODUTOS SINTER FEED ESPECIAL | 0 | 37 | 1104.36
2025-02-01 | Over Reprocesso |  |  | 1309.35
2025-02-01 | Sinter Premium |  |  | 3215.01 | [6 empty] | 59.78 | 6.05 | 1.71 | 0.054 | 0.23 | 6.06
2025-02-01 | CAVA CARRAPATO 5960 ALTO-PRAÇA DA 11 ROM FERROMAR | 0 | 10 | 364.05
2025-02-01 | Alimentação Gobal ITM 02 B |  |  | 5116 | [6 empty] | 46.45288 | 27.25806 | 1.633831 | 0.04956056 | 0.1538873 | 4.094618 | 0.6474938 | 9520.92
2025-02-01 | Sinter Blendagem ITM 09 B
2025-02-01 | CAVA CARRAPATO 5960 ALTO-PRAÇA DA 11 ROM ATERRO | 0 | 4 | 156.86
2025-02-01 | alimentacao_itm09_c |  |  | 3335 | [6 empty] | 59.78 | 6.05 | 1.71 | 0.054 | 0.23 | 6.06
2025-02-01 | VALE 4757 ÍNDIA-ITM 09 ROM ATERRO | 0 | 12 | 464.31
2025-02-01 | ITM 02 NOVA[A]-PATIO MANGABA[PILHA SILICOSO] SILICOSO | 0 | 11 | [7 empty] | 49.54 | 22.34 | 1.52 | 0.052 | 0.13 | 4.83
2025-02-01 | Filtro 03 |  |  | 1848
2025-02-01 | Filtro 04 |  |  | 1064
2025-02-01 | BARRAGEM B1[PONTO ABASTECIMENTO AGUA 2]-BARRAGEM B1[PONTO ABASTECIMENTO AGUA 2] LAMA | 0 | 1 | 42.19
2025-02-01 | Feijãozinho ITM 02 Principal |  |  | 1402.32 | [6 empty] | 44.51 | 30.1 | 1.52 | 0.11 | 0.09 | 4.22
2025-02-01 | ITM 02 NOVA[B]-USINA DE BLENDAGEM SINTER FEED ESPECIAL | 2 | 23 | 720.37 | [6 empty] | 56.34 | 15.74 | 0.86 | 0.034 | 0.13 | 2.3
2025-02-01 | CAVA SAMAMBAIA BAIXO-ITM 04[ESTOQUE ROM] ROM FERROMAR | 0 | 4 | 196.85
2025-02-01 | SUMPAO-ITM 02 NOVA[A] SINTER COMUM | 0 | 6 | 164.8
2025-02-01 | SCALPER 1 PRAÇA 11-PATIO DE PRODUTOS SINTER FEED ESPECIAL | 0 | 22 | 546.97
2025-02-01 | CAVA CARRAPATO 5960 ALTO-ITM 09 ROM FERROMAR | 0 | 28 | 1057.35
2025-02-01 | COMPLEXO DE FILTRAGEM-PILHA B02 REJEITO FILTRADO | 0 | 28 | 1208.81
2025-02-01 | Sinter Sarzedo |  |  | 5858.09
2025-02-01 | Sinter Blendagem ITM 09 D
2025-02-01 | DESAGUAMENTO DE PRODUTO ITM 8-PATIO DE PRODUTOS PELLET FEED | 39 | 140 | 4340.55 | [6 empty] | 63.09 | 7.1 | 0.47 | 0.05 | 0.09 | 1.86
2025-02-01 | ITM 04[SUBPRODUTO]-ITM 02 NOVA SINTER ITM04 |  |  | 8126.3
2025-02-02 | VALE 4757 ÍNDIA-ITM 09 ROM ATERRO | 0 | 5 | 196.5
2025-02-02 | Alimentação Gobal ITM 02 B |  |  | 4376 | [6 empty] | 47.48795 | 26.75088 | 1.373758 | 0.04929336 | 0.1582986 | 3.405945 | 0.8231185 | 8969.66
2025-02-02 | Sinter Sarzedo |  |  | 7482.26
2025-02-02 | scalper 2 over
2025-02-02 | ITM 02 NOVA[A]-USINA DE BLENDAGEM SINTER FEED ESPECIAL | 2 | 25 | 777.48
2025-02-02 | COMPLEXO DE FILTRAGEM-PILHA B02 REJEITO FILTRADO | 0 | 23 | 999.08
2025-02-02 | ITM 09-PATIO DE PRODUTOS SINTER FEED PREMIUM | 0 | 86 | 2408.24
2025-02-02 | CAVA CARRAPATO 5960 ALTO-PRAÇA DA 11 ROM FERROMAR | 0 | 5 | 210.43
2025-02-02 | SCALPER 1 PRAÇA 11-CAVA SAMAMBAIA BAIXO OVER SCALPER | 0 | 1 | 37.01
2025-02-02 | USINA DE BLENDAGEM-ITM 02 NOVA SINTER COMUM | 0 | 21 | 487.95
2025-02-02 | Over Descarte
2025-02-02 | Hematitinha Premium ITM 09 |  |  | 397
2025-02-02 | ITM 04[SUBPRODUTO]-ITM 08 SINTER COMUM | 5 | 12
2025-02-02 | Alimentação Seca ITM 08 AB
2025-02-02 | Hematitinha reprocesso |  |  | 735.8
2025-02-02 | CAVA CARRAPATO 5960 ALTO-ITM 04[ESTOQUE ROM] ROM ATERRO | 0 | 2 | 75.94
2025-02-02 | ITM 02 PRINCIPAL-USINA DE BLENDAGEM SINTER FEED ESPECIAL | 3 | 16 | 496.08 | [6 empty] | 55.59 | 17.63 | 0.7 | 0.033 | 0.08 | 1.86
2025-02-02 | Hematitinha Especial ITM 09 A | [9 empty] | 59.25 | 6.08 | 2.33 | 0.047 | 0.12 | 6.06
2025-02-02 | Sinter Premium |  |  | 2408 | [6 empty] | 60.35 | 5.07 | 1.68 | 0.048 | 0.23 | 6.13
2025-02-02 | Alimentação Gobal ITM 02 Principal |  |  | 2661 | [6 empty] | 47.19036 | 28.81118 | 1.555193 | 0.04749357 | 0.2168381 | 1.625371 | 0.9560667 | 3713.02
2025-02-02 | Rejeito Filtrado |  |  | 5414.22 | [6 empty] | 29.88 | 46.77 | 3.93 | 0.097 | 0.29 | 5.5 | 0.37 |  | 350 | 14 | 100 | 22
2025-02-02 | ITM 02 PRINCIPAL-PATIO MANGABA[PILHA SILICOSO] SILICOSO | 0 | 30 | 814.14 | [6 empty] | 49.58 | 23.69 | 1.08 | 0.047 | 0.13 | 4.02
2025-02-02 | Filtro 02 |  |  | 2057.42
2025-02-02 | CAVA CARRAPATO 5960 ALTO-ITM 09 ROM FERROMAR | 0 | 23 | 964.46
2025-02-02 | ITM 04[SUBPRODUTO]-ITM 08 SINTER ITM04 |  |  | 1726.48
2025-02-02 | PILHA B02-PILHA B02 REJEITO TRATADO | 0 | 3 | 124.63
2025-02-02 | DESAGUAMENTO DE PRODUTO ITM 8-PATIO DE PRODUTOS PELLET FEED | 39 | 141 | 4582.35 | [6 empty] | 62.64 | 7.7 | 0.52 | 0.05 | 0.09 | 1.87
2025-02-02 | SCALPER 2 PRAÇA 11-PATIO DE PRODUTOS SINTER FEED ESPECIAL | 0 | 28 | 869.79
2025-02-02 | Hematitinha Especial ITM 09 D
2025-02-02 | scalper 2 especial |  |  | 869.79
2025-02-02 | Over Reprocesso |  |  | 793.05
2025-02-02 | VALE 4757 ÍNDIA-PRAÇA DA 11 ROM ATERRO | 0 | 2 | 76.14
2025-02-02 | Alimentação Gobal ITM 02 A |  |  | 4889 | [6 empty] | 47.48795 | 26.75088 | 1.373758 | 0.04929336 | 0.1582986 | 3.405945 | 0.8231185 | 8969.66
2025-02-02 | Hematitinha Especial ITM 09 B
2025-02-02 | CAVA SAMAMBAIA BAIXO-ITM 04[ESTOQUE ROM] ROM FERROMAR | 0 | 9 | 411
2025-02-02 | Hematitinha Complemento ITM 09 A
2025-02-02 | alimentacao_itm09_b |  |  | 2280
2025-02-02 | Feijãozinho ITM 02 Principal |  |  | 835.44 | [6 empty] | 48.64 | 28.92 | 0.8 | 0.055 | 0.1 | 3.36
2025-02-02 | ITM 04[SUBPRODUTO]-ITM 02 NOVA SINTER ITM04 |  |  | 6451.2
2025-02-02 | Alimentação Seca ITM 08 C |  |  | 6706 | [6 empty] | 47.19036 | 28.81118 | 1.555193 | 0.04749357 | 0.2168381 | 1.625371 | 0.9560667 | 3713.02
2025-02-02 | SCALPER 1 PRAÇA 11-PATIO DE PRODUTOS SINTER FEED ESPECIAL | 0 | 9 | 225.69
2025-02-02 | Sinter Blendagem ITM 09 B
2025-02-02 | Rejeito Desaguado |  |  | 1967.28 | [6 empty] | 32.49 | 49.23 | 0.67 | 0.052 | 0.17 | 3.19
2025-02-02 | Sinter Blendagem ITM 09 A
2025-02-02 | ITM 02 NOVA[B]-PATIO MANGABA[PILHA SILICOSO] SILICOSO | 0 | 18 | 516.1 | [6 empty] | 48.34 | 25.56 | 0.9 | 0.051 | 0.11 | 4.12
2025-02-02 | PATIO LAVADOR-ITM 09 ROM ATERRO | 0 | 3 | 104.02
2025-02-02 | ITM 04[SUBPRODUTO]-ITM 02 NOVA SINTER COMUM | 5 | 12
2025-02-02 | scalper 1 over
2025-02-02 | Média Filtro |  |  | 5506.6
2025-02-02 | ITM 08-PILHA B02 REJEITO DESAGUADO | 0 | 23 | 998.91
2025-02-02 | scalper 2 fino | [9 empty] | 57.79 | 7.75 | 2.26 | 0.066 | 0.17 | 6.7 | 0.82
2025-02-02 | scalper 1 fino | [9 empty] | 57.79 | 7.75 | 2.26 | 0.066 | 0.17 | 6.7 | 0.82
2025-02-02 | ITM 02 NOVA[A]-PATIO MANGABA[PILHA SILICOSO] SILICOSO | 0 | 23 | 724.84 | [6 empty] | 46.98 | 27.04 | 0.93 | 0.033 | 0.12 | 4.6
2025-02-02 | alimentacao_itm09_c |  |  | 3170 | [6 empty] | 60.35 | 5.07 | 1.68 | 0.048 | 0.23 | 6.13
2025-02-02 | ITM 09-PILHA B02 OVER | 0 | 19 | 546.06
2025-02-02 | alimentacao_itm09_a |  |  | 3334 | [6 empty] | 60.35 | 5.07 | 1.68 | 0.048 | 0.23 | 6.13
2025-02-02 | ITM 02 NOVA[B]-USINA DE BLENDAGEM SINTER FEED ESPECIAL | 2 | 20 | 611.78 | [6 empty] | 54.48 | 17.98 | 0.93 | 0.042 | 0.11 | 2.62
2025-02-02 | ITM 02 NOVA-PDE SAMPAIO OVER | 0 | 28 | 812.13
2025-02-02 | CAVA CARRAPATO 5960 ALTO-CAVA SAMPAIO ESTERIL FRANCO | 0 | 3 | 142.83
2025-02-02 | ITM 02 NOVA[B]-USINA DE BLENDAGEM SILICOSO | [9 empty] | 48.34 | 25.56 | 0.9 | 0.051 | 0.11 | 4.12
2025-02-02 | Filtro 03 |  |  | 1840.83
2025-02-02 | Sinter Blendagem ITM 09 C
2025-02-02 | PATIO DE PRODUTOS-PLATAFORMA TERMINAL-SARZEDO[PILHA 6] PELLET FEED | 31 | 41 | 1070.12
2025-02-02 | CAVA SAMAMBAIA BAIXO-ITM 02 NOVA ROM FERROMAR | 0 | 1 | 43.2
2025-02-02 | scalper 1 especial |  |  | 225.69
2025-02-02 | Filtro 04 |  |  | 595.56
2025-02-02 | ITM 08-PDE SAMPAIO OVER | 0 | 35 | 1049.93
2025-02-02 | alimentacao_itm09_d |  |  | 1170
2025-02-02 | CAVA CARRAPATO 3035 ALTO-CAVA SAMPAIO ESTERIL FRANCO | 0 | 9 | 437.51
2025-02-02 | ITM 09-PATIO DE PRODUTOS SINTER FEED ESPECIAL | 0 | 128 | 3826.94
2025-02-02 | PDE SAMPAIO-ITM 04[ESTOQUE ROM] FINOS | 0 | 26 | 1398.6
2025-02-02 | PILHAO - PDE MANGABA-ITM 04[ESTOQUE ROM] MATERIAL PILHAO | 10 | 10 | 509.86
2025-02-02 | PATIO DE PRODUTOS-PLATAFORMA TERMINAL-SARZEDO[PILHA 9] SINTER FEED ESPECIAL | 31 | 188 | 4691.872
2025-02-02 | VALE 4757 ÍNDIA-ITM 04[ESTOQUE ROM] ROM ATERRO | 0 | 2 | 84.49
2025-02-02 | PILHAO - PDE MANGABA-CAVA CARRAPATO 3035 ALTO ESTERIL FRANCO | 0 | 1 | 44.08
2025-02-02 | Hematitinha Especial ITM 09 C
2025-02-02 | Sinter Blendagem ITM 09 D
2025-02-02 | VALE 4757-ITM 09 ROM ATERRO | 0 | 13 | 662.01
2025-02-02 | CAVA CARRAPATO 5960 ALTO-ITM 04[ESTOQUE ROM] ROM FERROMAR | 0 | 2 | 85.22
2025-02-02 | PILHAO - PDE MANGABA-PDE SAMPAIO ESTERIL PILHAO | 9 | 23 | 1099.84
2025-02-02 | Sinter Especial |  |  | 5074.24 | [6 empty] | 59.41 | 4.8 | 1.62 | 0.076 | 0.22 | 7.6
2025-02-02 | ITM 02 PRINCIPAL-PDE SAMPAIO OVER | 0 | 6 | 179.71
2025-02-02 | ITM 04[SUBPRODUTO]-ITM 02 PRINCIPAL SINTER ITM04 |  |  | 4451.37
2025-02-02 | SUMPAO-ITM 04[ESTOQUE ROM] ROM ATERRO | 0 | 5 | 221.85
2025-02-02 | Filtro 01 |  |  | 920.41
2025-02-02 | ITM 09-USINA DE BLENDAGEM SINTER FEED ESPECIAL | 0 | 6 | 168.08
2025-02-02 | ITM 02 NOVA[A]-USINA DE BLENDAGEM SILICOSO | [9 empty] | 46.98 | 27.04 | 0.93 | 0.033 | 0.12 | 4.6
2025-02-03 | ITM 04[SUBPRODUTO]-ITM 08 SINTER ITM04 |  |  | 2241.85
2025-02-03 | Alimentação Gobal ITM 02 A |  |  | 2476 | [6 empty] | 46.50096 | 29.3198 | 0.9096813 | 0.03399602 | 0.1333865 | 2.4 | 1.46 | 3724.01
2025-02-03 | Filtro 04 |  |  | 745.7
2025-02-03 | scalper 1 especial
2025-02-03 | Alimentação Gobal ITM 02 B |  |  | 5018 | [6 empty] | 46.50096 | 29.3198 | 0.9096813 | 0.03399602 | 0.1333865 | 2.4 | 1.46 | 3724.01
2025-02-03 | Hematitinha Especial ITM 09 C
2025-02-03 | Sinter Blendagem ITM 09 D
2025-02-03 | Hematitinha Especial ITM 09 D
2025-02-03 | alimentacao_itm09_c |  |  | 3120 | [6 empty] | 60.42 | 5.56 | 1.9 | 0.05 | 0.29 | 5.48
2025-02-03 | Média Filtro |  |  | 5452.48
2025-02-03 | PATIO DE PRODUTOS-PLATAFORMA TERMINAL-SARZEDO[PILHA 6] PELLET FEED | 31 | 342 | 8844.902
2025-02-03 | Rejeito Filtrado |  |  | 5344.24 | [6 empty] | 30.21 | 46.25 | 0.91 | 0.03 | 0.13 | 2.41 | 0.46 |  | 310 | 14 | 86 | 22
2025-02-03 | Sinter Especial |  |  | 2556.82 | [6 empty] | 57.91 | 7.93 | 1.45 | 0.6 | 0.22 | 7.07
2025-02-03 | CAVA CARRAPATO 5960 ALTO-ITM 04[ESTOQUE ROM] ROM ATERRO | 0 | 2 | 76.41
2025-02-03 | Hematitinha Complemento ITM 09 A
2025-02-03 | Feijãozinho ITM 02 Principal |  |  | 67.2 | [6 empty] | 49.86 | 23.98 | 0.9 | 0.031 | 0.09 | 3.57
2025-02-03 | scalper 1 fino | [9 empty] | 59.37 | 4.99 | 1.48 | 0.074 | 0.18 | 7.92 | 0.73
2025-02-03 | Sinter Premium |  |  | 6395.68 | [6 empty] | 60.42 | 5.56 | 1.9 | 0.05 | 0.29 | 5.48
2025-02-03 | PILHAO - PDE MANGABA-PDE SAMPAIO ESTERIL PILHAO | 9 | 30 | 1625.06
2025-02-03 | Rejeito Desaguado |  |  | 2561.58 | [6 empty] | 39.97 | 37.3 | 0.66 | 0.06 | 0.26 | 4.27
2025-02-03 | ITM 08-PILHA B02 REJEITO DESAGUADO | 0 | 15 | 678.67
2025-02-03 | Sinter Sarzedo |  |  | 8952.5
2025-02-03 | Filtro 01 |  |  | 248.59
2025-02-03 | Alimentação Gobal ITM 02 Principal |  |  | 3924 | [6 empty] | 46.50096 | 29.3198 | 0.9096813 | 0.03399602 | 0.1333865 | 2.4 | 1.46 | 10820.19
2025-02-03 | Hematitinha Especial ITM 09 A | [9 empty] | 60.57 | 4.92 | 2.8 | 0.04 | 0.15 | 5.22
2025-02-03 | Alimentação Seca ITM 08 AB
2025-02-03 | Sinter Blendagem ITM 09 B
2025-02-03 | scalper 2 especial |  |  | 1833
2025-02-03 | alimentacao_itm09_b |  |  | 3000
2025-02-03 | Hematitinha Especial ITM 09 B
2025-02-03 | Alimentação Seca ITM 08 C |  |  | 5826 | [6 empty] | 46.56 | 29.25 | 0.9096813 | 0.03399602 | 0.1333865 | 2.4 | 1.46 | 10820.19
2025-02-03 | CAVA CARRAPATO 3035 ALTO-CAVA SAMPAIO ESTERIL FRANCO | 0 | 15 | 707.65
2025-02-03 | Over Reprocesso |  |  | 1288.04
2025-02-03 | scalper 1 over
2025-02-03 | Over Descarte
2025-02-03 | alimentacao_itm09_d |  |  | 1359
2025-02-03 | Sinter Blendagem ITM 09 A
2025-02-03 | Hematitinha reprocesso |  |  | 79.2
2025-02-03 | ITM 02 NOVA[A]-USINA DE BLENDAGEM SINTER FEED ESPECIAL | 2 | 15 | 558.54 | [6 empty] | 58.33 | 14.19 | 0.64 | 0.03 | 0.06 | 148
2025-02-03 | Sinter Blendagem ITM 09 C
2025-02-03 | ITM 04[SUBPRODUTO]-PDE SAMPAIO OVER | 0 | 2 | 89.47
2025-02-03 | Filtro 03 |  |  | 1739.98
2025-02-03 | Hematitinha Premium ITM 09 |  |  | 685
2025-02-03 | ITM 02 PRINCIPAL-USINA DE BLENDAGEM SINTER FEED ESPECIAL | 3 | 17 | 534.65 | [6 empty] | 55.95 | 17.34 | 0.76 | 0.05 | 0.6 | 1.48
2025-02-03 | VALE 4757-ITM 09 ROM ATERRO | 0 | 25 | 1166.58
2025-02-03 | ITM 04[SUBPRODUTO]-ITM 02 NOVA SINTER ITM04 |  |  | 3724.01
2025-02-03 | ITM 04[SUBPRODUTO]-ITM 08 SINTER COMUM | 5 | 6
2025-02-03 | ITM 09-USINA DE BLENDAGEM SINTER FEED ESPECIAL | 0 | 53 | 1359.82
2025-02-03 | ITM 09-PLATAFORMA TERMINAL-SARZEDO (PILHA 10) SINTER FEED PREMIUM | 31 | 111 | 2704.42
2025-02-03 | COMPLEXO DE FILTRAGEM-PILHA B02 REJEITO FILTRADO | 0 | 32 | 1487.09
2025-02-03 | VALE 4757 ÍNDIA-ITM 09 ROM ATERRO | 0 | 10 | 385.71
2025-02-03 | ESTOQUE MIB-ITM 08 FINOS MIB | 0 | 12 | 545.09
2025-02-03 | VALE 4757 ÍNDIA-PRAÇA DA 11 ROM ATERRO | 0 | 2 | 81.15
2025-02-03 | SCALPER 1 PRAÇA 11-PATIO DE PRODUTOS SINTER FEED ESPECIAL | 0 | 26 | 730.68
2025-02-03 | ITM 02 NOVA[B]-USINA DE BLENDAGEM SILICOSO |  |  | 436.3 | [6 empty] | 50.57 | 24.09 | 1.28 | 0.04 | 0.13 | 4.04
2025-02-03 | scalper 2 fino | [9 empty] | 59.37 | 4.99 | 1.48 | 0.074 | 0.18 | 7.92 | 0.73
2025-02-03 | SUMPAO-ITM 04[ESTOQUE ROM] ROM ATERRO | 0 | 1 | 45.19
2025-02-03 | ITM 09-PATIO DE PRODUTOS SINTER FEED PREMIUM | 0 | 127 | 3691.26
2025-02-03 | PATIO DE PRODUTOS-PLATAFORMA TERMINAL-SARZEDO (PILHA 10) SINTER FEED PREMIUM | 31 | 139 | 3402.9
2025-02-03 | VALE 4757-ITM 04[ESTOQUE ROM] ROM ATERRO | 0 | 5 | 220.33
2025-02-03 | CAVA CARRAPATO 5960 ALTO-ITM 04[ESTOQUE ROM] ROM FERROMAR | 0 | 1 | 35.48
2025-02-03 | alimentacao_itm09_a |  |  | 3525 | [6 empty] | 60.42 | 5.56 | 1.9 | 0.05 | 0.29 | 5.48
2025-02-03 | CAVA CARRAPATO 5960 ALTO-PRAÇA DA 11 ROM FERROMAR | 0 | 2 | 83.77
2025-02-03 | CAVA CARRAPATO 5960 ALTO-ITM 09 ROM FERROMAR | 0 | 17 | 686.03
2025-02-03 | BARRAGEM B1[PONTO ABASTECIMENTO AGUA 2]-BARRAGEM B1[PONTO ABASTECIMENTO AGUA 2] LAMA | 0 | 1 | 45.49
2025-02-03 | ITM 02 NOVA[A]-PATIO MANGABA[PILHA SILICOSO] SILICOSO | 0 | 11 | [7 empty] | 48.24 | 25.23 | 1.36 | 0.05 | 0.17 | 3.99
2025-02-03 | ITM 04[SUBPRODUTO]-ITM 02 NOVA SINTER COMUM | 5 | 5
2025-02-03 | ITM 02 NOVA[B]-USINA DE BLENDAGEM SINTER FEED ESPECIAL | 2 | 20 | 603.57 | [6 empty] | 59.12 | 12.79 | 0.064 | 0.03 | 0.06 | 1.69
2025-02-03 | scalper 2 over
2025-02-03 | ITM 02 NOVA[A]-USINA DE BLENDAGEM SILICOSO |  |  | 320.75 | [6 empty] | 48.24 | 25.23 | 1.36 | 0.05 | 0.17 | 3.99
2025-02-03 | ITM 02 NOVA-ESTOQUE MIB SILICOSO | 0 | 17 | 820.73
2025-02-03 | ITM 02 NOVA[B]-PATIO MANGABA[PILHA SILICOSO] SILICOSO | 0 | 15 | [7 empty] | 50.57 | 24.09 | 1.28 | 0.04 | 0.13 | 4.04
2025-02-03 | SCALPER 2 PRAÇA 11-PATIO DE PRODUTOS SINTER FEED ESPECIAL | 0 | 37 | 1101.82
2025-02-03 | PDE SAMPAIO-ITM 04[ESTOQUE ROM] FINOS | 0 | 15 | 837.97
2025-02-03 | VALE 4757 ÍNDIA-ITM 04[ESTOQUE ROM] ROM ATERRO | 0 | 6 | 268.54
2025-02-03 | PILHAO - PDE MANGABA-ITM 04[ESTOQUE ROM] MATERIAL PILHAO | 10 | 10 | 539.27
2025-02-03 | Filtro 02 |  |  | 2609.97
2025-02-03 | DESAGUAMENTO DE PRODUTO ITM 8-PATIO DE PRODUTOS PELLET FEED | 39 | 147 | 4732.96 | [6 empty] | 62.38 | 8.14 | 0.46 | 0.05 | 0.09 | 1.75
2025-02-03 | PATIO DE PRODUTOS-PLATAFORMA TERMINAL-SARZEDO[VAGAO] PELLET FEED | 31 | 129 | 3298.44
2025-02-03 | ITM 02 PRINCIPAL-ITM 02 NOVA SILICOSO | 0 | 2 | 44.96
2025-02-03 | ITM 02 NOVA-PDE SAMPAIO OVER | 0 | 36 | 1015.19
2025-02-03 | ITM 08-PDE SAMPAIO OVER | 0 | 53 | 1650.49
2025-02-03 | CAVA SAMAMBAIA BAIXO-ITM 04[ESTOQUE ROM] ROM FERROMAR | 0 | 6 | 242.46
2025-02-03 | ITM 04[SUBPRODUTO]-ITM 02 PRINCIPAL SINTER ITM04 |  |  | 8607.14
2025-02-03 | ITM 02 PRINCIPAL-PATIO MANGABA[PILHA SILICOSO] SILICOSO | 0 | 15 | 437.98 | [6 empty] | 48.96 | 24.06 | 1.4 | 0.06 | 0.15 | 4.2
2025-02-03 | PILHA B02-PILHA B02 REJEITO TRATADO | 0 | 5 | 216.06
2025-02-04 | ITM 02 PRINCIPAL-PATIO MANGABA[PILHA SILICOSO] SILICOSO | 0 | 18 | 494.63 | [6 empty] | 50.24 | 22.24 | 1.23 | 0.067 | 0.11 | 4.36
2025-02-04 | Sinter Sarzedo |  |  | 9277.81
2025-02-04 | COMPLEXO DE FILTRAGEM-PILHA B02 REJEITO FILTRADO | 0 | 34 | 1511.09
2025-02-04 | ITM 09-PLATAFORMA TERMINAL-SARZEDO (PILHA 10) SINTER FEED PREMIUM | 31 | 13 | 308.49
2025-02-04 | PILHAO - PDE MANGABA-PDE SAMPAIO ESTERIL PILHAO | 9 | 24 | 1324.09
2025-02-04 | Alimentação Seca ITM 08 AB
2025-02-04 | PATIO DE PRODUTOS-PLATAFORMA TERMINAL-SARZEDO[PILHA 4] SINTER FEED ESPECIAL | 31 | 182 | 4308.37
2025-02-04 | ITM 02 NOVA[A]-USINA DE BLENDAGEM SILICOSO |  |  | 450.09 | [6 empty] | 50.85 | 20.01 | 1.71 | 0.048 | 0.16 | 5.18
2025-02-04 | Hematitinha reprocesso |  |  | 1927.2
2025-02-04 | Média Filtro |  |  | 5257.5
2025-02-04 | DESAGUAMENTO DE PRODUTO ITM 8-PATIO DE PRODUTOS PELLET FEED | 39 | 130 | 4229.39 | [6 empty] | 63.35 | 6.74 | 0.53 | 0.05 | 0.08 | 1.8
2025-02-04 | PATIO DE PRODUTOS-PLATAFORMA TERMINAL-SARZEDO[VAGAO] SINTER FEED PREMIUM | 31 | 32 | 761.64
2025-02-04 | scalper 1 fino | [9 empty] | 57.1 | 8.94 | 2.47 | 0.06 | 0.28 | 6.11 | 0.73
2025-02-04 | alimentacao_itm09_d |  |  | 1289
2025-02-04 | PDE SAMPAIO-ITM 04[ESTOQUE ROM] FINOS | 0 | 24 | 1242.26
2025-02-04 | ITM 04[SUBPRODUTO]-ITM 02 NOVA SINTER ITM04 |  |  | 3157.64
2025-02-04 | CAVA SAMAMBAIA BAIXO-ITM 04[ESTOQUE ROM] ROM FERROMAR | 0 | 9 | 347.7
2025-02-04 | ITM 09-USINA DE BLENDAGEM SINTER FEED ESPECIAL | 0 | 21 | 541.19
2025-02-04 | scalper 2 fino | [9 empty] | 57.1 | 8.94 | 2.47 | 0.06 | 0.28 | 6.11 | 0.73
2025-02-04 | CAVA CARRAPATO 5960 ALTO-PRAÇA DA 11 ROM FERROMAR | 0 | 2 | 78.54
2025-02-04 | ITM 02 NOVA[B]-USINA DE BLENDAGEM SILICOSO |  |  | 487.77 | [6 empty] | 48.62 | 23.3 | 1.23 | 0.067 | 0.11 | 4.36
2025-02-04 | Sinter Premium |  |  | 5032.24 | [6 empty] | 61.7 | 4 | 2.15 | 0.04 | 0.12 | 5.22
2025-02-04 | ESTOQUE MIB-ITM 08 FINOS MIB | 0 | 15 | 679.89
2025-02-04 | USINA DE BLENDAGEM-PATIO MANGABA[PILHA 1] SINTER FEED ESPECIAL | 0 | 7 | 217.73
2025-02-04 | ITM 04[SUBPRODUTO]-ITM 08 SINTER ITM04 |  |  | 2647.55
2025-02-04 | scalper 1 especial |  |  | 30.96
2025-02-04 | alimentacao_itm09_c |  |  | 4137 | [6 empty] | 61.7 | 4 | 2.15 | 0.04 | 0.12 | 5.22
2025-02-04 | ITM 04[SUBPRODUTO]-ITM 08 SINTER COMUM | 5 | 7
2025-02-04 | CAVA CARRAPATO 5960 ALTO-ITM 09 ROM FERROMAR | 0 | 51 | 2131.03
2025-02-04 | ITM 09-PATIO MANGABA SINTER FEED ESPECIAL | 0 | 18 | 539.03
2025-02-04 | ITM 09-PATIO DE PRODUTOS SINTER FEED PREMIUM | 0 | 70 | 2043.62
2025-02-04 | ITM 02 NOVA[A]-USINA DE BLENDAGEM SINTER FEED ESPECIAL | 2 | 22 | 713.36 | [6 empty] | 59.95 | 11.7 | 0.73 | 0.03 | 0.07 | 1.48
2025-02-04 | PATIO DE PRODUTOS-USINA DE BLENDAGEM SINTER FEED ESPECIAL | 0 | 9 | 254.64
2025-02-04 | Alimentação Gobal ITM 02 Principal |  |  | 4080 | [6 empty] | 48.13579 | 23.64623 | 1.475869 | 0.3713092 | 0.1512738 | 5.296049 | 0.6810832 | 11737.52
2025-02-04 | alimentacao_itm09_a |  |  | 4347 | [6 empty] | 61.7 | 4 | 2.15 | 0.04 | 0.12 | 5.22
2025-02-04 | CAVA CARRAPATO 3035 ALTO-CAVA SAMPAIO ESTERIL FRANCO | 0 | 12 | 532.46
2025-02-04 | VALE 4757 ÍNDIA-ITM 09 ROM ATERRO | 0 | 17 | 752.36
2025-02-04 | PILHA B02-PILHA B02 REJEITO TRATADO | 0 | 13 | 557.59
2025-02-04 | Hematitinha Complemento ITM 09 A
2025-02-04 | VALE 4757-ITM 09 ROM ATERRO | 0 | 32 | 1451.43
2025-02-04 | PRAÇA DA 11-BARRAGEM B1[PONTO ABASTECIMENTO AGUA 2] ESTERIL FRANCO | 0 | 2 | 96.14
2025-02-04 | VALE 4757-ITM 04[ESTOQUE ROM] ROM ATERRO | 0 | 4 | 180.5
2025-02-04 | Hematitinha Especial ITM 09 B
2025-02-04 | Sinter Blendagem ITM 09 C
2025-02-04 | ITM 02 NOVA[A]-PATIO MANGABA[PILHA SILICOSO] SILICOSO | 0 | 6 | [7 empty] | 50.85 | 20.01 | 1.71 | 0.048 | 0.16 | 5.18
2025-02-04 | Alimentação Seca ITM 08 C |  |  | 4255 | [6 empty] | 48.13579 | 23.64623 | 1.475869 | 0.3713092 | 0.1512738 | 5.296049 | 0.6810832 | 11737.52
2025-02-04 | Alimentação Gobal ITM 02 B |  |  | 4051 | [6 empty] | 48.3 | 22.72 | 1.63 | 0.04 | 0.17 | 6.12 | 0.55 | 2647.55
2025-02-04 | Hematitinha Especial ITM 09 D
2025-02-04 | SCALPER 1 PRAÇA 11-PATIO DE PRODUTOS SINTER FEED ESPECIAL | 0 | 1 | 30.96
2025-02-04 | Sinter Blendagem ITM 09 B
2025-02-04 | Filtro 03 |  |  | 1627.52
2025-02-04 | alimentacao_itm09_b |  |  | 3219
2025-02-04 | ITM 02 NOVA[B]-USINA DE BLENDAGEM SINTER FEED ESPECIAL | 2 | 17 | 490.71 | [6 empty] | 57.35 | 15.22 | 0.83 | 0.04 | 0.09 | 1.53
2025-02-04 | ITM 09-PATIO DE PRODUTOS SINTER FEED ESPECIAL | 0 | 50 | 1334.38
2025-02-04 | ITM 02 NOVA-PDE SAMPAIO OVER | 0 | 42 | 1118.84
2025-02-04 | Hematitinha Especial ITM 09 A | [9 empty] | 61.46 | 3.81 | 2.54 | 0.046 | 0.47 | 4.84
2025-02-04 | scalper 1 over
2025-02-04 | PRAÇA DA 11-PILHA B02 FORRO OVER | 0 | 4 | 190.06
2025-02-04 | CAVA CARRAPATO 5960 ALTO-PILHA B02 ESTERIL FRANCO | 0 | 1 | 42.07
2025-02-04 | ITM 02 NOVA-ESTOQUE MIB SILICOSO | 0 | 22 | 1010.87
2025-02-04 | ITM 08-PILHA B02 REJEITO DESAGUADO | 0 | 14 | 621.3
2025-02-04 | scalper 2 especial |  |  | 1242
2025-02-04 | PATIO DE PRODUTOS-PLATAFORMA TERMINAL-SARZEDO (PILHA 10) SINTER FEED PREMIUM | 31 | 115 | 2843.02
2025-02-04 | Alimentação Gobal ITM 02 A |  |  | 4738 | [6 empty] | 48.3 | 22.72 | 1.63 | 0.04 | 0.17 | 6.12 | 0.55 | 2647.55
2025-02-04 | ITM 04[SUBPRODUTO]-ITM 02 NOVA SINTER COMUM | 5 | 11
2025-02-04 | SCALPER 2 PRAÇA 11-ITM 09 OVER SCALPER ESPECIAL | 0 | 13 | 380.29
2025-02-04 | scalper 2 over |  |  | 380.29
2025-02-04 | ITM 02 NOVA[B]-PATIO MANGABA[PILHA SILICOSO] SILICOSO | 0 | 9 | [7 empty] | 48.62 | 23.3 | 1.23 | 0.067 | 0.11 | 4.36
2025-02-04 | Hematitinha Especial ITM 09 C
2025-02-04 | PATIO DE PRODUTOS-PLATAFORMA TERMINAL-SARZEDO[PILHA 7] PELLET FEED | 31 | 379 | 9720.89
2025-02-04 | Filtro 01 |  |  | 1260.01
2025-02-04 | Filtro 04 |  |  | 840.02
2025-02-04 | ITM 04[SUBPRODUTO]-ITM 02 PRINCIPAL SINTER ITM04 |  |  | 6889.12
2025-02-04 | Over Descarte
2025-02-04 | Feijãozinho ITM 02 Principal |  |  | 91.72 | [6 empty] | 48.59 | 26.79 | 0.48 | 0.05 | 0.13 | 2.87
2025-02-04 | Filtro 02 |  |  | 945.01
2025-02-04 | Sinter Especial |  |  | 4245.57 | [6 empty] | 58.1 | 5.26 | 1.89 | 0.094 | 0.14 | 7.39
2025-02-04 | Rejeito Desaguado |  |  | 2913.79 | [6 empty] | 35.88 | 44.32 | 0.6 | 0.058 | 0.19 | 3.28
2025-02-04 | ITM 02 PRINCIPAL-USINA DE BLENDAGEM SINTER FEED ESPECIAL | 3 | 16 | 518.92 | [6 empty] | 59.44 | 12.5 | 0.76 | 0.03 | 0.07 | 1.4
2025-02-04 | SCALPER 2 PRAÇA 11-PATIO DE PRODUTOS SINTER FEED ESPECIAL | 0 | 66 | 1819.88
2025-02-04 | Sinter Blendagem ITM 09 D
2025-02-04 | CAVA CARRAPATO 3035 ALTO-ITM 09 ROM FERROMAR | 0 | 3 | 146.51
2025-02-04 | ITM 09-PLATAFORMA TERMINAL-SARZEDO[VAGAO] SINTER FEED PREMIUM | 31 | 112 | 2680.132
2025-02-04 | Hematitinha Premium ITM 09 |  |  | 592
2025-02-04 | Rejeito Filtrado |  |  | 4672.56 | [6 empty] | 30.64 | 42.35 | 3.39 |  |  |  | 0.55 |  | 375 | 18 | 89 | 22
2025-02-04 | ITM 08-PDE SAMPAIO OVER | 0 | 37 | 1226.57
2025-02-04 | VALE 4757 ÍNDIA-ITM 04[ESTOQUE ROM] ROM ATERRO | 0 | 26 | 1032.01
2025-02-04 | Over Reprocesso |  |  | 655.92
2025-02-04 | PILHAO - PDE MANGABA-ITM 04[ESTOQUE ROM] MATERIAL PILHAO | 10 | 38 | 1973.69
2025-02-04 | CAVA CARRAPATO 5960 ALTO-ITM 04[ESTOQUE ROM] ROM FERROMAR | 0 | 4 | 156
2025-02-04 | Sinter Blendagem ITM 09 A
2025-02-05 | ITM 08-PILHA B02 REJEITO DESAGUADO | 0 | 23 | 974.15
2025-02-05 | ITM 09-BARRAGEM B1[PONTO ABASTECIMENTO AGUA 2] OVER | 7 | 1 | 48.79
2025-02-05 | Sinter Blendagem ITM 09 C
2025-02-05 | VALE 4757-ITM 09 ROM ATERRO | 0 | 75 | 3357.04
2025-02-05 | Sinter Sarzedo |  |  | 9300.71
2025-02-05 | ITM 09-PATIO DE PRODUTOS SINTER FEED ESPECIAL | 0 | 85 | 2339.71
2025-02-05 | ITM 02 NOVA[B]-USINA DE BLENDAGEM SILICOSO |  |  | 534.26 | [6 empty] | 51.07 | 20.76 | 1.49 | 0.039 | 0.23 | 4.33
2025-02-05 | ITM 02 PRINCIPAL-USINA DE BLENDAGEM SINTER FEED ESPECIAL | 3 | 28 | 900.21 | [6 empty] | 58.67 | 13.31 | 0.85 | 0.04 | 0.08 | 1.44
2025-02-05 | ITM 02 NOVA[B]-USINA DE BLENDAGEM SINTER FEED ESPECIAL | 2 | 22 | 646.68 | [6 empty] | 57.16 | 15.18 | 0.88 | 0.03 | 0.09 | 1.53
2025-02-05 | CAVA SAMAMBAIA BAIXO-ITM 04[ESTOQUE ROM] ROM FERROMAR | 0 | 12 | 505.07
2025-02-05 | Sinter Blendagem ITM 09 A
2025-02-05 | PILHA B02-PILHA B02 REJEITO TRATADO | 0 | 18 | 806.59
2025-02-05 | PATIO DE PRODUTOS-PLATAFORMA TERMINAL-SARZEDO[PILHA 9] SINTER FEED ESPECIAL | 31 | 529 | 12831.54
2025-02-05 | CAVA CARRAPATO 3035 ALTO-CAVA SAMPAIO ESTERIL FRANCO | 0 | 10 | 466.35
2025-02-05 | CAVA CARRAPATO 5960 ALTO-PRAÇA DA 11 ROM FERROMAR | 0 | 1 | 39.33
2025-02-05 | scalper 2 especial |  |  | 1368
2025-02-05 | alimentacao_itm09_c |  |  | 3890 | [6 empty] | 62.2 | 4.4 | 1.21 | 0.04 | 0.32 | 4.96
2025-02-05 | PATIO DE PRODUTOS-PLATAFORMA TERMINAL-SARZEDO[VAGAO] PELLET FEED | 31 | 187 | 4760.08
2025-02-05 | VALE 4757 ÍNDIA-ITM 09 ROM ATERRO | 0 | 46 | 1849.84
2025-02-05 | ITM 02 NOVA-ESTOQUE MIB SILICOSO | 0 | 17 | 775.72
2025-02-05 | ITM 09-PATIO DE PRODUTOS SINTER FEED PREMIUM | 0 | 41 | 1237.04
2025-02-05 | Sinter Premium |  |  | 1237.04 | [6 empty] | 62.2 | 4.4 | 1.21 | 0.04 | 0.32 | 4.96
2025-02-05 | Hematitinha Especial ITM 09 C
2025-02-05 | Hematitinha Especial ITM 09 A | [9 empty] | 59.14 | 7.75 | 2.13 | 0.046 | 0.12 | 5.1
2025-02-05 | SCALPER 2 PRAÇA 11-PATIO DE PRODUTOS SINTER FEED ESPECIAL | 0 | 45 | 1367.94
2025-02-05 | scalper 1 fino
2025-02-05 | PILHAO - PDE MANGABA-PRAÇA DA 11 MATERIAL PILHAO | 0 | 16 | 814.01
2025-02-05 | CAVA SAMAMBAIA BAIXO-PRAÇA DA 11 ROM FERROMAR | 0 | 10 | 452.64
2025-02-05 | PATIO DE PRODUTOS-PLATAFORMA TERMINAL-SARZEDO[PILHA 7] PELLET FEED | 31 | 5 | 126.89
2025-02-05 | ITM 04[SUBPRODUTO]-ITM 08 SINTER ITM04 |  |  | 5806.32
2025-02-05 | ITM 02 NOVA[A]-USINA DE BLENDAGEM SILICOSO |  |  | 366 | [6 empty] | 51.65 | 18.91 | 1.87 | 0.052 | 0.24 | 4.82
2025-02-05 | Sinter Blendagem ITM 09 D
2025-02-05 | Over Reprocesso |  |  | 1204.56
2025-02-05 | Filtro 04 |  |  | 1318.75
2025-02-05 | PATIO MANGABA[PILHA 2]-ITM 08 FINOS DE MINERIO AQUISICAO TERCEIROS | 0 | 57 | 1771.29
2025-02-05 | Filtro 03 |  |  | 1425.25
2025-02-05 | scalper 2 fino | [9 empty] | 58.87 | 6.87 | 1.48 | 0.073 | 0.17 | 6.57 | 0.8101906 | 6372.94
2025-02-05 | COMPLEXO DE FILTRAGEM-PILHA B02 REJEITO FILTRADO | 0 | 21 | 941.28
2025-02-05 | ITM 04[SUBPRODUTO]-ITM 02 NOVA SINTER COMUM | 5 | 6
2025-02-05 | Hematitinha Especial ITM 09 D
2025-02-05 | scalper 2 over |  |  | 196.84
2025-02-05 | Sinter Especial |  |  | 8375.76 | [6 empty] | 59.1 | 9 | 1.51 | 0.048 | 0.14 | 5.44
2025-02-05 | alimentacao_itm09_a |  |  | 4292 | [6 empty] | 62.2 | 4.4 | 1.21 | 0.04 | 0.32 | 4.96
2025-02-05 | Over Descarte
2025-02-05 | alimentacao_itm09_b |  |  | 3346
2025-02-05 | Alimentação Gobal ITM 02 B |  |  | 4996 | [6 empty] | 51.17774 | 20.89294 | 1.509324 | 0.03947647 | 0.1521471 | 4.104824 | 0.73 | 5917.72
2025-02-05 | Sinter Blendagem ITM 09 B
2025-02-05 | Alimentação Seca ITM 08 AB |  |  | 71
2025-02-05 | ITM 04[SUBPRODUTO]-ITM 08 SINTER COMUM | 5 | 14
2025-02-05 | ITM 09-PLATAFORMA TERMINAL-SARZEDO[PILHA 9] SINTER FEED ESPECIAL | 31 | 185 | 4608.96
2025-02-05 | CAVA CARRAPATO 5960 ALTO-ITM 04[ESTOQUE ROM] ROM ATERRO | 0 | 4 | 172.77
2025-02-05 | ITM 08-PDE SAMPAIO OVER | 0 | 20 | 619.61
2025-02-05 | ITM 04[SUBPRODUTO]-ITM 02 NOVA SINTER ITM04 |  |  | 5917.72
2025-02-05 | ITM 04[SUBPRODUTO]-PDE SAMPAIO OVER | 0 | 1 | 44.56
2025-02-05 | PDE SAMPAIO-ITM 04[ESTOQUE ROM] FINOS | 0 | 24 | 1277.31
2025-02-05 | VALE 4757 ÍNDIA-ITM 04[ESTOQUE ROM] ROM ATERRO | 0 | 9 | 342.08
2025-02-05 | alimentacao_itm09_d |  |  | 1354
2025-02-05 | Alimentação Seca ITM 08 C |  |  | 4709 | [6 empty] | 50.10931 | 21.18402 | 2.099522 | 1.491167 | 0.1222408 | 3.002041 | 0.8081972 | 11157.74
2025-02-05 | PDE SAMPAIO-PRAÇA DA 11 FINOS | 0 | 6 | 277.27
2025-02-05 | ITM 02 NOVA-PDE SAMPAIO OVER | 0 | 44 | 1235.84
2025-02-05 | ITM 02 NOVA[A]-USINA DE BLENDAGEM SINTER FEED ESPECIAL | 2 | 20 | 596.21 | [6 empty] | 59.6 | 11.96 | 0.82 | 0.03 | 0.08 | 1.61
2025-02-05 | ITM 04[SUBPRODUTO]-ITM 09 HEMATITINHA COMUM | 5 | 15 | 323.84
2025-02-05 | Média Filtro |  |  | 5324.3
2025-02-05 | Alimentação Gobal ITM 02 A |  |  | 4713 | [6 empty] | 51.17774 | 20.89294 | 1.509324 | 0.03947647 | 0.1521471 | 4.104824 | 0.73 | 5917.72
2025-02-05 | VALE 4757 ÍNDIA-PRAÇA DA 11 ROM ATERRO | 0 | 6 | 231.32
2025-02-05 | Filtro 02 |  |  | 1055
2025-02-05 | scalper 1 over
2025-02-05 | ITM 04[SUBPRODUTO]-ITM 02 PRINCIPAL SINTER ITM04 |  |  | 1309.18
2025-02-05 | Filtro 01 |  |  | 1793.5
2025-02-05 | scalper 1 especial
2025-02-05 | Hematitinha Premium ITM 09 |  |  | 1220 | [6 empty] | 59.92 | 7.16 | 2.03 | 0.04 | 0.17 | 4.77
2025-02-05 | Hematitinha reprocesso |  |  | 846.94
2025-02-05 | ITM 02 PRINCIPAL-PDE SAMPAIO OVER | 0 | 8 | 240.51
2025-02-05 | Hematitinha Complemento ITM 09 A |  |  | 323.84
2025-02-05 | PILHAO - PDE MANGABA-PDE SAMPAIO ESTERIL PILHAO | 9 | 22 | 1096.35
2025-02-05 | DESAGUAMENTO DE PRODUTO ITM 8-PATIO DE PRODUTOS PELLET FEED | 39 | 146 | 4581.15 | [6 empty] | 63.19 | 6.75 | 0.64 | 0.05 | 0.12 | 1.85
2025-02-05 | SCALPER 2 PRAÇA 11-ITM 09 OVER SCALPER ESPECIAL | 0 | 7 | 196.84
2025-02-05 | Hematitinha Especial ITM 09 B
2025-02-05 | ESTOQUE MIB-ITM 08 FINOS MIB | 0 | 15 | 673.29
2025-02-05 | ITM 09-PATIO MANGABA SINTER FEED ESPECIAL | 0 | 11 | 312.09
2025-02-05 | Alimentação Gobal ITM 02 Principal |  |  | 4198 | [6 empty] | 50.10931 | 21.18402 | 2.099522 | 1.491167 | 0.1222408 | 3.002041 | 0.8081972 | 11157.74
2025-02-05 | ITM 02 PRINCIPAL-PATIO MANGABA[PILHA SILICOSO] SILICOSO | 0 | 25 | 663.55 | [6 empty] | 49.77 | 21.95 | 1.76 | 0.068 | 0.2 | 4.64
2025-02-05 | Rejeito Filtrado |  |  | 5591.5 | [6 empty] | 29.58 | 48.73 | 2.72 | 0.086 | 0.28 | 5.55 | 0.37 |  | 300 | 15 | 106 | 22
2025-02-05 | PILHAO - PDE MANGABA-ITM 04[ESTOQUE ROM] MATERIAL PILHAO | 10 | 12 | 657.12
2025-02-05 | ITM 09-ITM 09 HEMATITINHA REPROCESSO | 0 | 4 | 101.88
2025-02-05 | Rejeito Desaguado |  |  | 2520.57 | [6 empty] | 33.52 | 46.8 | 0.75 | 0.067 | 0.2 | 4
2025-02-05 | Feijãozinho ITM 02 Principal |  |  | 1147.2 | [6 empty] | 51.66 | 20.77 | 0.76 | 0.056 | 0.13 | 4.15
2025-02-06 | Hematitinha Especial ITM 09 C
2025-02-06 | alimentacao_itm09_d |  |  | 2350
2025-02-06 | Hematitinha Premium ITM 09 |  |  | 1226 | [6 empty] | 62.47 | 4.72 | 1.77 | 0.047 | 0.24 | 3.49
2025-02-06 | alimentacao_itm09_a |  |  | 5030 | [6 empty] | 59.2 | 8.27 | 1.45 | 0.038 | 0.38 | 4.91
2025-02-06 | scalper 2 over |  |  | 984
2025-02-06 | Sinter Blendagem ITM 09 A
2025-02-06 | Alimentação Gobal ITM 02 A |  |  | 5181 | [6 empty] | 46.61565 | 28.66081 | 1.283475 | 0.04 | 0.1607889 | 3.137271 | 0.5715565 | 8528.96
2025-02-06 | Média Filtro |  |  | 5384.2
2025-02-06 | Over Reprocesso |  |  | 1029.6
2025-02-06 | Sinter Sarzedo |  |  | 11611.01
2025-02-06 | alimentacao_itm09_b |  |  | 3831
2025-02-06 | Over Descarte
2025-02-06 | Rejeito Desaguado |  |  | 2769.38 | [6 empty] | 35.33 | 44.02 | 0.86 | 0.051 | 0.3 | 3.89
2025-02-06 | Alimentação Seca ITM 08 C |  |  | 6997 | [6 empty] | 46.58817 | 27.94187 | 1.507859 | 0.2415387 | 0.1661086 | 3.376573 | 0.5168541 | 7411.02
2025-02-06 | ITM 04[SUBPRODUTO]-ITM 02 NOVA SINTER ITM04 |  |  | 7656.06
2025-02-06 | Alimentação Gobal ITM 02 B |  |  | 2626 | [6 empty] | 46.61565 | 28.66081 | 1.283475 | 0.04 | 0.1607889 | 3.137271 | 0.5715565 | 8528.96
2025-02-06 | Alimentação Gobal ITM 02 Principal |  |  | 2749 | [6 empty] | 46.58817 | 27.94187 | 1.507859 | 0.2415387 | 0.1661086 | 3.376573 | 0.5168541 | 7411.02
2025-02-06 | PILHA B02-PILHA B02 REJEITO TRATADO | 0 | 11 | 484.11
2025-02-06 | Sinter Blendagem ITM 09 B
2025-02-06 | Sinter Especial |  |  | 5234.74 | [6 empty] | 57.35 | 9.72 | 1.39 | 0.049 | 0.24 | 6.13
2025-02-06 | Hematitinha reprocesso |  |  | 929.22
2025-02-06 | ITM 04[SUBPRODUTO]-ITM 08 SINTER ITM04 |  |  | 5388.8
2025-02-06 | Hematitinha Especial ITM 09 A
2025-02-06 | alimentacao_itm09_c |  |  | 3524 | [6 empty] | 59.2 | 8.27 | 1.45 | 0.038 | 0.38 | 4.91
2025-02-06 | scalper 2 fino | [9 empty] | 58.5 | 6.8 | 1.81 | 0.068
2025-02-06 | scalper 1 especial
2025-02-06 | Hematitinha Especial ITM 09 B
2025-02-06 | ITM 04[SUBPRODUTO]-ITM 02 PRINCIPAL SINTER ITM04 |  |  | 1214.42
2025-02-06 | Filtro 04 |  |  | 247.12
2025-02-06 | scalper 1 fino
2025-02-06 | scalper 2 especial |  |  | 787.68
2025-02-06 | Filtro 02 |  |  | 2347.6
2025-02-06 | Sinter Blendagem ITM 09 D
2025-02-06 | Hematitinha Complemento ITM 09 A |  |  | 319.46
2025-02-06 | Hematitinha Especial ITM 09 D
2025-02-06 | Filtro 01 |  |  | 741.35
2025-02-06 | Alimentação Seca ITM 08 AB
2025-02-06 | Sinter Blendagem ITM 09 C
2025-02-06 | Sinter Premium |  |  | 6376.27 | [6 empty] | 59.2 | 8.27 | 1.45 | 0.038 | 0.38 | 4.91
2025-02-06 | scalper 1 over
2025-02-06 | Filtro 03 |  |  | 2347.6
2025-02-06 | Feijãozinho ITM 02 Principal |  |  | 1679.28 | [6 empty] | 53.86 | 17.48 | 0.98 | 0.06 | 0.17 | 4
2025-02-06 | Rejeito Filtrado |  |  | 5683.67 | [6 empty] | 35.13 | 37.02 | 3.98 |  |  | 7.87 | 0.46 |  | 395 | 19 | 92 | 24
2025-02-06 | VALE 4757 ÍNDIA-ITM 04[ESTOQUE ROM] ROM ATERRO | 0 | 1 | 38.27
2025-02-06 | ESTOQUE MIB-ITM 08 FINOS MIB | 0 | 12 | 578.37
2025-02-06 | BARRAGEM B1[PONTO ABASTECIMENTO AGUA 2]-ITM 09 SINTER TIG | 0 | 27 | 1252.46
2025-02-06 | ITM 04[SUBPRODUTO]-ITM 09 HEMATITINHA COMUM | 5 | 7 | 319.46
2025-02-06 | COMPLEXO DE FILTRAGEM-PILHA B02 REJEITO FILTRADO | 0 | 39 | 1616.99
2025-02-06 | ITM 02 NOVA[A]-USINA DE BLENDAGEM SINTER FEED ESPECIAL | 2 | 27 | 825.5 | [6 empty] | 58.98 | 12.86 | 0.8 | 0.03 | 0.07 | 1.54
2025-02-06 | DESAGUAMENTO DE PRODUTO ITM 8-PATIO DE PRODUTOS PELLET FEED | 39 | 154 | 4850.93 | [6 empty] | 62.49 | 7.66 | 0.71 | 0.05 | 0.12 | 1.86
2025-02-06 | ITM 02 NOVA-PDE SAMPAIO OVER | 0 | 29 | 799.93
2025-02-06 | USINA DE BLENDAGEM-PATIO MANGABA ESTERIL FRANCO | 0 | 7 | 206.36
2025-02-06 | VALE 4757-ITM 09 ROM FERROMAR | 0 | 26 | 1138.07
2025-02-06 | ITM 02 NOVA[B]-USINA DE BLENDAGEM SINTER FEED ESPECIAL | 2 | 17 | 512.26 | [6 empty] | 58.92 | 13.24 | 0.81 | 0.04 | 0.09 | 1.4
2025-02-06 | ITM 04[SUBPRODUTO]-ITM 02 NOVA SINTER COMUM | 5 | 21
2025-02-06 | ITM 02 NOVA-ESTOQUE MIB SILICOSO | 0 | 13 | 571.57
2025-02-06 | PATIO DE PRODUTOS-PLATAFORMA TERMINAL-SARZEDO[VAGAO] SINTER FEED ESPECIAL | 31 | 211 | 5167.79
2025-02-06 | SCALPER 2 PRAÇA 11-PATIO DE PRODUTOS SINTER FEED ESPECIAL | 0 | 27 | 787.68
2025-02-06 | ITM 02 PRINCIPAL-PATIO MANGABA[PILHA SILICOSO] SILICOSO | 0 | 47 | 1244.87 | [6 empty] | 51.65 | 18.91 | 1.56 | 0.05 | 0.23 | 5.25
2025-02-06 | ITM 08-PDE SAMPAIO OVER | 0 | 18 | 536.41
2025-02-06 | ITM 09-PATIO DE PRODUTOS SINTER FEED ESPECIAL | 0 | 54 | 1438.14
2025-02-06 | SCALPER 1 PRAÇA 11-ITM 09 OVER SCALPER ESPECIAL | 0 | 24 | 614.69
2025-02-06 | VALE 4757 ÍNDIA-ITM 09 ROM ATERRO | 0 | 18 | 673.62
2025-02-06 | PATIO MANGABA[PILHA 2]-ITM 08 FINOS DE MINERIO AQUISICAO TERCEIROS | 0 | 7 | 200.75
2025-02-06 | ITM 04[SUBPRODUTO]-ITM 08 SINTER COMUM | 5 | 19
2025-02-06 | ITM 09-PLATAFORMA TERMINAL-SARZEDO[VAGAO] SINTER FEED ESPECIAL | 31 | 51 | 1243.9
2025-02-06 | ITM 04[SUBPRODUTO]-PDE SAMPAIO OVER | 0 | 3 | 145.48
2025-02-06 | ITM 02 NOVA[B]-USINA DE BLENDAGEM SILICOSO |  |  | 254 | [6 empty] | 48.71 | 24.81 | 1.56 | 0.053 | 0.21 | 3.49
2025-02-06 | ITM 09-PATIO DE PRODUTOS SINTER FEED PREMIUM | 0 | 249 | 6376.27
2025-02-06 | PILHAO - PDE MANGABA-PDE SAMPAIO ESTERIL PILHAO | 9 | 18 | 729.09
2025-02-06 | CAVA SAMAMBAIA BAIXO-ITM 04[ESTOQUE ROM] ROM FERROMAR | 0 | 17 | 801.63
2025-02-06 | ITM 09-PLATAFORMA TERMINAL-SARZEDO[PILHA 9] SINTER FEED ESPECIAL | 31 | 40 | 1004.7
2025-02-06 | CAVA CARRAPATO 3035 ALTO-ITM 09 ROM ATERRO | 0 | 18 | 845.94
2025-02-06 | PILHAO - PDE MANGABA-ITM 04[ESTOQUE ROM] MATERIAL PILHAO | 10 | 25 | 1101.89
2025-02-06 | DESAGUAMENTO DE PRODUTO ITM 8-ITM 08 SINTER COMUM | 0 | 5 | 140.31
2025-02-06 | ITM 02 NOVA[A]-USINA DE BLENDAGEM SILICOSO |  |  | 432 | [6 empty] | 48.27 | 22.6 | 1.71 | 0.055 | 0.09 | 5.22
2025-02-06 | CAVA CARRAPATO 5960 ALTO-ITM 04[ESTOQUE ROM] ROM FERROMAR | 0 | 15 | 517.76
2025-02-06 | PDE SAMPAIO-ITM 04[ESTOQUE ROM] FINOS | 0 | 50 | 2447.76
2025-02-06 | VALE 4757-ITM 09 ROM ATERRO | 0 | 75 | 3633.04
2025-02-06 | ITM 08-PILHA B02 REJEITO DESAGUADO | 0 | 23 | 907.24
2025-02-06 | ITM 02 PRINCIPAL-USINA DE BLENDAGEM SINTER FEED ESPECIAL | 3 | 22 | 700.05 | [6 empty] | 58.07 | 13.98 | 0.88 | 0.04 | 0.09 | 1.58
2025-02-06 | ITM 02 PRINCIPAL-PDE SAMPAIO OVER | 0 | 5 | 138.67
2025-02-06 | CAVA CARRAPATO 3035 ALTO-CAVA SAMPAIO ESTERIL FRANCO | 0 | 11 | 535.55
2025-02-06 | PLATAFORMA TERMINAL-SARZEDO[PILHA 5]-USINA DE BLENDAGEM SINTER FEED ESPECIAL | 31 | 30 | 916.92
2025-02-06 | PATIO DE PRODUTOS-PLATAFORMA TERMINAL-SARZEDO[PILHA 9] SINTER FEED ESPECIAL | 31 | 115 | 2810.64
2025-02-06 | PATIO DE PRODUTOS-PLATAFORMA TERMINAL-SARZEDO[PILHA 7] PELLET FEED | 31 | 454 | 10859.28
2025-02-07 | ITM 02 PRINCIPAL-PATIO MANGABA[PILHA SILICOSO] SILICOSO | 0 | 26 | 718.75 | [6 empty] | 47.76 | 24.24 | 1.6 | 0.045 | 0.14 | 4.58
2025-02-07 | BARRAGEM B1[PONTO ABASTECIMENTO AGUA 2]-ITM 09 SINTER TIG | 0 | 1 | 46.85
2025-02-07 | ITM 02 NOVA[B]-USINA DE BLENDAGEM SILICOSO |  |  | 543 | [6 empty] | 48.28 | 23.89 | 1.66 | 0.045 | 0.14 | 4.58
2025-02-07 | Filtro 04 |  |  | 316.86
2025-02-07 | Sinter Blendagem ITM 09 C
2025-02-07 | scalper 2 especial |  |  | 1532.18
2025-02-07 | PATIO DE PRODUTOS-PLATAFORMA TERMINAL-SARZEDO (PILHA 10) SINTER FEED PREMIUM | 31 | 201 | 4785.49
2025-02-07 | PILHAO - PDE MANGABA-PDE SAMPAIO ESTERIL PILHAO | 9 | 31 | 1364.4
2025-02-07 | Alimentação Gobal ITM 02 Principal |  |  | 3461 | [6 empty] | 44.12697 | 31.54566 | 1.643514 | 0.05894753 | 0.1329836 | 3.304753 | 0.5752592 | 7233.58
2025-02-07 | CAVA CARRAPATO 3035 ALTO-CAVA SAMPAIO ESTERIL FRANCO | 0 | 11 | 563.25
2025-02-07 | ITM 09-ITM 09 HEMATITINHA REPROCESSO | 0 | 1 | 29
2025-02-07 | Filtro 03 |  |  | 1946.42
2025-02-07 | CAVA SAMAMBAIA ALTO-ITM 04[ESTOQUE ROM] ROM FERROMAR | 0 | 5 | 202.05
2025-02-07 | scalper 1 over
2025-02-07 | PATIO DE PRODUTOS-PLATAFORMA TERMINAL-SARZEDO[PILHA 9] SINTER FEED ESPECIAL | 31 | 239 | 5921.81
2025-02-07 | PDE SAMPAIO-ITM 04[ESTOQUE ROM] FINOS | 0 | 56 | 2693.3
2025-02-07 | ITM 09-PLATAFORMA TERMINAL-SARZEDO (PILHA 10) SINTER FEED PREMIUM | 31 | 60 | 1412.3
2025-02-07 | alimentacao_itm09_c |  |  | 4446 | [6 empty] | 60.32 | 3.74 | 2.51 | 0.045 | 0.24 | 0.69
2025-02-07 | Sinter Sarzedo |  |  | 8108.89
2025-02-07 | ITM 04[SUBPRODUTO]-ITM 08 SINTER ITM04 |  |  | 5665.27
2025-02-07 | Alimentação Seca ITM 08 C |  |  | 5327 | [6 empty] | 44.12697 | 31.54566 | 1.643514 | 0.05894753 | 0.1329836 | 3.304753 | 0.5752592 | 7233.58
2025-02-07 | ITM 04[SUBPRODUTO]-ITM 08 SINTER COMUM | 5 | 6
2025-02-07 | PATIO B1-ITM 08 FINOS VALLOUREC | 0 | 8 | 221.95
2025-02-07 | Alimentação Gobal ITM 02 A |  |  | 5208 | [6 empty] | 44.82636 | 30.92616 | 1.493628 | 0.05 | 0.1272713 | 3.110891 | 0.7679787 | 8650.95
2025-02-07 | PRAÇA DA 11-ITM 04[ESTOQUE ROM] ROM ATERRO | 0 | 1 | 47.16
2025-02-07 | Filtro 01 |  |  | 724.25
2025-02-07 | scalper 1 especial
2025-02-07 | Hematitinha Premium ITM 09 |  |  | 907.9 | [6 empty] | 59.28 | 5.25 | 3.08 | 0.047 | 0.49 | 5.89
2025-02-07 | Over Descarte
2025-02-07 | Hematitinha Complemento ITM 09 A
2025-02-07 | CAVA SAMAMBAIA BAIXO-ITM 02 NOVA ROM FERROMAR | 0 | 15 | 685.03
2025-02-07 | ITM 02 PRINCIPAL-USINA DE BLENDAGEM SINTER FEED ESPECIAL | 3 | 21 | 654.43 | [6 empty] | 55.88 | 17.42 | 0.81 | 0.04 | 0.07 | 1.34
2025-02-07 | CAVA SAMAMBAIA BAIXO-ITM 04[ESTOQUE ROM] ROM FERROMAR | 0 | 15 | 703.1
2025-02-07 | alimentacao_itm09_b |  |  | 3343
2025-02-07 | PILHA B02-BARRAGEM B1[PONTO ABASTECIMENTO AGUA 2] ESTERIL FRANCO | 0 | 2 | 89.51
2025-02-07 | CAVA CARRAPATO 5960 ALTO-ITM 04[ESTOQUE ROM] ROM FERROMAR | 0 | 9 | 368.22
2025-02-07 | Feijãozinho ITM 02 Principal |  |  | 1278.48 | [6 empty] | 50.33 | 22.49 | 0.98 | 0.055 | 0.21 | 4.01
2025-02-07 | ITM 02 NOVA[A]-USINA DE BLENDAGEM SILICOSO |  |  | 433.37 | [6 empty] | 48.16 | 23.81 | 1.85 | 0.111 | 0.2 | 4.85
2025-02-07 | PILHAO - PDE MANGABA-ITM 04[ESTOQUE ROM] MATERIAL PILHAO | 10 | 21 | 965.73
2025-02-07 | Rejeito Filtrado |  |  | 4707.62 | [6 empty] | 32.07 | 43.57 | 3.72 | 0.09 | 0.26 | 6.03 | 0.82 |  | 330 | 16 | 104 | 24
2025-02-07 | Filtro 02 |  |  | 1720.09
2025-02-07 | Hematitinha reprocesso |  |  | 583.4
2025-02-07 | scalper 2 over |  |  | 854.49 | [6 empty] | 57.35 | 5.86 | 4.72 | 0.055 | 0.09 | 6.83 | 0.73
2025-02-07 | ITM 04[SUBPRODUTO]-ITM 02 PRINCIPAL SINTER ITM04 |  |  | 1061.67
2025-02-07 | VALE 4757 ÍNDIA-ITM 04[ESTOQUE ROM] ROM ATERRO | 0 | 3 | 126.38
2025-02-07 | ITM 02 PRINCIPAL-PDE SAMPAIO OVER | 0 | 21 | 634
2025-02-07 | scalper 1 fino
2025-02-07 | PATIO DE PRODUTOS-PLATAFORMA TERMINAL-SARZEDO[PILHA 7] PELLET FEED | 31 | 161 | 3758.43
2025-02-07 | alimentacao_itm09_a |  |  | 2554 | [6 empty] | 60.32 | 3.74 | 2.51 | 0.045 | 0.24 | 0.69
2025-02-07 | COMPLEXO DE FILTRAGEM-PILHA B02 REJEITO FILTRADO | 0 | 27 | 1155.04
2025-02-07 | Rejeito Desaguado |  |  | 3206.3 | [6 empty] | 33.47 | 46.84 | 0.72 | 0.052 | 0.2 | 4.08
2025-02-07 | SCALPER 2 PRAÇA 11-ITM 09 OVER SCALPER ESPECIAL | 0 | 4 | 109.89
2025-02-07 | ITM 02 NOVA[A]-USINA DE BLENDAGEM SINTER FEED ESPECIAL | 2 | 25 | 756.24 | [6 empty] | 58.82 | 13.13 | 0.77 | 0.03 | 0.07 | 1.61
2025-02-07 | alimentacao_itm09_d |  |  | 1714
2025-02-07 | ITM 02 NOVA-ESTOQUE MIB SILICOSO | 0 | 13 | 570.65
2025-02-07 | Hematitinha Especial ITM 09 A
2025-02-07 | PILHA B02-PILHA B02 REJEITO TRATADO | 0 | 11 | 482.22
2025-02-07 | Sinter Blendagem ITM 09 A
2025-02-07 | ITM 04[SUBPRODUTO]-ITM 02 NOVA SINTER COMUM | 5 | 6
2025-02-07 | ITM 09-USINA DE BLENDAGEM SINTER FEED ESPECIAL | 0 | 64 | 1714.79
2025-02-07 | ITM 04[SUBPRODUTO]-ITM 02 NOVA SINTER ITM04 |  |  | 7274.51
2025-02-07 | scalper 2 fino | [9 empty] | 56.45 | 10.19 | 2.62 | 0.068 | 0.12 | 5.9 | 0.82
2025-02-07 | VALE 4757-ITM 09 ROM ATERRO | 0 | 55 | 2888.34
2025-02-07 | ITM 02 NOVA-PDE SAMPAIO OVER | 0 | 38 | 1100.85
2025-02-07 | Hematitinha Especial ITM 09 D
2025-02-07 | SCALPER 2 PRAÇA 11-PATIO DE PRODUTOS SINTER FEED ESPECIAL | 0 | 53 | 1532.18
2025-02-07 | Hematitinha Especial ITM 09 B
2025-02-07 | ITM 09-PATIO DE PRODUTOS SINTER FEED PREMIUM | 0 | 171 | 4624.8
2025-02-07 | Sinter Blendagem ITM 09 D
2025-02-07 | ESTOQUE MIB-ITM 08 FINOS MIB | 0 | 11 | 507.54
2025-02-07 | Alimentação Seca ITM 08 AB
2025-02-07 | VALE 4757 ÍNDIA-PRAÇA DA 11 ROM ATERRO | 0 | 2 | 97.29
2025-02-07 | Alimentação Gobal ITM 02 B |  |  | 5441 | [6 empty] | 44.82636 | 30.92616 | 1.493628 | 0.05 | 0.1272713 | 3.110891 | 0.7679787 | 8650.95
2025-02-07 | VALE 4757 ÍNDIA-ITM 09 ROM ATERRO | 0 | 30 | 1240.68
2025-02-07 | Over Reprocesso |  |  | 2457.42
2025-02-07 | Média Filtro |  |  | 5287.54
2025-02-07 | Sinter Blendagem ITM 09 B
2025-02-07 | CAVA CARRAPATO 3035 ALTO-ITM 09 ROM ATERRO | 0 | 19 | 879.04
2025-02-07 | ITM 02 NOVA[B]-USINA DE BLENDAGEM SINTER FEED ESPECIAL | 2 | 30 | 923.29 | [6 empty] | 54.77 | 18.35 | 0.74 | 0.03 | 0.06 | 1.69
2025-02-07 | DESAGUAMENTO DE PRODUTO ITM 8-PATIO DE PRODUTOS PELLET FEED | 39 | 171 | 5384.57 | [6 empty] | 63.13 | 6.89 | 0.64 | 0.06 | 0.09 | 1.85
2025-02-07 | Sinter Premium |  |  | 6037.1 | [6 empty] | 60.32 | 3.74 | 2.51 | 0.045 | 0.24 | 0.69
2025-02-07 | Sinter Especial |  |  | 2071.1 | [6 empty] | 58.78 | 8.38 | 1.22 | 0.047 | 0.21 | 5.64
2025-02-07 | ITM 08-PILHA B02 REJEITO DESAGUADO | 0 | 18 | 714.94
2025-02-07 | ITM 08-PDE SAMPAIO OVER | 0 | 18 | 511.48
2025-02-07 | Hematitinha Especial ITM 09 C
2025-02-08 | scalper 1 especial
2025-02-08 | scalper 2 especial |  |  | 983.97
2025-02-08 | scalper 1 fino
2025-02-08 | Hematitinha Complemento ITM 09 A
2025-02-08 | ITM 09-USINA DE BLENDAGEM SINTER FEED ESPECIAL | 0 | 33 | 863.81
2025-02-08 | PDE SAMPAIO-ITM 04[ESTOQUE ROM] FINOS | 0 | 45 | 2351.89
2025-02-08 | Over Reprocesso |  |  | 901.87
2025-02-08 | ITM 04[SUBPRODUTO]-ITM 02 PRINCIPAL SINTER ITM04 |  |  | 6715.6
2025-02-08 | scalper 2 over
2025-02-08 | Over Descarte
2025-02-08 | CAVA SAMAMBAIA BAIXO-ITM 04[ESTOQUE ROM] ROM FERROMAR | 0 | 3 | 149.72
2025-02-08 | Sinter Premium |  |  | 5438.87 | [6 empty] | 59.62 | 7.32 | 1.57 | 0.044 | 0.2 | 5.27
2025-02-08 | ITM 04[SUBPRODUTO]-ITM 08 SINTER COMUM | 5 | 6
2025-02-08 | Hematitinha Especial ITM 09 A
2025-02-08 | ITM 04[SUBPRODUTO]-ITM 02 NOVA SINTER ITM04 |  |  | 4716.41
2025-02-08 | Média Filtro |  |  | 5238.71
2025-02-08 | Rejeito Desaguado |  |  | 3158.02 | [6 empty] | 34.92 | 47.86 | 0.5 | 0.41 | 0.2 | 1.31
2025-02-08 | CAVA CARRAPATO 5960 ALTO-ITM 04[ESTOQUE ROM] ROM FERROMAR | 0 | 11 | 452.22
2025-02-08 | ITM 04[SUBPRODUTO]-ITM 08 SINTER ITM04 |  |  | 4290.37
2025-02-08 | Sinter Blendagem ITM 09 B
2025-02-08 | Sinter Sarzedo |  |  | 10701.83
2025-02-08 | Filtro 01 |  |  | 526.55
2025-02-08 | Sinter Especial |  |  | 5812 | [6 empty] | 57.53 | 9.35 | 1.61 | 0.055 | 0.27 | 5.79
2025-02-08 | alimentacao_itm09_c |  |  | 4200 | [6 empty] | 59.62 | 7.32 | 1.57 | 0.044 | 0.2 | 5.27
2025-02-08 | Filtro 03 |  |  | 1842.92
2025-02-08 | ITM 02 PRINCIPAL-PDE SAMPAIO OVER | 0 | 11 | 310.65
2025-02-08 | Alimentação Seca ITM 08 C |  |  | 5020 | [6 empty] | 44.89972 | 31.34182 | 1.155626 | 0.03293933 | 0.1405816 | 3.060544 | 1.244336 | 11454.89
2025-02-08 | Sinter Blendagem ITM 09 A
2025-02-08 | alimentacao_itm09_b |  |  | 3900
2025-02-08 | CAVA CARRAPATO 5960 ALTO-ITM 09 ROM FERROMAR | 0 | 8 | 301.85
2025-02-08 | Filtro 02 |  |  | 1790.27
2025-02-08 | Rejeito Filtrado |  |  | 4896.91 | [6 empty] | 32.93 | 42.52 | 3.26 |  |  | 6.35 | 0.37 |  | 385 | 13 | 93 | 24
2025-02-08 | Alimentação Gobal ITM 02 B |  |  | 4549 | [6 empty] | 44.63604 | 32.05394 | 0.9499199 | 0.03154462 | 0.1060984 | 2.957002 | 1.167243 | 5548.41
2025-02-08 | alimentacao_itm09_a |  |  | 4665 | [6 empty] | 59.62 | 7.32 | 1.57 | 0.044 | 0.2 | 5.27
2025-02-08 | Hematitinha Especial ITM 09 C
2025-02-08 | Alimentação Gobal ITM 02 A |  |  | 4690 | [6 empty] | 44.63604 | 32.05394 | 0.9499199 | 0.03154462 | 0.1060984 | 2.957002 | 1.167243 | 5548.41
2025-02-08 | Hematitinha reprocesso |  |  | 947.18
2025-02-08 | Feijãozinho ITM 02 Principal |  |  | 1204.8 | [6 empty] | 47.86 | 23.16 | 0.81 | 0.064 | 0.16 | 4.01
2025-02-08 | Alimentação Seca ITM 08 AB
2025-02-08 | Hematitinha Especial ITM 09 D
2025-02-08 | scalper 2 fino | [9 empty] | 56.92 | 9.04 | 2.71 | 0.063 | 0.15 | 5.97 | 0.82
2025-02-08 | alimentacao_itm09_d |  |  | 2000
2025-02-08 | Sinter Blendagem ITM 09 C
2025-02-08 | Alimentação Gobal ITM 02 Principal |  |  | 4100 | [6 empty] | 44.89972 | 31.34182 | 1.155626 | 0.03293933 | 0.1405816 | 3.060544 | 1.244336 | 11454.89
2025-02-08 | ITM 09-PATIO MANGABA SINTER FEED ESPECIAL | 0 | 23 | 644.03
2025-02-08 | ITM 02 PRINCIPAL-PATIO MANGABA[PILHA SILICOSO] SILICOSO | 0 | 39 | 1069.27 | [6 empty] | 49 | 22.47 | 1.89 | 0.058 | 0.15 | 5.01
2025-02-08 | ITM 02 NOVA[B]-USINA DE BLENDAGEM SILICOSO |  |  | 573 | [6 empty] | 45.23 | 29.72 | 1.67 | 0.031 | 0.06 | 3.49
2025-02-08 | VALE 4757-ITM 09 ROM ATERRO | 0 | 36 | 1777.4
2025-02-08 | PATIO DE PRODUTOS-PLATAFORMA TERMINAL-SARZEDO[PILHA 9] SINTER FEED ESPECIAL | 31 | 201 | 4842.49
2025-02-08 | ITM 09-PLATAFORMA TERMINAL-SARZEDO[PILHA 9] SINTER FEED ESPECIAL | 31 | 168 | 4104.41
2025-02-08 | ITM 09-PATIO DE PRODUTOS SINTER FEED PREMIUM | 0 | 61 | 1718.6
2025-02-08 | Filtro 04 |  |  | 737.17
2025-02-08 | VALE 4757 ÍNDIA-PRAÇA DA 11 ROM ATERRO | 0 | 1 | 37.89
2025-02-08 | ITM 02 NOVA[B]-USINA DE BLENDAGEM SINTER FEED ESPECIAL | 2 | 29 | 868.3 | [6 empty] | 57.41 | 15.06 | 0.71 | 0.03 | 0.08 | 1.66
2025-02-08 | PATIO DE PRODUTOS-USINA DE BLENDAGEM SINTER FEED ESPECIAL | 0 | 11 | 320.61
2025-02-08 | scalper 1 over
2025-02-08 | Hematitinha Premium ITM 09 |  |  | 1666 | [6 empty] | 57.04 | 5.11 | 1.4 | 0.044 | 0.16 | 4.37
2025-02-08 | ITM 08-PDE SAMPAIO OVER | 0 | 38 | 1149.99
2025-02-08 | ITM 04[SUBPRODUTO]-ITM 02 NOVA SINTER COMUM | 5 | 7
2025-02-08 | ITM 02 NOVA[A]-USINA DE BLENDAGEM SILICOSO |  |  | 522 | [6 empty] | 46.85 | 26.56 | 1.67 | 0.044 | 0.11 | 4.4
2025-02-08 | Hematitinha Especial ITM 09 B
2025-02-08 | Sinter Blendagem ITM 09 D
2025-02-08 | ITM 09-PLATAFORMA TERMINAL-SARZEDO (PILHA 10) SINTER FEED PREMIUM | 31 | 151 | 3720.27
2025-02-08 | SCALPER 2 PRAÇA 11-PATIO DE PRODUTOS SINTER FEED ESPECIAL | 0 | 33 | 983.97
2025-02-08 | VALE 4757-PRAÇA DA 11 ROM ATERRO | 0 | 4 | 179.99
2025-02-08 | PILHA B02[PST]-PILHA B02 REJEITO PST | 0 | 7 | 292.95
2025-02-08 | PILHAO - PDE MANGABA-ITM 04[ESTOQUE ROM] MATERIAL PILHAO | 10 | 18 | 811.4
2025-02-08 | PILHA B02-PILHA B02 REJEITO TRATADO | 0 | 20 | 840.49
2025-02-08 | VALE 4757 ÍNDIA-ITM 09 ROM ATERRO | 0 | 54 | 2269.02
2025-02-08 | ITM 02 NOVA[A]-USINA DE BLENDAGEM SINTER FEED ESPECIAL | 2 | 25 | 755.49 | [6 empty] | 57.88 | 14.32 | 0.71 | 0.03 | 0.07 | 1.73
2025-02-08 | PATIO DE PRODUTOS-PLATAFORMA TERMINAL-SARZEDO (PILHA 10) SINTER FEED PREMIUM | 31 | 199 | 4732.87
2025-02-08 | VALE 4757 ÍNDIA-ITM 04[ESTOQUE ROM] ROM ATERRO | 0 | 5 | 206.23
2025-02-08 | PRAÇA DA 11-ITM 04[ESTOQUE ROM] ROM ATERRO | 0 | 2 | 85.76
2025-02-08 | COMPLEXO DE FILTRAGEM-PILHA B02 REJEITO FILTRADO | 0 | 20 | 823.61
2025-02-08 | CAVA SAMAMBAIA ALTO-ITM 04[ESTOQUE ROM] ROM ATERRO | 0 | 1 | 45.82
2025-02-08 | ITM 02 PRINCIPAL-USINA DE BLENDAGEM SINTER FEED ESPECIAL | 3 | 28 | 854.59 | [6 empty] | 56.82 | 15.68 | 0.76 | 0.03 | 0.07 | 1.87
2025-02-08 | CAVA SAMAMBAIA INTERMEDIARIO-ITM 02 NOVA ROM FERROMAR | 0 | 4 | 161.91
2025-02-08 | DESAGUAMENTO DE PRODUTO ITM 8-PATIO DE PRODUTOS PELLET FEED | 39 | 161 | 5099.37 | [6 empty] | 63.44 | 6.51 | 0.54 | 0.05 | 0.1 | 1.86
2025-02-08 | ITM 08-PILHA B02 REJEITO DESAGUADO | 0 | 12 | 515.8
2025-02-08 | CAVA CARRAPATO 3035 ALTO-CAVA SAMPAIO ESTERIL FRANCO | 0 | 11 | 532.86
2025-02-08 | CAVA SAMAMBAIA INTERMEDIARIO-ITM 04[ESTOQUE ROM] ROM FERROMAR | 0 | 1 | 45.61
2025-02-08 | PILHA B02-BARRAGEM B1[PONTO ABASTECIMENTO AGUA 2] ESTERIL FRANCO | 0 | 1 | 39.56
2025-02-08 | PATIO B1-ITM 08 FINOS VALLOUREC | 0 | 10 | 448.93
2025-02-08 | CAVA SAMAMBAIA ALTO-ITM 04[ESTOQUE ROM] ROM FERROMAR | 0 | 8 | 341.63
2025-02-08 | ITM 02 NOVA-PDE SAMPAIO OVER | 0 | 27 | 735.52
2025-02-08 | PILHAO - PDE MANGABA-PDE SAMPAIO ESTERIL PILHAO | 9 | 25 | 1200.77
2025-02-09 | Sinter Blendagem ITM 09 A
2025-02-09 | CAVA CARRAPATO 5960 ALTO-PRAÇA DA 11 ROM FERROMAR | 0 | 19 | 768.93
2025-02-09 | Sinter Especial |  |  | 7499 | [6 empty] | 57.33 | 8.67 | 2.15 | 0.054 | 0.18 | 6.5
2025-02-09 | Filtro 02 |  |  | 2008.9
2025-02-09 | ITM 04[SUBPRODUTO]-ITM 08 SINTER ITM04 |  |  | 3393.26
2025-02-09 | PILHAO - PDE MANGABA-PDE SAMPAIO ESTERIL PILHAO | 9 | 25 | 1219.86
2025-02-09 | CAVA CARRAPATO 5960 ALTO-ITM 09 ROM FERROMAR | 0 | 36 | 1354.73
2025-02-09 | PATIO B1-ITM 08 FINOS VALLOUREC | 0 | 16 | 747.9
2025-02-09 | Alimentação Gobal ITM 02 A |  |  | 3788 | [6 empty] | 46.0367 | 28.42341 | 1.531649 | 0.04972165 | 0.114433 | 3.818659 | 1.134537 | 5282.18
2025-02-09 | COMPLEXO DE FILTRAGEM-PILHA B02 REJEITO FILTRADO | 0 | 18 | 758
2025-02-09 | SCALPER 2 PRAÇA 11-ITM 09 OVER SCALPER ESPECIAL | 0 | 1 | 52.18
2025-02-09 | Filtro 03 |  |  | 1549.73
2025-02-09 | ITM 04[SUBPRODUTO]-ITM 08 SINTER COMUM | 5 | 7
2025-02-09 | Sinter Premium |  |  | 4585.13 | [6 empty] | 58.6 | 8.17 | 2.4 | 0.057 | 0.14 | 4.88
2025-02-09 | PATIO MANGABA-ITM 04[ESTOQUE ROM] ROM FERROMAR | 0 | 21 | 1009.2
2025-02-09 | CAVA CARRAPATO 5960 ALTO-ITM 04[ESTOQUE ROM] ROM FERROMAR | 0 | 4 | 170.87
2025-02-09 | Alimentação Gobal ITM 02 B |  |  | 4264 | [6 empty] | 46.0367 | 28.42341 | 1.531649 | 0.04972165 | 0.114433 | 3.818659 | 1.134537 | 5282.18
2025-02-09 | PDE SAMPAIO-ITM 04[ESTOQUE ROM] FINOS | 0 | 55 | 2883.25
2025-02-09 | alimentacao_itm09_b |  |  | 4300
2025-02-09 | ITM 02 NOVA[A]-USINA DE BLENDAGEM SILICOSO |  |  | 531 | [6 empty] | 45.63 | 28.27 | 1.73 | 0.043 | 0.1 | 4.26
2025-02-09 | PILHAO - PDE MANGABA-ITM 04[ESTOQUE ROM] MATERIAL PILHAO | 10 | 17 | 869.17
2025-02-09 | CAVA SAMAMBAIA INTERMEDIARIO-ITM 04[ESTOQUE ROM] ROM FERROMAR | 0 | 8 | 347.11
2025-02-09 | CAVA SAMAMBAIA BAIXO-ITM 04[ESTOQUE ROM] ROM FERROMAR | 0 | 2 | 93.47
2025-02-09 | alimentacao_itm09_c |  |  | 5050 | [6 empty] | 58.6 | 8.17 | 2.4 | 0.057 | 0.14 | 4.88
2025-02-09 | VALE 4757-PRAÇA DA 11 ROM ATERRO | 0 | 12 | 594.09
2025-02-09 | Hematitinha Premium ITM 09 |  |  | 1076 | [6 empty] | 55.99 | 8.1 | 4.42 | 0.081 | 0.1 | 6.56
2025-02-09 | ITM 08-PDE SAMPAIO OVER | 0 | 43 | 1453.7
2025-02-09 | Hematitinha Especial ITM 09 B
2025-02-09 | Filtro 04 |  |  | 975.75
2025-02-09 | VALE 4757 ÍNDIA-PRAÇA DA 11 ROM ATERRO | 0 | 3 | 127.81
2025-02-09 | Rejeito Filtrado |  |  | 4993.56 | [6 empty] | 29.62 | 47.08 | 3.1 |  |  | 6.84 | 0.37 |  | 255 | 18 | 87 | 24
2025-02-09 | Alimentação Seca ITM 08 C |  |  | 5726 | [6 empty] | 46.30758 | 26.89725 | 1.754992 | 0.05475107 | 0.1533234 | 4.616413 | 0.5344511 | 9841.75
2025-02-09 | scalper 2 especial |  |  | 1624.78
2025-02-09 | VALE 4757-ITM 09 ROM ATERRO | 0 | 31 | 1493.07
2025-02-09 | ITM 09-PATIO MANGABA SINTER FEED ESPECIAL | 0 | 18 | 474.21
2025-02-09 | ITM 02 NOVA[B]-USINA DE BLENDAGEM SINTER FEED ESPECIAL | 2 | 26 | 775.86 | [6 empty] | 55.41 | 17.96 | 0.79 | 0.03 | 0.07 | 1.55
2025-02-09 | scalper 2 fino | [9 empty] | 56.8 | 9.1 | 2.54 | 0.061 | 0.17 | 6.3
2025-02-09 | ITM 09-USINA DE BLENDAGEM SINTER FEED ESPECIAL | 0 | 55 | 1416.55
2025-02-09 | PILHA B02-PILHA B02 REJEITO TRATADO | 0 | 9 | 390.63
2025-02-09 | Alimentação Gobal ITM 02 Principal |  |  | 3543 | [6 empty] | 46.30758 | 26.89725 | 1.754992 | 0.05475107 | 0.1533234 | 4.616413 | 0.5344511 | 9841.75
2025-02-09 | scalper 1 over
2025-02-09 | CAVA SAMAMBAIA BAIXO-ITM 02 NOVA ROM FERROMAR | 0 | 4 | 175.61
2025-02-09 | Over Descarte
2025-02-09 | ITM 02 NOVA[A]-USINA DE BLENDAGEM SINTER FEED ESPECIAL | 2 | 19 | 582.23 | [6 empty] | 55.38 | 17.67 | 0.8 | 0.03 | 0.07 | 1.67
2025-02-09 | ITM 04[SUBPRODUTO]-ITM 02 NOVA SINTER ITM04 |  |  | 3811.88
2025-02-09 | ITM 02 PRINCIPAL-PDE SAMPAIO OVER | 0 | 2 | 53.59
2025-02-09 | CAVA SAMAMBAIA INTERMEDIARIO-ITM 02 NOVA ROM FERROMAR | 0 | 9 | 354.09
2025-02-09 | Hematitinha Complemento ITM 09 A
2025-02-09 | PILHA B02[PST]-PILHA B02 REJEITO PST | 0 | 19 | 812.34
2025-02-09 | Média Filtro |  |  | 5211.47
2025-02-09 | SCALPER 2 PRAÇA 11-PATIO DE PRODUTOS SINTER FEED ESPECIAL | 0 | 57 | 1624.78
2025-02-09 | ITM 02 NOVA[B]-USINA DE BLENDAGEM SILICOSO |  |  | 598.2 | [6 empty] | 45.95 | 28.02 | 2.13 | 0.037 | 0.09 | 3.7
2025-02-09 | alimentacao_itm09_a |  |  | 5113 | [6 empty] | 58.6 | 8.17 | 2.4 | 0.057 | 0.14 | 4.88
2025-02-09 | CAVA SAMAMBAIA ALTO-ITM 04[ESTOQUE ROM] ROM FERROMAR | 0 | 4 | 160.08
2025-02-09 | Filtro 01 |  |  | 459.18
2025-02-09 | Alimentação Seca ITM 08 AB
2025-02-09 | Hematitinha reprocesso |  |  | 1475.93
2025-02-09 | Rejeito Desaguado |  |  | 2861.25 | [6 empty] | 30.12 | 53.21 | 0.49 | 0.035 | 0.15 | 2.85
2025-02-09 | ITM 04[SUBPRODUTO]-ITM 02 PRINCIPAL SINTER ITM04 |  |  | 5598.33
2025-02-09 | ITM 08-PILHA B02 REJEITO DESAGUADO | 0 | 16 | 673.11
2025-02-09 | ITM 02 PRINCIPAL-USINA DE BLENDAGEM SINTER FEED ESPECIAL | 3 | 24 | 786.44 | [6 empty] | 55.97 | 17.61 | 0.5 | 0.02 | 0.06 | 1.64
2025-02-09 | Sinter Sarzedo |  |  | 11609.68
2025-02-09 | Hematitinha Especial ITM 09 A
2025-02-09 | Sinter Blendagem ITM 09 D
2025-02-09 | ITM 02 PRINCIPAL-PATIO MANGABA[PILHA SILICOSO] SILICOSO | 0 | 32 | 862.85 | [6 empty] | 46.02 | 27.9 | 2.27 | 0.037 | 0.09 | 3.7
2025-02-09 | CAVA CARRAPATO 3035 ALTO-CAVA SAMPAIO ESTERIL FRANCO | 0 | 14 | 631.25
2025-02-09 | scalper 1 especial
2025-02-09 | Feijãozinho ITM 02 Principal |  |  | 1374.24 | [6 empty] | 49.72 | 23.32 | 0.97 | 0.061 | 0.17 | 4.12
2025-02-09 | Hematitinha Especial ITM 09 C
2025-02-09 | ITM 02 NOVA-PDE SAMPAIO OVER | 0 | 28 | 837.38
2025-02-09 | scalper 1 fino
2025-02-09 | Over Reprocesso |  |  | 1244.27
2025-02-09 | DESAGUAMENTO DE PRODUTO ITM 8-PATIO DE PRODUTOS PELLET FEED | 39 | 130 | 4151.75 | [6 empty] | 62.57 | 7.64 | 0.67 | 0.05 | 0.09 | 1.85
2025-02-09 | ITM 04[SUBPRODUTO]-ITM 02 NOVA SINTER COMUM | 5 | 4
2025-02-09 | alimentacao_itm09_d |  |  | 1416
2025-02-09 | Hematitinha Especial ITM 09 D
2025-02-09 | scalper 2 over |  |  | 2026.27 | [6 empty] | 60.46 | 5.24 | 1.94 | 0.064 | 0.08 | 5.93
2025-02-09 | Sinter Blendagem ITM 09 B
2025-02-09 | Sinter Blendagem ITM 09 C
2025-02-09 | VALE 4757 ÍNDIA-ITM 09 ROM ATERRO | 0 | 64 | 2482.83
2025-02-09 | ITM 09-PATIO DE PRODUTOS SINTER FEED PREMIUM | 0 | 166 | 4612.25
2025-02-10 | SCALPER 2 PRAÇA 11-PATIO DE PRODUTOS SINTER FEED ESPECIAL | 0 | 37 | 1047.04
2025-02-10 | ITM 02 PRINCIPAL-PATIO MANGABA[PILHA SILICOSO] SILICOSO | 0 | 25 | 719.4 | [6 empty] | 46.11 | 28.34 | 1.2 | 0.031 | 0.11 | 4.16
2025-02-10 | ITM 08-PDE SAMPAIO OVER | 0 | 24 | 783.73
2025-02-10 | ITM 09-SUMPAO OVER | 0 | 1 | 45.38
2025-02-10 | CAVA CARRAPATO 3035 ALTO-ITM 09 ROM FERROMAR | 0 | 13 | 687.34
2025-02-10 | ITM 02 NOVA[A]-USINA DE BLENDAGEM SILICOSO |  |  | 494 | [6 empty] | 46.15 | 28.04 | 1.31 | 0.033 | 0.12 | 4.22
2025-02-10 | PATIO DE PRODUTOS-PLATAFORMA TERMINAL-SARZEDO (PILHA 10) SINTER FEED PREMIUM | 31 | 92 | 2266.04
2025-02-10 | COMPLEXO DE FILTRAGEM-PILHA B02 REJEITO FILTRADO | 0 | 34 | 1482.68
2025-02-10 | VALE 4757-ITM 09 ROM ATERRO | 0 | 9 | 392.95
2025-02-10 | CAVA CARRAPATO 5960 ALTO-ITM 04[ESTOQUE ROM] ROM FERROMAR | 0 | 3 | 130.88
2025-02-10 | ITM 02 NOVA-PDE SAMPAIO OVER | 0 | 38 | 1060.17
2025-02-10 | ITM 02 NOVA[B]-USINA DE BLENDAGEM SILICOSO |  |  | 574 | [6 empty] | 46.07 | 28.65 | 1.1 | 0.029 | 0.1 | 4.1
2025-02-10 | ITM 02 PRINCIPAL-PDE SAMPAIO OVER | 0 | 3 | 85.96
2025-02-10 | ITM 08-PILHA B02 REJEITO DESAGUADO | 0 | 19 | 797.86
2025-02-10 | CAVA CARRAPATO 5960 ALTO-PRAÇA DA 11 ROM FERROMAR | 0 | 11 | 398.88
2025-02-10 | ITM 02 NOVA[B]-USINA DE BLENDAGEM SINTER FEED ESPECIAL | 2 | 20 | 614 | [6 empty] | 54.64 | 19.89 | 0.55 | 0.02 | 0.06 | 1.38
2025-02-10 | ITM 09-PATIO DE PRODUTOS SINTER FEED PREMIUM | 0 | 167 | 4507.6
2025-02-10 | PATIO B1-ITM 08 FINOS VALLOUREC | 0 | 7 | 303.52
2025-02-10 | PATIO DE PRODUTOS-PLATAFORMA TERMINAL-SARZEDO[PILHA 7] PELLET FEED | 31 | 607 | 14795.352
2025-02-10 | ITM 02 NOVA-ESTOQUE MIB SILICOSO | 0 | 14 | 629.55
2025-02-10 | USINA DE BLENDAGEM-ITM 02 NOVA SINTER COMUM | 0 | 22 | 675.44
2025-02-10 | ITM 09-ITM 09 HEMATITINHA REPROCESSO | 0 | 1 | 21.77
2025-02-10 | ITM 09-PATIO MANGABA SINTER FEED ESPECIAL | 0 | 1 | 21.73
2025-02-10 | CAVA CARRAPATO 5960 ALTO-ITM 09 ROM FERROMAR | 0 | 47 | 1921.87
2025-02-10 | CAVA SAMAMBAIA ALTO-ITM 04[ESTOQUE ROM] ROM FERROMAR | 0 | 4 | 142.43
2025-02-10 | ITM 04[SUBPRODUTO]-ITM 08 SINTER COMUM | 5 | 6
2025-02-10 | ITM 04[SUBPRODUTO]-ITM 02 NOVA SINTER COMUM | 5 | 8
2025-02-10 | SCALPER 2 PRAÇA 11-ITM 09 OVER SCALPER ESPECIAL | 0 | 2 | 116.29
2025-02-10 | VALE 4757 ÍNDIA-ITM 09 ROM ATERRO | 0 | 44 | 1691.62
2025-02-10 | ESTOQUE MIB-ITM 08 FINOS MIB | 0 | 12 | 553.19
2025-02-10 | ITM 02 NOVA[A]-USINA DE BLENDAGEM SINTER FEED ESPECIAL | 2 | 21 | 653 | [6 empty] | 54.94 | 18.82 | 0.93 | 0.03 | 0.09 | 1.22
2025-02-10 | PDE SAMPAIO-CAVA CARRAPATO 5960 ALTO ESTERIL FRANCO | 0 | 1 | 46.41
2025-02-10 | ITM 02 PRINCIPAL-USINA DE BLENDAGEM SINTER FEED ESPECIAL | 3 | 15 | 495 | [6 empty] | 54.92 | 18.85 | 0.82 | 0.03 | 0.06 | 1.45
2025-02-10 | PILHAO - PDE MANGABA-PDE SAMPAIO ESTERIL PILHAO | 9 | 6 | 320.18
2025-02-10 | PDE SAMPAIO-ITM 04[ESTOQUE ROM] FINOS | 0 | 44 | 2311.99
2025-02-10 | PILHAO - PDE MANGABA-ITM 04[ESTOQUE ROM] MATERIAL PILHAO | 10 | 26 | 1406.54
2025-02-10 | DESAGUAMENTO DE PRODUTO ITM 8-PATIO DE PRODUTOS PELLET FEED | 39 | 104 | 3310 | [6 empty] | 63.36 | 6.56 | 0.65 | 0.05 | 0.07 | 1.88
2025-02-10 | PILHA B02-PILHA B02 REJEITO TRATADO | 0 | 10 | 420.07
2025-02-10 | CAVA CARRAPATO 3035 ALTO-CAVA SAMPAIO ESTERIL FRANCO | 0 | 9 | 415.33
2025-02-10 | PATIO DE PRODUTOS-PLATAFORMA TERMINAL-SARZEDO[PILHA 4] SINTER FEED ESPECIAL | 31 | 246 | 6308.79
2025-02-10 | ITM 09-USINA DE BLENDAGEM SINTER FEED ESPECIAL | 0 | 54 | 1288.75
2025-02-10 | ITM 09-PLATAFORMA TERMINAL-SARZEDO (PILHA 10) SINTER FEED PREMIUM | 31 | 17 | 439.97
2025-02-10 | CAVA SAMAMBAIA BAIXO-ITM 02 NOVA ROM FERROMAR | 0 | 10 | 462.3
2025-02-10 | PILHA B02-BARRAGEM B1[PONTO ABASTECIMENTO AGUA 2] ESTERIL FRANCO | 0 | 10 | 448.2
2025-02-10 | Sinter Blendagem ITM 09 D
2025-02-10 | Filtro 01 |  |  | 364.97
2025-02-10 | Hematitinha Premium ITM 09 |  |  | 942 | [6 empty] | 58.53 | 5.44 | 4.08 | 0.096 | 0.22 | 5.89
2025-02-10 | Filtro 02 |  |  | 1459.89
2025-02-10 | scalper 1 fino
2025-02-10 | Alimentação Gobal ITM 02 B |  |  | 3498 | [6 empty] | 45.61525 | 29.34668 | 1.327763 | 0.04090573 | 0.1564509 | 3.702181 | 0.6496307 | 7015.14
2025-02-10 | scalper 2 especial |  |  | 1047
2025-02-10 | alimentacao_itm09_b |  |  | 3100
2025-02-10 | ITM 04[SUBPRODUTO]-ITM 02 NOVA SINTER ITM04 |  |  | 5744.37
2025-02-10 | Sinter Sarzedo |  |  | 8779.32
2025-02-10 | Hematitinha Complemento ITM 09 A
2025-02-10 | Média Filtro |  |  | 5050.08
2025-02-10 | ITM 04[SUBPRODUTO]-ITM 02 PRINCIPAL SINTER ITM04 |  |  | 4410.97
2025-02-10 | Alimentação Gobal ITM 02 A |  |  | 4327 | [6 empty] | 45.61525 | 29.34668 | 1.327763 | 0.04090573 | 0.1564509 | 3.702181 | 0.6496307 | 7015.14
2025-02-10 | Alimentação Gobal ITM 02 Principal |  |  | 2377 | [6 empty] | 46.29679 | 27.98541 | 1.61555 | 0.05102046 | 0.192512 | 3.727026 | 0.5352839 | 10141.16
2025-02-10 | Sinter Especial |  |  | 3853 | [6 empty] | 59.22 | 7.31 | 1.54 | 0.066 | 0.14 | 5.77
2025-02-10 | Hematitinha reprocesso |  |  | 1671.9
2025-02-10 | Over Reprocesso |  |  | 646.87
2025-02-10 | scalper 2 fino | [9 empty] | 55.53 | 9.76 | 3 | 0.065 | 0.1 | 6.75 | 0.64
2025-02-10 | Hematitinha Especial ITM 09 D
2025-02-10 | Rejeito Filtrado |  |  | 3597.58 | [6 empty] | 30.75 | 46.6 | 3.14 |  |  | 5.46 | 0.27 |  | 225 | 17 | 69 | 24
2025-02-10 | Feijãozinho ITM 02 Principal |  |  | 661.44 | [6 empty] | 53.76 | 16.04 | 2.01 | 0.076 | 0.14 | 4.44
2025-02-10 | Filtro 03 |  |  | 1407.75
2025-02-10 | Over Descarte |  |  | 45.38
2025-02-10 | Sinter Blendagem ITM 09 A
2025-02-10 | Alimentação Seca ITM 08 AB
2025-02-10 | Hematitinha Especial ITM 09 A
2025-02-10 | Alimentação Seca ITM 08 C |  |  | 4446 | [6 empty] | 46.29679 | 27.98541 | 1.61555 | 0.05102046 | 0.192512 | 3.727026 | 0.5352839 | 10141.16
2025-02-10 | Sinter Premium |  |  | 4947 | [6 empty] | 60.85 | 3.97 | 2.39 | 0.082 | 0.15 | 5.97
2025-02-10 | alimentacao_itm09_d |  |  | 1288
2025-02-10 | scalper 2 over |  |  | 1192.58 | [6 empty] | 57.6 | 7.45 | 3.57 | 0.094 | 0.06 | 5.95
2025-02-10 | Hematitinha Especial ITM 09 B
2025-02-10 | VALE 4757 ÍNDIA-ITM 04[ESTOQUE ROM] ROM ATERRO | 0 | 10 | 412.17
2025-02-10 | alimentacao_itm09_c |  |  | 3750 | [6 empty] | 60.85 | 3.97 | 2.39 | 0.082 | 0.15 | 5.97
2025-02-10 | Filtro 04 |  |  | 364.97
2025-02-10 | alimentacao_itm09_a |  |  | 3968 | [6 empty] | 60.85 | 3.97 | 2.39 | 0.082 | 0.15 | 5.97
2025-02-10 | scalper 1 especial
2025-02-10 | ITM 04[SUBPRODUTO]-ITM 08 SINTER ITM04 |  |  | 4093.78
2025-02-10 | Sinter Blendagem ITM 09 B
2025-02-10 | Sinter Blendagem ITM 09 C
2025-02-10 | Hematitinha Especial ITM 09 C
2025-02-10 | PATIO MANGABA-ITM 04[ESTOQUE ROM] ROM FERROMAR | 0 | 21 | 1136.95
2025-02-10 | Rejeito Desaguado |  |  | 2116.18 | [6 empty] | 31.26 | 51.54 | 0.61 | 0.042 | 0.15 | 2.75
2025-02-10 | scalper 1 over
2025-02-11 | Over Descarte
2025-02-11 | scalper 2 especial |  |  | 1278.19
2025-02-11 | Sinter Sarzedo |  |  | 8102.79
2025-02-11 | scalper 1 fino
2025-02-11 | Sinter Blendagem ITM 09 B
2025-02-11 | ITM 04[SUBPRODUTO]-ITM 08 SINTER ITM04 |  |  | 3772.63
2025-02-11 | ITM 04[SUBPRODUTO]-ITM 02 PRINCIPAL SINTER ITM04 |  |  | 5285.67
2025-02-11 | Hematitinha Especial ITM 09 C
2025-02-11 | Sinter Premium |  |  | 6598.6 | [6 empty] | 59.07 | 5.78 | 1.72 | 0.07 | 0.24 | 7.1
2025-02-11 | alimentacao_itm09_c |  |  | 4200 | [6 empty] | 59.07 | 5.78 | 1.72 | 0.07 | 0.24 | 7.1
2025-02-11 | Filtro 01
2025-02-11 | alimentacao_itm09_b |  |  | 1120
2025-02-11 | ITM 04[SUBPRODUTO]-ITM 02 NOVA SINTER ITM04 |  |  | 5429.39
2025-02-11 | scalper 1 especial
2025-02-11 | Over Reprocesso |  |  | 710.58
2025-02-11 | Rejeito Desaguado |  |  | 2804.12 | [6 empty] | 30.4 | 51.57 | 0.65 | 0.043 | 0.16 | 3.9
2025-02-11 | Alimentação Seca ITM 08 AB
2025-02-11 | Filtro 03
2025-02-11 | Hematitinha reprocesso |  |  | 1742.4
2025-02-11 | Feijãozinho ITM 02 Principal | [9 empty] | 53.68 | 18.66 | 1.16 | 0.056 | 0.14 | 4.08
2025-02-11 | Sinter Blendagem ITM 09 C
2025-02-11 | CAVA CARRAPATO 3035 ALTO-PRAÇA DA 11 ROM FERROMAR | 0 | 1 | 53.29
2025-02-11 | Filtro 04
2025-02-11 | Sinter Blendagem ITM 09 D
2025-02-11 | scalper 2 fino | [9 empty] | 58.3 | 9.39 | 3.26 | 5.6052 | 4.1052 | 9.09 | 0 | 1936.07
2025-02-11 | alimentacao_itm09_d |  |  | 2131
2025-02-11 | scalper 2 over
2025-02-11 | Sinter Blendagem ITM 09 A
2025-02-11 | Sinter Especial |  |  | 1504.19 | [6 empty] | 57.94 | 6.66 | 1.74 | 0.08 | 0.13 | 7.93
2025-02-11 | Alimentação Gobal ITM 02 Principal |  |  | 3274 | [6 empty] | 48.32807 | 25.35866 | 1.348317 | 0.1134207 | 0.1439743 | 3.346151 | 0.4733345 | 13639.18
2025-02-11 | Hematitinha Especial ITM 09 B
2025-02-11 | Rejeito Filtrado |  |  | 4504.95 | [6 empty] | 34.29 | 40.47 | 3.65 |  |  | 5.97 | 0.46 |  | 225 | 16 | 79 | 24
2025-02-11 | scalper 1 over
2025-02-11 | Filtro 02
2025-02-11 | Alimentação Seca ITM 08 C |  |  | 5709 | [6 empty] | 48.32807 | 25.35866 | 1.348317 | 0.1134207 | 0.1439743 | 3.346151 | 0.4733345 | 13639.18
2025-02-11 | Hematitinha Premium ITM 09 |  |  | 1176 | [6 empty] | 56.84 | 8.3 | 3.2 | 0.061 | 0.12 | 8.59
2025-02-11 | Alimentação Gobal ITM 02 A |  |  | 4593 | [6 empty] | 47.23886 | 27.14329 | 1.428925 | 0.04031054 | 0.1351172 | 3.611403 | 0.6455077 | 6570.33
2025-02-11 | Média Filtro
2025-02-11 | Hematitinha Especial ITM 09 A
2025-02-11 | alimentacao_itm09_a |  |  | 4280 | [6 empty] | 59.07 | 5.78 | 1.72 | 0.07 | 0.24 | 7.1
2025-02-11 | ITM 08-PILHA B02 REJEITO DESAGUADO | 0 | 23 | 922.61
2025-02-11 | Hematitinha Especial ITM 09 D
2025-02-11 | Hematitinha Complemento ITM 09 A
2025-02-11 | Alimentação Gobal ITM 02 B |  |  | 3825 | [6 empty] | 47.23886 | 27.14329 | 1.428925 | 0.04031054 | 0.1351172 | 3.611403 | 0.6455077 | 6570.33
2025-02-11 | PILHA B02-BARRAGEM B1[PONTO ABASTECIMENTO AGUA 2] ESTERIL FRANCO | 0 | 1 | 47.98
2025-02-11 | ITM 02 NOVA[A]-USINA DE BLENDAGEM SILICOSO |  |  | 464.9 | [6 empty] | 47.35 | 25.43 | 1.59 | 0.041 | 0.14 | 4.96
2025-02-11 | ITM 04[SUBPRODUTO]-ITM 02 NOVA SINTER COMUM | 5 | 16
2025-02-11 | DESAGUAMENTO DE PRODUTO ITM 8-PATIO DE PRODUTOS PELLET FEED | 39 | 150 | 4630.07 | [6 empty] | 62.34 | 8.14 | 0.5 | 0.04 | 0.09 | 1.89
2025-02-11 | VALE 4757 ÍNDIA-ITM 09 ROM ATERRO | 0 | 23 | 819.38
2025-02-11 | PDE SAMPAIO-ITM 04[ESTOQUE ROM] FINOS | 0 | 47 | 2304.63
2025-02-11 | ITM 08-PDE SAMPAIO OVER | 0 | 51 | 1589.99
2025-02-11 | PATIO DE PRODUTOS-PLATAFORMA TERMINAL-SARZEDO (PILHA 10) SINTER FEED PREMIUM | 31 | 234 | 5684.9
2025-02-11 | ITM 09-PATIO DE PRODUTOS SINTER FEED ESPECIAL | 0 | 14 | 357.55
2025-02-11 | ESTOQUE MIB-ITM 08 FINOS MIB | 0 | 16 | 735.52
2025-02-11 | ITM 02 NOVA[B]-USINA DE BLENDAGEM SINTER FEED ESPECIAL | 2 | 25 | 782.38 | [6 empty] | 53.75 | 20.73 | 0.47 | 0.02 | 0.08 | 1.75
2025-02-11 | CAVA CARRAPATO 3035 ALTO-ITM 09 ROM ATERRO | 0 | 38 | 1685.48
2025-02-11 | ITM 02 NOVA[A]-USINA DE BLENDAGEM SINTER FEED ESPECIAL | 2 | 19 | 585.32 | [6 empty] | 55.95 | 17.29 | 0.87 | 0.03 | 0.07 | 1.39
2025-02-11 | CAVA CARRAPATO 5960 ALTO-ITM 04[ESTOQUE ROM] ROM FERROMAR | 0 | 7 | 243.33
2025-02-11 | CAVA CARRAPATO 3035 ALTO-CAVA SAMPAIO ESTERIL FRANCO | 0 | 12 | 521.13
2025-02-11 | PDE SAMPAIO-PDE SAMPAIO ESTERIL FRANCO | 0 | 1 | 51.94
2025-02-11 | PILHA B02-PILHA B02 REJEITO TRATADO | 0 | 31 | 1304.39
2025-02-11 | ITM 02 NOVA-PDE SAMPAIO OVER | 0 | 36 | 1055.22
2025-02-11 | ITM 04[SUBPRODUTO]-CAVA CARRAPATO 3035 ALTO OVER | 0 | 1 | 42.49
2025-02-11 | PILHAO - PDE MANGABA-PDE SAMPAIO ESTERIL PILHAO | 9 | 23 | 1172.49
2025-02-11 | CAVA SAMAMBAIA INTERMEDIARIO-ITM 04[ESTOQUE ROM] ROM FERROMAR | 0 | 5 | 221.49
2025-02-11 | ITM 02 NOVA-ESTOQUE MIB SILICOSO | 0 | 15 | 652.78
2025-02-11 | VALE 4757-ITM 09 ROM ATERRO | 0 | 26 | 1220.65
2025-02-11 | PATIO MANGABA-ITM 04[ESTOQUE ROM] ROM FERROMAR | 0 | 21 | 1053.69
2025-02-11 | ITM 02 PRINCIPAL-PDE SAMPAIO OVER | 0 | 8 | 249.78
2025-02-11 | CAVA CARRAPATO 5960 ALTO-PRAÇA DA 11 ROM FERROMAR | 0 | 18 | 704.22
2025-02-11 | COMPLEXO DE FILTRAGEM-PILHA B02 REJEITO FILTRADO | 0 | 40 | 1703.76
2025-02-11 | ITM 09-PLATAFORMA TERMINAL-SARZEDO (PILHA 10) SINTER FEED PREMIUM | 31 | 124 | 2934.31
2025-02-11 | ITM 09-PLATAFORMA TERMINAL-SARZEDO[VAGAO] SINTER FEED PREMIUM | 31 | 63 | 1463.46
2025-02-11 | CAVA SAMAMBAIA INTERMEDIARIO-ITM 02 NOVA ROM FERROMAR | 0 | 25 | 1094.82
2025-02-11 | CAVA CARRAPATO 5960 ALTO-ITM 09 ROM FERROMAR | 0 | 71 | 2474.39
2025-02-11 | ITM 09-USINA DE BLENDAGEM SINTER FEED ESPECIAL | 0 | 32 | 756.64
2025-02-11 | SCALPER 2 PRAÇA 11-PATIO DE PRODUTOS SINTER FEED ESPECIAL | 0 | 47 | 1278.03
2025-02-11 | ITM 04[SUBPRODUTO]-ITM 08 SINTER COMUM | 5 | 3
2025-02-11 | VALE 4757 ÍNDIA-ITM 04[ESTOQUE ROM] ROM ATERRO | 0 | 15 | 581.33
2025-02-11 | PATIO B1-ITM 08 FINOS VALLOUREC | 0 | 12 | 502.18
2025-02-11 | PATIO DE PRODUTOS-PLATAFORMA TERMINAL-SARZEDO[PILHA 4] SINTER FEED ESPECIAL | 31 | 109 | 2736.286
2025-02-11 | PILHAO - PDE MANGABA-ITM 04[ESTOQUE ROM] MATERIAL PILHAO | 10 | 29 | 1512.85
2025-02-11 | USINA DE BLENDAGEM-ITM 02 NOVA SINTER COMUM | 0 | 96 | 2688.93
2025-02-11 | ITM 02 NOVA[B]-USINA DE BLENDAGEM SILICOSO |  |  | 616.1 | [6 empty] | 47.61 | 26.16 | 1.14 | 0.032 | 0.08 | 4.39
2025-02-11 | CAVA CARRAPATO 3035 ALTO-ITM 09 ROM FERROMAR | 0 | 8 | 299.62
2025-02-11 | ITM 02 PRINCIPAL-USINA DE BLENDAGEM SINTER FEED ESPECIAL | 3 | 52 | 1665.23 | [6 empty] | 56.92 | 15.98 | 0.62 | 0.03 | 0.06 | 1.71
2025-02-11 | ITM 09-PATIO DE PRODUTOS SINTER FEED PREMIUM | 0 | 77 | 2200.83
2025-02-11 | ITM 02 PRINCIPAL-PATIO MANGABA[PILHA SILICOSO] SILICOSO | 0 | 19 | 581.61 | [6 empty] | 53.18 | 18.43 | 0.49 | 0.019 | 0.1 | 4.85
2025-02-12 | ITM 04[SUBPRODUTO]-ITM 02 NOVA SINTER COMUM | 5 | 11
2025-02-12 | PATIO DE PRODUTOS-PLATAFORMA TERMINAL-SARZEDO[PILHA 9] SINTER FEED ESPECIAL | 31 | 227 | 5517.844
2025-02-12 | Sinter Blendagem ITM 09 D
2025-02-12 | VALE 4757-ITM 09 ROM FERROMAR | 0 | 33 | 1574.52
2025-02-12 | ITM 04[SUBPRODUTO]-PDE SAMPAIO OVER | 0 | 1 | 43.46
2025-02-12 | Sinter Sarzedo |  |  | 9624.6
2025-02-12 | Sinter Blendagem ITM 09 A
2025-02-12 | scalper 2 especial |  |  | 677.14
2025-02-12 | Alimentação Gobal ITM 02 Principal |  |  | 2982 | [6 empty] | 41.05643 | 24.36255 | 0.9897481 | 0.1611627 | 0.07864602 | 3.052766 | 0.3869042 | 9410.7
2025-02-12 | VALE 4757-ITM 09 ROM ATERRO | 0 | 16 | 789.24
2025-02-12 | ITM 09-PATIO DE PRODUTOS SINTER FEED ESPECIAL | 0 | 70 | 1748.25
2025-02-12 | ITM 02 NOVA[B]-USINA DE BLENDAGEM SINTER FEED ESPECIAL | 2 | 19 | 588.83 | [6 empty] | 55.61 | 17.81 | 0.49 | 0.02 | 0.08 | 2
2025-02-12 | CAVA SAMAMBAIA INTERMEDIARIO-ITM 08 ROM FERROMAR | 0 | 11 | 523.83
2025-02-12 | PILHAO - PDE MANGABA-ITM 04[ESTOQUE ROM] MATERIAL PILHAO | 10 | 19 | 1047.2
2025-02-12 | CAVA CARRAPATO 3035 ALTO-CAVA SAMPAIO ESTERIL FRANCO | 0 | 13 | 534.43
2025-02-12 | DESAGUAMENTO DE PRODUTO ITM 8-PATIO DE PRODUTOS PELLET FEED | 39 | 126 | 3794.57 | [6 empty] | 62.34 | 7.71 | 0.85 | 0.05 | 0.07 | 1.88 |  |  |  | 15.87
2025-02-12 | PILHAO - PDE MANGABA-BARRAGEM B1[PONTO ABASTECIMENTO AGUA 2] ESTERIL PILHAO | 10 | 9 | 486.73
2025-02-12 | PATIO MANGABA-ITM 04[ESTOQUE ROM] ROM FERROMAR | 0 | 4 | 160.2
2025-02-12 | ITM 02 NOVA[B]-USINA DE BLENDAGEM SILICOSO |  |  | 593.3 | [6 empty] | 50.78 | 22.53 | 0.73 | 0.024 | 0.05 | 4.02
2025-02-12 | COMPLEXO DE FILTRAGEM-PILHA B02 REJEITO FILTRADO | 0 | 17 | 704.65
2025-02-12 | alimentacao_itm09_c |  |  | 3620 | [6 empty] | 60.51 | 3.79 | 2.28 | 0.076 | 0.11 | 6.68
2025-02-12 | ITM 02 NOVA[A]-USINA DE BLENDAGEM SILICOSO |  |  | 437 | [6 empty] | 47.67 | 24.84 | 1.77 | 0.05 | 0.13 | 4.64
2025-02-12 | Hematitinha Especial ITM 09 D
2025-02-12 | CAVA CARRAPATO 3035 ALTO-ITM 09 ROM ATERRO | 0 | 1 | 37.11
2025-02-12 | VALE 4757 ÍNDIA-ITM 09 ROM ATERRO | 0 | 7 | 249.69
2025-02-12 | Feijãozinho ITM 02 Principal |  |  | 308.16
2025-02-12 | USINA DE BLENDAGEM-ITM 02 NOVA SINTER COMUM | 0 | 115 | 3183.99
2025-02-12 | Filtro 02 |  |  | 916.49
2025-02-12 | ITM 04[SUBPRODUTO]-ITM 02 PRINCIPAL SINTER ITM04
2025-02-12 | PATIO DE PRODUTOS-PLATAFORMA TERMINAL-SARZEDO[VAGAO] SINTER FEED ESPECIAL | 31 | 186 | 4680.87
2025-02-12 | CAVA SAMAMBAIA BAIXO-ITM 04[ESTOQUE ROM] ROM FERROMAR | 0 | 3 | 129
2025-02-12 | SCALPER 1 PRAÇA 11-ITM 09 OVER SCALPER ESPECIAL | 0 | 21 | 690.31
2025-02-12 | Hematitinha Especial ITM 09 A
2025-02-12 | scalper 1 over
2025-02-12 | ITM 09-PLATAFORMA TERMINAL-SARZEDO[PILHA 9] SINTER FEED ESPECIAL | 31 | 221 | 5345.12
2025-02-12 | SCALPER 2 PRAÇA 11-PATIO DE PRODUTOS SINTER FEED ESPECIAL | 0 | 35 | 981.08
2025-02-12 | CAVA CARRAPATO 5960 ALTO-ITM 09 ROM ATERRO | 0 | 35 | 1535.04
2025-02-12 | Alimentação Gobal ITM 02 A |  |  | 3471.78 | [6 empty] | 46.27 | 27.07 | 1.49 | 0.05 | 0.15 | 4.82 | 0.64 | 10364.7
2025-02-12 | ITM 08-PDE SAMPAIO OVER | 0 | 32 | 980.02
2025-02-12 | CAVA SAMPAIO-BARRAGEM B1[PONTO ABASTECIMENTO AGUA 2] ESTERIL FRANCO | 16 | 1 | 43.11
2025-02-12 | ESTOQUE MIB-ITM 08 FINOS MIB | 0 | 17 | 775.64
2025-02-12 | Hematitinha Premium ITM 09 |  |  | 1061 | [6 empty] | 57.68 | 7.74 | 3.15 | 0.068 | 0.07 | 6
2025-02-12 | ITM 04[SUBPRODUTO]-ITM 08 SINTER COMUM | 5 | 3
2025-02-12 | Alimentação Seca ITM 08 AB |  |  | 507
2025-02-12 | ITM 02 PRINCIPAL-PDE SAMPAIO OVER | 0 | 19 | 552.63
2025-02-12 | ITM 02 PRINCIPAL-PATIO MANGABA[PILHA SILICOSO] SILICOSO | 0 | 18 | 534.61 | [6 empty] | 49.39 | 24.54 | 0.81 | 0.029 | 0.05 | 4.77
2025-02-12 | SCALPER 2 PRAÇA 11-ITM 09 OVER SCALPER ESPECIAL | 0 | 1 | 38.72
2025-02-12 | Filtro 04 |  |  | 229.12
2025-02-12 | CAVA SAMAMBAIA BAIXO-ITM 08 ROM FERROMAR | 0 | 4 | 200.26
2025-02-12 | Sinter Blendagem ITM 09 B
2025-02-12 | PDE SAMPAIO-ITM 04[ESTOQUE ROM] FINOS | 0 | 47 | 2262.04
2025-02-12 | alimentacao_itm09_a |  |  | 3900 | [6 empty] | 60.51 | 3.79 | 2.28 | 0.076 | 0.11 | 6.68
2025-02-12 | Rejeito Filtrado |  |  | 3494.11 | [6 empty] | 30.8 | 45.94 | 3.53 |  |  | 5.72 | 0.27 |  | 170 | 14 | 61 | 24
2025-02-12 | scalper 1 fino
2025-02-12 | PATIO B1-USINA DE BLENDAGEM SINTER TIG | 0 | 12 | 572.2
2025-02-12 | Hematitinha Especial ITM 09 B
2025-02-12 | scalper 1 especial
2025-02-12 | Hematitinha Especial ITM 09 C
2025-02-12 | scalper 2 fino | [9 empty] | 58.56 | 4.35 | 3.22 | 0.06 | 0.08 | 8.63 | 0 | 2837.17
2025-02-12 | Sinter Premium |  |  | 1793.93 | [6 empty] | 60.51 | 3.79 | 2.28 | 0.076 | 0.11 | 6.68
2025-02-12 | Alimentação Gobal ITM 02 B |  |  | 3519.44 | [6 empty] | 46.27 | 27.07 | 1.49 | 0.05 | 0.15 | 4.82 | 0.64 | 10364.7
2025-02-12 | Hematitinha reprocesso
2025-02-12 | alimentacao_itm09_b |  |  | 2700
2025-02-12 | VALE 4757 ÍNDIA-ITM 04[ESTOQUE ROM] ROM ATERRO | 0 | 8 | 288.84
2025-02-12 | CAVA CARRAPATO 5960 ALTO-PRAÇA DA 11 ROM ATERRO | 0 | 16 | 642.32
2025-02-12 | Hematitinha Complemento ITM 09 A
2025-02-12 | ITM 08-PILHA B02 REJEITO DESAGUADO | 0 | 20 | 820.32
2025-02-12 | ITM 02 PRINCIPAL-USINA DE BLENDAGEM SINTER FEED ESPECIAL | 3 | 36 | 1166.72 | [6 empty] | 55.68 | 17.69 | 0.66 | 0.03 | 0.07 | 1.53
2025-02-12 | Sinter Blendagem ITM 09 C
2025-02-12 | Alimentação Seca ITM 08 C |  |  | 3747 | [6 empty] | 41.05643 | 24.36255 | 0.9897481 | 0.1611627 | 0.07864602 | 3.052766 | 0.3869042 | 9410.7
2025-02-12 | PILHA B02-PILHA B02 REJEITO TRATADO | 0 | 11 | 454.66
2025-02-12 | CAVA SAMAMBAIA INTERMEDIARIO-ITM 02 NOVA ROM FERROMAR | 0 | 7 | 297.98
2025-02-12 | Over Reprocesso |  |  | 1562.81
2025-02-12 | PATIO DE PRODUTOS-PLATAFORMA TERMINAL-SARZEDO[PILHA 4] SINTER FEED ESPECIAL | 31 | 66 | 1712.07
2025-02-12 | alimentacao_itm09_d |  |  | 2298
2025-02-12 | ITM 02 NOVA-PDE SAMPAIO OVER | 0 | 33 | 950.69
2025-02-12 | scalper 2 over |  |  | 1039.09
2025-02-12 | ITM 02 NOVA[A]-USINA DE BLENDAGEM SINTER FEED ESPECIAL | 2 | 19 | 595.82 | [6 empty] | 57.09 | 15.36 | 0.92 | 0.03 | 0.09 | 1.53
2025-02-12 | Rejeito Desaguado |  |  | 2736.85 | [6 empty] | 35.69 | 43.88 | 1.41 | 0.125 | 0.17 | 2.96
2025-02-12 | ITM 09-PATIO DE PRODUTOS SINTER FEED PREMIUM | 0 | 71 | 1793.93
2025-02-12 | ITM 04[SUBPRODUTO]-ITM 08 SINTER ITM04 |  |  | 3031.35
2025-02-12 | Filtro 01 |  |  | 916.49
2025-02-12 | Média Filtro |  |  | 4874.99
2025-02-12 | PILHAO - PDE MANGABA-PDE SAMPAIO ESTERIL PILHAO | 9 | 21 | 1105.81
2025-02-12 | PLATAFORMA TERMINAL-SARZEDO[PILHA 5]-USINA DE BLENDAGEM SINTER FEED ESPECIAL | 31 | 38 | 1083.22
2025-02-12 | ITM 09-USINA DE BLENDAGEM SINTER FEED ESPECIAL | 0 | 19 | 528.3
2025-02-12 | ITM 02 NOVA-ESTOQUE MIB SILICOSO | 0 | 17 | 754.88
2025-02-12 | Over Descarte
2025-02-12 | ITM 04[SUBPRODUTO]-ITM 02 NOVA SINTER ITM04 |  |  | 10364.7
2025-02-12 | CAVA CARRAPATO 5960 ALTO-ITM 09 ROM FERROMAR | 0 | 76 | 3269.06
2025-02-12 | CAVA SAMAMBAIA INTERMEDIARIO-ITM 04[ESTOQUE ROM] ROM FERROMAR | 0 | 18 | 797.1
2025-02-12 | Filtro 03 |  |  | 1432.01
2025-02-12 | Sinter Especial |  |  | 8100.67 | [6 empty] | 59.49 | 6.89 | 1.58 | 0.06 | 0.11 | 5.89
2025-02-13 | ESTOQUE MIB-ITM 08 FINOS MIB | 0 | 17 | 790.4
2025-02-13 | SCALPER 2 PRAÇA 11-PATIO DE PRODUTOS SINTER FEED ESPECIAL | 0 | 19 | 516.9
2025-02-13 | ITM 09-USINA DE BLENDAGEM SINTER FEED ESPECIAL | 0 | 27 | 762.24
2025-02-13 | VALE 4757 ÍNDIA-ITM 04[ESTOQUE ROM] ROM ATERRO | 0 | 4 | 157.11
2025-02-13 | PLATAFORMA TERMINAL-SARZEDO[PILHA 5]-USINA DE BLENDAGEM SINTER FEED ESPECIAL | 31 | 36 | 978.53
2025-02-13 | ITM 08-PILHA B02 REJEITO DESAGUADO | 0 | 13 | 536.09
2025-02-13 | PATIO MANGABA-ITM 04[ESTOQUE ROM] ROM FERROMAR | 0 | 4 | 162.49
2025-02-13 | ITM 02 NOVA[A]-USINA DE BLENDAGEM SILICOSO |  |  | 230.2 | [6 empty] | 47.03 | 25.74 | 1.62 | 0.049 | 0.17 | 4.92
2025-02-13 | PATIO B1-USINA DE BLENDAGEM SINTER TIG | 0 | 6 | 280.84
2025-02-13 | ITM 08-PDE SAMPAIO OVER | 0 | 30 | 1017.41
2025-02-13 | VALE 4757-ITM 09 ROM ATERRO | 0 | 2 | 99.97
2025-02-13 | PILHA B02-PILHA B02 REJEITO TRATADO | 0 | 3 | 125.99
2025-02-13 | PATIO DE PRODUTOS-PLATAFORMA TERMINAL-SARZEDO[PILHA 6] PELLET FEED | 31 | 547 | 13546.55
2025-02-13 | CAVA CARRAPATO 3035 ALTO-CAVA SAMPAIO ESTERIL FRANCO | 0 | 11 | 480.08
2025-02-13 | VALE 4757-ITM 04[ESTOQUE ROM] ROM ATERRO | 0 | 4 | 186.16
2025-02-13 | PATIO DE PRODUTOS-PLATAFORMA TERMINAL-SARZEDO[VAGAO] SINTER FEED ESPECIAL | 31 | 183 | 4389.7
2025-02-13 | COMPLEXO DE FILTRAGEM-PILHA B02 REJEITO FILTRADO | 0 | 30 | 1227.44
2025-02-13 | VALE 4757 ÍNDIA-ITM 09 ROM ATERRO | 0 | 40 | 1690.5
2025-02-13 | DESAGUAMENTO DE PRODUTO ITM 8-PATIO DE PRODUTOS PELLET FEED | 39 | 168 | 5285.26 | [6 empty] | 63.16 | 6.86 | 0.66 | 0.05 | 0.08 | 1.84 |  |  |  | 14.53
2025-02-13 | CAVA SAMAMBAIA INTERMEDIARIO-ITM 08 ROM FERROMAR | 0 | 21 | 961.92
2025-02-13 | ITM 02 NOVA[B]-USINA DE BLENDAGEM SILICOSO |  |  | 644.2 | [6 empty] | 47.02 | 26.16 | 1.21 | 0.046 | 0.25 | 4.64
2025-02-13 | ITM 02 NOVA[A]-USINA DE BLENDAGEM SINTER FEED ESPECIAL | 2 | 15 | 565.41 | [6 empty] | 57.09 | 15.27 | 0.74 | 0.04 | 0.07 | 1.92
2025-02-13 | ITM 02 NOVA-ESTOQUE MIB SILICOSO | 0 | 17 | 763.68
2025-02-13 | PILHAO - PDE MANGABA-PDE SAMPAIO ESTERIL PILHAO | 9 | 30 | 1390.58
2025-02-13 | PDE SAMPAIO-ITM 04[ESTOQUE ROM] FINOS | 0 | 50 | 2509.3
2025-02-13 | ITM 02 PRINCIPAL-PDE SAMPAIO OVER | 0 | 28 | 827.26
2025-02-13 | PILHAO - PDE MANGABA-ITM 04[ESTOQUE ROM] MATERIAL PILHAO | 10 | 20 | 1041.44
2025-02-13 | USINA DE BLENDAGEM-ITM 02 NOVA SINTER COMUM | 0 | 61 | 1712.79
2025-02-13 | PILHA B02-BARRAGEM B1[PONTO ABASTECIMENTO AGUA 2] ESTERIL FRANCO | 0 | 3 | 122.83
2025-02-13 | ITM 04[SUBPRODUTO]-ITM 02 NOVA SINTER COMUM | 5 | 9
2025-02-13 | CAVA CARRAPATO 5960 ALTO-ITM 04[ESTOQUE ROM] ROM FERROMAR | 0 | 1 | 44.76
2025-02-13 | ITM 04[SUBPRODUTO]-ITM 08 SINTER COMUM | 5 | 6
2025-02-13 | CAVA CARRAPATO 5960 ALTO-ITM 09 ROM FERROMAR | 0 | 53 | 2072.3
2025-02-13 | CAVA SAMAMBAIA BAIXO-ITM 04[ESTOQUE ROM] ROM FERROMAR | 0 | 4 | 170.86
2025-02-13 | ITM 02 NOVA[B]-USINA DE BLENDAGEM SINTER FEED ESPECIAL | 2 | 25 | 782.82 | [6 empty] | 58.59 | 13.3 | 0.66 | 0.029 | 0.05 | 1.77
2025-02-13 | ITM 02 NOVA-PDE SAMPAIO OVER | 0 | 21 | 574.6
2025-02-13 | PRAÇA DA 11-ITM 09 HEMATITINHA COMUM | 0 | 3 | 136.36
2025-02-13 | ITM 04[SUBPRODUTO]-ITM 09 HEMATITINHA COMUM |  |  | 136
2025-02-13 | CAVA SAMAMBAIA INTERMEDIARIO-ITM 04[ESTOQUE ROM] ROM FERROMAR | 0 | 7 | 313.76
2025-02-13 | CAVA CARRAPATO 5960 ALTO-ITM 09 ROM ATERRO | 0 | 15 | 624.55
2025-02-13 | CAVA CARRAPATO 5960 ALTO-PRAÇA DA 11 ROM FERROMAR | 0 | 2 | 75.73
2025-02-13 | ITM 09-PATIO DE PRODUTOS SINTER FEED PREMIUM | 0 | 206 | 5526.68
2025-02-13 | ITM 02 PRINCIPAL-USINA DE BLENDAGEM SINTER FEED ESPECIAL | 3 | 43 | 1351.29 | [6 empty] | 57.57 | 14.86 | 0.62 | 0.028 | 0.06 | 1.86
2025-02-13 | ITM 09-PLATAFORMA TERMINAL-SARZEDO[PILHA 9] SINTER FEED ESPECIAL | 31 | 42 | 1027.81
2025-02-13 | scalper 1 fino
2025-02-13 | Filtro 03 |  |  | 2061.28
2025-02-13 | Filtro 02 |  |  | 1627.33
2025-02-13 | Rejeito Desaguado |  |  | 2384.73 | [6 empty] | 33.02 | 47.75 | 0.67 | 0.049 | 0.2 | 3.89
2025-02-13 | alimentacao_itm09_a |  |  | 4965 | [6 empty] | 59.23 | 3.55 | 3.92 | 0.083 | 0.14 | 7.02
2025-02-13 | Sinter Blendagem ITM 09 B
2025-02-13 | Sinter Blendagem ITM 09 A
2025-02-13 | Alimentação Gobal ITM 02 Principal |  |  | 4807 | [6 empty] | 46.75434 | 28.60756 | 1.03108 | 0.1103763 | 0.09364783 | 2.981412 | 0.4726453 | 9037.96
2025-02-13 | Filtro 04 |  |  | 54.24
2025-02-13 | scalper 2 fino | [9 empty] | 58.56 | 4.35 | 3.22 | 0.06 | 0.08 | 8.63 | 0 | 344.19
2025-02-13 | ITM 04[SUBPRODUTO]-ITM 08 SINTER ITM04 |  |  | 3550.77
2025-02-13 | Alimentação Seca ITM 08 AB
2025-02-13 | Sinter Blendagem ITM 09 C
2025-02-13 | Hematitinha Especial ITM 09 C
2025-02-13 | alimentacao_itm09_b |  |  | 2085
2025-02-13 | ITM 02 PRINCIPAL-PATIO MANGABA[PILHA SILICOSO] SILICOSO | 0 | 35 | 1047.87 | [6 empty] | 49.39 | 24.54 | 0.93 | 0.043 | 0.09 | 3.57
2025-02-13 | alimentacao_itm09_c |  |  | 2382 | [6 empty] | 59.23 | 3.55 | 3.92 | 0.083 | 0.14 | 7.02
2025-02-13 | Média Filtro |  |  | 4821.29
2025-02-13 | Hematitinha reprocesso |  |  | 868.92
2025-02-13 | Sinter Blendagem ITM 09 D
2025-02-13 | ITM 04[SUBPRODUTO]-ITM 02 NOVA SINTER ITM04 |  |  | 7824.39
2025-02-13 | Hematitinha Premium ITM 09 |  |  | 1456 | [6 empty] | 60.54 | 2.85 | 2.91 | 0.074 | 0.056 | 6.45
2025-02-13 | Over Descarte
2025-02-13 | Filtro 01 |  |  | 433.95
2025-02-13 | Alimentação Gobal ITM 02 A |  |  | 3318 | [6 empty] | 46.95 | 27.21 | 1.44 | 0.042 | 0.12 | 3.82 | 0.46 | 7824.39
2025-02-13 | scalper 1 especial
2025-02-13 | Feijãozinho ITM 02 Principal | [9 empty] | 56.62 | 14.43 | 0.62 | 0.049 | 0.19 | 3.66
2025-02-13 | Over Reprocesso |  |  | 437.28
2025-02-13 | Sinter Premium |  |  | 5526.68 | [6 empty] | 59.23 | 3.55 | 3.92 | 0.083 | 0.14 | 7.02
2025-02-13 | ITM 04[SUBPRODUTO]-ITM 02 PRINCIPAL SINTER ITM04
2025-02-13 | Hematitinha Especial ITM 09 B
2025-02-13 | Hematitinha Especial ITM 09 A
2025-02-13 | alimentacao_itm09_d |  |  | 2104
2025-02-13 | Rejeito Filtrado |  |  | 4176.81 | [6 empty] | 33.04 | 43.08 | 3.41 |  |  | 5.82 | 0.37 |  | 325 | 15 | 77 | 25
2025-02-13 | scalper 2 over |  |  | 111.77
2025-02-13 | Alimentação Seca ITM 08 C |  |  | 6086 | [6 empty] | 46.75434 | 28.60756 | 1.03108 | 0.1103763 | 0.09364783 | 2.981412 | 0.4726453 | 9037.96
2025-02-13 | scalper 2 especial |  |  | 406.26
2025-02-13 | Sinter Sarzedo |  |  | 8773.73
2025-02-13 | Hematitinha Complemento ITM 09 A
2025-02-13 | scalper 1 over
2025-02-13 | Alimentação Gobal ITM 02 B |  |  | 4470 | [6 empty] | 46.95 | 27.21 | 1.44 | 0.042 | 0.12 | 3.82 | 0.46 | 7824.39
2025-02-13 | CAVA SAMAMBAIA BAIXO-ITM 08 ROM FERROMAR | 0 | 5 | 208.86
2025-02-13 | Hematitinha Especial ITM 09 D
2025-02-13 | Sinter Especial |  |  | 3247.05 | [6 empty] | 58.01 | 7.03 | 2.02 | 0.07 | 0.19 | 7.11
2025-02-14 | PATIO DE PRODUTOS-PLATAFORMA TERMINAL-SARZEDO (PILHA 10) SINTER FEED PREMIUM | 31 | 290 | 6957.1
2025-02-14 | SCALPER 1 PRAÇA 11-PATIO DE PRODUTOS SINTER FEED ESPECIAL | 0 | 66 | 1633.56
2025-02-14 | Alimentação Seca ITM 08 AB
2025-02-14 | ITM 02 NOVA[B]-USINA DE BLENDAGEM SILICOSO |  |  | 570.54 | [6 empty] | 48.14 | 24.48 | 1.66 | 0.046 | 0.11 | 4.58
2025-02-14 | Sinter Blendagem ITM 09 D
2025-02-14 | Sinter Sarzedo |  |  | 10033.19
2025-02-14 | ITM 09-PLATAFORMA TERMINAL-SARZEDO (PILHA 10) SINTER FEED PREMIUM | 31 | 259 | 6211.05
2025-02-14 | Alimentação Seca ITM 08 C |  |  | 5677 | [6 empty] | 44.75354 | 30.61049 | 1.416457 | 0.03565031 | 0.1314415 | 3.386317 | 0.598437 | 10739.42
2025-02-14 | CAVA CARRAPATO 5960 ALTO-BARRAGEM B1[PONTO ABASTECIMENTO AGUA 2] ESTERIL FRANCO | 0 | 1 | 53.73
2025-02-14 | PILHA B02[PST]-PILHA B02 REJEITO PST | 0 | 1 | 44.39
2025-02-14 | Hematitinha Especial ITM 09 D
2025-02-14 | Média Filtro |  |  | 4808.13
2025-02-14 | ITM 02 PRINCIPAL-PDE SAMPAIO OVER | 0 | 12 | 379.41
2025-02-14 | PATIO B1-USINA DE BLENDAGEM SINTER TIG | 0 | 11 | 500.02
2025-02-14 | Sinter Blendagem ITM 09 B
2025-02-14 | ITM 04[SUBPRODUTO]-ITM 02 NOVA SINTER COMUM | 5 | 13
2025-02-14 | scalper 2 fino | [9 empty] | 56.22 | 12 | 1.27 | 0.055 | 0.11 | 5.9
2025-02-14 | ITM 04[SUBPRODUTO]-ITM 09 HEMATITINHA COMUM
2025-02-14 | Over Reprocesso |  |  | 742.74
2025-02-14 | ITM 04[SUBPRODUTO]-ITM 02 NOVA SINTER ITM04 |  |  | 5790.32
2025-02-14 | alimentacao_itm09_c |  |  | 3598 | [6 empty] | 59.59 | 3.9 | 2.22 | 0.079 | 0.19 | 4.31
2025-02-14 | PILHA B02-PILHA B02 REJEITO TRATADO | 0 | 13 | 561.48
2025-02-14 | CAVA CARRAPATO 5960 ALTO-CAVA SAMPAIO ESTERIL FRANCO | 0 | 1 | 33.61
2025-02-14 | scalper 1 especial |  |  | 2279.5
2025-02-14 | Hematitinha Especial ITM 09 A
2025-02-14 | ITM 02 NOVA[A]-USINA DE BLENDAGEM SINTER FEED ESPECIAL | 2 | 13 | 509.81 | [6 empty] | 57.3 | 15.2 | 0.8 | 0.032 | 0.06 | 1.59
2025-02-14 | Filtro 03 |  |  | 1597.23
2025-02-14 | Hematitinha Especial ITM 09 C
2025-02-14 | ESTOQUE MIB-ITM 08 FINOS MIB | 0 | 15 | 693.43
2025-02-14 | scalper 2 over
2025-02-14 | ITM 02 NOVA[A]-USINA DE BLENDAGEM SILICOSO |  |  | 388.7 | [6 empty] | 51.27 | 20.33 | 1.6 | 0.06 | 0.18 | 4.57
2025-02-14 | scalper 2 especial |  |  | 3934.83
2025-02-14 | BARRAGEM B1[PONTO ABASTECIMENTO AGUA 2]-BARRAGEM B1[PONTO ABASTECIMENTO AGUA 2] LAMA | 0 | 1 | 32.55
2025-02-14 | VALE 4757-ITM 09 ROM ATERRO | 0 | 3 | 163.78
2025-02-14 | Filtro 01 |  |  | 618.28
2025-02-14 | ITM 08-PILHA B02 REJEITO DESAGUADO | 0 | 13 | 554.31
2025-02-14 | alimentacao_itm09_d |  |  | 2002
2025-02-14 | ITM 04[SUBPRODUTO]-ITM 08 SINTER ITM04 |  |  | 2745.17
2025-02-14 | Sinter Especial |  |  | 1308 | [6 empty] | 58.81 | 5.43 | 2.68 | 0.092 | 0.16 | 6.89
2025-02-14 | Alimentação Gobal ITM 02 Principal |  |  | 3533 | [6 empty] | 44.75354 | 30.61049 | 1.416457 | 0.03565031 | 0.1314415 | 3.386317 | 0.598437 | 10739.42
2025-02-14 | Filtro 04 |  |  | 515.24
2025-02-14 | Over Descarte
2025-02-14 | ITM 02 PRINCIPAL-PATIO MANGABA[PILHA SILICOSO] SILICOSO | 0 | 4 | 730.09 | [6 empty] | 48.33 | 26.28 | 1.18 | 0.043 | 0.08 | 3.22
2025-02-14 | Hematitinha reprocesso |  |  | 1311.84
2025-02-14 | Hematitinha Premium ITM 09 |  |  | 755.63 | [6 empty] | 57.27 | 5.12 | 5.07 | 0.097 | 0.21 | 7.09
2025-02-14 | SCALPER 2 PRAÇA 11-PATIO DE PRODUTOS SINTER FEED ESPECIAL | 0 | 144 | 3934.83
2025-02-14 | alimentacao_itm09_a |  |  | 4040 | [6 empty] | 59.59 | 3.9 | 2.22 | 0.079 | 0.19 | 4.31
2025-02-14 | DESAGUAMENTO DE PRODUTO ITM 8-PATIO DE PRODUTOS PELLET FEED | 39 | 145 | 4410.74 | [6 empty] | 62.18 | 8.14 | 0.73 | 0.05
2025-02-14 | PILHAO - PDE MANGABA-PDE SAMPAIO ESTERIL PILHAO | 9 | 8 | 441.49
2025-02-14 | PDE SAMPAIO-ITM 04[ESTOQUE ROM] FINOS | 0 | 21 | 1112.97
2025-02-14 | scalper 1 fino | [9 empty] | 57.88 | 8.35 | 1.66 | 0.067 | 0.18 | 6.43
2025-02-14 | Rejeito Filtrado |  |  | 4637.13 | [6 empty] | 30.07 | 46.97 | 3.67 | 0.075 | 0.22 | 5.11 | 0.37 |  | 300 | 16.4 | 90 | 25
2025-02-14 | PILHAO - PDE MANGABA-ITM 04[ESTOQUE ROM] MATERIAL PILHAO | 10 | 19 | 1004.13
2025-02-14 | CAVA SAMAMBAIA INTERMEDIARIO-ITM 04[ESTOQUE ROM] ROM FERROMAR | 0 | 12 | 557.56
2025-02-14 | ITM 09-USINA DE BLENDAGEM SINTER FEED ESPECIAL | 0 | 30 | 795.53
2025-02-14 | ITM 02 NOVA-ESTOQUE MIB SILICOSO | 0 | 18 | 848.13
2025-02-14 | VALE 4757-ITM 04[ESTOQUE ROM] ROM ATERRO | 0 | 1 | 38.94
2025-02-14 | Sinter Premium |  |  | 8725.29 | [6 empty] | 59.59 | 3.9 | 2.22 | 0.079 | 0.19 | 4.31
2025-02-14 | ITM 02 NOVA-PDE SAMPAIO OVER | 0 | 9 | 259.29
2025-02-14 | PATIO LAVADOR-ITM 09 ROM FERROMAR | 0 | 27 | 1274.9
2025-02-14 | Hematitinha Especial ITM 09 B
2025-02-14 | ITM 02 NOVA[B]-USINA DE BLENDAGEM SINTER FEED ESPECIAL | 2 | 26 | 804.34 | [6 empty] | 54.33 | 18.97 | 0.85 | 0.04 | 0.07 | 1.96
2025-02-14 | CAVA SAMAMBAIA INTERMEDIARIO-ITM 02 NOVA ROM FERROMAR | 0 | 1 | 50.33
2025-02-14 | Sinter Blendagem ITM 09 C
2025-02-14 | alimentacao_itm09_b |  |  | 3203
2025-02-14 | ITM 02 PRINCIPAL-USINA DE BLENDAGEM SINTER FEED ESPECIAL | 3 | 16 | 519.38 | [6 empty] | 56.24 | 16.6 | 0.83 | 0.04 | 0.07 | 1.64
2025-02-14 | ITM 09-PATIO DE PRODUTOS SINTER FEED PREMIUM | 0 | 93 | 2514.24
2025-02-14 | Alimentação Gobal ITM 02 A |  |  | 3746 | [6 empty] | 47.99303 | 25.8285 | 1.575798 | 0.0393251 | 0.1530038 | 3.685247 | 0.55 | 5790
2025-02-14 | CAVA CARRAPATO 5960 ALTO-ITM 09 ROM FERROMAR | 0 | 38 | 1578.84
2025-02-14 | CAVA SAMAMBAIA INTERMEDIARIO-ITM 08 ROM FERROMAR | 0 | 35 | 1609.31
2025-02-14 | Hematitinha Complemento ITM 09 A
2025-02-14 | VALE 4757 ÍNDIA-PRAÇA DA 11 ROM ATERRO | 0 | 3 | 116.68
2025-02-14 | Filtro 02 |  |  | 1906.38
2025-02-14 | Sinter Blendagem ITM 09 A
2025-02-14 | COMPLEXO DE FILTRAGEM-PILHA B02 REJEITO FILTRADO | 0 | 32 | 1313.92
2025-02-14 | PLATAFORMA TERMINAL-SARZEDO[VAGAO]-PATIO B1 SINTER TIG | 31 | 192 | 4883.19
2025-02-14 | CAVA CARRAPATO 3035 ALTO-ITM 09 ROM FERROMAR | 0 | 18 | 824.63
2025-02-14 | CAVA CARRAPATO 3035 ALTO-CAVA SAMPAIO ESTERIL FRANCO | 0 | 3 | 124.03
2025-02-14 | VALE 4757 ÍNDIA-ITM 04[ESTOQUE ROM] ROM ATERRO | 0 | 6 | 242.97
2025-02-14 | Rejeito Desaguado |  |  | 2331.93 | [6 empty] | 32.89 | 48.88 | 0.76 | 0.054 | 0.15 | 2.89
2025-02-14 | CAVA CARRAPATO 5960 ALTO-ITM 04[ESTOQUE ROM] ROM FERROMAR | 0 | 8 | 374.94
2025-02-14 | Feijãozinho ITM 02 Principal |  |  | 332.88 | [6 empty] | 48.99 | 26.57 | 0.83 | 0.053 | 0.07 | 2.26
2025-02-14 | VALE 4757 ÍNDIA-ITM 09 ROM ATERRO | 0 | 16 | 589.57
2025-02-14 | ITM 04[SUBPRODUTO]-ITM 08 SINTER COMUM | 5 | 9
2025-02-14 | scalper 1 over
2025-02-14 | Alimentação Gobal ITM 02 B |  |  | 3614 | [6 empty] | 47.99303 | 25.8285 | 1.575798 | 0.0393251 | 0.1530038 | 3.685247 | 0.55 | 5790
2025-02-14 | CAVA CARRAPATO 5960 ALTO-PRAÇA DA 11 ROM FERROMAR | 0 | 8 | 313.61
2025-02-14 | ITM 04[SUBPRODUTO]-ITM 02 PRINCIPAL SINTER ITM04 |  |  | 5095.79
2025-02-14 | ITM 08-PDE SAMPAIO OVER | 0 | 15 | 579.46
2025-02-15 | CAVA CARRAPATO 5960 ALTO-PRAÇA DA 11 ROM FERROMAR | 0 | 4 | 173.92
2025-02-15 | Over Reprocesso |  |  | 1339.17
2025-02-15 | Filtro 03 |  |  | 2186.69
2025-02-15 | CAVA CARRAPATO 5960 ALTO-ITM 04[ESTOQUE ROM] ROM FERROMAR | 0 | 15 | 644.67
2025-02-15 | CAVA SAMAMBAIA ALTO-CAVA CARRAPATO 3035 ALTO ESTERIL FRANCO | 0 | 3 | 129.85
2025-02-15 | CAVA CARRAPATO 3035 ALTO-PRAÇA DA 11 ROM FERROMAR | 0 | 6 | 293.77
2025-02-15 | CAVA CARRAPATO 5960 ALTO-PRAÇA DA 11 ROM ATERRO | 0 | 1 | 44.26
2025-02-15 | Hematitinha reprocesso |  |  | 1742.4
2025-02-15 | ITM 02 PRINCIPAL-USINA DE BLENDAGEM SINTER FEED ESPECIAL | 3 | 14 | 456.83 | [6 empty] | 53.58 | 19.78 | 0.61 | 0.03 | 0.09 | 2.75
2025-02-15 | Sinter Blendagem ITM 09 B
2025-02-15 | Média Filtro |  |  | 4830
2025-02-15 | ITM 02 NOVA-PDE SAMPAIO OVER | 0 | 17 | 464.78
2025-02-15 | ITM 09-PLATAFORMA TERMINAL-SARZEDO[PILHA 9] SINTER FEED ESPECIAL | 31 | 45 | 1098.03
2025-02-15 | CAVA CARRAPATO 5960 ALTO-CAVA SAMPAIO ESTERIL FRANCO | 0 | 3 | 114.91
2025-02-15 | ITM 04[SUBPRODUTO]-ITM 02 NOVA SINTER COMUM | 5 | 14
2025-02-15 | ITM 09-PLATAFORMA TERMINAL-SARZEDO (PILHA 10) SINTER FEED PREMIUM | 31 | 33 | 797.31
2025-02-15 | ITM 02 NOVA[A]-USINA DE BLENDAGEM SILICOSO |  |  | 355.23 | [6 empty] | 49.6 | 22.82 | 1.12 | 0.046 | 0.2 | 4.84
2025-02-15 | PILHA B02-PILHA B02 REJEITO TRATADO | 0 | 28 | 1209.2
2025-02-15 | ITM 08-PDE SAMPAIO OVER | 0 | 22 | 815.24
2025-02-15 | SCALPER 1 PRAÇA 11-PATIO DE PRODUTOS SINTER FEED ESPECIAL | 0 | 60 | 1555.01
2025-02-15 | Hematitinha Especial ITM 09 C
2025-02-15 | Filtro 04 |  |  | 610.24
2025-02-15 | PATIO DE PRODUTOS-PLATAFORMA TERMINAL-SARZEDO[VAGAO] SINTER FEED PREMIUM | 31 | 28 | 645.9
2025-02-15 | VALE 4757 ÍNDIA-PATIO LAVADOR ROM ATERRO | 0 | 2 | 73.28
2025-02-15 | ITM 04[SUBPRODUTO]-ITM 08 SINTER COMUM | 5 | 6
2025-02-15 | ITM 09-PATIO DE PRODUTOS SINTER FEED ESPECIAL | 0 | 91 | 2454.21
2025-02-15 | PILHAO - PDE MANGABA-ITM 04[ESTOQUE ROM] MATERIAL PILHAO | 10 | 24 | 1227.85
2025-02-15 | VALE 4757 ÍNDIA-PRAÇA DA 11 ROM ATERRO | 0 | 2 | 83.23
2025-02-15 | scalper 1 over
2025-02-15 | PILHA B02[PST]-PILHA B02 REJEITO PST | 0 | 9 | 385.42
2025-02-15 | Rejeito Filtrado |  |  | 5136.18 | [6 empty] | 25.07 | 53.62 | 3.21 |  |  | 5.47 | 0.6 |  | 350 | 17 | 101 | 25
2025-02-15 | ITM 08-PILHA B02 REJEITO DESAGUADO | 0 | 20 | 913.88
2025-02-15 | ITM 02 PRINCIPAL-PATIO MANGABA[PILHA SILICOSO] SILICOSO | 0 | 4 | 549.27 | [6 empty] | 47.65 | 24.7 | 0.9 | 0.031 | 0.15 | 5.94
2025-02-15 | ITM 02 PRINCIPAL-PDE SAMPAIO OVER | 0 | 1 | 59.68
2025-02-15 | alimentacao_itm09_d |  |  | 2160
2025-02-15 | ITM 02 NOVA[B]-USINA DE BLENDAGEM SINTER FEED ESPECIAL | 2 | 28 | 861.7 | [6 empty] | 56.04 | 15.78 | 0.77 | 0.04 | 0.08 | 2.86
2025-02-15 | ITM 09-USINA DE BLENDAGEM SINTER FEED ESPECIAL | 0 | 31 | 817.72
2025-02-15 | ITM 09-PATIO DE PRODUTOS SINTER FEED PREMIUM | 0 | 119 | 3085.09
2025-02-15 | CAVA SAMAMBAIA INTERMEDIARIO-ITM 04[ESTOQUE ROM] ROM FERROMAR | 0 | 14 | 667.75
2025-02-15 | CAVA CARRAPATO 3035 ALTO-ITM 09 ROM FERROMAR | 0 | 13 | 548.93
2025-02-15 | ITM 09-PLATAFORMA TERMINAL-SARZEDO[VAGAO] SINTER FEED PREMIUM | 31 | 25 | 598.36
2025-02-15 | VALE 4757 ÍNDIA-ITM 09 ROM ATERRO | 0 | 15 | 556.62
2025-02-15 | CAVA SAMAMBAIA INTERMEDIARIO-ITM 02 NOVA ROM FERROMAR | 0 | 1 | 43.2
2025-02-15 | PILHAO - PDE MANGABA-PDE SAMPAIO ESTERIL PILHAO | 9 | 4 | 185.56
2025-02-15 | CAVA SAMAMBAIA INTERMEDIARIO-ITM 08 ROM FERROMAR | 0 | 9 | 419.93
2025-02-15 | COMPLEXO DE FILTRAGEM-PILHA B02 REJEITO FILTRADO | 0 | 38 | 1634.88
2025-02-15 | SCALPER 2 PRAÇA 11-ITM 09 OVER SCALPER ESPECIAL | 0 | 4 | 225.4
2025-02-15 | PATIO LAVADOR-ITM 09 ROM FERROMAR | 0 | 27 | 1137.57
2025-02-15 | Hematitinha Premium ITM 09 |  |  | 913 | [6 empty] | 58.71 | 5.64 | 3.5 | 0.086 | 0.09 | 5.94
2025-02-15 | Alimentação Seca ITM 08 AB
2025-02-15 | ITM 04[SUBPRODUTO]-ITM 02 PRINCIPAL SINTER ITM04 |  |  | 4840.03
2025-02-15 | alimentacao_itm09_c |  |  | 3990 | [6 empty] | 59.03 | 6.32 | 1.94 | 0.068 | 0.15 | 6.66
2025-02-15 | Filtro 02 |  |  | 1729.01
2025-02-15 | DESAGUAMENTO DE PRODUTO ITM 8-PATIO DE PRODUTOS PELLET FEED | 39 | 139 | 4229.83 | [6 empty] | 62.92 | 7.19 | 0.63 | 0.05 | 0.09 | 1.85
2025-02-15 | Sinter Blendagem ITM 09 A
2025-02-15 | PATIO DE PRODUTOS-PLATAFORMA TERMINAL-SARZEDO[PILHA 6] PELLET FEED | 31 | 432 | 10382.36
2025-02-15 | PDE SAMPAIO-ITM 04[ESTOQUE ROM] FINOS | 0 | 47 | 2464.93
2025-02-15 | Sinter Blendagem ITM 09 C
2025-02-15 | Hematitinha Complemento ITM 09 A
2025-02-15 | PATIO DE PRODUTOS-PLATAFORMA TERMINAL-SARZEDO[VAGAO] PELLET FEED | 31 | 99 | 2596.528
2025-02-15 | CAVA CARRAPATO 3035 ALTO-CAVA SAMPAIO ESTERIL FRANCO | 0 | 11 | 465.62
2025-02-15 | Over Descarte
2025-02-15 | Alimentação Gobal ITM 02 Principal |  |  | 3381 | [6 empty] | 40.89541 | 35.48615 | 1.547317 | 0.04324391 | 14.70278 | 4.099337 | 1.085633 | 10346.35
2025-02-15 | Rejeito Desaguado | [9 empty] | 33.94 | 48.54 | 0.6 | 0.044 | 0.2 | 1.93
2025-02-15 | Hematitinha Especial ITM 09 D
2025-02-15 | Alimentação Gobal ITM 02 A |  |  | 3138 | [6 empty] | 43.82 | 31.03 | 1.84 | 0.053 | 0.18 | 4.1 | 1.19 | 8087.97
2025-02-15 | ITM 04[SUBPRODUTO]-ITM 09 HEMATITINHA COMUM
2025-02-15 | CAVA CARRAPATO 5960 ALTO-ITM 09 ROM FERROMAR | 0 | 23 | 1073.24
2025-02-15 | ITM 02 NOVA[A]-USINA DE BLENDAGEM SINTER FEED ESPECIAL | 2 | 14 | 510.29 | [6 empty] | 57.73 | 14.13 | 0.79 | 0.03 | 0.08 | 2.08
2025-02-15 | VALE 4757-ITM 09 ROM ATERRO | 0 | 12 | 634.99
2025-02-15 | VALE 4757 ÍNDIA-PATIO LAVADOR ROM FERROMAR | 0 | 4 | 136.21
2025-02-15 | scalper 2 fino | [9 empty] | 57.8 | 7.6 | 2.35 | 0.065
2025-02-15 | Sinter Sarzedo |  |  | 9542.72
2025-02-15 | scalper 1 fino | [9 empty] | 57.8 | 7.6 | 2.35 | 0.065
2025-02-15 | Hematitinha Especial ITM 09 B
2025-02-15 | scalper 2 over
2025-02-15 | Sinter Blendagem ITM 09 D
2025-02-15 | scalper 2 especial |  |  | 1966.89
2025-02-15 | ITM 04[SUBPRODUTO]-ITM 02 NOVA SINTER ITM04 |  |  | 8087.93
2025-02-15 | alimentacao_itm09_b |  |  | 3706
2025-02-15 | alimentacao_itm09_a |  |  | 3680 | [6 empty] | 59.03 | 6.32 | 1.94 | 0.068 | 0.15 | 6.66
2025-02-15 | SCALPER 2 PRAÇA 11-PATIO DE PRODUTOS SINTER FEED ESPECIAL | 0 | 68 | 1695.28
2025-02-15 | PATIO DE PRODUTOS-PLATAFORMA TERMINAL-SARZEDO[PILHA 9] SINTER FEED ESPECIAL | 31 | 106 | 2511.03
2025-02-15 | scalper 1 especial |  |  | 1629.24
2025-02-15 | Sinter Especial |  |  | 5061.96 | [6 empty] | 57.38 | 10.09 | 1.53 | 0.056 | 0.15 | 5.63
2025-02-15 | ITM 04[SUBPRODUTO]-ITM 08 SINTER ITM04 |  |  | 3158.88
2025-02-15 | Alimentação Gobal ITM 02 B |  |  | 3527.77 | [6 empty] | 43.82 | 31.03 | 1.84 | 0.053 | 0.18 | 4.1 | 1.19 | 8087.97
2025-02-15 | Feijãozinho ITM 02 Principal | [9 empty] | 49.01 | 25.28 | 1.35 | 0.06 | 0.05 | 2.96
2025-02-15 | Alimentação Seca ITM 08 C | [9 empty] | 40.89541 | 35.48615 | 1.547317 | 0.04324391 | 14.70278 | 4.099337 | 1.085633 | 10346.35
2025-02-15 | ITM 02 NOVA[B]-USINA DE BLENDAGEM SILICOSO |  |  | 509.93 | [6 empty] | 48.48 | 25 | 1.34 | 0.041 | 0.11 | 4.02
2025-02-15 | Sinter Premium |  |  | 4480.76 | [6 empty] | 59.03 | 6.32 | 1.94 | 0.068 | 0.15 | 6.66
2025-02-15 | Filtro 01 |  |  | 610.24
2025-02-15 | Hematitinha Especial ITM 09 A
2025-02-16 | SCALPER 2 PRAÇA 11-ITM 09 OVER SCALPER ESPECIAL | 0 | 8 | 429.79
2025-02-16 | Sinter Premium |  |  | 5135.49 | [6 empty] | 57.49 | 9.2 | 1.79 | 0.061 | 0.19 | 6.01
2025-02-16 | CAVA CARRAPATO 5960 ALTO-ITM 04[ESTOQUE ROM] ROM FERROMAR | 0 | 21 | 815.57
2025-02-16 | PILHA B02-PILHA B02 REJEITO TRATADO | 0 | 26 | 1085.82
2025-02-16 | ITM 09-USINA DE BLENDAGEM SINTER FEED ESPECIAL | 0 | 10 | 285.74
2025-02-16 | SCALPER 1 PRAÇA 11-PATIO DE PRODUTOS SINTER FEED ESPECIAL | 0 | 28 | 1310.3
2025-02-16 | Filtro 02 |  |  | 1757.44
2025-02-16 | Filtro 03 |  |  | 1805.25
2025-02-16 | PILHAO - PDE MANGABA-PDE SAMPAIO ESTERIL PILHAO | 9 | 2 | 103.8
2025-02-16 | VALE 4757-ITM 09 ROM ATERRO | 0 | 30 | 1387.33
2025-02-16 | Rejeito Desaguado |  |  | 2248.7 | [6 empty] | 31.53 | 51.42 | 0.56 | 0.05 | 0.18 | 2.5
2025-02-16 | ITM 02 PRINCIPAL-PATIO MANGABA[PILHA SILICOSO] SILICOSO | 0 | 6 | 546.4 | [6 empty] | 50.75 | 23.09 | 0.99 | 0.044 | 0.1 | 3.16
2025-02-16 | ITM 08-PDE SAMPAIO OVER | 0 | 34 | 1317.94
2025-02-16 | ITM 02 NOVA[B]-USINA DE BLENDAGEM SINTER FEED ESPECIAL | 2 | 14 | 439.17 | [6 empty] | 54.12 | 19.49 | 0.82 | 0.04 | 0.08 | 1.93
2025-02-16 | ITM 04[SUBPRODUTO]-ITM 09 HEMATITINHA COMUM
2025-02-16 | CAVA CARRAPATO 3035 ALTO-ITM 09 ROM FERROMAR | 0 | 36 | 1755.29
2025-02-16 | alimentacao_itm09_b |  |  | 4227
2025-02-16 | ITM 09-PLATAFORMA TERMINAL-SARZEDO[VAGAO] SINTER FEED ESPECIAL | 31 | 24 | 556.37
2025-02-16 | CAVA SAMAMBAIA INTERMEDIARIO-ITM 08 ROM FERROMAR | 0 | 29 | 1494.88
2025-02-16 | Sinter Sarzedo |  |  | 11355.9
2025-02-16 | Rejeito Filtrado |  |  | 4979.42 | [6 empty] | 25.2 | 55.27 | 2.79 | 0.074 | 0.27 | 5.13 | 0.37 |  | 325 | 15.47 | 102 | 25
2025-02-16 | COMPLEXO DE FILTRAGEM-PILHA B02 REJEITO FILTRADO | 0 | 34 | 1509.13
2025-02-16 | VALE 4757 ÍNDIA-PRAÇA DA 11 ROM ATERRO | 0 | 1 | 31.96
2025-02-16 | Alimentação Gobal ITM 02 B |  |  | 4217 | [6 empty] | 44.64 | 30.57 | 1.65 | 0.049 | 0.12 | 3.45 | 1.37 | 8063.42
2025-02-16 | Sinter Blendagem ITM 09 C
2025-02-16 | PDE SAMPAIO-ITM 04[ESTOQUE ROM] FINOS | 0 | 45 | 2285.85
2025-02-16 | CAVA CARRAPATO 5960 ALTO-PRAÇA DA 11 ROM ATERRO | 0 | 2 | 85.29
2025-02-16 | VALE 4757 ÍNDIA-ITM 09 ROM ATERRO | 0 | 2 | 64.77
2025-02-16 | PILHAO - PDE MANGABA-ITM 04[ESTOQUE ROM] MATERIAL PILHAO | 10 | 25 | 1199.01
2025-02-16 | Sinter Blendagem ITM 09 B
2025-02-16 | ITM 02 NOVA[B]-USINA DE BLENDAGEM SILICOSO |  |  | 429.36 | [6 empty] | 49.4 | 23.79 | 1.25 | 0.046 | 0.13 | 4.03
2025-02-16 | CAVA CARRAPATO 5960 ALTO-ITM 09 ROM FERROMAR | 0 | 38 | 1405.31
2025-02-16 | alimentacao_itm09_d |  |  | 2500
2025-02-16 | ITM 08-PILHA B02 REJEITO DESAGUADO | 0 | 18 | 769.56
2025-02-16 | Hematitinha Especial ITM 09 A
2025-02-16 | ITM 04[SUBPRODUTO]-ITM 02 NOVA SINTER COMUM | 5 | 9
2025-02-16 | CAVA CARRAPATO 3035 ALTO-CAVA SAMPAIO ESTERIL FRANCO | 0 | 10 | 447.4
2025-02-16 | alimentacao_itm09_a |  |  | 4334 | [6 empty] | 57.49 | 9.2 | 1.79 | 0.061 | 0.19 | 6.01
2025-02-16 | Over Reprocesso |  |  | 1382.5
2025-02-16 | CAVA CARRAPATO 5960 ALTO-CAVA SAMPAIO ESTERIL FRANCO | 0 | 1 | 39.01
2025-02-16 | ITM 02 PRINCIPAL-PDE SAMPAIO OVER | 0 | 1 | 54.24
2025-02-16 | PILHA B02[PST]-PILHA B02 REJEITO PST | 0 | 13 | 531.17
2025-02-16 | ITM 04[SUBPRODUTO]-ITM 08 SINTER COMUM | 5 | 9
2025-02-16 | scalper 2 fino | [9 empty] | 54.63 | 14 | 1.28 | 0.06 | 0.21 | 5.5
2025-02-16 | ITM 09-PATIO DE PRODUTOS SINTER FEED ESPECIAL | 0 | 134 | 3560.47
2025-02-16 | Hematitinha Especial ITM 09 D
2025-02-16 | ITM 02 NOVA-PDE SAMPAIO OVER | 0 | 16 | 454.54
2025-02-16 | PATIO DE PRODUTOS-PLATAFORMA TERMINAL-SARZEDO[PILHA 9] SINTER FEED ESPECIAL | 31 | 177 | 4120.862
2025-02-16 | ITM 09-PATIO DE PRODUTOS SINTER FEED PREMIUM | 0 | 188 | 5135.49
2025-02-16 | ITM 04[SUBPRODUTO]-ITM 02 NOVA SINTER ITM04 |  |  | 8063.42
2025-02-16 | Média Filtro |  |  | 4839.34
2025-02-16 | DESAGUAMENTO DE PRODUTO ITM 8-PATIO DE PRODUTOS PELLET FEED | 39 | 136 | 4136.43 | [6 empty] | 62.3 | 8.17 | 0.55 | 0.05 | 0.08 | 1.89 |  |  |  | 14.27
2025-02-16 | CAVA SAMAMBAIA INTERMEDIARIO-ITM 04[ESTOQUE ROM] ROM FERROMAR | 0 | 21 | 998.24
2025-02-16 | PATIO DE PRODUTOS-PLATAFORMA TERMINAL-SARZEDO[VAGAO] SINTER FEED ESPECIAL | 31 | 66 | 1513.53
2025-02-16 | alimentacao_itm09_c |  |  | 4115 | [6 empty] | 57.49 | 9.2 | 1.79 | 0.061 | 0.19 | 6.01
2025-02-16 | Filtro 04 |  |  | 634.63
2025-02-16 | Hematitinha reprocesso
2025-02-16 | Filtro 01 |  |  | 781.09
2025-02-16 | scalper 2 especial |  |  | 2449.01
2025-02-16 | ITM 09-CAVA SAMPAIO OVER | 7 | 1 | 29.33
2025-02-16 | Over Descarte
2025-02-16 | Hematitinha Especial ITM 09 C
2025-02-16 | ITM 04[SUBPRODUTO]-ITM 08 SINTER ITM04 |  |  | 3588.19
2025-02-16 | CAVA CARRAPATO 3035 ALTO-PRAÇA DA 11 ROM FERROMAR | 0 | 13 | 671.67
2025-02-16 | Alimentação Gobal ITM 02 Principal |  |  | 3693 | [6 empty] | 43.91988 | 31.2115 | 1.654298 | 0.0514084 | 0.170563 | 3.952475 | 1.257328 | 10918.7
2025-02-16 | scalper 1 especial |  |  | 1404.42
2025-02-16 | scalper 2 over |  |  | 429.79 | [6 empty] | 58.52383 | 6.716763 | 1.711299 | 0.05307828 | 0.2130783 | 7.20144 | 0 | 5008.8
2025-02-16 | ITM 09-PLATAFORMA TERMINAL-SARZEDO[PILHA 9] SINTER FEED ESPECIAL | 31 | 46 | 1086.83
2025-02-16 | scalper 1 fino | [9 empty] | 54.63 | 14 | 1.28 | 0.06 | 0.21 | 5.5
2025-02-16 | ITM 04[SUBPRODUTO]-ITM 02 PRINCIPAL SINTER ITM04 |  |  | 5408.27
2025-02-16 | Alimentação Seca ITM 08 C |  |  | 6195 | [6 empty] | 43.91988 | 31.2115 | 1.654298 | 0.0514084 | 0.170563 | 3.952475 | 1.257328 | 10918.7
2025-02-16 | Hematitinha Premium ITM 09 |  |  | 934 | [6 empty] | 59.43 | 7.31 | 2 | 0.044 | 0.19 | 5.12
2025-02-16 | ITM 02 NOVA[A]-USINA DE BLENDAGEM SILICOSO |  |  | 342.4 | [6 empty] | 48.1 | 25.76 | 1.41 | 0.044 | 0.14 | 3.7
2025-02-16 | Sinter Blendagem ITM 09 D
2025-02-16 | Sinter Blendagem ITM 09 A
2025-02-16 | ITM 02 PRINCIPAL-USINA DE BLENDAGEM SINTER FEED ESPECIAL | 3 | 17 | 537.62 | [6 empty] | 56.39 | 16.88 | 0.56 | 0.03 | 0.07 | 1.7
2025-02-16 | Alimentação Gobal ITM 02 A |  |  | 4353 | [6 empty] | 44.64 | 30.57 | 1.65 | 0.049 | 0.12 | 3.45 | 1.37 | 8063.42
2025-02-16 | VALE 4757 ÍNDIA-PATIO LAVADOR ROM ATERRO | 0 | 11 | 390.2
2025-02-16 | SCALPER 2 PRAÇA 11-PATIO DE PRODUTOS SINTER FEED ESPECIAL | 0 | 52 | 2449.01
2025-02-16 | Hematitinha Especial ITM 09 B
2025-02-16 | ITM 04[SUBPRODUTO]-PDE SAMPAIO OVER | 0 | 1 | 41.63
2025-02-16 | Feijãozinho ITM 02 Principal | [9 empty] | 48.78 | 24.95 | 0.84 | 0.057 | 0.09 | 4.11
2025-02-16 | ITM 02 NOVA[A]-USINA DE BLENDAGEM SINTER FEED ESPECIAL | 2 | 20 | 629.91 | [6 empty] | 57.27 | 15.1 | 0.76 | 0.04 | 0.09 | 1.92
2025-02-16 | Sinter Especial |  |  | 6220.41 | [6 empty] | 58.55 | 5.47 | 3.61 | 0.064 | 0.11 | 6.42
2025-02-16 | Hematitinha Complemento ITM 09 A
2025-02-16 | Alimentação Seca ITM 08 AB |  |  | 336
2025-02-16 | scalper 1 over | [9 empty] | 58.52383 | 6.716763 | 1.711299 | 0.05307828 | 0.2130783 | 7.20144 | 0 | 5008.8
2025-02-17 | ITM 08-PDE SAMPAIO OVER | 0 | 11 | 1690.32
2025-02-17 | Hematitinha Especial ITM 09 A
2025-02-17 | Sinter Blendagem ITM 09 B
2025-02-17 | scalper 2 over | [9 empty] | 59.35 | 5.3 | 2.37 | 0.07 | 0.12 | 6.9 | 0 | 7613.32
2025-02-17 | scalper 2 fino | [9 empty] | 56.78 | 10.33 | 1.91 | 0.056 | 0.14 | 5.89
2025-02-17 | CAVA CARRAPATO 3035 ALTO-ITM 09 ROM ATERRO | 0 | 10 | 535.58
2025-02-17 | ITM 08-PILHA B02 REJEITO DESAGUADO | 0 | 21 | 851.31
2025-02-17 | scalper 1 especial |  |  | 2266.44
2025-02-17 | scalper 2 especial |  |  | 3516.86
2025-02-17 | Sinter Sarzedo |  |  | 10136.46
2025-02-17 | Hematitinha Especial ITM 09 B
2025-02-17 | ITM 09-PLATAFORMA TERMINAL-SARZEDO (PILHA 10) SINTER FEED PREMIUM | 31 | 116 | 2780.05
2025-02-17 | ITM 04[SUBPRODUTO]-ITM 09 HEMATITINHA COMUM | 5 | 2 | 56.78
2025-02-17 | CAVA SAMAMBAIA INTERMEDIARIO-ITM 08 ROM FERROMAR | 0 | 25 | 1118.34
2025-02-17 | ITM 09-PATIO DE PRODUTOS SINTER FEED PREMIUM | 0 | 140 | 3844.7
2025-02-17 | ITM 04[SUBPRODUTO]-ITM 08 SINTER COMUM | 5 | 5
2025-02-17 | DESAGUAMENTO DE PRODUTO ITM 8-ITM 08 SINTER COMUM | 0 | 7 | 204.32
2025-02-17 | Over Descarte
2025-02-17 | VALE 835075 INDIA-PRAÇA DA 11 ROM ATERRO | 0 | 4 | 145.44
2025-02-17 | Rejeito Filtrado |  |  | 5572.97 | [6 empty] | 29.06 | 49.17 | 3.34 | 0.08 | 0.25 | 5.14 | 0.37 |  | 150 | 16 | 87 | 25
2025-02-17 | PATIO DE PRODUTOS-PLATAFORMA TERMINAL-SARZEDO (PILHA 10) SINTER FEED PREMIUM | 31 | 365 | 8941.72
2025-02-17 | Over Reprocesso |  |  | 1185.67
2025-02-17 | ESTOQUE MIB-ITM 08 FINOS MIB | 0 | 13 | 578.34
2025-02-17 | Sinter Premium |  |  | 6624.75 | [6 empty] | 58.64 | 6.84 | 2.03 | 0.059 | 0.15 | 6.81
2025-02-17 | Hematitinha reprocesso |  |  | 1320
2025-02-17 | PILHA B02-PILHA B02 REJEITO TRATADO | 0 | 19 | 791.01
2025-02-17 | scalper 1 over | [9 empty] | 59.35 | 5.3 | 2.37 | 0.07 | 0.12 | 6.9 | 0 | 7613.32
2025-02-17 | ITM 02 NOVA[A]-USINA DE BLENDAGEM SILICOSO |  |  | 337.6 | [6 empty] | 47.97 | 25.32 | 1.7 | 0.051 | 0.14 | 4.08
2025-02-17 | CAVA CARRAPATO 5960 ALTO-ITM 04[ESTOQUE ROM] ROM ATERRO | 0 | 5 | 184.92
2025-02-17 | CAVA CARRAPATO 5960 ALTO-PRAÇA DA 11 ROM ATERRO | 0 | 2 | 85.51
2025-02-17 | scalper 1 fino | [9 empty] | 56.85 | 11.35 | 1.67 | 0.054 | 0.53 | 4.7
2025-02-17 | alimentacao_itm09_a |  |  | 3582 | [6 empty] | 59.84 | 6.06 | 2.2 | 0.052 | 0.27 | 6.3 | 0 | 10206.32
2025-02-17 | CAVA CARRAPATO 3035 ALTO-SUMPAO ROM ATERRO | 0 | 7 | 335.26
2025-02-17 | CAVA CARRAPATO 5960 ALTO-ITM 04[ESTOQUE ROM] ROM FERROMAR | 0 | 10 | 366.84
2025-02-17 | ITM 02 NOVA-ESTOQUE MIB SILICOSO | 0 | 11 | 503.51
2025-02-17 | ITM 02 NOVA[A]-USINA DE BLENDAGEM SINTER FEED ESPECIAL | 2 | 23 | 695.84 | [6 empty] | 56.67 | 15.89 | 0.91 | 0.04 | 0.06 | 1.71
2025-02-17 | ITM 02 NOVA-PDE SAMPAIO OVER | 0 | 17 | 479.26
2025-02-17 | ITM 04[SUBPRODUTO]-ITM 08 SINTER ITM04 |  |  | 4069.31
2025-02-17 | SCALPER 2 PRAÇA 11-ITM 09 OVER SCALPER ESPECIAL | 0 | 3 | 159.31
2025-02-17 | COMPLEXO DE FILTRAGEM-PILHA B02 REJEITO FILTRADO | 0 | 25 | 1064.62
2025-02-17 | PILHA B02[PST]-PILHA B02 REJEITO PST | 0 | 8 | 331.86
2025-02-17 | ITM 02 NOVA[B]-ITM 02 PRINCIPAL SINTER FEED ESPECIAL | 0 | 25 | 767.17
2025-02-17 | ITM 09-USINA DE BLENDAGEM SINTER FEED ESPECIAL | 0 | 106 | 2991.71
2025-02-17 | CAVA CARRAPATO 3035 ALTO-ITM 09 ROM FERROMAR | 0 | 37 | 1864.86
2025-02-17 | Sinter Blendagem ITM 09 D
2025-02-17 | ITM 02 PRINCIPAL-USINA DE BLENDAGEM SINTER FEED ESPECIAL | 3 | 16 | 500.88 | [6 empty] | 54.74 | 18.7 | 0.86 | 0.04 | 0.11 | 1.67
2025-02-17 | Rejeito Desaguado |  |  | 3019.58 | [6 empty] | 34.29 | 46.3 | 0.6 | 0.048 | 0.18 | 3.66
2025-02-17 | DESAGUAMENTO DE PRODUTO ITM 8-PATIO DE PRODUTOS PELLET FEED | 39 | 130 | 3676.52 | [6 empty] | 62.42 | 7.91 | 0.63 | 0.05 | 0.06 | 1.92 |  |  |  | 14
2025-02-17 | ITM 02 NOVA[B]-USINA DE BLENDAGEM SILICOSO |  |  | 534.6 | [6 empty] | 47.94 | 26.06 | 1.41 | 0.04 | 0.13 | 3.67
2025-02-17 | ITM 02 PRINCIPAL-PATIO MANGABA[PILHA SILICOSO] SILICOSO | 0 | 5 | 267.48 | [6 empty] | 50.35 | 22.89 | 0.99 | 0.044 | 0.07 | 3.74
2025-02-17 | CAVA CARRAPATO 5960 ALTO-ITM 09 ROM ATERRO | 0 | 2 | 82.32
2025-02-17 | Filtro 03 |  |  | 2305.85
2025-02-17 | PATIO MANGABA-ESTACIONAMENTO BALANÇA ITM 2 ESTERIL FRANCO | 0 | 1 | 43.27
2025-02-17 | Média Filtro |  |  | 4882.49
2025-02-17 | Filtro 01 |  |  | 704.83
2025-02-17 | Filtro 04 |  |  | 256.23
2025-02-17 | Alimentação Seca ITM 08 AB
2025-02-17 | CAVA SAMAMBAIA INTERMEDIARIO-ITM 04[ESTOQUE ROM] ROM FERROMAR | 0 | 19 | 907.13
2025-02-17 | Alimentação Gobal ITM 02 A |  |  | 4264 | [6 empty] | 46.674 | 28.17 | 1.4 | 0.04 | 0.11 | 3.4 | 1.37 | 7586.47
2025-02-17 | CAVA CARRAPATO 3035 ALTO-CAVA SAMPAIO ESTERIL FRANCO | 0 | 8 | 395.54
2025-02-17 | Sinter Especial |  |  | 3511.71 | [6 empty] | 59.44 | 7.35 | 1.53 | 0.054 | 0.21 | 5.49
2025-02-17 | SCALPER 1 PRAÇA 11-PATIO DE PRODUTOS SINTER FEED ESPECIAL | 0 | 82 | 2266.44
2025-02-17 | CAVA CARRAPATO 3035 ALTO-PRAÇA DA 11 ROM FERROMAR | 0 | 6 | 246.32
2025-02-17 | Sinter Blendagem ITM 09 A
2025-02-17 | alimentacao_itm09_d |  |  | 2991
2025-02-17 | Alimentação Seca ITM 08 C |  |  | 5587 | [6 empty] | 42.99253 | 33.55477 | 1.671446 | 0.04422241 | 0.09140397 | 3.01302 | 1.236551 | 10798.13
2025-02-17 | PILHAO - PDE MANGABA-ITM 04[ESTOQUE ROM] MATERIAL PILHAO | 10 | 29 | 1353.97
2025-02-17 | Hematitinha Especial ITM 09 D
2025-02-17 | Feijãozinho ITM 02 Principal | [9 empty] | 46.68 | 28.21 | 0.75 | 0.052 | 0.09 | 4
2025-02-17 | PATIO DE PRODUTOS-PLATAFORMA TERMINAL-SARZEDO[PILHA 4] SINTER FEED ESPECIAL | 31 | 233 | 5946.14
2025-02-17 | alimentacao_itm09_b |  |  | 3052
2025-02-17 | ITM 04[SUBPRODUTO]-ITM 02 PRINCIPAL SINTER ITM04 |  |  | 4357.6
2025-02-17 | Alimentação Gobal ITM 02 Principal |  |  | 2458 | [6 empty] | 51.09 | 25.96 | 1.2 | 0.037 | 0.06 | 2.27 | 1.236551 | 10798.13
2025-02-17 | VALE 4757 ÍNDIA-ITM 09 ROM ATERRO | 0 | 17 | 596.97
2025-02-17 | ITM 04[SUBPRODUTO]-ITM 02 NOVA SINTER ITM04 |  |  | 7586.47
2025-02-17 | CAVA CARRAPATO 5960 ALTO-CAVA SAMPAIO ESTERIL FRANCO | 0 | 1 | 34.47
2025-02-17 | Filtro 02 |  |  | 2306.06
2025-02-17 | VALE 4757 ÍNDIA-PATIO LAVADOR ROM ATERRO | 0 | 12 | 461.85
2025-02-17 | ITM 04[SUBPRODUTO]-ITM 02 NOVA SINTER COMUM | 5 | 9
2025-02-17 | Hematitinha Premium ITM 09 |  |  | 1196 | [6 empty] | 60.5 | 3.56 | 3.27 | 0.07 | 0.09 | 6.2
2025-02-17 | ITM 09-ITM 09 HEMATITINHA REPROCESSO | 0 | 1 | 29.32
2025-02-17 | Alimentação Gobal ITM 02 B |  |  | 4765 | [6 empty] | 46.674 | 28.17 | 1.4 | 0.04 | 0.11 | 3.4 | 1.37 | 7586.47
2025-02-17 | alimentacao_itm09_c |  |  | 4053 | [6 empty] | 60.11 | 6.15 | 1.91 | 0.069 | 0.015 | 5.3
2025-02-17 | Hematitinha Especial ITM 09 C
2025-02-17 | ITM 02 PRINCIPAL-PDE SAMPAIO OVER | 0 | 15 | 32.01
2025-02-17 | PDE SAMPAIO-ITM 04[ESTOQUE ROM] FINOS | 0 | 40 | 2020.58
2025-02-17 | SCALPER 2 PRAÇA 11-PATIO DE PRODUTOS SINTER FEED ESPECIAL | 0 | 116 | 3516.86
2025-02-17 | PILHAO - PDE MANGABA-PDE SAMPAIO ESTERIL PILHAO | 9 | 3 | 147.24
2025-02-17 | Sinter Blendagem ITM 09 C
2025-02-17 | Hematitinha Complemento ITM 09 A
2025-02-17 | VALE 4757 ÍNDIA-SUMPAO ROM ATERRO | 0 | 4 | 142.04
2025-02-18 | CAVA CARRAPATO 3035 ALTO-ITM 09 ROM FERROMAR | 0 | 15 | 738.25
2025-02-18 | COMPLEXO DE FILTRAGEM-PILHA B02 REJEITO FILTRADO | 0 | 24 | 1013.97
2025-02-18 | ITM 04[SUBPRODUTO]-ITM 02 NOVA SINTER COMUM | 5 | 5
2025-02-18 | PILHA B02-PILHA B02 REJEITO TRATADO | 0 | 8 | 333.91
2025-02-18 | CAVA SAMAMBAIA INTERMEDIARIO-ITM 08 ROM FERROMAR | 0 | 12 | 544.21
2025-02-18 | ITM 02 PRINCIPAL-USINA DE BLENDAGEM SINTER FEED ESPECIAL | 3 | 17 | 535.79 | [6 empty] | 59.17 | 12.65 | 0.81 | 0.04 | 0.07 | 1.44
2025-02-18 | CAVA CARRAPATO 3035 ALTO-CAVA SAMPAIO ESTERIL FRANCO | 0 | 6 | 289.43
2025-02-18 | ITM 04[SUBPRODUTO]-ITM 09 HEMATITINHA COMUM | 5 | 1 | 29.27
2025-02-18 | CAVA CARRAPATO 5960 ALTO-ITM 04[ESTOQUE ROM] ROM ATERRO | 0 | 7 | 260.28
2025-02-18 | ITM 04[SUBPRODUTO]-ITM 09 HEMATITINHA COMUM
2025-02-18 | scalper 3 britador |  |  | 2617.7 | [6 empty] | 61.34269 | 3.104273 | 3.471074 | 0.06090432 | 0.7180339 | 6.176867 | 0 | 3323.6
2025-02-18 | CAVA CARRAPATO 3035 ALTO-PRAÇA DA 11 ROM FERROMAR | 0 | 9 | 435.95
2025-02-18 | ITM 02 NOVA[B]-USINA DE BLENDAGEM SINTER FEED ESPECIAL | 2 | 4 | 125.31 | [6 empty] | 57.64 | 15.22 | 0.78 | 0.036 | 0.06 | 1.13
2025-02-18 | ITM 09-PATIO DE PRODUTOS SINTER FEED PREMIUM | 0 | 180 | 4660.19
2025-02-18 | PDE SAMPAIO-ITM 04[ESTOQUE ROM] FINOS | 0 | 35 | 1703.37
2025-02-18 | PATIO DE PRODUTOS-PLATAFORMA TERMINAL-SARZEDO[PILHA 9] SINTER FEED ESPECIAL | 31 | 265 | 6468.77
2025-02-18 | VALE 4757 ÍNDIA-SUMPAO ROM ATERRO | 0 | 9 | 333.18
2025-02-18 | PILHAO - PDE MANGABA-PDE SAMPAIO ESTERIL PILHAO | 9 | 4 | 203.77
2025-02-18 | scalper 1 over |  |  | 398.81 | [6 empty] | 57.88 | 10.46 | 1.04 | 0.05 | 0.13 | 5.16 | 0 | 5504.82
2025-02-18 | ITM 04[SUBPRODUTO]-ITM 08 SINTER ITM04 |  |  | 3995.82
2025-02-18 | PATIO DE PRODUTOS-PLATAFORMA TERMINAL-SARZEDO[PILHA 6] PELLET FEED | 31 | 244 | 6163.42
2025-02-18 | scalper 2 especial |  |  | 2391.72
2025-02-18 | VALE 4757 ÍNDIA-ITM 09 ROM ATERRO | 0 | 23 | 810.18
2025-02-18 | PATIO LAVADOR-ITM 09 ROM FERROMAR | 0 | 10 | 252.11
2025-02-18 | ITM 02 NOVA-ESTOQUE MIB SILICOSO | 0 | 23 | 1059.19
2025-02-18 | ITM 02 NOVA[A]-ITM 02 PRINCIPAL SINTER FEED ESPECIAL | 0 | 3 | 97.92
2025-02-18 | PATIO DE PRODUTOS-PLATAFORMA TERMINAL-SARZEDO[PILHA 4] SINTER FEED ESPECIAL | 31 | 211 | 5312.97
2025-02-18 | ITM 02 PRINCIPAL-PATIO MANGABA[PILHA SILICOSO] SILICOSO | 0 | 7 | 562.06 | [6 empty] | 50.47 | 23.19 | 0.97 | 0.036 | 0.08 | 3.44
2025-02-18 | scalper 2 over | [9 empty] | 57.88 | 10.46 | 1.04 | 0.05 | 0.13 | 5.16 | 0 | 5504.82
2025-02-18 | ITM 02 NOVA[B]-ITM 02 PRINCIPAL SINTER FEED ESPECIAL | 0 | 21 | 651.42
2025-02-18 | CAVA CARRAPATO 3035 ALTO-ITM 09 ROM ATERRO | 0 | 24 | 1239.07
2025-02-18 | ITM 04[SUBPRODUTO]-ITM 08 SINTER COMUM | 5 | 5
2025-02-18 | ITM 09-USINA DE BLENDAGEM SINTER FEED ESPECIAL | 0 | 29 | 835.33
2025-02-18 | ITM 08-PILHA B02 REJEITO DESAGUADO | 0 | 17 | 681.46
2025-02-18 | DESAGUAMENTO DE PRODUTO ITM 8-PATIO DE PRODUTOS PELLET FEED | 39 | 160 | 4655.64 | [6 empty] | 62.41 | 8 | 0.6 | 0.05 | 0.07 | 1.88
2025-02-18 | VALE 835075 INDIA-PRAÇA DA 11 ROM ATERRO | 0 | 9 | 350.26
2025-02-18 | SCALPER 1 PRAÇA 11-ITM 09 OVER SCALPER ESPECIAL | 0 | 3 | 119.11
2025-02-18 | PILHAO - PDE MANGABA-ITM 04[ESTOQUE ROM] MATERIAL PILHAO | 10 | 20 | 908.82
2025-02-18 | PILHA B02[PST]-PILHA B02 REJEITO PST | 0 | 2 | 86.32
2025-02-18 | ESTOQUE MIB-ITM 08 FINOS MIB | 0 | 23 | 1048.35
2025-02-18 | Hematitinha Especial ITM 09 D
2025-02-18 | ITM 02 NOVA[A]-USINA DE BLENDAGEM SINTER FEED ESPECIAL | 2 | 14 | 435.51 | [6 empty] | 58.52 | 13.34 | 0.89 | 0.036 | 0.08 | 1.56
2025-02-18 | CAVA CARRAPATO 5960 ALTO-ITM 04[ESTOQUE ROM] ROM FERROMAR | 0 | 12 | 417.41
2025-02-18 | SCALPER 1 PRAÇA 11-PATIO DE PRODUTOS SINTER FEED ESPECIAL | 0 | 59 | 1617.05
2025-02-18 | VALE 4757-PRAÇA DA 11 ROM ATERRO | 0 | 7 | 313.88
2025-02-18 | SCALPER 2 PRAÇA 11-PATIO DE PRODUTOS SINTER FEED ESPECIAL | 0 | 81 | 2391.72
2025-02-18 | ITM 02 NOVA[B]-USINA DE BLENDAGEM SILICOSO |  |  | 566 | [6 empty] | 47.32 | 26.81 | 1.37 | 0.037 | 0.11 | 3.74
2025-02-18 | ITM 02 NOVA-PDE SAMPAIO OVER | 0 | 12 | 387.74
2025-02-18 | ITM 09-PLATAFORMA TERMINAL-SARZEDO[PILHA 9] SINTER FEED ESPECIAL | 31 | 145 | 3486.12
2025-02-18 | BARRAGEM B1[PONTO ABASTECIMENTO AGUA 2]-BARRAGEM B1[PONTO ABASTECIMENTO AGUA 2] ESTERIL FRANCO | 0 | 2 | 94.45
2025-02-18 | CAVA SAMAMBAIA INTERMEDIARIO-ITM 04[ESTOQUE ROM] ROM FERROMAR | 0 | 7 | 332.33
2025-02-18 | Alimentação Gobal ITM 02 Principal |  |  | 2315 | [6 empty] | 57.64 | 15.22 | 0.78 | 0.036 | 0.06 | 1.13
2025-02-18 | Hematitinha Complemento ITM 09 A
2025-02-18 | Alimentação Seca ITM 08 C |  |  | 5587 | [6 empty] | 44.93174 | 30.8002 | 1.263279 | 0.03619344 | 0.07984539 | 2.457505 | 1.104771 | 6456.06
2025-02-18 | Alimentação Gobal ITM 02 B |  |  | 4669 | [6 empty] | 47.70583 | 25.58629 | 1.948183 | 0.04526503 | 0.1509708 | 3.494854 | 0.5660395 | 5141.91
2025-02-18 | ITM 02 PRINCIPAL-PDE SAMPAIO OVER | 0 | 2 | 72.25
2025-02-18 | VALE 835075 INDIA-ITM 09 ROM ATERRO | 0 | 2 | 83.56
2025-02-18 | Alimentação Seca ITM 08 AB
2025-02-18 | VALE 4757-ITM 09 ROM ATERRO | 0 | 5 | 233.46
2025-02-18 | ITM 08-PDE SAMPAIO OVER | 0 | 21 | 689.71
2025-02-18 | Alimentação Gobal ITM 02 A |  |  | 4735 | [6 empty] | 47.70583 | 25.58629 | 1.948183 | 0.04526503 | 0.1509708 | 3.494854 | 0.5660395 | 5141.91
2025-02-18 | ITM 02 NOVA[A]-USINA DE BLENDAGEM SILICOSO |  |  | 383.9 | [6 empty] | 50.78 | 20.99 | 1.78 | 0.049 | 0.2 | 4.08
2025-02-18 | PLATAFORMA TERMINAL-SARZEDO[PILHA 5]-PATIO MANGABA SINTER FEED ESPECIAL | 0 | 55 | 1608.33
2025-02-18 | PRAÇA DA 11-ITM 09 HEMATITINHA COMUM | 0 | 3 | 89.37
2025-02-18 | Hematitinha Especial ITM 09 A
2025-02-18 | CAVA CARRAPATO 3035 ALTO-SUMPAO ROM ATERRO | 0 | 2 | 97.01
2025-02-18 | Filtro 02 |  |  | 1385.82
2025-02-18 | scalper 1 especial |  |  | 1617.05
2025-02-18 | Sinter Blendagem ITM 09 A
2025-02-18 | alimentacao_itm09_d |  |  | 2348
2025-02-18 | Hematitinha Especial ITM 09 C
2025-02-18 | Sinter Blendagem ITM 09 C
2025-02-18 | BRITADOR-USINA DE BLENDAGEM PRÉ BRITADO ESPECIAL | 0 | 22 | 702.82
2025-02-18 | Hematitinha reprocesso |  |  | 712.8
2025-02-18 | Sinter Sarzedo |  |  | 11565.24
2025-02-18 | Sinter Blendagem ITM 09 B
2025-02-18 | scalper 1 fino | [9 empty] | 56.55 | 10.08 | 1.77 | 0.06 | 0.18 | 6.07
2025-02-18 | alimentacao_itm09_b |  |  | 3310
2025-02-18 | Sinter Blendagem ITM 09 D
2025-02-18 | Over blendagem
2025-02-18 | Filtro 03 |  |  | 1583.79
2025-02-18 | Sinter Premium |  |  | 4660.19 | [6 empty] | 59.97 | 3.94 | 1.65 | 0.078 | 0.4 | 7.57
2025-02-18 | alimentacao_itm09_c |  |  | 4094 | [6 empty] | 58.50886 | 7.964027 | 1.358433 | 0.06443304 | 0.1578894 | 6.343694 |  | 4083.43
2025-02-18 | Rejeito Desaguado |  |  | 3019.58 | [6 empty] | 32.7 | 48.12 | 0.64 | 0.049 | 0.15 | 3.74
2025-02-18 | scalper 2 fino | [9 empty] | 56.55 | 10.08 | 1.77 | 0.06 | 0.18 | 6.07
2025-02-18 | Over Descarte
2025-02-18 | PATIO B1-ITM 02 NOVA SINTER TIG | 0 | 42 | 1359.02
2025-02-18 | Rejeito Filtrado |  |  | 5543.26 | [6 empty] | 29.82 | 48.2 | 3.41 |  |  | 5.14 | 0.46 |  | 225 | 16 | 84 | 25
2025-02-18 | Hematitinha Especial ITM 09 B
2025-02-18 | Filtro 01 |  |  | 1847.75
2025-02-18 | ITM 09-PATIO DE PRODUTOS SINTER FEED ESPECIAL | 0 | 14 | 382.78
2025-02-18 | Sinter blendagem |  |  | 702.82 | [6 empty] | 58.38 | 8.52 | 1.79 | 0.062 | 0.34 | 5.42
2025-02-18 | ITM 04[SUBPRODUTO]-ITM 02 NOVA SINTER ITM04 |  |  | 3549.42
2025-02-18 | USINA DE BLENDAGEM-ITM 09 OVER ESPECIAL | 0 | 5 | 150.23
2025-02-18 | ITM 04[SUBPRODUTO]-ITM 02 PRINCIPAL SINTER ITM04
2025-02-18 | Sinter Especial |  |  | 6202.23 | [6 empty] | 57.53 | 6.2 | 2.29 | 0.058 | 0.12 | 5.67
2025-02-18 | Feijãozinho ITM 02 Principal |  |  | 63.84 | [6 empty] | 45.86 | 29.29 | 0.81 | 0.057 | 0.13 | 3.92
2025-02-18 | Filtro 04 |  |  | 725.9
2025-02-18 | Hematitinha Premium ITM 09 |  |  | 992 | [6 empty] | 56.25 | 11.46 | 1.4 | 0.048 | 0.14 | 6.2
2025-02-18 | Over Reprocesso |  |  | 1257.18
2025-02-18 | alimentacao_itm09_a |  |  | 4072 | [6 empty] | 61.34149 | 3.123014 | 3.449174 | 0.06076394 | 0.7136821 | 6.164935 | 0 | 7369.96
2025-02-18 | Média Filtro |  |  | 4919.2
2025-02-19 | VALE 4757 ÍNDIA-SUMPAO ROM ATERRO | 0 | 8 | 315.06
2025-02-19 | scalper 1 fino | [9 empty] | 58.12 | 7.99 | 2.62 | 0.061 | 0.22 | 5.89
2025-02-19 | scalper 2 fino | [9 empty] | 56.85 | 8.56 | 1.41 | 0.058 | 0.26 | 6.29
2025-02-19 | Hematitinha Especial ITM 09 B
2025-02-19 | ITM 02 NOVA[A]-USINA DE BLENDAGEM SILICOSO |  |  | 404 | [6 empty] | 50.01 | 21.02 | 2.08 | 0.057 | 0.18 | 4.62
2025-02-19 | PDE SAMPAIO-ITM 04[ESTOQUE ROM] FINOS | 0 | 25 | 1187.75
2025-02-19 | alimentacao_itm09_d |  |  | 2648
2025-02-19 | ITM 09-PATIO DE PRODUTOS SINTER FEED ESPECIAL | 0 | 45 | 1280.3
2025-02-19 | VALE 4757-SUMPAO ROM ATERRO | 0 | 3 | 133.16
2025-02-19 | alimentacao_itm09_c |  |  | 4337 | [6 empty] | 61.46946 | 7.007312 | 1.085595 | 0.03539601 | 0.2274757 | 3.439407 |  | 3108.85
2025-02-19 | Média Filtro |  |  | 4911.42
2025-02-19 | Sinter Premium |  |  | 6451.77 | [6 empty] | 57.03 | 6.48 | 2.22 | 0.0369 | 0.52 | 7.76
2025-02-19 | PATIO DE PRODUTOS-PLATAFORMA TERMINAL-SARZEDO[PILHA 4] SINTER FEED ESPECIAL | 31 | 149 | 3598.38
2025-02-19 | CAVA SAMAMBAIA INTERMEDIARIO-ITM 04[ESTOQUE ROM] ROM FERROMAR | 0 | 3 | 133.28
2025-02-19 | Filtro 02 |  |  | 2074.47
2025-02-19 | Alimentação Seca ITM 08 C |  |  | 6802 | [6 empty] | 46.62759 | 27.79952 | 1.819168 | 0.04564933 | 0.1315713 | 3.363517 | 1.055234 | 7810.13
2025-02-19 | ITM 02 PRINCIPAL-USINA DE BLENDAGEM SINTER FEED ESPECIAL | 3 | 17 | 534.77 | [6 empty] | 56.41 | 15.97 | 1.08 | 0.04 | 0.1 | 1.7
2025-02-19 | SCALPER 2 PRAÇA 11-PATIO DE PRODUTOS SINTER FEED PREMIUM | 0 | 1 | 29.89
2025-02-19 | Sinter Blendagem ITM 09 B
2025-02-19 | PILHA B02-PILHA B02 REJEITO TRATADO | 0 | 14 | 534.96
2025-02-19 | COMPLEXO DE FILTRAGEM-PILHA B02 REJEITO FILTRADO | 0 | 29 | 1245.78
2025-02-19 | Hematitinha Especial ITM 09 D
2025-02-19 | USINA DE BLENDAGEM-ITM 09 OVER ESPECIAL | 0 | 6 | 166.76
2025-02-19 | Feijãozinho ITM 02 Principal |  |  | 132.24 | [6 empty] | 51.26 | 22.88 | 1.19 | 0.026 | 0.04 | 2.51
2025-02-19 | scalper 2 over |  |  | 169.95
2025-02-19 | SCALPER 1 PRAÇA 11-ITM 09 OVER SCALPER ESPECIAL | 0 | 4 | 169.95
2025-02-19 | ITM 04[SUBPRODUTO]-ITM 08 SINTER ITM04 |  |  | 6429.09
2025-02-19 | ITM 02 NOVA[B]-USINA DE BLENDAGEM SILICOSO |  |  | 714 | [6 empty] | 49.77 | 21.27 | 1.85 | 0.051 | 0.22 | 5.06
2025-02-19 | Hematitinha reprocesso |  |  | 897.6
2025-02-19 | scalper_over_britador |  |  | 387.84
2025-02-19 | ITM 08-PILHA B02 REJEITO DESAGUADO | 0 | 23 | 934.12
2025-02-19 | SCALPER 2 PRAÇA 11-PATIO DE PRODUTOS SINTER FEED ESPECIAL | 0 | 56 | 1603.56
2025-02-19 | ITM 09-PLATAFORMA TERMINAL-SARZEDO[PILHA 9] SINTER FEED ESPECIAL | 31 | 157 | 3799.74
2025-02-19 | scalper 1 especial |  |  | 2155.2
2025-02-19 | Hematitinha Premium ITM 09 |  |  | 1574
2025-02-19 | scalper 2 especial |  |  | 1633.45
2025-02-19 | Filtro 04 |  |  | 51.86
2025-02-19 | Over blendagem |  |  | 387.84
2025-02-19 | Rejeito Desaguado |  |  | 2574.18 | [6 empty] | 36.9 | 42.26 | 0.73 | 0.051 | 0.18 | 3.77
2025-02-19 | ITM 04[SUBPRODUTO]-ITM 02 NOVA SINTER ITM04 |  |  | 7070.23
2025-02-19 | Alimentação Seca ITM 08 AB
2025-02-19 | Filtro 01 |  |  | 726.07
2025-02-19 | Filtro 03 |  |  | 1918.89
2025-02-19 | Over Descarte
2025-02-19 | VALE 835075 INDIA-ITM 09 ROM ATERRO | 0 | 6 | 241.25
2025-02-19 | Sinter Blendagem ITM 09 C
2025-02-19 | scalper 3 britador |  |  | 2152.31 | [6 empty] | 60.12543 | 4.48995 | 2.040201 | 0.05861924 | 0.1713808 | 6.810677 | 0 | 4391.05
2025-02-19 | Hematitinha Complemento ITM 09 A
2025-02-19 | Hematitinha Especial ITM 09 A | [9 empty] | 59.33 | 5.24 | 3.03 | 0.061 | 0.16 | 6.4
2025-02-19 | PILHAO - PDE MANGABA-PDE SAMPAIO ESTERIL PILHAO | 9 | 4 | 181.22
2025-02-19 | CAVA CARRAPATO 5960 ALTO-PRAÇA DA 11 ROM ATERRO | 0 | 2 | 92.83
2025-02-19 | ITM 02 PRINCIPAL-PDE SAMPAIO OVER | 0 | 5 | 151.39
2025-02-19 | BRITADOR-USINA DE BLENDAGEM PRÉ BRITADO PREMIUM | 0 | 59
2025-02-19 | alimentacao_itm09_b |  |  | 4286
2025-02-19 | alimentacao_itm09_a |  |  | 4804 | [6 empty] | 60.63075 | 4.954167 | 1.83121 | 0.05247317 | 0.168754 | 5.903213 | 0 | 7882.95
2025-02-19 | Rejeito Filtrado |  |  | 4771.29 | [6 empty] | 32.8 | 42.77 | 3.56 |  |  | 6.07 | 0.27 |  | 325 | 16 | 92 | 25
2025-02-19 | ITM 04[SUBPRODUTO]-ITM 09 HEMATITINHA COMUM
2025-02-19 | CAVA CARRAPATO 5960 ALTO-ITM 04[ESTOQUE ROM] ROM ATERRO | 0 | 6 | 240.59
2025-02-19 | PATIO DE PRODUTOS-PLATAFORMA TERMINAL-SARZEDO[PILHA 9] SINTER FEED ESPECIAL | 31 | 102 | 2417.09
2025-02-19 | ITM 02 NOVA[A]-USINA DE BLENDAGEM SINTER FEED ESPECIAL | 2 | 19 | 577 | [6 empty] | 58.18 | 13.1 | 0.98 | 0.04 | 0.07 | 20.8
2025-02-19 | ITM 08-PDE SAMPAIO OVER | 0 | 8 | 270.17
2025-02-19 | VALE 4757 ÍNDIA-PRAÇA DA 11 ROM ATERRO | 0 | 3 | 123.12
2025-02-19 | Sinter blendagem |  |  | 1083.16 | [6 empty] | 58.12 | 8.18 | 1.59 | 0.071 | 0.23 | 6.26
2025-02-19 | alimentação_blendagem |  |  | 1471 | [6 empty] | 60.12543 | 4.48995 | 2.040201 | 0.05861924 | 0.1713808 | 6.810677 | 0 | 4391.05
2025-02-19 | PATIO DE PRODUTOS-PLATAFORMA TERMINAL-SARZEDO[PILHA 6] PELLET FEED | 31 | 176 | 4386.42
2025-02-19 | Sinter Blendagem ITM 09 D
2025-02-19 | Hematitinha Especial ITM 09 C
2025-02-19 | Sinter Blendagem ITM 09 A
2025-02-19 | SCALPER 1 PRAÇA 11-PATIO DE PRODUTOS SINTER FEED ESPECIAL | 0 | 76 | 2155.2
2025-02-19 | Alimentação Gobal ITM 02 B |  |  | 3860 | [6 empty] | 51.47371 | 20.09535 | 2.09036 | 0.05233489 | 0.1733489 | 3.66006 | 0.6731086 | 10486.7
2025-02-19 | ITM 04[SUBPRODUTO]-ITM 02 NOVA SINTER COMUM | 5 | 6
2025-02-19 | Sinter Sarzedo |  |  | 13046.93
2025-02-19 | Sinter Especial |  |  | 5512.04 | [6 empty] | 56.67 | 9.16 | 2.14 | 0.061 | 0.18 | 6.8
2025-02-19 | ITM 02 NOVA-PDE SAMPAIO OVER | 0 | 9 | 270.57
2025-02-19 | CAVA CARRAPATO 3035 ALTO-ITM 09 ROM FERROMAR | 0 | 31 | 1556.03
2025-02-19 | Alimentação Gobal ITM 02 A |  |  | 4106 | [6 empty] | 51.47371 | 20.09535 | 2.09036 | 0.05233489 | 0.1733489 | 3.66006 | 0.6731086 | 10486.7
2025-02-19 | ITM 02 NOVA-ESTOQUE MIB SILICOSO | 0 | 24 | 1139.94
2025-02-19 | ESTOQUE MIB-ITM 08 FINOS MIB | 0 | 24 | 1085.05
2025-02-19 | PATIO B1-ITM 02 NOVA SINTER TIG | 0 | 60 | 3059.32
2025-02-19 | ITM 09-PATIO DE PRODUTOS SINTER FEED PREMIUM | 0 | 233 | 6451.77
2025-02-19 | DESAGUAMENTO DE PRODUTO ITM 8-PATIO DE PRODUTOS PELLET FEED | 39 | 176 | 5144.77 | [6 empty] | 62.97 | 6.94 | 0.79 | 0.06 | 0.08 | 1.9
2025-02-19 | ITM 02 NOVA[B]-USINA DE BLENDAGEM SINTER FEED ESPECIAL | 2 | 23 | 717.89 | [6 empty] | 55.52 | 18.38 | 0.74 | 0.03 | 0.04 | 1.54
2025-02-19 | VALE 4757-PRAÇA DA 11 ROM ATERRO | 0 | 3 | 139.09
2025-02-19 | CAVA CARRAPATO 5960 ALTO-SUMPAO ROM ATERRO | 0 | 8 | 290.22
2025-02-19 | VALE 835075 INDIA-PRAÇA DA 11 ROM ATERRO | 0 | 9 | 358.42
2025-02-19 | ITM 04[SUBPRODUTO]-ITM 08 SINTER COMUM | 5 | 8
2025-02-19 | Over Reprocesso |  |  | 1639.94
2025-02-19 | VALE 4757-CAVA SAMPAIO ESTERIL FRANCO | 0 | 1 | 36.52
2025-02-19 | ITM 04[SUBPRODUTO]-ITM 02 PRINCIPAL SINTER ITM04 |  |  | 122.66
2025-02-19 | Alimentação Gobal ITM 02 Principal |  |  | 3404 | [6 empty] | 46.62759 | 27.79952 | 1.819168 | 0.04564933 | 0.1315713 | 3.363517 | 1.055234 | 7810.13
2025-02-19 | scalper 1 over
2025-02-19 | VALE 4757 ÍNDIA-ITM 09 ROM ATERRO | 0 | 8 | 253.37
2025-02-19 | USINA DE BLENDAGEM-ITM 09 OVER PREMIUM | 0 | 8 | 221.08
2025-02-19 | ITM 02 PRINCIPAL-PATIO MANGABA[PILHA SILICOSO] SILICOSO | 0 | 5 | 513.45 | [6 empty] | 51.82 | 18.33 | 2.44 | 0.065 | 0.17 | 4.02
2025-02-19 | DESAGUAMENTO DE PRODUTO ITM 8-ITM 08 SINTER COMUM | 0 | 3 | 75.65
2025-02-19 | PILHAO - PDE MANGABA-ITM 04[ESTOQUE ROM] MATERIAL PILHAO | 10 | 14 | 618.46
2025-02-19 | CAVA CARRAPATO 5960 ALTO-ITM 04[ESTOQUE ROM] ROM FERROMAR | 0 | 4 | 141.04
2025-02-19 | VALE 4757-ITM 09 ROM ATERRO | 0 | 11 | 516.31
2025-02-19 | CAVA CARRAPATO 5960 ALTO-ITM 09 ROM ATERRO | 0 | 13 | 643.14
2025-02-20 | CAVA CARRAPATO 5960 ALTO-ITM 09 ROM ATERRO | 0 | 25 | 1176.28
2025-02-20 | ITM 02 NOVA[B]-USINA DE BLENDAGEM SINTER FEED ESPECIAL | 2 | 19 | 589.09 | [6 empty] | 57.54 | 15.06 | 0.9 | 0.03 | 0.08 | 1.41
2025-02-20 | BRITADOR-USINA DE BLENDAGEM PRÉ BRITADO PREMIUM | 0 | 50
2025-02-20 | alimentacao_itm09_d |  |  | 1908
2025-02-20 | Hematitinha Complemento ITM 09 A
2025-02-20 | SCALPER 2 PRAÇA 11-PATIO DE PRODUTOS SINTER FEED ESPECIAL | 0 | 65 | 1735.68
2025-02-20 | Sinter Blendagem ITM 09 B
2025-02-20 | Sinter Blendagem ITM 09 D
2025-02-20 | Filtro 02 |  |  | 1457.66
2025-02-20 | PILHA B02[PST]-PILHA B02 REJEITO PST | 0 | 5 | 234.8
2025-02-20 | scalper 2 over |  |  | 1107 | [6 empty] | 59.27 | 9.19 | 1.11 | 0.039 | 0.1 | 4.51 | 1.19
2025-02-20 | ITM 09-PLATAFORMA TERMINAL-SARZEDO (PILHA 10) SINTER FEED PREMIUM | 31 | 48 | 1173.2
2025-02-20 | Hematitinha Premium ITM 09 |  |  | 1547.25 | [6 empty] | 58.67 | 6.74 | 3.08 | 0.053 | 0.1 | 5.82
2025-02-20 | alimentacao_itm09_c |  |  | 3901 | [6 empty] | 56.817824 | 11.243768 | 1.74108 | 0.0464072 | 0.396736 | 5.01356
2025-02-20 | CAVA CARRAPATO 3035 ALTO-CAVA SAMPAIO ESTERIL FRANCO | 0 | 1 | 37.22
2025-02-20 | Feijãozinho ITM 02 Principal | [9 empty] | 47.12 | 28.06 | 1 | 0.051 | 0.13 | 3.07
2025-02-20 | Hematitinha Especial ITM 09 A
2025-02-20 | PDE SAMPAIO-ESTOQUE MIB ROM EXTRACAO | 0 | 5 | 207.69
2025-02-20 | Sinter Especial |  |  | 5666.27 | [6 empty] | 57.57 | 8.65 | 1.65 | 0.062 | 0.19 | 6.62
2025-02-20 | Over Descarte
2025-02-20 | scalper 1 especial |  |  | 2040.88
2025-02-20 | CAVA SAMAMBAIA INTERMEDIARIO-ITM 04[ESTOQUE ROM] ROM FERROMAR | 0 | 19 | 900.83
2025-02-20 | VALE 835075 INDIA-ITM 09 ROM ATERRO | 0 | 11 | 445.44
2025-02-20 | Alimentação Gobal ITM 02 A |  |  | 2726 | [6 empty] | 46.56 | 27.8 | 1.47 | 0.043 | 0.14 | 3.83 | 0 | 5604.3
2025-02-20 | scalper 1 fino | [9 empty] | 55.65 | 11.95 | 1.57 | 0.069 | 0.2 | 6.18 | 0.73
2025-02-20 | Hematitinha Especial ITM 09 B
2025-02-20 | Alimentação Gobal ITM 02 B |  |  | 3949 | [6 empty] | 46.56 | 27.8 | 1.47 | 0.043 | 0.14 | 3.83 | 0 | 5604.3
2025-02-20 | ITM 09-PATIO DE PRODUTOS SINTER FEED PREMIUM | 0 | 104 | 2853.76
2025-02-20 | ITM 04[SUBPRODUTO]-ITM 02 PRINCIPAL SINTER ITM04 |  |  | 5757.55
2025-02-20 | VALE 4757 ÍNDIA-ITM 09 ROM ATERRO | 0 | 2 | 81.65
2025-02-20 | Rejeito Desaguado |  |  | 3639.26 | [6 empty] | 34.95 | 45.04 | 1.08 | 0.083 | 0.17 | 3.27
2025-02-20 | Over blendagem |  |  | 860.27
2025-02-20 | scalper 1 over |  |  | 1107 | [6 empty] | 59.27 | 9.19 | 1.11 | 0.039 | 0.1 | 4.51 | 1.19
2025-02-20 | CAVA CARRAPATO 5960 ALTO-ITM 04[ESTOQUE ROM] ROM FERROMAR | 0 | 5 | 181.65
2025-02-20 | Hematitinha reprocesso |  |  | 1062.13
2025-02-20 | ITM 04[SUBPRODUTO]-ITM 08 SINTER ITM04 |  |  | 5055.91
2025-02-20 | alimentacao_itm09_b |  |  | 3080
2025-02-20 | ITM 04[SUBPRODUTO]-ITM 02 NOVA SINTER ITM04 |  |  | 5604.3
2025-02-20 | Sinter Blendagem ITM 09 A
2025-02-20 | Média Filtro |  |  | 4902.3
2025-02-20 | Hematitinha Especial ITM 09 C
2025-02-20 | scalper 3 pré britado |  |  | 3310
2025-02-20 | ITM 02 PRINCIPAL-PDE SAMPAIO OVER | 0 | 4 | 127.33
2025-02-20 | Alimentação Seca ITM 08 AB |  |  | 781
2025-02-20 | Filtro 04 |  |  | 825.36
2025-02-20 | Filtro 01 |  |  | 815.37
2025-02-20 | Alimentação Gobal ITM 02 Principal |  |  | 4160 | [6 empty] | 43.66 | 31.67 | 1.57 | 0.042 | 0.16 | 3.91 | 0 | 10813.46
2025-02-20 | alimentação_blendagem |  |  | 2619 | [6 empty] | 57.4903 | 4.687451 | 4.914355 | 0.04736591 | 0.2142963 | 7.126904 | 0 | 1906.79
2025-02-20 | scalper 2 fino | [9 empty] | 54.98 | 13.68 | 1.65 | 0.054 | 0.16 | 5.43 | 0.91
2025-02-20 | Sinter Sarzedo |  |  | 11451.96
2025-02-20 | USINA DE BLENDAGEM-ITM 09 OVER PREMIUM | 0 | 31 | 860.27
2025-02-20 | Over Reprocesso |  |  | 818.4
2025-02-20 | ITM 09-PATIO DE PRODUTOS SINTER FEED ESPECIAL | 0 | 68 | 1908.29
2025-02-20 | CAVA CARRAPATO 5960 ALTO-SUMPAO ROM ATERRO | 0 | 1 | 43.64
2025-02-20 | PATIO DE PRODUTOS-PLATAFORMA TERMINAL-SARZEDO (PILHA 10) SINTER FEED PREMIUM | 31 | 113 | 2685.13
2025-02-20 | Filtro 03 |  |  | 1630.73
2025-02-20 | VALE 4757-ITM 04[ESTOQUE ROM] ROM ATERRO | 0 | 5 | 251.63
2025-02-20 | ITM 02 PRINCIPAL-PATIO MANGABA[PILHA SILICOSO] SILICOSO | 0 | 4 | 551.66 | [6 empty] | 48.05 | 25.03 | 1.3 | 0.042 | 0.016 | 4.58
2025-02-20 | VALE 4757 ÍNDIA-ITM 04[ESTOQUE ROM] ROM ATERRO | 0 | 2 | 77.99
2025-02-20 | Sinter Premium |  |  | 4026.96 | [6 empty] | 59.65 | 4.92 | 2.8 | 0.08 | 0.14 | 6.1
2025-02-20 | ITM 09-PLATAFORMA TERMINAL-SARZEDO[PILHA 9] SINTER FEED ESPECIAL | 31 | 82 | 2006.82
2025-02-20 | Sinter Blendagem ITM 09 C
2025-02-20 | COMPLEXO DE FILTRAGEM-PILHA B02 REJEITO FILTRADO | 0 | 17 | 758.27
2025-02-20 | ITM 08-PDE SAMPAIO OVER | 0 | 12 | 483.1
2025-02-20 | CAVA CARRAPATO 5960 ALTO-PRAÇA DA 11 ROM ATERRO | 0 | 5 | 228.78
2025-02-20 | ITM 02 NOVA[A]-USINA DE BLENDAGEM SILICOSO |  |  | 193.01 | [6 empty] | 49.41 | 23.13 | 1.48 | 0.046 | 0.19 | 4.46
2025-02-20 | ITM 02 NOVA-PDE SAMPAIO OVER | 0 | 8 | 313.43
2025-02-20 | ITM 04[SUBPRODUTO]-ITM 08 SINTER COMUM | 5 | 8
2025-02-20 | ITM 02 NOVA[A]-USINA DE BLENDAGEM SINTER FEED ESPECIAL | 2 | 10 | 305.62 | [6 empty] | 57.34 | 14.89 | 0.95 | 0.04 | 0.1 | 1.61
2025-02-20 | VALE 4757-SUMPAO ROM ATERRO | 0 | 15 | 777.67
2025-02-20 | Sinter blendagem |  |  | 1758.73 | [6 empty] | 56.69 | 9.8 | 1.79 | 0.06 | 0.24 | 5.4
2025-02-20 | PILHAO - PDE MANGABA-ITM 04[ESTOQUE ROM] MATERIAL PILHAO | 10 | 18 | 833.15
2025-02-20 | scalper 3 britador |  |  | 957.69 | [6 empty] | 57.4903 | 4.687451 | 4.914355 | 0.04736591 | 0.2142963 | 7.126904 | 0 | 1906.79
2025-02-20 | Alimentação Seca ITM 08 C |  |  | 6014 | [6 empty] | 43.66 | 31.67 | 1.57 | 0.042 | 0.16 | 3.91 | 0 | 10813.46
2025-02-20 | SCALPER 1 PRAÇA 11-PATIO DE PRODUTOS SINTER FEED ESPECIAL | 0 | 68 | 2040.88
2025-02-20 | VALE 4757-PATIO LAVADOR ROM ATERRO | 0 | 2 | 97.12
2025-02-20 | ITM 02 NOVA-ESTOQUE MIB SILICOSO | 0 | 18 | 824.77
2025-02-20 | VALE 4757 ÍNDIA-SUMPAO ROM ATERRO | 0 | 1 | 43.37
2025-02-20 | ESTOQUE MIB-ITM 08 FINOS MIB | 0 | 19 | 843.36
2025-02-20 | PRAÇA DA 11-ITM 09 HEMATITINHA ESPECIAL | 0 | 6 | 233.89
2025-02-20 | VALE 4757-ITM 09 ROM ATERRO | 0 | 50 | 2408.41
2025-02-20 | ITM 04[SUBPRODUTO]-ITM 09 HEMATITINHA COMUM
2025-02-20 | PDE SAMPAIO-ITM 04[ESTOQUE ROM] FINOS | 0 | 32 | 1659.93
2025-02-20 | Hematitinha Especial ITM 09 D
2025-02-20 | Rejeito Filtrado |  |  | 4729.12 | [6 empty] | 25.39 | 47.98 | 2.11 | 0.22 | 0.29 | 5.57 | 0.27 |  | 375 | 14.13 | 87 | 25
2025-02-20 | CAVA CARRAPATO 5960 ALTO-ITM 04[ESTOQUE ROM] ROM ATERRO | 0 | 10 | 330.26
2025-02-20 | SCALPER 2 PRAÇA 11-ITM 09 OVER SCALPER ESPECIAL | 0 | 8 | 326.32
2025-02-20 | CAVA CARRAPATO 5960 ALTO-ITM 09 ROM FERROMAR | 0 | 14 | 480.81
2025-02-20 | DESAGUAMENTO DE PRODUTO ITM 8-PATIO DE PRODUTOS PELLET FEED | 39 | 151 | 4489.6 | [6 empty] | 62.88 | 7.26 | 0.63 | 0.05 | 0.08 | 1.88 |  |  |  | 13.07
2025-02-20 | scalper 2 especial |  |  | 1735.68
2025-02-20 | VALE 835075 INDIA-PRAÇA DA 11 ROM ATERRO | 0 | 9 | 370.66
2025-02-20 | ITM 08-PILHA B02 REJEITO DESAGUADO | 0 | 25 | 1048.91
2025-02-20 | alimentacao_itm09_a |  |  | 4232 | [6 empty] | 59.61 | 2.81 | 3.37 | 0.008 | 0.29 | 7.46
2025-02-20 | PATIO DE PRODUTOS-PLATAFORMA TERMINAL-SARZEDO[PILHA 6] PELLET FEED | 31 | 497 | 12302.008
2025-02-20 | ITM 02 NOVA[B]-USINA DE BLENDAGEM SILICOSO |  |  | 514.6 | [6 empty] | 46.76 | 26.93 | 1.13 | 0.038 | 0.14 | 4.7
2025-02-20 | ITM 09-PLATAFORMA TERMINAL-SARZEDO[VAGAO] SINTER FEED ESPECIAL | 31 | 26 | 648.16
2025-02-20 | ITM 04[SUBPRODUTO]-ITM 02 NOVA SINTER COMUM | 5 | 1
2025-02-20 | PATIO DE PRODUTOS-PLATAFORMA TERMINAL-SARZEDO[VAGAO] PELLET FEED | 31 | 27 | 649.2
2025-02-20 | PILHA B02-PILHA B02 REJEITO TRATADO | 0 | 32 | 1359.14
2025-02-20 | ITM 02 PRINCIPAL-USINA DE BLENDAGEM SINTER FEED ESPECIAL | 3 | 17 | 537.72 | [6 empty] | 58.95 | 12.75 | 1.05 | 0.04 | 0.09 | 1.42
2025-02-20 | VALE 4757-PRAÇA DA 11 ROM ATERRO | 0 | 3 | 117.77
2025-02-21 | ITM 02 NOVA[B]-USINA DE BLENDAGEM SINTER FEED ESPECIAL | 2 | 25 | 775.23 | [6 empty] | 57.74 | 15.27 | 0.41 | 0.04 | 0.1 | 1.3
2025-02-21 | ITM 09-ITM 09 HEMATITINHA REPROCESSO | 0 | 3 | 118.9
2025-02-21 | VALE 4757 ÍNDIA-ITM 09 ROM ATERRO | 0 | 11 | 434.6
2025-02-21 | PRAÇA DA 11-PRAÇA DA 11 HEMATITINHA COMUM | 0 | 2 | 62.65
2025-02-21 | ITM 08-PILHA B02 REJEITO DESAGUADO | 0 | 18 | 744.69
2025-02-21 | PATIO DE PRODUTOS-PLATAFORMA TERMINAL-SARZEDO[VAGAO] PELLET FEED | 31 | 20 | 489.13
2025-02-21 | CAVA CARRAPATO 3035 ALTO-CAVA SAMPAIO ESTERIL FRANCO | 0 | 11 | 534.45
2025-02-21 | ITM 02 NOVA-ESTOQUE MIB SILICOSO | 0 | 9 | 405.31
2025-02-21 | VALE 4757 ÍNDIA-SUMPAO ROM ATERRO | 0 | 3 | 115.61
2025-02-21 | ITM 04[SUBPRODUTO]-ITM 02 NOVA SINTER COMUM | 5 | 6
2025-02-21 | CAVA CARRAPATO 5960 ALTO-ITM 09 ROM FERROMAR | 0 | 55 | 1892.22
2025-02-21 | CAVA CARRAPATO 5960 ALTO-ITM 04[ESTOQUE ROM] ROM ATERRO | 0 | 2 | 86.96
2025-02-21 | CAVA CARRAPATO 5960 ALTO-CAVA SAMPAIO ESTERIL FRANCO | 0 | 1 | 37.91
2025-02-21 | COMPLEXO DE FILTRAGEM-PILHA B02 REJEITO FILTRADO | 0 | 24 | 1088.21
2025-02-21 | DESAGUAMENTO DE PRODUTO ITM 8-PATIO DE PRODUTOS PELLET FEED | 39 | 170 | 5026.13 | [6 empty] | 62.96 | 7.16 | 0.63 | 0.05 | 0.1 | 1.86 |  |  |  | 13.9
2025-02-21 | PILHA B02-PILHA B02 REJEITO TRATADO | 0 | 15 | 629.92
2025-02-21 | PATIO DE PRODUTOS-PLATAFORMA TERMINAL-SARZEDO[VAGAO] SINTER FEED PREMIUM | 31 | 139 | 3216.02
2025-02-21 | PILHAO - PDE MANGABA-ITM 04[ESTOQUE ROM] MATERIAL PILHAO | 10 | 22 | 1078.83
2025-02-21 | ITM 02 PRINCIPAL-PATIO MANGABA[PILHA SILICOSO] SILICOSO | 0 | 3 | 369.65 | [6 empty] | 51.98 | 19.64 | 1.7 | 0.044 | 0.16 | 3.85
2025-02-21 | CAVA CARRAPATO 5960 ALTO-PRAÇA DA 11 ROM ATERRO | 0 | 5 | 183.13
2025-02-21 | ITM 09-PATIO DE PRODUTOS SINTER FEED PREMIUM | 0 | 44 | 1602.4
2025-02-21 | CAVA CARRAPATO 5960 ALTO-ITM 04[ESTOQUE ROM] ROM FERROMAR | 0 | 6 | 228.83
2025-02-21 | PATIO DE PRODUTOS-PLATAFORMA TERMINAL-SARZEDO (PILHA 10) SINTER FEED PREMIUM | 31 | 222 | 5158.874
2025-02-21 | PDE SAMPAIO-ITM 04[ESTOQUE ROM] FINOS | 0 | 48 | 2555.01
2025-02-21 | ITM 08-PDE SAMPAIO OVER | 0 | 9 | 395.99
2025-02-21 | PILHA B02[PST]-PILHA B02 REJEITO PST | 0 | 9 | 396.42
2025-02-21 | ITM 02 PRINCIPAL-USINA DE BLENDAGEM SINTER FEED ESPECIAL | 3 | 8 | 266.32 | [6 empty] | 56.56 | 16.52 | 0.49 | 0.04 | 0.09 | 1.59
2025-02-21 | BRITADOR-USINA DE BLENDAGEM PRÉ BRITADO PREMIUM | 0 | 22 | 957.69
2025-02-21 | CAVA SAMAMBAIA INTERMEDIARIO-ITM 04[ESTOQUE ROM] ROM FERROMAR | 0 | 20 | 936.15
2025-02-21 | CAVA CARRAPATO 5960 ALTO-SUMPAO ROM ATERRO | 0 | 2 | 74.56
2025-02-21 | ITM 04[SUBPRODUTO]-ITM 08 SINTER COMUM | 5 | 7
2025-02-21 | ITM 02 NOVA-PDE SAMPAIO OVER | 0 | 8 | 235.06
2025-02-21 | ITM 09-PLATAFORMA TERMINAL-SARZEDO[PILHA 9] SINTER FEED ESPECIAL | 31 | 119 | 2867
2025-02-21 | PATIO DE PRODUTOS-PLATAFORMA TERMINAL-SARZEDO[PILHA 9] SINTER FEED ESPECIAL | 31 | 223 | 5139.84
2025-02-21 | ESTOQUE MIB-ITM 08 FINOS MIB | 0 | 15 | 660.46
2025-02-21 | ITM 02 NOVA[B]-USINA DE BLENDAGEM SILICOSO |  |  | 747.01 | [6 empty] | 49.94 | 22.01 | 1.53 | 0.047 | 0.13 | 4.66
2025-02-21 | ITM 09-PATIO DE PRODUTOS SINTER FEED ESPECIAL | 0 | 82 | 2243.25
2025-02-21 | VALE 4757-PATIO LAVADOR ROM ATERRO | 0 | 2 | 87.83
2025-02-21 | SCALPER 2 PRAÇA 11-ITM 09 OVER SCALPER ESPECIAL | 0 | 28 | 1131.74
2025-02-21 | VALE 4757-ITM 04[ESTOQUE ROM] ROM ATERRO | 0 | 3 | 118.67
2025-02-21 | CAVA CARRAPATO 3035 ALTO-ITM 09 ROM FERROMAR | 0 | 3 | 133.69
2025-02-21 | ITM 02 NOVA[A]-USINA DE BLENDAGEM SINTER FEED ESPECIAL | 2 | 17 | 563.84 | [6 empty] | 55.38 | 17.77 | 0.57 | 0.04 | 0.09 | 1.89
2025-02-21 | CAVA CARRAPATO 3035 ALTO-ITM 04[ESTOQUE ROM] ROM FERROMAR | 0 | 34 | 1539.87
2025-02-21 | SCALPER 2 PRAÇA 11-PATIO DE PRODUTOS SINTER FEED ESPECIAL | 0 | 101 | 2690.77
2025-02-21 | SCALPER 1 PRAÇA 11-PATIO DE PRODUTOS SINTER FEED ESPECIAL | 0 | 39 | 1227.79
2025-02-21 | ITM 09-PLATAFORMA TERMINAL-SARZEDO (PILHA 10) SINTER FEED PREMIUM | 31 | 80 | 1895.97
2025-02-21 | ITM 02 PRINCIPAL-PDE SAMPAIO OVER | 0 | 4 | 129.36
2025-02-21 | ITM 04[SUBPRODUTO]-ITM 09 HEMATITINHA COMUM
2025-02-21 | PLATAFORMA TERMINAL-SARZEDO[PILHA 5]-PATIO MANGABA SINTER FEED ESPECIAL | 0 | 1 | 42.31
2025-02-21 | ITM 09-PLATAFORMA TERMINAL-SARZEDO[VAGAO] SINTER FEED PREMIUM | 31 | 45 | 1056.3
2025-02-21 | VALE 4757-ITM 09 ROM ATERRO | 0 | 23 | 1322.87
2025-02-21 | CAVA CARRAPATO 5960 ALTO-PRAÇA DA 11 ROM FERROMAR | 0 | 8 | 277.94
2025-02-21 | Over Descarte
2025-02-21 | Rejeito Desaguado |  |  | 3581.57 | [6 empty] | 41.26 | 37.03 | 0.92 | 0.069 | 0.18 | 2.4
2025-02-21 | Sinter Blendagem ITM 09 A
2025-02-21 | ITM 04[SUBPRODUTO]-ITM 02 NOVA SINTER ITM04 |  |  | 4676.96
2025-02-21 | Alimentação Gobal ITM 02 A |  |  | 4190 | [6 empty] | 47.44 | 26.95 | 1.69 | 0.05 | 0.13 | 3.16 | 0 | 4676.96
2025-02-21 | scalper 1 over |  |  | 1710 | [6 empty] | 59.33 | 5.23 | 2.32 | 0.07 | 0.17 | 7.05 | 0 | 2287.77
2025-02-21 | Filtro 03 |  |  | 927.16
2025-02-21 | VALE 4757-SUMPAO ROM ATERRO | 0 | 8 | 438.92
2025-02-21 | Sinter Premium |  |  | 4554.67 | [6 empty] | 59.36 | 4.17 | 2.53 | 0.092 | 0.14 | 7.65
2025-02-21 | Over blendagem |  |  | 1284.74
2025-02-21 | Alimentação Gobal ITM 02 Principal |  |  | 2526 | [6 empty] | 44.43885 | 30.57629 | 1.915571 | 0.05331082 | 0.1524926 | 3.142423 | 0 | 13386.87
2025-02-21 | ITM 02 NOVA[A]-USINA DE BLENDAGEM SILICOSO |  |  | 648.65 | [6 empty] | 51.37 | 20.88 | 1.18 | 0.042 | 0.11 | 4.31
2025-02-21 | Sinter Blendagem ITM 09 D
2025-02-21 | alimentacao_itm09_c |  |  | 3177 | [6 empty] | 59.046128 | 7.030312 | 1.648368 | 0.0619396 | 0.177288 | 6.347224 |  | 4263.72
2025-02-21 | Hematitinha Especial ITM 09 D
2025-02-21 | alimentacao_itm09_a |  |  | 5205 | [6 empty] | 59.68 | 3.02 | 3.3 | 0.07 | 0.17 | 7.56 |  | 2259.19
2025-02-21 | Sinter blendagem |  |  | 2572.16 | [6 empty] | 58.45 | 8.87 | 1.19 | 0.064 | 0.26 | 5.7
2025-02-21 | VALE 835075 INDIA-ITM 04[ESTOQUE ROM] ROM ATERRO | 0 | 2 | 77.56
2025-02-21 | Over Reprocesso |  |  | 1120.81
2025-02-21 | Sinter Blendagem ITM 09 C
2025-02-21 | scalper 2 especial |  |  | 2690.77
2025-02-21 | Alimentação Seca ITM 08 C |  |  | 6836 | [6 empty] | 44.43885 | 30.57629 | 1.915571 | 0.05331082 | 0.1524926 | 3.142423 | 0 | 13386.87
2025-02-21 | Alimentação Gobal ITM 02 B |  |  | 4542 | [6 empty] | 47.44 | 26.95 | 1.69 | 0.05 | 0.13 | 3.16 | 0 | 4676.96
2025-02-21 | PDE SAMPAIO-ESTOQUE MIB ROM EXTRACAO | 0 | 7 | 327.71
2025-02-21 | alimentação_blendagem |  |  | 3856.9 | [6 empty] | 58.80288 | 3.759432 | 4.325006 | 0.06490047 | 0.1088056 | 6.968454 | 0 | 3289.91
2025-02-21 | Alimentação Seca ITM 08 AB
2025-02-21 | Hematitinha Premium ITM 09 |  |  | 1554 | [6 empty] | 58.71 | 4.04 | 4.34 | 0.073 | 0.1 | 7.21
2025-02-21 | Feijãozinho ITM 02 Principal | [9 empty] | 48.37 | 26.58 | 0.92 | 0.055 | 0.15 | 2.92
2025-02-21 | Filtro 02 |  |  | 1442.24
2025-02-21 | scalper 2 over | [9 empty] | 59.33 | 5.23 | 2.32 | 0.07 | 0.17 | 7.05 | 0 | 2287.77
2025-02-21 | Filtro 04 |  |  | 1287.71
2025-02-21 | Sinter Blendagem ITM 09 B
2025-02-21 | scalper 1 especial |  |  | 1227.79
2025-02-21 | Hematitinha reprocesso |  |  | 1202.52
2025-02-21 | Hematitinha Especial ITM 09 B
2025-02-21 | Média Filtro |  |  | 4882.25
2025-02-21 | alimentacao_itm09_b |  |  | 4014
2025-02-21 | Rejeito Filtrado |  |  | 4481.25 | [6 empty] | 30.94 | 46.44 | 3.35 | 0.08 | 0.24 | 4.97 | 0.27 |  | 225 | 18.67 | 87 | 25
2025-02-21 | Hematitinha Complemento ITM 09 A
2025-02-21 | Hematitinha Especial ITM 09 A
2025-02-21 | Filtro 01 |  |  | 824.14
2025-02-21 | alimentacao_itm09_d |  |  | 2084
2025-02-21 | scalper 3 britador |  |  | 1585 | [6 empty] | 58.80288 | 3.759432 | 4.325006 | 0.06490047 | 0.1088056 | 6.968454 | 0 | 3289.91
2025-02-21 | Hematitinha Especial ITM 09 C
2025-02-21 | scalper 1 fino | [9 empty] | 58.43 | 10.37 | 1.49 | 0.058 | 0.23 | 4.04 | 1.01
2025-02-21 | VALE 4757 ÍNDIA-ITM 04[ESTOQUE ROM] ROM ATERRO | 0 | 13 | 459.08
2025-02-21 | Sinter Especial |  |  | 6048.25 | [6 empty] | 58.73 | 8.3 | 1.46 | 0.064 | 0.13 | 3.53
2025-02-21 | scalper 2 fino | [9 empty] | 58.49 | 9.59 | 1.48 | 0.06 | 0.28 | 4.58 | 0.91
2025-02-21 | USINA DE BLENDAGEM-ITM 09 OVER PREMIUM | 0 | 44 | 1284.74
2025-02-21 | ITM 04[SUBPRODUTO]-ITM 08 SINTER ITM04 |  |  | 3938
2025-02-21 | ITM 04[SUBPRODUTO]-ITM 02 PRINCIPAL SINTER ITM04 |  |  | 8611.36
2025-02-21 | Sinter Sarzedo |  |  | 13175.08
2025-02-22 | Feijãozinho ITM 02 Principal | [9 empty] | 50.19 | 23.4 | 0.82 | 0.047 | 0.1 | 3.69
2025-02-22 | Alimentação Gobal ITM 02 B |  |  | 4479 | [6 empty] | 48.28 | 26.22 | 1.11 | 0.03 | 0.11 | 3.42 | 1.28 | 9220.58
2025-02-22 | SCALPER 1 PRAÇA 11-PATIO DE PRODUTOS SINTER FEED ESPECIAL | 0 | 35 | 1042.92
2025-02-22 | VALE 4757 ÍNDIA-SUMPAO ROM ATERRO | 0 | 10 | 362.64
2025-02-22 | SCALPER 2 PRAÇA 11-ITM 09 OVER SCALPER ESPECIAL | 0 | 6 | 253.71
2025-02-22 | PATIO DE PRODUTOS-USINA DE BLENDAGEM SINTER FEED ESPECIAL | 0 | 10 | 281.65
2025-02-22 | CAVA CARRAPATO 5960 ALTO-SUMPAO ROM ATERRO | 0 | 10 | 390.17
2025-02-22 | Filtro 04 |  |  | 1195.9
2025-02-22 | Hematitinha Especial ITM 09 A
2025-02-22 | Alimentação Gobal ITM 02 Principal |  |  | 4464 | [6 empty] | 46.01 | 29.13 | 1.31 | 0.036 | 0.12 | 3.33 | 1.28 | 9545.41
2025-02-22 | PILHAO - PDE MANGABA-ITM 04[ESTOQUE ROM] MATERIAL PILHAO | 10 | 25 | 1206.21
2025-02-22 | Sinter Blendagem ITM 09 C
2025-02-22 | ITM 08-PILHA B02 REJEITO DESAGUADO | 0 | 30 | 1194.25
2025-02-22 | Hematitinha reprocesso |  |  | 1293.6
2025-02-22 | alimentação_blendagem |  |  | 1341.86 | [6 empty] | 57.876755 | 7.005414 | 2.634443 | 0.0685228 | 0.175228 | 7.019422 | 0 | 795.82
2025-02-22 | ITM 02 NOVA-PDE SAMPAIO OVER | 0 | 7 | 182.8
2025-02-22 | VALE 835075 INDIA-PRAÇA DA 11 ROM ATERRO | 0 | 2 | 75.36
2025-02-22 | CAVA CARRAPATO 3035 ALTO-CAVA SAMPAIO ESTERIL FRANCO | 0 | 12 | 511.55
2025-02-22 | ITM 02 PRINCIPAL-PATIO MANGABA[PILHA SILICOSO] SILICOSO
2025-02-22 | Sinter Blendagem ITM 09 D
2025-02-22 | VALE 4757 ÍNDIA-ITM 09 ROM ATERRO | 0 | 1 | 37.19
2025-02-22 | USINA DE BLENDAGEM-ITM 09 OVER PREMIUM | 0 | 26 | 758.11
2025-02-22 | CAVA CARRAPATO 5960 ALTO-PRAÇA DA 11 ROM ATERRO | 0 | 3 | 120.57
2025-02-22 | Sinter Sarzedo |  |  | 10362.65
2025-02-22 | ITM 04[SUBPRODUTO]-ITM 02 NOVA SINTER ITM04 |  |  | 9220.58
2025-02-22 | Hematitinha Especial ITM 09 C
2025-02-22 | CAVA SAMAMBAIA BAIXO-CAVA SAMPAIO ESTERIL FRANCO | 0 | 1 | 47.63
2025-02-22 | scalper 2 fino | [9 empty] | 57.9 | 9.94 | 0.86 | 0.069 | 0.09 | 5.93 | 1.19
2025-02-22 | Filtro 02 |  |  | 1685.13
2025-02-22 | Sinter Blendagem ITM 09 A
2025-02-22 | Média Filtro |  |  | 4890.12
2025-02-22 | scalper 3 britador |  |  | 347 | [6 empty] | 59.95275 | 3.006588 | 2.993218 | 0.07383957 | 0.1016043 | 7.723348 | 0 | 1994.26
2025-02-22 | alimentacao_itm09_a |  |  | 4575 | [6 empty] | 60.21 | 3.26 | 1.73 | 0.07 | 0.14 | 8.33 |  | 2896.5
2025-02-22 | ITM 02 NOVA[B]-USINA DE BLENDAGEM SILICOSO |  |  | 698.26 | [6 empty] | 51.05 | 21.39 | 1.36 | 0.039 | 0.13 | 3.87
2025-02-22 | Hematitinha Especial ITM 09 D
2025-02-22 | Alimentação Gobal ITM 02 A |  |  | 4494 | [6 empty] | 48.28 | 26.22 | 1.11 | 0.03 | 0.11 | 3.42 | 1.28 | 9220.58
2025-02-22 | Hematitinha Premium ITM 09 |  |  | 1867 | [6 empty] | 59.41 | 8 | 1.5 | 0.051 | 0.09 | 5.28
2025-02-22 | DESAGUAMENTO DE PRODUTO ITM 8-PATIO DE PRODUTOS PELLET FEED | 39 | 163 | 4889.72 | [6 empty] | 62.79 | 7.46 | 0.55 | 0.04 | 0.11 | 1.88 |  |  |  | 14.67
2025-02-22 | Over Descarte
2025-02-22 | alimentacao_itm09_d |  |  | 2047
2025-02-22 | ITM 04[SUBPRODUTO]-ITM 02 NOVA SINTER COMUM | 5 | 6
2025-02-22 | Hematitinha Especial ITM 09 B
2025-02-22 | alimentacao_itm09_c |  |  | 4098 | [6 empty] | 57.296027 | 10.017514 | 1.225447 | 0.0700776 | 0.113222 | 6.252667 |  | 3505.42
2025-02-22 | ITM 09-PATIO DE PRODUTOS SINTER FEED PREMIUM | 0 | 80 | 2334.57
2025-02-22 | Sinter Premium |  |  | 5149.59 | [6 empty] | 60.14 | 4.29 | 2.36 | 0.071 | 0.23 | 6.69
2025-02-22 | Rejeito Filtrado |  |  | 5055.4 | [6 empty] | 30.63 | 46.99 | 3.387 | 0.1 | 0.25 | 5.16 | 0.37 |  | 300 | 12 | 93 | 25
2025-02-22 | scalper 2 over |  |  | 1500 | [6 empty] | 57.56434 | 10.07267 | 1.300674 | 0.0600749 | 0.1025562 | 5.865627 | 0 | 4692.67
2025-02-22 | Over Reprocesso |  |  | 1038.54
2025-02-22 | Filtro 03 |  |  | 1358.98
2025-02-22 | ITM 04[SUBPRODUTO]-ITM 02 PRINCIPAL SINTER ITM04 |  |  | 6056.17
2025-02-22 | PILHA B02-PILHA B02 REJEITO TRATADO | 0 | 26 | 1108.54
2025-02-22 | alimentacao_itm09_b |  |  | 3258
2025-02-22 | Filtro 01 |  |  | 815.39
2025-02-22 | Alimentação Seca ITM 08 AB
2025-02-22 | VALE 4757-SUMPAO ROM ATERRO | 0 | 2 | 89.02
2025-02-22 | ITM 09-PATIO DE PRODUTOS SINTER FEED ESPECIAL | 0 | 99 | 2832.85
2025-02-22 | ITM 02 NOVA[A]-USINA DE BLENDAGEM SINTER FEED ESPECIAL | 2 | 21 | 657.09 | [6 empty] | 57.63 | 14.99 | 0.65 | 0.04 | 0.09 | 1.74
2025-02-22 | BRITADOR-USINA DE BLENDAGEM PRÉ BRITADO PREMIUM | 0 | 9 | 397.91
2025-02-22 | Sinter blendagem |  |  | 583.75 | [6 empty] | 57.81 | 13.44 | 0.8 | 0.045 | 0.11 | 2.64
2025-02-22 | ITM 02 NOVA[B]-USINA DE BLENDAGEM SINTER FEED ESPECIAL | 2 | 24 | 786.51 | [6 empty] | 57.78 | 14.35 | 0.62 | 0.04 | 0.07 | 1.99
2025-02-22 | ITM 09-PLATAFORMA TERMINAL-SARZEDO (PILHA 10) SINTER FEED PREMIUM | 31 | 115 | 2815.02
2025-02-22 | ITM 04[SUBPRODUTO]-ITM 08 SINTER ITM04 |  |  | 3489.23
2025-02-22 | Alimentação Seca ITM 08 C |  |  | 6848 | [6 empty] | 46.01 | 29.13 | 1.31 | 0.036 | 0.12 | 3.33 | 1.28 | 9545.41
2025-02-22 | SCALPER 2 PRAÇA 11-PATIO DE PRODUTOS SINTER FEED ESPECIAL | 0 | 52 | 1440.25
2025-02-22 | Hematitinha Complemento ITM 09 A
2025-02-22 | ITM 02 NOVA[A]-USINA DE BLENDAGEM SILICOSO |  |  | 525.6 | [6 empty] | 50.11 | 22.3 | 1.29 | 0.048 | 0.14 | 4.38
2025-02-22 | Sinter Blendagem ITM 09 B
2025-02-22 | scalper 1 over |  |  | 1575 | [6 empty] | 57.56434 | 10.07267 | 1.300674 | 0.0600749 | 0.1025562 | 5.865627 | 0 | 4692.67
2025-02-22 | PLATAFORMA TERMINAL-SARZEDO[VAGAO]-PATIO B1 SINTER TIG | 31 | 184 | 4877.638
2025-02-22 | ITM 02 PRINCIPAL-PATIO MANGABA[PILHA SILICOSO] SILICOSO | 0 | 3 | 551.78 | [6 empty] | 47.25 | 26.72 | 1.17 | 0.044 | 0.12 | 4.29
2025-02-22 | CAVA CARRAPATO 3035 ALTO-PRAÇA DA 11 ROM FERROMAR | 0 | 6 | 274.69
2025-02-22 | CAVA CARRAPATO 5960 ALTO-ITM 09 ROM FERROMAR | 0 | 47 | 1798.91
2025-02-22 | Over blendagem |  |  | 758.11
2025-02-22 | Rejeito Desaguado |  |  | 3137.16 | [6 empty] | 32.97 | 49.09 | 0.75 | 0.054 | 0.22 | 2.52
2025-02-22 | ITM 04[SUBPRODUTO]-ITM 09 HEMATITINHA COMUM
2025-02-22 | PATIO DE PRODUTOS-PLATAFORMA TERMINAL-SARZEDO (PILHA 10) SINTER FEED PREMIUM | 31 | 397 | 9392.39
2025-02-22 | Sinter Especial |  |  | 4629.31 | [6 empty] | 58.9 | 8.41 | 1.82 | 0.055 | 0.15 | 5.11
2025-02-22 | CAVA CARRAPATO 5960 ALTO-PRAÇA DA 11 ROM FERROMAR | 0 | 10 | 356.07
2025-02-22 | PDE SAMPAIO-ITM 04[ESTOQUE ROM] FINOS | 0 | 16 | 785.6
2025-02-22 | ITM 09-PLATAFORMA TERMINAL-SARZEDO[PILHA 9] SINTER FEED ESPECIAL | 31 | 24 | 575.32
2025-02-22 | COMPLEXO DE FILTRAGEM-PILHA B02 REJEITO FILTRADO | 0 | 27 | 1220.75
2025-02-22 | PATIO DE PRODUTOS-PLATAFORMA TERMINAL-SARZEDO[PILHA 4] SINTER FEED ESPECIAL | 31 | 143 | 3509.65
2025-02-22 | ITM 02 PRINCIPAL-PDE SAMPAIO OVER | 0 | 4 | 126.68
2025-02-22 | PATIO DE PRODUTOS-PLATAFORMA TERMINAL-SARZEDO[VAGAO] SINTER FEED ESPECIAL | 31 | 93 | 2135
2025-02-22 | ITM 09-PLATAFORMA TERMINAL-SARZEDO[VAGAO] SINTER FEED ESPECIAL | 31 | 19 | 444.14
2025-02-22 | scalper 1 especial |  |  | 1274.75
2025-02-22 | CAVA CARRAPATO 3035 ALTO-ITM 09 ROM FERROMAR | 0 | 17 | 859.66
2025-02-22 | CAVA SAMAMBAIA INTERMEDIARIO-ITM 04[ESTOQUE ROM] ROM FERROMAR | 0 | 8 | 364.52
2025-02-22 | CAVA CARRAPATO 5960 ALTO-SUMPAO ROM FERROMAR | 0 | 2 | 70.92
2025-02-22 | PILHA B02[PST]-PILHA B02 REJEITO PST | 0 | 6 | 258.91
2025-02-22 | ITM 02 PRINCIPAL-USINA DE BLENDAGEM SINTER FEED ESPECIAL | 3 | 17 | 515.59 | [6 empty] | 56.67 | 17.1 | 0.59 | 0.04 | 0.09 | 1.05
2025-02-22 | ITM 04[SUBPRODUTO]-ITM 08 SINTER COMUM | 5 | 14
2025-02-22 | VALE 4757-ITM 09 ROM ATERRO | 0 | 5 | 255.24
2025-02-22 | PILHAO - PDE MANGABA-PDE SAMPAIO ESTERIL PILHAO | 9 | 5 | 219.26
2025-02-22 | CAVA CARRAPATO 5960 ALTO-ITM 04[ESTOQUE ROM] ROM FERROMAR | 0 | 11 | 467.9
2025-02-22 | VALE 4757 ÍNDIA-ITM 04[ESTOQUE ROM] ROM ATERRO | 0 | 6 | 248.8
2025-02-22 | scalper 2 especial |  |  | 1440.25
2025-02-22 | scalper 1 fino | [9 empty] | 56.06 | 14.25 | 1.06 | 0.031 | 0.09 | 4.27 | 1.55
2025-02-22 | ITM 08-PDE SAMPAIO OVER | 0 | 11 | 467.56
2025-02-23 | Sinter Blendagem ITM 09 B
2025-02-23 | Over Descarte
2025-02-23 | VALE 4757 ÍNDIA-ITM 04[ESTOQUE ROM] ROM ATERRO | 0 | 4 | 141.75
2025-02-23 | Rejeito Desaguado |  |  | 2993.32 | [6 empty] | 37.33 | 41.42 | 0.73 | 0.053 | 0.23 | 3.98
2025-02-23 | Hematitinha Especial ITM 09 C
2025-02-23 | alimentação_blendagem
2025-02-23 | alimentacao_itm09_d |  |  | 2032
2025-02-23 | Filtro 02 |  |  | 1727.77
2025-02-23 | Alimentação Gobal ITM 02 B |  |  | 4542 | [6 empty] | 47.79 | 27.11 | 1.3 | 0.03 | 0.06 | 3.12 | 1.55 | 5612.99
2025-02-23 | Sinter Especial |  |  | 5239.37 | [6 empty] | 57.37 | 7.09 | 2.66 | 0.062 | 0.12 | 7.63
2025-02-23 | Filtro 04 |  |  | 609.8
2025-02-23 | Hematitinha reprocesso |  |  | 633.6
2025-02-23 | Hematitinha Premium ITM 09 |  |  | 1792 | [6 empty] | 59.08 | 3.4 | 4.48 | 0.062 | 0.11 | 7.37
2025-02-23 | Alimentação Gobal ITM 02 Principal |  |  | 2526 | [6 empty] | 46.62 | 28.54 | 1.42 | 0.028 | 0.08 | 3.2 | 1.55 | 11220.49
2025-02-23 | ITM 04[SUBPRODUTO]-ITM 02 PRINCIPAL SINTER ITM04 |  |  | 6830.39
2025-02-23 | Over Reprocesso |  |  | 2074
2025-02-23 | Sinter Blendagem ITM 09 C
2025-02-23 | alimentacao_itm09_c |  |  | 4416 | [6 empty] | 58.2032 | 8.422765 | 1.696305 | 0.06112667 | 0.1036259 | 6.169886 |  | 10213.83
2025-02-23 | scalper 2 fino | [9 empty] | 59.12 | 4.28 | 2.72 | 0.066 | 0.19 | 7.89
2025-02-23 | scalper 1 especial |  |  | 2192.25
2025-02-23 | Sinter Premium |  |  | 5287.84 | [6 empty] | 59.4 | 4.81 | 2.94 | 0.08 | 0.23 | 6.73
2025-02-23 | scalper 3 britador |  |  | 1711.76 | [6 empty] | 60.31925 | 3.260464 | 1.945441 | 0.06980917 | 0.1873237 | 7.968242 | 0 | 5389
2025-02-23 | Sinter Sarzedo |  |  | 10527.21
2025-02-23 | ITM 04[SUBPRODUTO]-ITM 08 SINTER ITM04 |  |  | 4390.1
2025-02-23 | Hematitinha Complemento ITM 09 A
2025-02-23 | ITM 04[SUBPRODUTO]-ITM 02 NOVA SINTER ITM04 |  |  | 5612.99
2025-02-23 | Hematitinha Especial ITM 09 A
2025-02-23 | Filtro 01 |  |  | 1270.42
2025-02-23 | Over blendagem
2025-02-23 | Filtro 03 |  |  | 1880.22
2025-02-23 | Feijãozinho ITM 02 Principal | [9 empty] | 50.54 | 22.35 | 0.96 | 0.057 | 0.15 | 4
2025-02-23 | scalper 2 especial |  |  | 176.52
2025-02-23 | ITM 02 NOVA[A]-USINA DE BLENDAGEM SILICOSO |  |  | 648.65 | [6 empty] | 46.85 | 27.46 | 1.03 | 0.038 | 0.14 | 4.28
2025-02-23 | Sinter Blendagem ITM 09 A
2025-02-23 | Sinter blendagem
2025-02-23 | Hematitinha Especial ITM 09 B
2025-02-23 | Alimentação Seca ITM 08 C |  |  | 6449 | [6 empty] | 46.62 | 28.54 | 1.42 | 0.028 | 0.08 | 3.2 | 1.55 | 11220.49
2025-02-23 | Alimentação Seca ITM 08 AB
2025-02-23 | ITM 02 NOVA[B]-USINA DE BLENDAGEM SILICOSO |  |  | 747.01 | [6 empty] | 47.55 | 26.53 | 1.22 | 0.034 | 0.1 | 4.18
2025-02-23 | scalper 1 fino | [9 empty] | 59.12 | 4.28 | 2.72 | 0.066 | 0.19 | 7.89
2025-02-23 | Média Filtro |  |  | 4916.13
2025-02-23 | Sinter Blendagem ITM 09 D
2025-02-23 | scalper 2 over |  |  | 493.82 | [6 empty] | 59.6115275 | 5.339465 | 2.9313 | 0.06301475 | 0.1107775 | 5.999075 | 0 | 11998.28
2025-02-23 | Alimentação Gobal ITM 02 A |  |  | 4190 | [6 empty] | 47.79 | 27.11 | 1.3 | 0.03 | 0.06 | 3.12 | 1.55 | 5612.99
2025-02-23 | Rejeito Filtrado |  |  | 5488.2 | [6 empty] | 30.75 | 46.75 | 3.24 | 0.08 | 0.23 | 5.54 | 0.37 |  | 250 | 16.4 | 108 | 25
2025-02-23 | Hematitinha Especial ITM 09 D
2025-02-23 | scalper 1 over | [9 empty] | 59.6115275 | 5.339465 | 2.9313 | 0.06301475 | 0.1107775 | 5.999075 | 0 | 11998.28
2025-02-23 | ITM 08-PDE SAMPAIO OVER | 0 | 25 | 1082.13
2025-02-23 | CAVA CARRAPATO 3035 ALTO-CAVA SAMPAIO ESTERIL FRANCO | 0 | 12 | 592.41
2025-02-23 | PDE SAMPAIO-PDE SAMPAIO ESTERIL FRANCO | 0 | 1 | 40.41
2025-02-23 | COMPLEXO DE FILTRAGEM-PILHA B02 REJEITO FILTRADO | 0 | 27 | 1189.46
2025-02-23 | alimentacao_itm09_b |  |  | 3704
2025-02-23 | PILHAO - PDE MANGABA-PDE SAMPAIO ESTERIL PILHAO | 9 | 8 | 416.73
2025-02-23 | BRITADOR-USINA DE BLENDAGEM PRÉ BRITADO PREMIUM | 0 | 42 | 1711.76
2025-02-23 | ITM 02 NOVA[A]-USINA DE BLENDAGEM SINTER FEED ESPECIAL | 2 | 20 | 645.74 | [6 empty] | 56.66 | 16.48 | 0.69 | 0.04 | 0.08 | 1.57
2025-02-23 | CAVA CARRAPATO 3035 ALTO-PRAÇA DA 11 ROM ATERRO | 0 | 2 | 80.38
2025-02-23 | USINA DE BLENDAGEM-ITM 09 OVER ESPECIAL | 0 | 8 | 234.17
2025-02-23 | PILHA B02-PILHA B02 REJEITO TRATADO | 0 | 29 | 1142.2
2025-02-23 | CAVA CARRAPATO 5960 ALTO-ITM 09 ROM FERROMAR | 0 | 51 | 1941.54
2025-02-23 | ITM 09-ITM 09 OVER REPROCESSO | 0 | 1 | 30.34
2025-02-23 | PILHA B02[PST]-PILHA B02 REJEITO PST | 0 | 2 | 87.6
2025-02-23 | USINA DE BLENDAGEM-ITM 09 OVER PREMIUM | 0 | 7 | 183.09
2025-02-23 | CAVA CARRAPATO 5960 ALTO-ITM 09 ROM ATERRO | 0 | 19 | 622.45
2025-02-23 | CAVA SAMAMBAIA INTERMEDIARIO-ITM 04[ESTOQUE ROM] ROM FERROMAR | 0 | 28 | 1274.27
2025-02-23 | CAVA CARRAPATO 3035 ALTO-SUMPAO ROM FERROMAR | 0 | 4 | 206.98
2025-02-23 | CAVA CARRAPATO 5960 ALTO-SUMPAO ROM FERROMAR | 0 | 2 | 62.62
2025-02-23 | CAVA CARRAPATO 5960 ALTO-ITM 04[ESTOQUE ROM] ROM FERROMAR | 0 | 7 | 265.64
2025-02-23 | CAVA CARRAPATO 3035 ALTO-ITM 09 ROM FERROMAR | 0 | 32 | 1503.59
2025-02-23 | ITM 02 PRINCIPAL-PATIO MANGABA[PILHA SILICOSO] SILICOSO |  |  | 369.65
2025-02-23 | ITM 04[SUBPRODUTO]-ITM 08 SINTER COMUM | 5 | 5
2025-02-23 | ITM 09-PATIO DE PRODUTOS SINTER FEED PREMIUM | 0 | 180 | 5287.84
2025-02-23 | ITM 02 NOVA[B]-USINA DE BLENDAGEM SINTER FEED ESPECIAL | 2 | 26 | 841.99 | [6 empty] | 57.6 | 14.85 | 0.52 | 0.04 | 0.08 | 2
2025-02-23 | PILHAO - PDE MANGABA-ITM 04[ESTOQUE ROM] MATERIAL PILHAO | 10 | 29 | 1425.49
2025-02-23 | SCALPER 1 PRAÇA 11-PATIO DE PRODUTOS SINTER FEED ESPECIAL | 0 | 77 | 2192.25
2025-02-23 | ITM 08-PILHA B02 REJEITO DESAGUADO | 0 | 4 | 164.98
2025-02-23 | alimentacao_itm09_a |  |  | 4875 | [6 empty] | 60.9171 | 3.010412 | 1.883642 | 0.06700743 | 0.2456469 | 7.404419 | 0 | 10833.1
2025-02-23 | SCALPER 2 PRAÇA 11-ITM 09 OVER SCALPER ESPECIAL | 0 | 12 | 493.82
2025-02-23 | ITM 02 NOVA-PDE SAMPAIO OVER | 0 | 7 | 199.47
2025-02-23 | VALE 4757-PRAÇA DA 11 ROM ATERRO | 0 | 6 | 239.36
2025-02-23 | CAVA CARRAPATO 3035 ALTO-PRAÇA DA 11 ROM FERROMAR | 0 | 5 | 218.7
2025-02-23 | VALE 4757-ITM 09 ROM ATERRO | 0 | 18 | 745.43
2025-02-23 | PATIO LAVADOR-ITM 09 ROM ATERRO | 0 | 2 | 105.47
2025-02-23 | ITM 02 PRINCIPAL-PDE SAMPAIO OVER | 0 | 3 | 92.01
2025-02-23 | CAVA CARRAPATO 5960 ALTO-ITM 04[ESTOQUE ROM] ROM ATERRO | 0 | 4 | 154.74
2025-02-23 | ITM 04[SUBPRODUTO]-ITM 09 HEMATITINHA COMUM
2025-02-23 | CAVA CARRAPATO 5960 ALTO-PRAÇA DA 11 ROM ATERRO | 0 | 23 | 782.27
2025-02-23 | PDE SAMPAIO-ITM 04[ESTOQUE ROM] FINOS | 0 | 38 | 1811.74
2025-02-23 | ITM 02 PRINCIPAL-PATIO MANGABA[PILHA SILICOSO] SILICOSO | 0 | 4 | [7 empty] | 49.38 | 23.38 | 1.57 | 0.044 | 0.13 | 4.09
2025-02-23 | SCALPER 2 PRAÇA 11-PATIO DE PRODUTOS SINTER FEED ESPECIAL | 0 | 7 | 176.52
2025-02-23 | ITM 02 PRINCIPAL-USINA DE BLENDAGEM SINTER FEED ESPECIAL | 3 | 18 | 585.16 | [6 empty] | 56.21 | 15.99 | 0.67 | 0.04 | 0.09 | 1.95
2025-02-23 | ITM 09-PATIO DE PRODUTOS SINTER FEED ESPECIAL | 0 | 126 | 3598.37
2025-02-23 | CAVA CARRAPATO 5960 ALTO-PRAÇA DA 11 ROM FERROMAR | 0 | 9 | 332.98
2025-02-23 | ITM 04[SUBPRODUTO]-ITM 02 NOVA SINTER COMUM | 5 | 9
2025-02-23 | DESAGUAMENTO DE PRODUTO ITM 8-PATIO DE PRODUTOS PELLET FEED | 39 | 164 | 4937.92 | [6 empty] | 62.82 | 7.43 | 0.55 | 0.04 | 0.1 | 1.86 |  |  |  | 14.27
2025-02-24 | PATIO DE PRODUTOS-PLATAFORMA TERMINAL-SARZEDO[VAGAO] SINTER FEED ESPECIAL | 31 | 99 | 2355.24
2025-02-24 | ITM 08-PDE SAMPAIO OVER | 0 | 17 | 623.99
2025-02-24 | CAVA CARRAPATO 5960 ALTO-ITM 09 ROM FERROMAR | 0 | 21 | 795.78
2025-02-24 | ITM 09-PATIO DE PRODUTOS SINTER FEED ESPECIAL | 0 | 40 | 1054.36
2025-02-24 | CAVA CARRAPATO 5960 ALTO-PRAÇA DA 11 ROM FERROMAR | 0 | 6 | 218.63
2025-02-24 | PDE SAMPAIO-ITM 04[ESTOQUE ROM] FINOS | 0 | 34 | 1558.31
2025-02-24 | PATIO DE PRODUTOS-PLATAFORMA TERMINAL-SARZEDO[PILHA 6] PELLET FEED | 31 | 559 | 13567.32
2025-02-24 | ITM 08-PILHA B02 REJEITO DESAGUADO | 0 | 11 | 434.54
2025-02-24 | ITM 02 NOVA[A]-PATIO MANGABA[PILHA SILICOSO] SILICOSO | 0 | 2 | 703.14 | [6 empty] | 50.03 | 22.21 | 1.15 | 0.046 | 0.12 | 4.45
2025-02-24 | CAVA CARRAPATO 5960 ALTO-BARRAGEM B1[PONTO ABASTECIMENTO AGUA 2] ESTERIL FRANCO | 0 | 2 | 73.43
2025-02-24 | ITM 02 PRINCIPAL-PATIO MANGABA[PILHA SILICOSO] SILICOSO
2025-02-24 | ITM 09-PLATAFORMA TERMINAL-SARZEDO[PILHA 9] SINTER FEED ESPECIAL | 31 | 145 | 3415.97
2025-02-24 | CAVA SAMAMBAIA INTERMEDIARIO-ITM 04[ESTOQUE ROM] ROM FERROMAR | 0 | 11 | 538.05
2025-02-24 | COMPLEXO DE FILTRAGEM-PILHA B02 REJEITO FILTRADO | 0 | 17 | 742
2025-02-24 | ITM 04[SUBPRODUTO]-ITM 02 NOVA SINTER COMUM | 5 | 25
2025-02-24 | VALE 4757-ITM 09 ROM ATERRO | 0 | 6 | 257.01
2025-02-24 | ITM 02 NOVA-PDE SAMPAIO OVER | 0 | 4 | 116.09
2025-02-24 | CAVA CARRAPATO 5960 ALTO-ITM 04[ESTOQUE ROM] ROM ATERRO | 0 | 13 | 583.26
2025-02-24 | CAVA CARRAPATO 5960 ALTO-ITM 04[ESTOQUE ROM] ROM FERROMAR | 0 | 10 | 399.72
2025-02-24 | PILHA B02-BARRAGEM B1[PONTO ABASTECIMENTO AGUA 2] ESTERIL FRANCO | 0 | 4 | 176.89
2025-02-24 | CAVA CARRAPATO 3035 ALTO-ITM 04[ESTOQUE ROM] ROM FERROMAR | 0 | 3 | 144.6
2025-02-24 | ITM 09-PLATAFORMA TERMINAL-SARZEDO[VAGAO] SINTER FEED ESPECIAL | 31 | 21 | 501.15
2025-02-24 | DESAGUAMENTO DE PRODUTO ITM 8-PATIO DE PRODUTOS PELLET FEED | 39 | 158 | 4862.93 | [6 empty] | 62.72 | 7.59 | 0.55 | 0.05 | 0.09 | 1.88
2025-02-24 | PILHAO - PDE MANGABA-ITM 04[ESTOQUE ROM] MATERIAL PILHAO | 10 | 17 | 815.76
2025-02-24 | PILHAO - PDE MANGABA-PDE SAMPAIO ESTERIL PILHAO | 9 | 12 | 635.88
2025-02-24 | ITM 02 PRINCIPAL-PDE SAMPAIO OVER | 0 | 1 | 48.48
2025-02-24 | ITM 02 PRINCIPAL-USINA DE BLENDAGEM SINTER FEED ESPECIAL | 3 | 12 | 373.43 | [6 empty] | 56.58 | 16.73 | 0.54 | 0.04 | 0.07 | 1.9
2025-02-24 | PILHA B02-PILHA B02 REJEITO TRATADO | 0 | 21 | 814.45
2025-02-24 | CAVA CARRAPATO 3035 ALTO-PRAÇA DA 11 ROM FERROMAR | 0 | 1 | 36.21
2025-02-24 | VALE 4757 ÍNDIA-SUMPAO ROM ATERRO | 0 | 3 | 129.16
2025-02-24 | ITM 02 NOVA[B]-PATIO MANGABA[PILHA SILICOSO] SILICOSO | 0 | 1 | 969.11 | [6 empty] | 51.59 | 21.81 | 0.99 | 0.045 | 0.08 | 3.34
2025-02-24 | VALE 4757 ÍNDIA-ITM 09 ROM ATERRO | 0 | 3 | 123.35
2025-02-24 | CAVA CARRAPATO 3035 ALTO-ITM 09 ROM FERROMAR | 0 | 12 | 521.14
2025-02-24 | ITM 04[SUBPRODUTO]-ITM 09 HEMATITINHA COMUM
2025-02-24 | VALE 4757-PRAÇA DA 11 ROM ATERRO | 0 | 4 | 150.35
2025-02-24 | PILHA B02[PST]-PILHA B02 REJEITO PST | 0 | 5 | 201.54
2025-02-24 | ITM 02 NOVA[B]-USINA DE BLENDAGEM SINTER FEED ESPECIAL | 2 | 23 | 737.18 | [6 empty] | 58.26 | 14.56 | 0.44 | 0.04 | 0.07 | 1.46
2025-02-24 | CAVA CARRAPATO 5960 ALTO-PRAÇA DA 11 ROM ATERRO | 0 | 24 | 870.8
2025-02-24 | SCALPER 1 PRAÇA 11-PATIO DE PRODUTOS SINTER FEED ESPECIAL | 0 | 53 | 1474.99
2025-02-24 | PATIO LAVADOR-ITM 09 ROM FERROMAR | 0 | 11 | 346.56
2025-02-24 | ITM 04[SUBPRODUTO]-ITM 08 SINTER COMUM | 5 | 18
2025-02-24 | CAVA CARRAPATO 3035 ALTO-CAVA SAMPAIO ESTERIL FRANCO | 0 | 1 | 44.38
2025-02-24 | PATIO DE PRODUTOS-PLATAFORMA TERMINAL-SARZEDO (PILHA 10) SINTER FEED PREMIUM | 31 | 140 | 3302.63
2025-02-24 | ITM 02 PRINCIPAL-PATIO MANGABA[PILHA SILICOSO] SILICOSO | 0 | 3 | 256.77 | [6 empty] | 48.44 | 24.59 | 1.46 | 0.039 | 0.12 | 4.49
2025-02-24 | ITM 02 NOVA-ESTOQUE MIB SILICOSO | 0 | 6 | 271.09
2025-02-24 | VALE 4757 ÍNDIA-ITM 04[ESTOQUE ROM] ROM ATERRO | 0 | 7 | 247.85
2025-02-24 | SCALPER 2 PRAÇA 11-PATIO DE PRODUTOS SINTER FEED ESPECIAL | 0 | 44 | 1178.85
2025-02-24 | VALE 4757 ÍNDIA-PRAÇA DA 11 ROM ATERRO | 0 | 8 | 305.35
2025-02-24 | ESTOQUE MIB-ITM 08 FINOS MIB | 0 | 19 | 866.53
2025-02-24 | SCALPER 2 PRAÇA 11-ITM 09 OVER SCALPER ESPECIAL | 0 | 15 | 638.04
2025-02-24 | ITM 09-PATIO DE PRODUTOS SINTER FEED PREMIUM | 0 | 127 | 3437.07
2025-02-24 | PATIO DE PRODUTOS-PLATAFORMA TERMINAL-SARZEDO[PILHA 9] SINTER FEED ESPECIAL | 31 | 4 | 95.99
2025-02-24 | ITM 02 NOVA[A]-USINA DE BLENDAGEM SINTER FEED ESPECIAL | 2 | 19 | 580.6 | [6 empty] | 59.21 | 12.97 | 0.52 | 0.04 | 0.09 | 1.55
2025-02-24 | CAVA CARRAPATO 3035 ALTO-ITM 09 ROM ATERRO | 0 | 3 | 129.69
2025-02-24 | ITM 09-USINA DE BLENDAGEM SINTER FEED ESPECIAL | 0 | 84 | 2153.98
2025-02-24 | Hematitinha Complemento ITM 09 A
2025-02-24 | Sinter Blendagem ITM 09 B
2025-02-24 | Sinter Premium |  |  | 3437.07 | [6 empty] | 59 | 5.2 | 2.4 | 0.72 | 0.19 | 6.98
2025-02-24 | scalper 1 over |  |  | 756.59 | [6 empty] | 59.108698 | 4.3912865 | 1.5281835 | 0.07983695 | 0.351677 | 8.570651 | 0 | 6685.32
2025-02-24 | Alimentação Seca ITM 08 AB |  |  | 680
2025-02-24 | ITM 02 NOVA[A]-USINA DE BLENDAGEM SILICOSO | [9 empty] | 50.03 | 22.21 | 1.15 | 0.046 | 0.12 | 4.45
2025-02-24 | Over Descarte
2025-02-24 | alimentacao_itm09_d |  |  | 2730
2025-02-24 | alimentacao_itm09_b |  |  | 3850
2025-02-24 | alimentacao_itm09_c |  |  | 4050 | [6 empty] | 59.39 | 4.11 | 1.56 | 0.08 | 0.35 | 8.43
2025-02-24 | ITM 04[SUBPRODUTO]-ITM 08 SINTER ITM04 |  |  | 8685.83
2025-02-24 | alimentação_blendagem |  |  | 2657.87 | [6 empty] | 59.949082 | 3.448172 | 3.22035 | 0.063197 | 0.200576 | 6.972112 | 0 | 3243.54
2025-02-24 | Sinter Especial |  |  | 7589.46 | [6 empty] | 59.12 | 5.75 | 1.5 | 0.07 | 0.21 | 7.87
2025-02-24 | Hematitinha reprocesso
2025-02-24 | CAVA CARRAPATO 3035 ALTO-PATIO B1 ESTERIL FRANCO | 0 | 1 | 44.76
2025-02-24 | ITM 02 NOVA[B]-USINA DE BLENDAGEM SILICOSO | [9 empty] | 51.59 | 21.81 | 0.99 | 0.045 | 0.08 | 3.34
2025-02-24 | Sinter Blendagem ITM 09 D
2025-02-24 | alimentacao_itm09_a |  |  | 4200 | [6 empty] | 59.9104 | 3.654372 | 3.122683 | 0.06269948 | 0.1929954 | 6.936919 | 0 | 15897.74
2025-02-24 | PDE SAMPAIO-ESTOQUE MIB ROM EXTRACAO | 0 | 13 | 574.57
2025-02-24 | scalper 2 especial |  |  | 1178.85
2025-02-24 | Over Reprocesso |  |  | 2022.42
2025-02-24 | PRAÇA DA 11-SUMPAO HEMATITINHA COMUM | 0 | 3 | 154.56
2025-02-24 | Hematitinha Especial ITM 09 B
2025-02-24 | Sinter blendagem |  |  | 2118 | [6 empty] | 59.11 | 6.31 | 2.35 | 0.062 | 0.17 | 6.27
2025-02-24 | Alimentação Gobal ITM 02 B |  |  | 4941 | [6 empty] | 51.83 | 20.26 | 1.45 | 0.04 | 0.15 | 3.88 | 1.1 | 8674.93
2025-02-24 | Hematitinha Especial ITM 09 A
2025-02-24 | Sinter Sarzedo |  |  | 13144.53
2025-02-24 | Hematitinha Premium ITM 09 |  |  | 1782 | [6 empty] | 59.78 | 7.94 | 1.06 | 0.063 | 0.18 | 5.29
2025-02-24 | Sinter Blendagem ITM 09 A
2025-02-24 | BRITADOR-USINA DE BLENDAGEM PRÉ BRITADO PREMIUM | 0 | 49 | 2354.44
2025-02-24 | Hematitinha Especial ITM 09 D
2025-02-24 | Alimentação Gobal ITM 02 Principal |  |  | 2779 | [6 empty] | 49.36562 | 25.03 | 0.690491 | 0.03138596 | 0.08070674 | 4.23262 | 0.9864157 | 9685.99
2025-02-24 | Alimentação Seca ITM 08 C |  |  | 5509 | [6 empty] | 49.36562 | 25.03 | 0.690491 | 0.03138596 | 0.08070674 | 4.23262 | 0.9864157 | 9685.99
2025-02-24 | Rejeito Desaguado |  |  | 3276.3 | [6 empty] | 32.31 | 48.64 | 0.81 | 0.05 | 0.18 | 3.89
2025-02-24 | Rejeito Filtrado |  |  | 4946.44 | [6 empty] | 30.81 | 46.99 | 3.06 | 0.08 | 0.23 | 5.34 | 0.27 |  | 325 | 16.67 | 91 | 27
2025-02-24 | Filtro 01 |  |  | 760.9
2025-02-24 | ITM 04[SUBPRODUTO]-ITM 02 PRINCIPAL SINTER ITM04 |  |  | 27.51
2025-02-24 | scalper 1 fino | [9 empty] | 59.73 | 6.11 | 1.2 | 0.059 | 0.24 | 6.75
2025-02-24 | Filtro 04 |  |  | 869.79
2025-02-24 | Feijãozinho ITM 02 Principal | [9 empty] | 48.88 | 29.04 | 1.22 | 0.069 | 0.21 | 5.77
2025-02-24 | Alimentação Gobal ITM 02 A |  |  | 4799 | [6 empty] | 51.83 | 20.26 | 1.45 | 0.04 | 0.15 | 3.88 | 1.1 | 8674.93
2025-02-24 | Over blendagem |  |  | 539.87
2025-02-24 | scalper 1 especial |  |  | 1501.09
2025-02-24 | scalper 2 over |  |  | 638.04
2025-02-24 | USINA DE BLENDAGEM-ITM 09 OVER ESPECIAL | 0 | 10 | 397.78
2025-02-24 | Filtro 03 |  |  | 1467.63
2025-02-24 | USINA DE BLENDAGEM-ITM 09 OVER PREMIUM | 0 | 18 | 539.87
2025-02-24 | Sinter Blendagem ITM 09 C
2025-02-24 | Hematitinha Especial ITM 09 C
2025-02-24 | PRAÇA DA 11-ITM 09 HEMATITINHA COMUM | 0 | 12 | 626.66
2025-02-24 | scalper 2 fino | [9 empty] | 60.71 | 4.24 | 1.51 | 0.061 | 0.31 | 6.66
2025-02-24 | ITM 04[SUBPRODUTO]-ITM 02 NOVA SINTER ITM04 |  |  | 8647.42
2025-02-24 | scalper 3 britador |  |  | 3070.98 | [6 empty] | 59.949082 | 3.448172 | 3.22035 | 0.063197 | 0.200576 | 6.972112 | 0 | 3243.54
2025-02-24 | Filtro 02 |  |  | 1848.12
2025-02-24 | Média Filtro |  |  | 4917.39
2025-02-25 | BRITADOR-USINA DE BLENDAGEM PRÉ BRITADO PREMIUM | 0 | 70 | 3292.11
2025-02-25 | Sinter Premium |  |  | 7307.26 | [6 empty] | 61.55 | 4.12 | 1.53 | 0.057 | 0.38 | 5.49
2025-02-25 | Hematitinha Premium ITM 09 |  |  | 1049 | [6 empty] | 60.13 | 4.19 | 3.53 | 0.041 | 0.38 | 5.49
2025-02-25 | CAVA CARRAPATO 3035 ALTO-CAVA SAMPAIO ESTERIL FRANCO | 0 | 6 | 314.19
2025-02-25 | Over Descarte
2025-02-25 | PILHA B02[PST]-PILHA B02 REJEITO PST | 0 | 2 | 85.51
2025-02-25 | ITM 04[SUBPRODUTO]-ITM 02 PRINCIPAL SINTER ITM04 |  |  | 285.46
2025-02-25 | Sinter blendagem |  |  | 2838.8 | [6 empty] | 58.83 | 5.73 | 1.3 | 0.071 | 0.27 | 7.97
2025-02-25 | ITM 09-PATIO DE PRODUTOS SINTER FEED PREMIUM | 0 | 146 | 3960.38
2025-02-25 | ITM 02 NOVA[A]-PATIO MANGABA[PILHA SILICOSO] SILICOSO | 0 | 1 | [7 empty] | 47.95 | 24.92 | 1.34 | 0.046 | 0.12 | 4.69
2025-02-25 | scalper 1 fino | [9 empty] | 58.98 | 5.28 | 1.12 | 0.074 | 0.27 | 8.5
2025-02-25 | VALE 4757-ITM 09 ROM ATERRO | 0 | 10 | 524.22
2025-02-25 | ITM 04[SUBPRODUTO]-ITM 09 HEMATITINHA COMUM
2025-02-25 | ITM 02 NOVA[B]-USINA DE BLENDAGEM SILICOSO |  |  | 633.16 | [6 empty] | 49.59 | 23.01 | 1.39 | 0.04 | 0.13 | 4.35
2025-02-25 | Sinter Blendagem ITM 09 A
2025-02-25 | USINA DE BLENDAGEM-ITM 09 OVER PREMIUM | 0 | 30 | 797.2
2025-02-25 | ITM 02 PRINCIPAL-USINA DE BLENDAGEM SINTER FEED ESPECIAL | 3 | 23 | 703.92 | [6 empty] | 57.83 | 14.55 | 0.54 | 0.04 | 0.07 | 1.86
2025-02-25 | Sinter Sarzedo |  |  | 9516.93
2025-02-25 | alimentação_blendagem |  |  | 3628 | [6 empty] | 59.01315 | 5.4495 | 3.33925 | 0.05839 | 0.1905 | 6.3589 | 0 | 7343.42
2025-02-25 | Over Reprocesso |  |  | 1894.47
2025-02-25 | PDE SAMPAIO-ITM 04[ESTOQUE ROM] FINOS | 0 | 38 | 1765.92
2025-02-25 | Hematitinha reprocesso
2025-02-25 | alimentacao_itm09_d |  |  | 1280
2025-02-25 | Alimentação Gobal ITM 02 B |  |  | 3629 | [6 empty] | 51.15827 | 20.63976 | 1.84581 | 0.05808282 | 0.1699634 | 3.809684 | 0.8769306 | 12691.43
2025-02-25 | Sinter Blendagem ITM 09 B
2025-02-25 | PATIO LAVADOR-ITM 09 ROM FERROMAR | 0 | 12 | 560.44
2025-02-25 | Alimentação Gobal ITM 02 Principal |  |  | 3313 | [6 empty] | 47.23497 | 26.07431 | 1.759991 | 0.04357668 | 0.1549985 | 4.256891 | 0.8523109 | 8430.44
2025-02-25 | alimentacao_itm09_a |  |  | 3800 | [6 empty] | 61.67001 | 4.315409 | 1.35607 | 0.04541594 | 0.2573747 | 4.247244 | 0 | 11471.44
2025-02-25 | Hematitinha Especial ITM 09 C
2025-02-25 | ITM 09-PLATAFORMA TERMINAL-SARZEDO (PILHA 10) SINTER FEED PREMIUM | 31 | 28 | 660.6
2025-02-25 | CAVA CARRAPATO 5960 ALTO-SUMPAO ROM FERROMAR | 0 | 3 | 108.2
2025-02-25 | Filtro 01 |  |  | 1265.41
2025-02-25 | Sinter Blendagem ITM 09 C
2025-02-25 | alimentacao_itm09_c |  |  | 3930 | [6 empty] | 60.440871 | 6.90634 | 0.6149665 | 0.05415885 | 0.1117225 | 6.1126605 |  | 3796.9
2025-02-25 | Hematitinha Especial ITM 09 A
2025-02-25 | Sinter Blendagem ITM 09 D
2025-02-25 | Feijãozinho ITM 02 Principal | [9 empty] | 49.06 | 24.51 | 0.77 | 0.053 | 0.17 | 4.1
2025-02-25 | Sinter Especial |  |  | 2209.67 | [6 empty] | 56.29 | 8.68 | 2.79 | 0.068 | 0.29 | 7.38
2025-02-25 | scalper 2 over |  |  | 260.06 | [6 empty] | 60.440871 | 6.90634 | 0.6149665 | 0.05415885 | 0.1117225 | 6.1126605 | 0 | 6361.52
2025-02-25 | ITM 09-USINA DE BLENDAGEM SINTER FEED ESPECIAL | 0 | 59 | 1543.08
2025-02-25 | alimentacao_itm09_b |  |  | 3450
2025-02-25 | ITM 04[SUBPRODUTO]-ITM 08 SINTER ITM04 |  |  | 7172.14
2025-02-25 | ITM 04[SUBPRODUTO]-ITM 02 NOVA SINTER ITM04 |  |  | 8888.64
2025-02-25 | Rejeito Desaguado |  |  | 2939.12 | [6 empty] | 32.81 | 48.67 | 0.068 | 0.049 | 0.2 | 3.19
2025-02-25 | Alimentação Seca ITM 08 AB
2025-02-25 | Alimentação Gobal ITM 02 A |  |  | 4244 | [6 empty] | 51.15827 | 20.63976 | 1.84581 | 0.05808282 | 0.1699634 | 3.809684 | 0.8769306 | 12691.43
2025-02-25 | COMPLEXO DE FILTRAGEM-PILHA B02 REJEITO FILTRADO | 0 | 22 | 969.22
2025-02-25 | ESTOQUE MIB-ITM 08 FINOS MIB | 0 | 18 | 818.1
2025-02-25 | Hematitinha Complemento ITM 09 A
2025-02-25 | Rejeito Filtrado |  |  | 5464.26 | [6 empty] | 31.27 | 45.11 | 3.65 | 0.08 | 0.26 | 5.86 | 0.27 |  | 275 | 16.27 | 95 | 27
2025-02-25 | PATIO B1-ITM 02 NOVA SINTER TIG | 0 | 50 | 2152.45
2025-02-25 | SCALPER 1 PRAÇA 11-PATIO DE PRODUTOS SINTER FEED ESPECIAL | 0 | 47 | 1208.22
2025-02-25 | CAVA CARRAPATO 5960 ALTO-ITM 04[ESTOQUE ROM] ROM FERROMAR | 0 | 7 | 320.45
2025-02-25 | Over blendagem |  |  | 792.2
2025-02-25 | VALE 4757 ÍNDIA-PRAÇA DA 11 ROM ATERRO | 0 | 13 | 448.76
2025-02-25 | ITM 02 NOVA-PDE SAMPAIO OVER | 0 | 9 | 281.93
2025-02-25 | VALE 4757 ÍNDIA-SUMPAO ROM ATERRO | 0 | 2 | 65.27
2025-02-25 | CAVA CARRAPATO 5960 ALTO-ITM 04[ESTOQUE ROM] ROM ATERRO | 0 | 8 | 349.88
2025-02-25 | ITM 04[SUBPRODUTO]-ITM 08 SINTER COMUM | 5 | 12
2025-02-25 | ITM 02 NOVA[B]-PATIO MANGABA[PILHA SILICOSO] SILICOSO | 0 | 2 | [7 empty] | 49.59 | 23.01 | 1.39 | 0.04 | 0.13 | 4.35
2025-02-25 | ITM 09-PATIO DE PRODUTOS SINTER FEED ESPECIAL | 0 | 2 | 50.59
2025-02-25 | ITM 08-PILHA B02 REJEITO DESAGUADO | 0 | 19 | 834.95
2025-02-25 | Hematitinha Especial ITM 09 D
2025-02-25 | ITM 02 NOVA[A]-USINA DE BLENDAGEM SINTER FEED ESPECIAL | 2 | 25 | 786.67 | [6 empty] | 59.27 | 12.31 | 0.5 | 0.04 | 0.09 | 2.05
2025-02-25 | scalper 2 fino | [9 empty] | 58.98 | 5.28 | 1.12 | 0.074 | 0.27 | 8.5
2025-02-25 | Filtro 04 |  |  | 1265.41
2025-02-25 | PATIO DE PRODUTOS-PLATAFORMA TERMINAL-SARZEDO[PILHA 9] SINTER FEED ESPECIAL | 31 | 21 | 475.85
2025-02-25 | ITM 04[SUBPRODUTO]-ITM 02 NOVA SINTER COMUM | 5 | 12
2025-02-25 | PATIO DE PRODUTOS-PLATAFORMA TERMINAL-SARZEDO[PILHA 6] PELLET FEED | 31 | 594 | 14457.55
2025-02-25 | ITM 02 NOVA[A]-USINA DE BLENDAGEM SILICOSO |  |  | 464.71 | [6 empty] | 47.95 | 24.92 | 1.34 | 0.046 | 0.12 | 4.69
2025-02-25 | ITM 08-PDE SAMPAIO OVER | 0 | 20 | 723.05
2025-02-25 | scalper 1 especial |  |  | 1208.22
2025-02-25 | scalper 2 especial |  |  | 1303.17
2025-02-25 | scalper 3 britador |  |  | 3671.71 | [6 empty] | 61.21 | 7.11 | 0.71 | 0.059 | 0.11 | 5.76 | 0 | 665.64
2025-02-25 | ITM 02 PRINCIPAL-PATIO MANGABA[PILHA SILICOSO] SILICOSO |  |  | 410.03 | [6 empty] | 50.7 | 21.15 | 1.5 | 0.042 | 0.13 | 4.56
2025-02-25 | scalper 1 over |  |  | 1120 | [6 empty] | 60.440871 | 6.90634 | 0.6149665 | 0.05415885 | 0.1117225 | 6.1126605 | 0 | 6361.52
2025-02-25 | PILHAO - PDE MANGABA-BARRAGEM B1[PONTO ABASTECIMENTO AGUA 2] ESTERIL PILHAO | 10 | 1 | 25.77
2025-02-25 | CAVA CARRAPATO 5960 ALTO-ITM 09 ROM FERROMAR | 0 | 10 | 349.46
2025-02-25 | Média Filtro |  |  | 4939.26
2025-02-25 | VALE 4757 ÍNDIA-ITM 09 ROM ATERRO | 0 | 12 | 460.03
2025-02-25 | Filtro 02 |  |  | 1495.48
2025-02-25 | CAVA CARRAPATO 5960 ALTO-PRAÇA DA 11 ROM ATERRO | 0 | 4 | 141.4
2025-02-25 | SCALPER 2 PRAÇA 11-PATIO DE PRODUTOS SINTER FEED ESPECIAL | 0 | 47 | 1303.17
2025-02-25 | PILHAO - PDE MANGABA-ITM 04[ESTOQUE ROM] MATERIAL PILHAO | 10 | 23 | 1172.17
2025-02-25 | ITM 02 PRINCIPAL-PDE SAMPAIO OVER | 0 | 5 | 192.93
2025-02-25 | PILHA B02-BARRAGEM B1[PONTO ABASTECIMENTO AGUA 2] ESTERIL FRANCO | 0 | 11 | 448.68
2025-02-25 | Alimentação Seca ITM 08 C |  |  | 6756 | [6 empty] | 47.23497 | 26.07431 | 1.759991 | 0.04357668 | 0.1549985 | 4.256891 | 0.8523109 | 8430.44
2025-02-25 | CAVA CARRAPATO 5960 ALTO-PRAÇA DA 11 ROM FERROMAR | 0 | 4 | 141.4
2025-02-25 | ITM 02 NOVA[B]-USINA DE BLENDAGEM SINTER FEED ESPECIAL | 2 | 17 | 544.33 | [6 empty] | 61.65 | 8.68 | 0.74 | 0.04 | 0.18 | 1.73
2025-02-25 | CAVA CARRAPATO 5960 ALTO-CAVA SAMPAIO ESTERIL FRANCO | 0 | 6 | 254.4
2025-02-25 | Filtro 03 |  |  | 1437.96
2025-02-25 | PDE SAMPAIO-ESTOQUE MIB ROM EXTRACAO | 0 | 15 | 692.18
2025-02-25 | DESAGUAMENTO DE PRODUTO ITM 8-PATIO DE PRODUTOS PELLET FEED | 39 | 140 | 4432.41 | [6 empty] | 62.73 | 7.49 | 0.57 | 0.04 | 0.1 | 1.84
2025-02-25 | CAVA SAMAMBAIA INTERMEDIARIO-ITM 04[ESTOQUE ROM] ROM FERROMAR | 0 | 15 | 663.98
2025-02-25 | ITM 02 PRINCIPAL-PATIO MANGABA[PILHA SILICOSO] SILICOSO | 0 | 3 | [7 empty] | 50.7 | 21.15 | 1.5 | 0.042 | 0.13 | 4.56
2025-02-25 | CAVA CARRAPATO 3035 ALTO-ITM 04[ESTOQUE ROM] ROM ATERRO | 0 | 3 | 116.58
2025-02-25 | PILHA B02-PILHA B02 REJEITO TRATADO | 0 | 18 | 669.9
2025-02-25 | ITM 09-PLATAFORMA TERMINAL-SARZEDO[VAGAO] SINTER FEED PREMIUM | 31 | 111 | 2686.28
2025-02-25 | CAVA CARRAPATO 3035 ALTO-ITM 04[ESTOQUE ROM] ROM FERROMAR | 0 | 3 | 133.06
2025-02-25 | CAVA CARRAPATO 3035 ALTO-ITM 09 ROM ATERRO | 0 | 9 | 386.24
2025-02-25 | Hematitinha Especial ITM 09 B
2025-02-26 | VALE 4757-ITM 04[ESTOQUE ROM] ROM ATERRO | 0 | 5 | 242.16
2025-02-26 | Hematitinha Premium ITM 09 |  |  | 749 | [6 empty] | 56.49 | 9.13 | 3.25 | 0.05 | 0.44 | 6.07
2025-02-26 | Hematitinha Especial ITM 09 A
2025-02-26 | CAVA CARRAPATO 3035 ALTO-ITM 09 ROM FERROMAR | 0 | 64 | 3108.51
2025-02-26 | Alimentação Seca ITM 08 AB
2025-02-26 | Sinter blendagem |  |  | 1021.35 | [6 empty] | 58.54 | 7.16 | 1.45 | 0.07 | 0.22 | 6.99
2025-02-26 | PILHA B02-BARRAGEM B1[PONTO ABASTECIMENTO AGUA 2] LAMA | 0 | 2 | 87.75
2025-02-26 | Hematitinha Especial ITM 09 C
2025-02-26 | Filtro 04 |  |  | 849.14
2025-02-26 | CAVA CARRAPATO 5960 ALTO-ITM 04[ESTOQUE ROM] ROM FERROMAR | 0 | 2 | 88.25
2025-02-26 | ITM 09-PATIO DE PRODUTOS SINTER FEED ESPECIAL | 0 | 57 | 1518.93
2025-02-26 | Alimentação Gobal ITM 02 A |  |  | 4812 | [6 empty] | 48.59037 | 25.12371 | 1.565273 | 0.05168737 | 0.1456497 | 3.30984 | 0.2158849 | 5064.53
2025-02-26 | Sinter Sarzedo |  |  | 11679.98
2025-02-26 | Sinter Blendagem ITM 09 C
2025-02-26 | scalper 2 fino |  |  | 1127.46 | [6 empty] | 57.7 | 8.3 | 2.08 | 0.064
2025-02-26 | Over blendagem |  |  | 1387.65
2025-02-26 | DESAGUAMENTO DE PRODUTO ITM 8-PATIO DE PRODUTOS PELLET FEED | 39 | 165 | 5145.21 | [6 empty] | 62.88 | 7.22 | 0.68 | 0.04 | 0.1 | 1.84 |  |  |  | 15.6
2025-02-26 | SCALPER 1 PRAÇA 11-PATIO DE PRODUTOS SINTER FEED ESPECIAL | 0 | 36 | 987.85
2025-02-26 | ITM 02 NOVA[B]-USINA DE BLENDAGEM SILICOSO |  |  | 246.47
2025-02-26 | scalper 1 over
2025-02-26 | PATIO DE PRODUTOS-PLATAFORMA TERMINAL-SARZEDO[VAGAO] SINTER FEED ESPECIAL | 31 | 239 | 5230.13
2025-02-26 | ITM 04[SUBPRODUTO]-ITM 02 NOVA SINTER COMUM | 5 | 11
2025-02-26 | ITM 02 NOVA[A]-USINA DE BLENDAGEM SILICOSO |  |  | 521.39
2025-02-26 | Rejeito Filtrado |  |  | 5094.82 | [6 empty] | 33 | 44.23 | 3.73 | 0.11 | 0.3 | 3.66 | 0.55 |  | 450 | 12.87 | 90 | 27
2025-02-26 | PILHAO - PDE MANGABA-ITM 04[ESTOQUE ROM] MATERIAL PILHAO | 10 | 24 | 1219.54
2025-02-26 | PILHA B02[PST]-PILHA B02 REJEITO PST | 0 | 2 | 85.11
2025-02-26 | ITM 02 PRINCIPAL-PATIO MANGABA[PILHA SILICOSO] SILICOSO | 0 | 7 | [7 empty] | 52.19 | 19.33 | 1.21 | 0.041 | 0.12 | 4.27
2025-02-26 | Filtro 02 |  |  | 1811.49
2025-02-26 | Média Filtro |  |  | 4945.25
2025-02-26 | Filtro 01 |  |  | 849.14
2025-02-26 | ITM 04[SUBPRODUTO]-ITM 08 SINTER COMUM | 5 | 14
2025-02-26 | scalper 2 especial
2025-02-26 | Over Reprocesso |  |  | 1065.87
2025-02-26 | ITM 02 NOVA[B]-PATIO MANGABA[PILHA SILICOSO] SILICOSO | 0 | 7 | [7 empty] | 53.51 | 19.06 | 0.6 | 0.036 | 0.09 | 3.5
2025-02-26 | Sinter Premium |  |  | 9234.93 | [6 empty] | 59.15 | 7.26 | 1.44 | 0.06 | 0.24 | 5.88
2025-02-26 | Hematitinha Especial ITM 09 D
2025-02-26 | Sinter Especial |  |  | 2445.05 | [6 empty] | 57.5 | 7.82 | 2.15 | 0.067 | 0.24 | 7.27
2025-02-26 | Hematitinha Especial ITM 09 B
2025-02-26 | alimentacao_itm09_a |  |  | 4150 | [6 empty] | 61.29132 | 4.61196 | 1.691867 | 0.05328647 | 0.1640255 | 5.479307 | 33.31939 | 26126.2
2025-02-26 | scalper 3 britador |  |  | 70.38 | [6 empty] | 57.307326 | 7.4031625 | 1.6934675 | 0.0760116 | 0.2782845 | 7.8243225 | 0 | 1833.16
2025-02-26 | Rejeito Desaguado |  |  | 2513.61 | [6 empty] | 30.64 | 52.09 | 0.64 | 0.036 | 0.17 | 3.06
2025-02-26 | scalper 1 especial |  |  | 987.85
2025-02-26 | Filtro 03 |  |  | 1585.06
2025-02-26 | alimentação_blendagem |  |  | 2409 | [6 empty] | 57.307326 | 7.4031625 | 1.6934675 | 0.0760116 | 0.2782845 | 7.8243225 | 0 | 1833.16
2025-02-26 | Hematitinha reprocesso |  |  | 792
2025-02-26 | alimentacao_itm09_b |  |  | 3919
2025-02-26 | ITM 04[SUBPRODUTO]-ITM 08 SINTER ITM04 |  |  | 5577.11
2025-02-26 | ITM 02 NOVA[B]-USINA DE BLENDAGEM SINTER FEED ESPECIAL | 2 | 12 | 402.03 | [6 empty] | 61.74 | 8.9 | 0.7 | 0.04 | 0.12 | 1.4
2025-02-26 | ITM 08-PILHA B02 REJEITO DESAGUADO | 0 | 8 | 336.52
2025-02-26 | Sinter Blendagem ITM 09 D
2025-02-26 | Feijãozinho ITM 02 Principal | [9 empty] | 41.95 | 35.72 | 1.4 | 0.065 | 0.21 | 2.31
2025-02-26 | PDE SAMPAIO-ITM 04[ESTOQUE ROM] FINOS | 0 | 52 | 2515.33
2025-02-26 | ESTOQUE MIB-ITM 08 FINOS MIB | 0 | 22 | 996.2
2025-02-26 | CAVA SAMAMBAIA INTERMEDIARIO-ITM 04[ESTOQUE ROM] ROM FERROMAR | 0 | 14 | 667.69
2025-02-26 | PDE SAMPAIO-ESTOQUE MIB ROM EXTRACAO | 0 | 5 | 232.37
2025-02-26 | ITM 02 PRINCIPAL-PATIO MANGABA[PILHA SILICOSO] SILICOSO |  |  | 521.42
2025-02-26 | PATIO DE PRODUTOS-PLATAFORMA TERMINAL-SARZEDO[PILHA 9] SINTER FEED ESPECIAL | 31 | 135 | 3126.29
2025-02-26 | ITM 02 PRINCIPAL-USINA DE BLENDAGEM SINTER FEED ESPECIAL | 3 | 19 | 568.72 | [6 empty] | 56.36 | 15.74 | 0.7 | 0.04 | 0.08 | 2.34
2025-02-26 | ITM 09-PLATAFORMA TERMINAL-SARZEDO[VAGAO] SINTER FEED ESPECIAL | 31 | 9 | 210.72
2025-02-26 | SCALPER 2 PRAÇA 11-ITM 08 SINTER COMUM | 0 | 38 | 1127.46
2025-02-26 | ITM 04[SUBPRODUTO]-ITM 02 NOVA SINTER ITM04 |  |  | 3982.01
2025-02-26 | Alimentação Gobal ITM 02 B |  |  | 2333 | [6 empty] | 48.59037 | 25.12371 | 1.565273 | 0.05168737 | 0.1456497 | 3.30984 | 0.2158849 | 5064.53
2025-02-26 | ITM 09-PLATAFORMA TERMINAL-SARZEDO (PILHA 10) SINTER FEED PREMIUM | 31 | 112 | 2795.85
2025-02-26 | ITM 02 NOVA[A]-USINA DE BLENDAGEM SINTER FEED ESPECIAL | 2 | 18 | 537.83 | [6 empty] | 59.86 | 11.94 | 0.5 | 0.04 | 0.09 | 1.61
2025-02-26 | ITM 08-PDE SAMPAIO OVER | 0 | 24 | 982.99
2025-02-26 | CAVA CARRAPATO 3035 ALTO-ITM 09 ROM ATERRO | 0 | 16 | 722.81
2025-02-26 | Over Descarte
2025-02-26 | ITM 09-PATIO B1 SINTER FEED PREMIUM | 10 | 122 | 3197.51
2025-02-26 | Sinter Blendagem ITM 09 A
2025-02-26 | CAVA CARRAPATO 5960 ALTO-ITM 09 ROM FERROMAR | 0 | 12 | 477.43
2025-02-26 | Alimentação Seca ITM 08 C |  |  | 6921 | [6 empty] | 47.64601 | 26.90446 | 1.566208 | 0.05020234 | 0.1557629 | 3.254674 | 0.2344433 | 14599.73
2025-02-26 | ITM 02 NOVA[A]-PATIO MANGABA[PILHA SILICOSO] SILICOSO | 0 | 8 | [7 empty] | 50.87 | 19.65 | 1.83 | 0.047 | 0.15 | 5.05
2025-02-26 | CAVA CARRAPATO 5960 ALTO-SUMPAO ROM FERROMAR | 0 | 6 | 242.86
2025-02-26 | scalper 2 over
2025-02-26 | Sinter Blendagem ITM 09 B
2025-02-26 | PATIO DE PRODUTOS-PLATAFORMA TERMINAL-SARZEDO[PILHA 4] SINTER FEED ESPECIAL | 31 | 419 | 10655.9
2025-02-26 | ITM 04[SUBPRODUTO]-ITM 09 HEMATITINHA COMUM
2025-02-26 | CAVA CARRAPATO 3035 ALTO-ITM 04[ESTOQUE ROM] ROM ATERRO | 0 | 3 | 119.48
2025-02-26 | Hematitinha Complemento ITM 09 A
2025-02-26 | ITM 09-PLATAFORMA TERMINAL-SARZEDO[PILHA 9] SINTER FEED ESPECIAL | 31 | 6 | 137.4
2025-02-26 | alimentacao_itm09_d |  |  | 1867
2025-02-26 | PATIO LAVADOR-ITM 09 ROM ATERRO | 0 | 5 | 187.9
2025-02-26 | PRAÇA DA 11-PRAÇA DA 11 HEMATITINHA COMUM | 0 | 4 | 179.5
2025-02-26 | ITM 02 PRINCIPAL-PDE SAMPAIO OVER | 0 | 2 | 60.14
2025-02-26 | ITM 09-PATIO DE PRODUTOS SINTER FEED PREMIUM | 0 | 101 | 3241.57
2025-02-26 | PATIO B1-ITM 02 NOVA SINTER TIG | 0 | 23 | 1040.23
2025-02-26 | Alimentação Gobal ITM 02 Principal |  |  | 4239 | [6 empty] | 47.64601 | 26.90446 | 1.566208 | 0.05020234 | 0.1557629 | 3.254674 | 0.2344433 | 14599.73
2025-02-26 | ITM 04[SUBPRODUTO]-ITM 02 PRINCIPAL SINTER ITM04 |  |  | 6415.22
2025-02-26 | BRITADOR-USINA DE BLENDAGEM PRÉ BRITADO PREMIUM | 0 | 2 | 70.38
2025-02-26 | ITM 02 NOVA-PDE SAMPAIO OVER | 0 | 4 | 127.88
2025-02-26 | alimentacao_itm09_c |  |  | 4350 | [6 empty] | 57.307326 | 7.4031625 | 1.6934675 | 0.0760116 | 0.2782845 | 7.8243225 |  | 1826.96
2025-02-26 | USINA DE BLENDAGEM-ITM 09 OVER PREMIUM | 0 | 49 | 1387.65
2025-02-26 | PRAÇA DA 11-ITM 09 HEMATITINHA COMUM | 0 | 4 | 155.33
2025-02-26 | VALE 4757 ÍNDIA-ITM 09 ROM ATERRO | 0 | 23 | 916.65
2025-02-26 | VALE 4757 ÍNDIA-SUMPAO ROM ATERRO | 0 | 1 | 30.76
2025-02-26 | scalper 1 fino | [9 empty] | 46.46079 | 24.30705 | 3.440207 | 0.06507311 | 0.1934595 | 0.37 | 0.3709992
2025-02-26 | CAVA CARRAPATO 3035 ALTO-CAVA SAMPAIO ESTERIL FRANCO | 0 | 9 | 411.42
2025-02-26 | PILHA B02-PILHA B02 REJEITO TRATADO | 0 | 17 | 677.23
2025-02-26 | COMPLEXO DE FILTRAGEM-PILHA B02 REJEITO FILTRADO | 0 | 10 | 431.67
2025-02-27 | Rejeito Filtrado |  |  | 4568.98 | [6 empty] | 30.32 | 45.93 | 3.73 | 0.14 | 0.26 | 5.95 | 0.46 |  | 275 | 12.4 | 103 | 27
2025-02-27 | ITM 04[SUBPRODUTO]-ITM 08 SINTER ITM04 |  |  | 5243.62
2025-02-27 | Sinter Especial |  |  | 1319.7 | [6 empty] | 58.94 | 5.88 | 1.76 | 0.037 | 0.08 | 1.77
2025-02-27 | Média Filtro |  |  | 4931.31
2025-02-27 | Hematitinha Especial ITM 09 C
2025-02-27 | scalper 1 especial |  |  | 750.12
2025-02-27 | alimentacao_itm09_d |  |  | 1004
2025-02-27 | Sinter blendagem
2025-02-27 | Filtro 03 |  |  | 1419.49
2025-02-27 | Alimentação Seca ITM 08 AB
2025-02-27 | Hematitinha reprocesso |  |  | 1425.6
2025-02-27 | Filtro 01 |  |  | 754.1
2025-02-27 | Hematitinha Premium ITM 09 |  |  | 878 | [6 empty] | 59.56 | 5.71 | 3.36 | 0.042 | 0.29 | 5.28
2025-02-27 | Over Descarte
2025-02-27 | Alimentação Gobal ITM 02 B |  |  | 4659 | [6 empty] | 49.13166 | 24.09013 | 1.410278 | 0.03619033 | 0.1201903 | 3.855828 | 0.9907763 | 4290.35
2025-02-27 | Feijãozinho ITM 02 Principal | [9 empty] | 41.95 | 35.72 | 1.4 | 0.065 | 0.21 | 2.31
2025-02-27 | scalper 1 fino | [9 empty] | 58.2 | 8.5 | 1.53 | 0.063
2025-02-27 | Hematitinha Complemento ITM 09 A
2025-02-27 | Alimentação Gobal ITM 02 Principal |  |  | 4620 | [6 empty] | 47.83748 | 25.19605 | 1.522882 | 0.03832393 | 0.1315757 | 4.388278 | 0.9394775 | 14691.58
2025-02-27 | Hematitinha Especial ITM 09 B
2025-02-27 | scalper 2 especial
2025-02-27 | Sinter Premium |  |  | 9028.18 | [6 empty] | 60.47 | 5.88 | 1.76 | 0.049 | 0.29 | 5.28
2025-02-27 | Rejeito Desaguado |  |  | 3205.87 | [6 empty] | 30.64 | 52.09 | 0.64 | 0.036 | 0.17 | 3.06
2025-02-27 | alimentação_blendagem
2025-02-27 | Filtro 04 |  |  | 754.1
2025-02-27 | scalper 2 over
2025-02-27 | Alimentação Gobal ITM 02 A |  |  | 4800 | [6 empty] | 49.13166 | 24.09013 | 1.410278 | 0.03619033 | 0.1201903 | 3.855828 | 0.9907763 | 4290.35
2025-02-27 | ITM 02 NOVA[B]-USINA DE BLENDAGEM SILICOSO | [9 empty] | 48.3 | 24.71 | 1.32 | 0.036 | 0.16 | 4.48
2025-02-27 | Over blendagem
2025-02-27 | Sinter Blendagem ITM 09 C
2025-02-27 | ITM 04[SUBPRODUTO]-ITM 02 PRINCIPAL SINTER ITM04 |  |  | 7008.44
2025-02-27 | PILHA B02[PST]-PILHA B02 REJEITO PST | 0 | 2 | 82.05
2025-02-27 | scalper 2 fino |  |  | 1664.93 | [6 empty] | 44.27 | 31.19 | 2.08 | 0.047 | 0.17 | 3.06 |  | 1745.11
2025-02-27 | Sinter Sarzedo |  |  | 10347.88
2025-02-27 | scalper 3 britador
2025-02-27 | ITM 04[SUBPRODUTO]-ITM 02 NOVA SINTER ITM04 |  |  | 4208.7
2025-02-27 | Alimentação Seca ITM 08 C |  |  | 5193 | [6 empty] | 47.83748 | 25.19605 | 1.522882 | 0.03832393 | 0.1315757 | 4.388278 | 0.9394775 | 14691.58
2025-02-27 | Sinter Blendagem ITM 09 D
2025-02-27 | Filtro 02 |  |  | 1641.28
2025-02-27 | Hematitinha Especial ITM 09 D
2025-02-27 | ITM 02 NOVA[A]-USINA DE BLENDAGEM SILICOSO | [9 empty] | 47.69 | 24.54 | 1.79 | 0.046 | 0.25 | 4.7
2025-02-27 | Sinter Blendagem ITM 09 A
2025-02-27 | scalper 1 over
2025-02-27 | Over Reprocesso |  |  | 375
2025-02-27 | Sinter Blendagem ITM 09 B
2025-02-27 | Hematitinha Especial ITM 09 A
2025-02-27 | PILHAO - PDE MANGABA-ITM 04[ESTOQUE ROM] MATERIAL PILHAO | 10 | 22 | 1087.67
2025-02-27 | PATIO DE PRODUTOS-PLATAFORMA TERMINAL-SARZEDO[PILHA 6] PELLET FEED | 31 | 407 | 10121.19
2025-02-27 | CAVA CARRAPATO 5960 ALTO-ITM 04[ESTOQUE ROM] ROM FERROMAR | 0 | 14 | 510.71
2025-02-27 | ITM 04[SUBPRODUTO]-ITM 08 SINTER COMUM | 5 | 12
2025-02-27 | PATIO DE PRODUTOS-PLATAFORMA TERMINAL-SARZEDO[VAGAO] SINTER FEED ESPECIAL | 31 | 80 | 1934.08
2025-02-27 | CAVA CARRAPATO 3035 ALTO-ITM 04[ESTOQUE ROM] ROM FERROMAR | 0 | 9 | 435.32
2025-02-27 | PDE SAMPAIO-ITM 04[ESTOQUE ROM] FINOS | 0 | 38 | 1894.29
2025-02-27 | ITM 02 PRINCIPAL-PATIO MANGABA[PILHA SILICOSO] SILICOSO | 0 | 8 | 488.34 | [6 empty] | 50.69 | 20.8 | 1.38 | 0.041 | 0.17 | 4.98
2025-02-27 | PRAÇA DA 11-PILHA B02 HEMATITINHA COMUM | 0 | 6 | 287.21
2025-02-27 | ITM 09-PATIO DE PRODUTOS SINTER FEED ESPECIAL | 0 | 39 | 1004.7
2025-02-27 | CAVA CARRAPATO 3035 ALTO-ITM 09 ROM FERROMAR | 0 | 104 | 5118.8
2025-02-27 | ITM 02 NOVA-PDE SAMPAIO OVER | 0 | 5 | 149.43
2025-02-27 | ITM 02 PRINCIPAL-USINA DE BLENDAGEM SINTER FEED ESPECIAL | 3 | 27 | 839.91 | [6 empty] | 57.84 | 13.23 | 0.63 | 0.04 | 0.09 | 2.96
2025-02-27 | ITM 09-PLATAFORMA TERMINAL-SARZEDO (PILHA 10) SINTER FEED PREMIUM | 31 | 113 | 2756.06
2025-02-27 | ITM 02 NOVA[A]-PATIO MANGABA[PILHA SILICOSO] SILICOSO | 0 | 8 | 531.67 | [6 empty] | 47.69 | 24.54 | 1.79 | 0.046 | 0.25 | 4.7
2025-02-27 | PILHA B02-BARRAGEM B1[PONTO ABASTECIMENTO AGUA 2] LAMA | 0 | 4 | 154.27
2025-02-27 | VALE 4757-ITM 04[ESTOQUE ROM] ROM ATERRO | 0 | 8 | 345.45
2025-02-27 | alimentacao_itm09_b |  |  | 3952
2025-02-27 | ITM 04[SUBPRODUTO]-ITM 02 NOVA SINTER COMUM | 5 | 13
2025-02-27 | PATIO B1-PLATAFORMA TERMINAL-SARZEDO (PILHA 10) SINTER FEED PREMIUM | 31 | 142 | 3473.58
2025-02-27 | VALE 4757 ÍNDIA-ITM 04[ESTOQUE ROM] ROM ATERRO | 0 | 2 | 87.44
2025-02-27 | PILHA B02-PILHA B02 REJEITO TRATADO | 0 | 21 | 826.48
2025-02-27 | ITM 04[SUBPRODUTO]-ITM 09 HEMATITINHA COMUM
2025-02-27 | ITM 02 PRINCIPAL-PATIO MANGABA[PILHA SILICOSO] SILICOSO
2025-02-27 | ITM 02 PRINCIPAL-PDE SAMPAIO OVER | 0 | 1 | 25.47
2025-02-27 | ESTOQUE MIB-ITM 08 FINOS MIB | 0 | 12 | 534.95
2025-02-27 | ITM 08-PDE SAMPAIO OVER | 0 | 18 | 685.73
2025-02-27 | VALE 4757 ÍNDIA-ITM 09 ROM ATERRO | 0 | 45 | 1866.16
2025-02-27 | CAVA CARRAPATO 3035 ALTO-CAVA SAMPAIO ESTERIL FRANCO | 0 | 17 | 781.78
2025-02-27 | CAVA SAMAMBAIA INTERMEDIARIO-ITM 04[ESTOQUE ROM] ROM FERROMAR | 0 | 12 | 520.71
2025-02-27 | DESAGUAMENTO DE PRODUTO ITM 8-PATIO DE PRODUTOS PELLET FEED | 39 | 152 | 4704.88 | [6 empty] | 63.27 | 6.64 | 0.7 | 0.05 | 0.1 | 1.85 |  |  |  | 14.93
2025-02-27 | SCALPER 2-CAVA SAMPAIO OVER SCALPER | 0 | 1 | 54.99
2025-02-27 | ITM 08-PILHA B02 REJEITO DESAGUADO | 0 | 3 | 124.02
2025-02-27 | PATIO LAVADOR-ITM 09 ROM ATERRO | 0 | 4 | 151.91
2025-02-27 | ITM 02 NOVA[B]-USINA DE BLENDAGEM SINTER FEED ESPECIAL | 2 | 20 | 564.61 | [6 empty] | 53.76 | 20.11 | 0.6 | 0.02 | 0.07 | 2.09
2025-02-27 | alimentacao_itm09_c |  |  | 4307 | [6 empty] | 59.04142 | 6.67664 | 1.673102 | 0.05581864 | 0.1157042 | 6.63172 | 0
2025-02-27 | SCALPER 2 PRAÇA 11-ITM 08 SINTER COMUM | 0 | 60 | 1664.93
2025-02-27 | COMPLEXO DE FILTRAGEM-PILHA B02 REJEITO FILTRADO | 0 | 5 | 212.24
2025-02-27 | PATIO DE PRODUTOS-PLATAFORMA TERMINAL-SARZEDO[PILHA 4] SINTER FEED ESPECIAL | 31 | 77 | 1880.96
2025-02-27 | PRAÇA DA 11-ITM 09 HEMATITINHA COMUM | 0 | 4 | 113.69
2025-02-27 | ITM 09-PATIO B1 SINTER FEED PREMIUM | 10 | 231 | 6272.12
2025-02-27 | PATIO LAVADOR-ITM 09 ROM FERROMAR | 0 | 43 | 1602.23
2025-02-27 | ITM 02 NOVA[B]-PATIO MANGABA[PILHA SILICOSO] SILICOSO | 0 | 12 | 927.12 | [6 empty] | 48.3 | 24.71 | 1.32 | 0.036 | 0.16 | 4.48
2025-02-27 | ITM 02 NOVA[A]-USINA DE BLENDAGEM SINTER FEED ESPECIAL | 2 | 21 | 633.01 | [6 empty] | 60.82 | 8.08 | 2.37 | 0.08 | 0.36 | 1.62
2025-02-27 | alimentacao_itm09_a |  |  | 3763 | [6 empty] | 60.80055 | 5.6519 | 1.443379 | 0.04987983 | 0.2792986 | 5.337583 | 32.56854 | 17259.02
2025-02-27 | SCALPER 1 PRAÇA 11-PATIO DE PRODUTOS SINTER FEED ESPECIAL | 0 | 27 | 750.12
2025-02-28 | SCALPER 2 PRAÇA 11-ITM 08 SINTER COMUM | 0 | 6 | 161.85
2025-02-28 | PATIO DE PRODUTOS-PLATAFORMA TERMINAL-SARZEDO (PILHA 10) SINTER FEED PREMIUM | 31 | 33 | 899.864
2025-02-28 | ITM 04[SUBPRODUTO]-ITM 09 HEMATITINHA COMUM
2025-02-28 | VALE 4757 ÍNDIA-ITM 04[ESTOQUE ROM] ROM ATERRO | 0 | 2 | 80.67
2025-02-28 | SCALPER 1 PRAÇA 11-PATIO DE PRODUTOS SINTER FEED ESPECIAL | 0 | 32 | 891.87
2025-02-28 | PATIO LAVADOR-ITM 09 ROM ATERRO | 0 | 3 | 135.24
2025-02-28 | CAVA CARRAPATO 3035 ALTO-PATIO B1 ESTERIL FRANCO | 0 | 1 | 37.34
2025-02-28 | PILHA B02[PST]-PILHA B02 REJEITO PST | 0 | 4 | 145.63
2025-02-28 | ITM 02 PRINCIPAL-PATIO MANGABA[PILHA SILICOSO] SILICOSO | 0 | 2 | [7 empty] | 51.2 | 20.28 | 1.63 | 0.051 | 0.12 | 4.43
2025-02-28 | ITM 09-PATIO DE PRODUTOS SINTER FEED ESPECIAL | 0 | 11 | 273.1
2025-02-28 | ITM 02 NOVA[A]-USINA DE BLENDAGEM SINTER FEED ESPECIAL | 2 | 31 | 954.33 | [6 empty] | 60.44 | 11.3 | 0.04 | 0.03 | 0.1 | 1.86
2025-02-28 | PDE SAMPAIO-ITM 04[ESTOQUE ROM] FINOS | 0 | 44 | 2306.03
2025-02-28 | ITM 04[SUBPRODUTO]-ITM 02 NOVA SINTER COMUM | 5 | 12
2025-02-28 | CAVA CARRAPATO 5960 ALTO-BARRAGEM B1[PONTO ABASTECIMENTO AGUA 2] ESTERIL FRANCO | 0 | 3 | 135.52
2025-02-28 | ITM 02 NOVA-PDE SAMPAIO OVER | 0 | 5 | 140.98
2025-02-28 | CAVA CARRAPATO 3035 ALTO-ITM 09 ROM FERROMAR | 0 | 47 | 2449.16
2025-02-28 | CAVA SAMAMBAIA INTERMEDIARIO-ITM 04[ESTOQUE ROM] ROM FERROMAR | 0 | 13 | 629.21
2025-02-28 | DESAGUAMENTO DE PRODUTO ITM 8-PATIO DE PRODUTOS PELLET FEED | 39 | 152 | 4721.3 | [6 empty] | 62.64 | 7.61 | 0.6 | 0.04 | 0.11 | 1.88
2025-02-28 | PILHA B02-PILHA B02 REJEITO TRATADO | 0 | 14 | 541.62
2025-02-28 | ITM 09-PLATAFORMA TERMINAL-SARZEDO (PILHA 10) SINTER FEED PREMIUM | 31 | 281 | 7002.496
2025-02-28 | CAVA CARRAPATO 5960 ALTO-ITM 09 ROM FERROMAR | 0 | 31 | 1144.82
2025-02-28 | CAVA CARRAPATO 5960 ALTO-ITM 04[ESTOQUE ROM] ROM FERROMAR | 0 | 12 | 502.17
2025-02-28 | ITM 02 NOVA[B]-USINA DE BLENDAGEM SINTER FEED ESPECIAL | 2 | 18 | 530.41 | [6 empty] | 52.9 | 21.72 | 0.48 | 0.02 | 0.05 | 1.9
2025-02-28 | ITM 08-PDE SAMPAIO OVER | 0 | 20 | 826.95
2025-02-28 | CAVA CARRAPATO 3035 ALTO-ITM 04[ESTOQUE ROM] ROM ATERRO | 0 | 2 | 96.95
2025-02-28 | PATIO DE PRODUTOS-PLATAFORMA TERMINAL-SARZEDO[PILHA 6] PELLET FEED | 31 | 1 | 26.3
2025-02-28 | CAVA CARRAPATO 3035 ALTO-ITM 04[ESTOQUE ROM] ROM FERROMAR | 0 | 13 | 599.74
2025-02-28 | VALE 4757 ÍNDIA-PATIO LAVADOR ROM ATERRO | 0 | 5 | 185.52
2025-02-28 | USINA DE BLENDAGEM-PATIO DE PRODUTOS SINTER FEED ESPECIAL | 0 | 11 | 300.58
2025-02-28 | ITM 04[SUBPRODUTO]-ITM 08 SINTER COMUM | 5 | 14
2025-02-28 | PATIO DE PRODUTOS-PLATAFORMA TERMINAL-SARZEDO[PILHA 9] SINTER FEED ESPECIAL | 31 | 362 | 8361.73
2025-02-28 | VALE 4757-ITM 04[ESTOQUE ROM] ROM ATERRO | 0 | 5 | 197.53
2025-02-28 | ITM 08-PILHA B02 REJEITO DESAGUADO | 0 | 8 | 324.63
2025-02-28 | ITM 02 PRINCIPAL-PATIO MANGABA[PILHA SILICOSO] SILICOSO |  |  | 494.54 | [6 empty] | 51.2 | 20.28 | 1.63 | 0.051 | 0.12 | 4.43
2025-02-28 | PILHAO - PDE MANGABA-ITM 04[ESTOQUE ROM] MATERIAL PILHAO | 10 | 21 | 1041.33
2025-02-28 | ITM 02 NOVA[A]-PATIO MANGABA[PILHA SILICOSO] SILICOSO | 0 | 7 | [7 empty] | 49.95 | 22.38 | 1.45 | 0.04 | 0.21 | 4.34
2025-02-28 | SCALPER 2-CAVA SAMPAIO OVER SCALPER | 0 | 2 | 96.17
2025-02-28 | PATIO B1-PLATAFORMA TERMINAL-SARZEDO (PILHA 10) SINTER FEED PREMIUM | 31 | 323 | 7862.58
2025-02-28 | ITM 09-PATIO B1 SINTER FEED PREMIUM | 10 | 80 | 2581.08
2025-02-28 | VALE 4757-ITM 09 ROM ATERRO | 0 | 25 | 1136.7
2025-02-28 | ITM 02 NOVA[B]-PATIO MANGABA[PILHA SILICOSO] SILICOSO | 0 | 15 | [7 empty] | 51.46 | 20.74 | 1.22 | 0.038 | 0.15 | 4.07
2025-02-28 | CAVA CARRAPATO 3035 ALTO-CAVA SAMPAIO ESTERIL FRANCO | 0 | 4 | 191.57
2025-02-28 | SCALPER 2 PRAÇA 11-PATIO DE PRODUTOS SINTER FEED ESPECIAL | 0 | 1 | 26.64
2025-02-28 | CAVA CARRAPATO 5960 ALTO-PATIO LAVADOR ROM FERROMAR | 0 | 14 | 709.8
2025-02-28 | BRITADOR-USINA DE BLENDAGEM PRÉ BRITADO PREMIUM | 0 | 2 | 70
2025-02-28 | PDE SAMPAIO-PRAÇA DA 11 FINOS | 0 | 6 | 306.2
2025-02-28 | ITM 02 PRINCIPAL-USINA DE BLENDAGEM SINTER FEED ESPECIAL | 3 | 22 | 676.11 | [6 empty] | 58.79 | 12.76 | 0.63 | 0.05 | 0.11 | 2.11
2025-02-28 | COMPLEXO DE FILTRAGEM-PILHA B02 REJEITO FILTRADO | 0 | 8 | 347.38
2025-02-28 | VALE 4757 ÍNDIA-ITM 09 ROM ATERRO | 0 | 23 | 938.61
2025-02-28 | alimentacao_itm09_d |  |  | 3050
2025-02-28 | Hematitinha Especial ITM 09 C
2025-02-28 | Alimentação Seca ITM 08 C |  |  | 5861 | [6 empty] | 44.08478 | 32.58981 | 1.789018 | 0.05137785 | 0.1276826 | 3.164332 | 0.4862727 | 12079.29
2025-02-28 | alimentacao_itm09_a |  |  | 1205 | [6 empty] | 60.13349 | 5.698371 | 1.883029 | 0.05866208 | 0.1965358 | 5.874288 | 25.59641 | 17695.64
2025-02-28 | Hematitinha Especial ITM 09 B
2025-02-28 | alimentação_blendagem
2025-02-28 | Sinter Blendagem ITM 09 A
2025-02-28 | Sinter Blendagem ITM 09 B
2025-02-28 | Hematitinha Premium ITM 09 |  |  | 360 | [6 empty] | 58.57 | 6.48 | 3.67 | 0.041 | 0.13 | 5.74
2025-02-28 | Sinter Blendagem ITM 09 D
2025-02-28 | PRAÇA DA 11-ITM 09 HEMATITINHA COMUM | 0 | 6 | 165.51
2025-02-28 | alimentacao_itm09_c |  |  | 5536 | [6 empty] | 59.74 | 5.12 | 2.77 | 0.065 | 0.13 | 6.42
2025-02-28 | Hematitinha reprocesso |  |  | 2038.8
2025-02-28 | Over Descarte
2025-02-28 | Alimentação Gobal ITM 02 Principal |  |  | 3010 | [6 empty] | 44.08478 | 32.58981 | 1.789018 | 0.05137785 | 0.1276826 | 3.164332 | 0.4862727 | 12079.29
2025-02-28 | scalper 1 over
2025-02-28 | Filtro 04 |  |  | 1135.67
2025-02-28 | Feijãozinho ITM 02 Principal | [9 empty] | 48.23 | 25.36 | 1.21 | 0.046 | 0.35 | 3.75
2025-02-28 | Sinter Blendagem ITM 09 C
2025-02-28 | ITM 04[SUBPRODUTO]-ITM 02 PRINCIPAL SINTER ITM04 |  |  | 7571.93
2025-02-28 | Sinter Premium |  |  | 9583.57 | [6 empty] | 60.43 | 5.75 | 1.26 | 0.059 | 0.24 | 5.74
2025-02-28 | Hematitinha Especial ITM 09 A
2025-02-28 | Alimentação Gobal ITM 02 B |  |  | 4363 | [6 empty] | 48.66 | 24.93 | 1.11 | 0.046 | 0.15 | 3.94 | 0.55 | 4492.29
2025-02-28 | scalper 2 over |  |  | 607.46
2025-02-28 | ITM 04[SUBPRODUTO]-ITM 08 SINTER ITM04 |  |  | 3107.77
2025-02-28 | scalper 2 fino |  |  | 1399.6 | [6 empty] | 57.09 | 6.36 | 2.85 | 0.103 | 0.32 | 8.15
2025-02-28 | ITM 02 NOVA[A]-USINA DE BLENDAGEM SILICOSO |  |  | 759.95 | [6 empty] | 49.95 | 22.38 | 1.45 | 0.04 | 0.21 | 4.34
2025-02-28 | Sinter Especial |  |  | 1517.1 | [6 empty] | 59.5 | 6.71 | 1.76 | 0.061 | 0.2 | 5.81
2025-02-28 | ITM 02 NOVA[B]-USINA DE BLENDAGEM SILICOSO |  |  | 928.62 | [6 empty] | 51.46 | 20.74 | 1.22 | 0.038 | 0.15 | 4.07
2025-02-28 | scalper 1 fino | [9 empty] | 40.52717 | 35.50858 | 2.546397 | 0.03777759 | 0.1322739 | 3.812538 | 0.703079 | 482.66
2025-02-28 | scalper 2 especial
2025-02-28 | Alimentação Seca ITM 08 AB |  |  | 316
2025-02-28 | alimentacao_itm09_b |  |  | 4806
2025-02-28 | Filtro 01 |  |  | 1081.59
2025-02-28 | Filtro 02 |  |  | 1730.55
2025-02-28 | Filtro 03 |  |  | 1189.75
2025-02-28 | Hematitinha Complemento ITM 09 A
2025-02-28 | Over Reprocesso |  |  | 1103.88
2025-02-28 | Sinter Sarzedo |  |  | 11100.67
2025-02-28 | Rejeito Filtrado |  |  | 5137.57 | [6 empty] | 30.3 | 46.67 | 3.73 | 0.18 | 0.27 | 5.11 | 0.37 |  | 250 | 12.13 | 95 | 27
2025-02-28 | Sinter blendagem
2025-02-28 | scalper 1 especial |  |  | 1597.64
2025-02-28 | Over blendagem
2025-02-28 | Média Filtro |  |  | 4938.68
2025-02-28 | ITM 04[SUBPRODUTO]-ITM 02 NOVA SINTER ITM04 |  |  | 4492.29
2025-02-28 | Hematitinha Especial ITM 09 D
2025-02-28 | scalper 3 britador |  |  | 133.21
2025-02-28 | Rejeito Desaguado |  |  | 2558.07 | [6 empty] | 38.78 | 39.49 | 0.87 | 0.049 | 0.31 | 3.53
2025-02-28 | Alimentação Gobal ITM 02 A |  |  | 4876 | [6 empty] | 48.66 | 24.93 | 1.11 | 0.046 | 0.15 | 3.94 | 0.55 | 4492.29
2025-03-01 | ITM 09-PATIO DE PRODUTOS SINTER FEED ESPECIAL | 0 | 84 | 2264.81
2025-03-01 | PATIO DE PRODUTOS-PLATAFORMA TERMINAL-SARZEDO[PILHA 6] PELLET FEED | 31 | 574 | 14288.098
2025-03-01 | ITM 02 NOVA-PDE SAMPAIO OVER | 0 | 5 | 141.6
2025-03-01 | CAVA CARRAPATO 5960 ALTO-SUMPAO ROM FERROMAR | 0 | 9 | 324.96
2025-03-01 | COMPLEXO DE FILTRAGEM-PILHA B02 REJEITO FILTRADO | 0 | 12 | 528.63
2025-03-01 | ITM 02 NOVA[A]-USINA DE BLENDAGEM SINTER FEED ESPECIAL | 2 | 16 | 468.56 | [6 empty] | 60.08 | 11.37 | 0.51 | 0.03 | 0.09 | 1.95
2025-03-01 | ITM 09-PLATAFORMA TERMINAL-SARZEDO[VAGAO] SINTER FEED PREMIUM | 31 | 73 | 1697.87
2025-03-01 | CAVA SAMAMBAIA INTERMEDIARIO-SUMPAO ROM FERROMAR | 0 | 2 | 96.35
2025-03-01 | CAVA CARRAPATO 5960 ALTO-ITM 09 ROM FERROMAR | 0 | 4 | 130.02
2025-03-01 | VALE 4757 ÍNDIA-ITM 09 ROM ATERRO | 0 | 6 | 231.39
2025-03-01 | CAVA CARRAPATO 5960 ALTO-ITM 04[ESTOQUE ROM] ROM FERROMAR | 0 | 15 | 636.23
2025-03-01 | alimentacao_itm09_a |  |  | 3100 | [6 empty] | 59.47017 | 4.470779 | 3.24028 | 0.07609993 | 0.1723284 | 6.86938 | 30.57427 | 15401.98
2025-03-01 | CAVA CARRAPATO 5960 ALTO-PATIO LAVADOR ROM FERROMAR | 0 | 17 | 884.89
2025-03-01 | ITM 04[SUBPRODUTO]-ITM 02 NOVA SINTER COMUM | 5 | 12
2025-03-01 | ITM 02 PRINCIPAL-PATIO MANGABA[PILHA SILICOSO] SILICOSO |  |  | 533.25 | [6 empty] | 52.61 | 16.9 | 2.01 | 0.072 | 0.26 | 5.19
2025-03-01 | ITM 04[SUBPRODUTO]-ITM 09 HEMATITINHA COMUM
2025-03-01 | CAVA CARRAPATO 5960 ALTO-ITM 09 ROM ATERRO | 0 | 2 | 70.73
2025-03-01 | CAVA CARRAPATO 5960 ALTO-ITM 04[ESTOQUE ROM] ROM ATERRO | 0 | 2 | 79.2
2025-03-01 | PILHA B02-PILHA B02 REJEITO TRATADO | 0 | 21 | 849.06
2025-03-01 | PDE SAMPAIO-ITM 04[ESTOQUE ROM] FINOS | 0 | 23 | 1145.83
2025-03-01 | BRITADOR-USINA DE BLENDAGEM PRÉ BRITADO PREMIUM | 0 | 8 | 333.62
2025-03-01 | CAVA CARRAPATO 3035 ALTO-ITM 04[ESTOQUE ROM] ROM FERROMAR | 0 | 6 | 251.29
2025-03-01 | ITM 02 NOVA[A]-PATIO MANGABA[PILHA SILICOSO] SILICOSO | 0 | 2 | [7 empty] | 50.77 | 20.1 | 1.47 | 0.043 | 0.24 | 5.29
2025-03-01 | ITM 02 PRINCIPAL-PATIO MANGABA[PILHA SILICOSO] SILICOSO | 0 | 1 | [7 empty] | 52.61 | 16.9 | 2.01 | 0.072 | 0.26 | 5.19
2025-03-01 | ITM 09-PATIO B1 SINTER FEED PREMIUM | 10 | 122 | 3497.88
2025-03-01 | USINA DE BLENDAGEM-PATIO DE PRODUTOS SINTER FEED ESPECIAL | 0 | 11 | 339.3
2025-03-01 | ITM 09-PATIO B2 HEMATITINHA PREMIUM | 0 | 43 | 1069.03
2025-03-01 | ITM 09-PATIO DE PRODUTOS SINTER FEED PREMIUM | 0 | 65 | 1797.38
2025-03-01 | CAVA CARRAPATO 3035 ALTO-CAVA SAMPAIO ESTERIL FRANCO | 0 | 5 | 228.18
2025-03-01 | ITM 08-PDE SAMPAIO OVER | 0 | 12 | 462.84
2025-03-01 | VALE 4757 ÍNDIA-PATIO LAVADOR ROM ATERRO | 0 | 8 | 331.25
2025-03-01 | VALE 4757-ITM 09 ROM ATERRO | 0 | 11 | 525.67
2025-03-01 | SCALPER 2 PRAÇA 11-ITM 08 SINTER COMUM | 0 | 21 | 649.11
2025-03-01 | ITM 02 NOVA[B]-USINA DE BLENDAGEM SINTER FEED ESPECIAL | 2 | 18 | 517.56 | [6 empty] | 54.19 | 19.53 | 0.47 | 0.02 | 0.07 | 2.33
2025-03-01 | ITM 02 NOVA[B]-PATIO MANGABA[PILHA SILICOSO] SILICOSO | 0 | 1 | [7 empty] | 50.68 | 20.63 | 1.35 | 0.035 | 0.18 | 5.18
2025-03-01 | DESAGUAMENTO DE PRODUTO ITM 8-PATIO DE PRODUTOS PELLET FEED | 39 | 132 | 4114.12 | [6 empty] | 63.07 | 6.99 | 0.064 | 0.04 | 0.13 | 1.82 |  |  |  | 14.27
2025-03-01 | ITM 02 PRINCIPAL-USINA DE BLENDAGEM SINTER FEED ESPECIAL | 3 | 12 | 351.29 | [6 empty] | 58.46 | 13.28 | 0.67 | 0.04 | 0.08 | 2
2025-03-01 | VALE 4757 ÍNDIA-SUMPAO ROM ATERRO | 0 | 1 | 54.16
2025-03-01 | CAVA SAMAMBAIA INTERMEDIARIO-ITM 04[ESTOQUE ROM] ROM FERROMAR | 0 | 8 | 361.07
2025-03-01 | PDE SAMPAIO-SUMPAO FINOS | 0 | 7 | 339.71
2025-03-01 | ITM 02 PRINCIPAL-PDE SAMPAIO OVER | 0 | 9 | 279.89
2025-03-01 | PILHAO - PDE MANGABA-ITM 04[ESTOQUE ROM] MATERIAL PILHAO | 10 | 12 | 572.74
2025-03-01 | PATIO DE PRODUTOS-PLATAFORMA TERMINAL-SARZEDO[PILHA 9] SINTER FEED ESPECIAL | 31 | 181 | 4325.28
2025-03-01 | ITM 04[SUBPRODUTO]-ITM 08 SINTER COMUM | 5 | 9
2025-03-01 | ITM 08-PILHA B02 REJEITO DESAGUADO | 0 | 8 | 322.95
2025-03-01 | SCALPER 1 PRAÇA 11-PATIO DE PRODUTOS SINTER FEED ESPECIAL | 0 | 14 | 370.77
2025-03-01 | CAVA CARRAPATO 3035 ALTO-ITM 09 ROM FERROMAR | 0 | 40 | 1939.39
2025-03-01 | PILHAO - PDE MANGABA-PDE SAMPAIO ESTERIL PILHAO | 9 | 9 | 432.22
2025-03-01 | ITM 04[SUBPRODUTO]-ITM 02 NOVA SINTER ITM04 |  |  | 5472.06
2025-03-01 | Rejeito Filtrado |  |  | 5536.82 | [6 empty] | 32.43 | 43.6 | 3.48 | 0.08 | 0.26 | 5.83 | 0.27 |  | 250 | 16.93 | 82 | 26
2025-03-01 | Alimentação Seca ITM 08 C |  |  | 5685 | [6 empty] | 47.07412 | 27.07152 | 1.640562 | 0.04293413 | 0.1445141 | 3.696803 | 0.8517272 | 8658.74
2025-03-01 | scalper 1 fino | [9 empty] | 57.23 | 8.4 | 1.95 | 0.069 | 0.22 | 7.08
2025-03-01 | alimentação_blendagem |  |  | 1817 | [6 empty] | 59.047824 | 4.737781 | 1.4043735 | 0.084216045 | 0.237989 | 8.5920875 | 29.044121 | 2868.32
2025-03-01 | Alimentação Gobal ITM 02 A |  |  | 3723 | [6 empty] | 48.67 | 25.42 | 1.03 | 0.032 | 0.15 | 3.58 | 1.1 | 5472.06
2025-03-01 | Sinter Blendagem ITM 09 D
2025-03-01 | Filtro 03 |  |  | 2160.71
2025-03-01 | Hematitinha Complemento ITM 09 A
2025-03-01 | Sinter Blendagem ITM 09 B
2025-03-01 | Filtro 04 |  |  | 540.18
2025-03-01 | Sinter Premium |  |  | 6993.13 | [6 empty] | 59.06 | 6.08 | 2.3 | 0.059 | 0.28 | 6.38
2025-03-01 | Sinter blendagem |  |  | 1319 | [6 empty] | 58.12 | 7.44 | 2.8 | 0.054 | 0.17 | 6
2025-03-01 | Sinter Sarzedo |  |  | 9422.94
2025-03-01 | Hematitinha Especial ITM 09 C
2025-03-01 | alimentacao_itm09_c |  |  | 3691 | [6 empty] | 58.6 | 3.44 | 4.55 | 0.083 | 0.14 | 8.31
2025-03-01 | Alimentação Gobal ITM 02 Principal |  |  | 1960 | [6 empty] | 47.07412 | 27.07152 | 1.640562 | 0.04293413 | 0.1445141 | 3.696803 | 0.8517272 | 8658.74
2025-03-01 | ITM 02 NOVA[B]-USINA DE BLENDAGEM SILICOSO |  |  | 371.4 | [6 empty] | 50.68 | 20.63 | 1.35 | 0.035 | 0.18 | 5.18
2025-03-01 | scalper 1 over
2025-03-01 | alimentacao_itm09_d |  |  | 2264
2025-03-01 | Hematitinha Especial ITM 09 A
2025-03-01 | Hematitinha Premium ITM 09 |  |  | 1069.3 | [6 empty] | 59.14 | 6.54 | 3.14 | 0.043 | 0.21 | 5.26
2025-03-01 | alimentacao_itm09_b |  |  | 3081
2025-03-01 | Hematitinha Especial ITM 09 B
2025-03-01 | Sinter Especial |  |  | 2429.81 | [6 empty] | 58.52 | 6.12 | 2.16 | 0.06 | 0.28 | 7.26
2025-03-01 | ITM 04[SUBPRODUTO]-ITM 08 SINTER ITM04 |  |  | 2908.11
2025-03-01 | Alimentação Seca ITM 08 AB |  |  | 1098
2025-03-01 | Sinter Blendagem ITM 09 A
2025-03-01 | scalper 1 especial |  |  | 631.06
2025-03-01 | Filtro 01 |  |  | 337.61
2025-03-01 | Rejeito Desaguado |  |  | 2520.98 | [6 empty] | 34.34 | 46.41 | 0.75 | 0.049 | 0.25 | 3.15
2025-03-01 | ITM 02 NOVA[A]-USINA DE BLENDAGEM SILICOSO |  |  | 464.41 | [6 empty] | 50.77 | 20.1 | 1.47 | 0.043 | 0.24 | 5.29
2025-03-01 | Over Reprocesso |  |  | 621.6
2025-03-01 | Over blendagem |  |  | 498
2025-03-01 | Over Descarte
2025-03-01 | ITM 04[SUBPRODUTO]-ITM 02 PRINCIPAL SINTER ITM04 |  |  | 3796.33
2025-03-01 | Sinter Blendagem ITM 09 C
2025-03-01 | Hematitinha reprocesso |  |  | 1028.95
2025-03-01 | Média Filtro |  |  | 5536.82
2025-03-01 | scalper 2 over
2025-03-01 | scalper 2 fino |  |  | 1954.3 | [6 empty] | 42.8 | 32.6 | 2.26 | 0.053 | 0.16 | 3.48
2025-03-01 | Feijãozinho ITM 02 Principal | [9 empty] | 49.88 | 23.24 | 0.95 | 0.049 | 0.2 | 3.96
2025-03-01 | scalper 3 britador |  |  | 2341.43 | [6 empty] | 59.047824 | 4.737781 | 1.4043735 | 0.084216045 | 0.237989 | 8.5920875 | 29.044121 | 2868.32
2025-03-01 | Alimentação Gobal ITM 02 B |  |  | 1747 | [6 empty] | 48.67 | 25.42 | 1.03 | 0.032 | 0.15 | 3.58 | 1.1 | 5472.06
2025-03-01 | Filtro 02 |  |  | 2498.32
2025-03-01 | scalper 2 especial
2025-03-01 | PILHA B02[PST]-PILHA B02 REJEITO PST | 0 | 1 | 35.68
2025-03-01 | Hematitinha Especial ITM 09 D
2025-03-02 | scalper 3 britador | [9 empty] | 58.09 | 6.49 | 1.44 | 0.083 | 0.28 | 8
2025-03-02 | alimentação_blendagem |  |  | 3949.15 | [6 empty] | 58.09 | 6.49 | 1.44 | 0.083 | 0.28 | 8
2025-03-02 | Sinter Especial |  |  | 3929.48 | [6 empty] | 59.05 | 5.77 | 2.57 | 0.065 | 0.34 | 6.27
2025-03-02 | BRITADOR-USINA DE BLENDAGEM PRÉ BRITADO PREMIUM | 0 | 33 | 1295.97
2025-03-02 | Alimentação Seca ITM 08 C |  |  | 7384 | [6 empty] | 46.79 | 26.9 | 1.65 | 0.054 | 0.17 | 4
2025-03-02 | PDE SAMPAIO-SUMPAO FINOS | 0 | 6 | 300.32
2025-03-02 | CAVA CARRAPATO 5960 ALTO-ITM 09 ROM FERROMAR | 0 | 9 | 340.52
2025-03-02 | Hematitinha Complemento ITM 09 A
2025-03-02 | USINA DE BLENDAGEM-ITM 09 OVER ESPECIAL | 0 | 1 | 20.76
2025-03-02 | CAVA CARRAPATO 5960 ALTO-ITM 04[ESTOQUE ROM] ROM FERROMAR | 0 | 1 | 37.77
2025-03-02 | Hematitinha Especial ITM 09 C
2025-03-02 | PILHAO - PDE MANGABA-SCALPER 2 MATERIAL PILHAO | 0 | 2 | 105.13
2025-03-02 | Sinter Blendagem ITM 09 D
2025-03-02 | Sinter Blendagem ITM 09 C
2025-03-02 | Sinter Blendagem ITM 09 B
2025-03-02 | Sinter Blendagem ITM 09 A
2025-03-02 | alimentacao_itm09_d |  |  | 2190
2025-03-02 | Rejeito Filtrado |  |  | 4852.71 | [6 empty] | 31.62 | 44.07 | 3.8 | 0.08 | 0.27 | 6.07 | 0.27 |  | 275 | 16 | 89 | 25
2025-03-02 | scalper 1 especial |  |  | 1984.18
2025-03-02 | Sinter blendagem |  |  | 3131.3 | [6 empty] | 59.37 | 6.11 | 1.14 | 0.073 | 0.34 | 6.71
2025-03-02 | VALE 4757-ITM 09 ROM ATERRO | 0 | 3 | 134.42
2025-03-02 | Hematitinha reprocesso |  |  | 475.7
2025-03-02 | Filtro 01 |  |  | 327.15
2025-03-02 | Média Filtro |  |  | 5194.77
2025-03-02 | scalper 2 fino |  |  | 2801.56 | [6 empty] | 47.08 | 27.23 | 1.56 | 0.037 | 0.25 | 3.38
2025-03-02 | Alimentação Gobal ITM 02 Principal |  |  | 2911 | [6 empty] | 46.79 | 26.9 | 1.65 | 0.054 | 0.17 | 4
2025-03-02 | Over Reprocesso |  |  | 1338.98
2025-03-02 | ITM 04[SUBPRODUTO]-ITM 02 NOVA SINTER ITM04 |  |  | 5505.85
2025-03-02 | Alimentação Seca ITM 08 AB
2025-03-02 | Over blendagem |  |  | 817.85
2025-03-02 | Hematitinha Especial ITM 09 B
2025-03-02 | Hematitinha Especial ITM 09 D
2025-03-02 | Over Descarte
2025-03-02 | Hematitinha Especial ITM 09 A
2025-03-02 | alimentacao_itm09_b |  |  | 3714
2025-03-02 | alimentacao_itm09_c |  |  | 4285 | [6 empty] | 59.47017 | 4.470779 | 3.24028 | 0.07609993 | 0.1723284 | 6.86938 | 30.57427 | 15401.98
2025-03-02 | Hematitinha Premium ITM 09 |  |  | 1090.58 | [6 empty] | 59.06 | 6.11 | 2.74 | 0.055 | 0.17 | 6.2
2025-03-02 | scalper 2 over
2025-03-02 | ITM 02 NOVA[B]-USINA DE BLENDAGEM SILICOSO |  |  | 464.07 | [6 empty] | 50.67 | 21.99 | 1.2 | 0.04 | 0.13 | 3.97
2025-03-02 | scalper 1 over
2025-03-02 | alimentacao_itm09_a |  |  | 4142 | [6 empty] | 61.7 | 2.28 | 1.66 | 0.12 | 0.17 | 7.15
2025-03-02 | scalper 2 especial
2025-03-02 | ITM 04[SUBPRODUTO]-ITM 08 SINTER ITM04 |  |  | 5665.77
2025-03-02 | Feijãozinho ITM 02 Principal | [9 empty] | 49.89 | 23.34 | 0.95 | 0.046 | 0.22 | 3.81
2025-03-02 | ITM 04[SUBPRODUTO]-ITM 02 PRINCIPAL SINTER ITM04 |  |  | 5949.19
2025-03-02 | Alimentação Gobal ITM 02 B |  |  | 2813 | [6 empty] | 48.3 | 24.8 | 1.62 | 0.049 | 0.15 | 4.06
2025-03-02 | Alimentação Gobal ITM 02 A |  |  | 4389 | [6 empty] | 48.3 | 24.8 | 1.62 | 0.049 | 0.15 | 4.06
2025-03-02 | ITM 02 NOVA[A]-USINA DE BLENDAGEM SILICOSO |  |  | 135.6 | [6 empty] | 50.9 | 20.72 | 1.33 | 0.047 | 0.2 | 4.78
2025-03-02 | Filtro 02 |  |  | 2235.52
2025-03-02 | VALE 4757-SUMPAO ROM ATERRO | 0 | 5 | 211.22
2025-03-02 | PATIO LAVADOR-ITM 09 ROM FERROMAR | 0 | 9 | 364.94
2025-03-02 | CAVA CARRAPATO 3035 ALTO-PRAÇA DA 11 ROM ATERRO | 0 | 1 | 50.01
2025-03-02 | CAVA CARRAPATO 5960 ALTO-SUMPAO ROM ATERRO | 0 | 1 | 33.96
2025-03-02 | ITM 02 NOVA[A]-PATIO MANGABA[PILHA SILICOSO] SILICOSO | 0 | 1 | [7 empty] | 50.9 | 20.72 | 1.33 | 0.047 | 0.2 | 4.78
2025-03-02 | ITM 02 PRINCIPAL-PATIO MANGABA[PILHA SILICOSO] SILICOSO |  |  | 787.06 | [6 empty] | 53.42 | 18.58 | 1.21 | 0.035 | 0.12 | 3.7
2025-03-02 | Filtro 03 |  |  | 1254.07
2025-03-02 | ITM 02 PRINCIPAL-PDE SAMPAIO OVER | 0 | 7 | 247.19
2025-03-02 | CAVA SAMAMBAIA INTERMEDIARIO-ITM 04[ESTOQUE ROM] ROM FERROMAR | 0 | 10 | 472.87
2025-03-02 | CAVA CARRAPATO 3035 ALTO-ITM 09 ROM FERROMAR | 0 | 30 | 1396.98
2025-03-02 | CAVA CARRAPATO 5960 ALTO-ITM 09 ROM ATERRO | 0 | 2 | 84.89
2025-03-02 | CAVA CARRAPATO 5960 ALTO-ITM 04[ESTOQUE ROM] ROM ATERRO | 0 | 4 | 152.16
2025-03-02 | PDE SAMPAIO-ITM 04[ESTOQUE ROM] FINOS | 0 | 21 | 1098.46
2025-03-02 | USINA DE BLENDAGEM-PATIO DE PRODUTOS SINTER FEED ESPECIAL | 0 | 1 | 20.63
2025-03-02 | VALE 4757-ITM 04[ESTOQUE ROM] ROM ATERRO | 0 | 1 | 45.92
2025-03-02 | ITM 02 NOVA[A]-USINA DE BLENDAGEM SINTER FEED ESPECIAL | 2 | 15 | 456.59 | [6 empty] | 59.6 | 12.31 | 0.48 | 0.04 | 0.08 | 1.86
2025-03-02 | ITM 04[SUBPRODUTO]-ITM 02 NOVA SINTER COMUM | 5 | 12
2025-03-02 | Filtro 04 |  |  | 1035.97
2025-03-02 | ITM 04[SUBPRODUTO]-ITM 09 HEMATITINHA COMUM
2025-03-02 | PATIO DE PRODUTOS-PLATAFORMA TERMINAL-SARZEDO[PILHA 9] SINTER FEED ESPECIAL | 31 | 1 | 21.63
2025-03-02 | Sinter Sarzedo |  |  | 11426.13
2025-03-02 | DESAGUAMENTO DE PRODUTO ITM 8-PATIO DE PRODUTOS PELLET FEED | 39 | 177 | 5527.19 | [6 empty] | 62.96 | 7.02 | 0.63 | 0.05 | 0.15 | 1.88 |  |  |  | 14.8
2025-03-02 | Sinter Premium |  |  | 7496.65 | [6 empty] | 61.6 | 4.18 | 1.05 | 0.056 | 0.21 | 6.47
2025-03-02 | CAVA SAMAMBAIA INTERMEDIARIO-SUMPAO ROM FERROMAR | 0 | 1 | 48.06
2025-03-02 | scalper 1 fino | [9 empty] | 59.04 | 6.79 | 1.16 | 0.067 | 0.25 | 6.98
2025-03-02 | ITM 02 PRINCIPAL-USINA DE BLENDAGEM SINTER FEED ESPECIAL | 3 | 8 | 240.78 | [6 empty] | 58.08 | 13.91 | 0.64 | 0.04 | 0.13 | 1.7
2025-03-02 | CAVA CARRAPATO 5960 ALTO-SUMPAO ROM FERROMAR | 0 | 26 | 913.51
2025-03-02 | ITM 02 NOVA[B]-PATIO MANGABA[PILHA SILICOSO] SILICOSO | 0 | 1 | [7 empty] | 50.67 | 21.99 | 1.2 | 0.04 | 0.13 | 3.97
2025-03-02 | PILHA B02-PILHA B02 REJEITO TRATADO | 0 | 14 | 548.08
2025-03-02 | ITM 08-PILHA B02 REJEITO DESAGUADO | 0 | 16 | 635.66
2025-03-02 | VALE 4757 ÍNDIA-ITM 04[ESTOQUE ROM] ROM ATERRO | 0 | 10 | 445.34
2025-03-02 | USINA DE BLENDAGEM-ITM 09 OVER PREMIUM | 0 | 28 | 723.4
2025-03-02 | Rejeito Desaguado |  |  | 2654.23 | [6 empty] | 46.56 | 28.97 | 0.45 | 0.032 | 0.25 | 3.53
2025-03-02 | CAVA CARRAPATO 3035 ALTO-CAVA SAMPAIO ESTERIL FRANCO | 0 | 5 | 254.7
2025-03-02 | ITM 09-PATIO B1 SINTER FEED PREMIUM | 10 | 125 | 4515.87
2025-03-02 | ITM 09-PATIO DE PRODUTOS SINTER FEED PREMIUM | 0 | 115 | 2980.78
2025-03-02 | ITM 02 PRINCIPAL-PATIO MANGABA[PILHA SILICOSO] SILICOSO | 0 | 17 | [7 empty] | 53.42 | 18.58 | 1.21 | 0.035 | 0.12 | 3.7
2025-03-02 | ITM 09-PATIO B2 HEMATITINHA PREMIUM | 0 | 40 | 1090.58
2025-03-02 | SCALPER 2 PRAÇA 11-ITM 08 SINTER COMUM | 0 | 4 | 172.32
2025-03-02 | CAVA CARRAPATO 3035 ALTO-SUMPAO ROM ATERRO | 0 | 1 | 46.34
2025-03-02 | SCALPER 1 PRAÇA 11-PATIO DE PRODUTOS SINTER FEED ESPECIAL | 0 | 74 | 1984.18
2025-03-02 | PILHA B02[PST]-PILHA B02 REJEITO PST | 0 | 10 | 416.18
2025-03-02 | ITM 04[SUBPRODUTO]-ITM 08 SINTER COMUM | 5 | 4
2025-03-02 | CAVA CARRAPATO 5960 ALTO-PRAÇA DA 11 ROM ATERRO | 0 | 2 | 77.68
2025-03-02 | PILHAO - PDE MANGABA-PDE SAMPAIO ESTERIL PILHAO | 9 | 12 | 586.02
2025-03-02 | ITM 09-PATIO DE PRODUTOS SINTER FEED ESPECIAL | 0 | 128 | 3436.48
2025-03-02 | PILHAO - PDE MANGABA-ITM 04[ESTOQUE ROM] MATERIAL PILHAO | 10 | 19 | 935.48
2025-03-02 | ITM 02 NOVA-PDE SAMPAIO OVER | 0 | 5 | 139.95
2025-03-02 | ITM 02 NOVA[B]-USINA DE BLENDAGEM SINTER FEED ESPECIAL | 2 | 11 | 328.3 | [6 empty] | 55.31 | 18.6 | 0.5 | 0.02 | 0.06 | 1.7
2025-03-02 | COMPLEXO DE FILTRAGEM-PILHA B02 REJEITO FILTRADO | 0 | 11 | 485.66
2025-03-02 | VALE 4757 ÍNDIA-ITM 09 ROM ATERRO | 0 | 11 | 427.94
2025-03-02 | ITM 08-PDE SAMPAIO OVER | 0 | 10 | 387.82
2025-03-03 | PDE SAMPAIO-SUMPAO FINOS | 0 | 5 | 230.18
2025-03-03 | Sinter Premium |  |  | 7166.18 | [6 empty] | 61.08 | 4.04 | 1.27 | 0.056 | 0.2 | 6.55
2025-03-03 | Sinter Especial |  |  | 5327.8 | [6 empty] | 60.09 | 4.84 | 2.41 | 0.053 | 0.35 | 6.14
2025-03-03 | Over Descarte
2025-03-03 | DESAGUAMENTO DE PRODUTO ITM 8-ITM 08 SINTER COMUM | 0 | 5 | 141.13
2025-03-03 | Hematitinha Especial ITM 09 C
2025-03-03 | scalper 1 especial |  |  | 1437.62
2025-03-03 | Hematitinha Especial ITM 09 B
2025-03-03 | alimentacao_itm09_a |  |  | 4980 | [6 empty] | 61.3 | 3.32 | 1.72 | 0.059 | 0.27 | 6.63
2025-03-03 | Hematitinha Especial ITM 09 A
2025-03-03 | scalper 2 over |  |  | 1250.72
2025-03-03 | Hematitinha reprocesso |  |  | 641.8
2025-03-03 | Hematitinha Especial ITM 09 D
2025-03-03 | alimentacao_itm09_b |  |  | 4217
2025-03-03 | scalper 3 britador |  |  | 519.95 | [6 empty] | 58.10722 | 6.9846085 | 2.0006005 | 0.06878745 | 0.185 | 7.1225035 | 29.575321 | 1972.14
2025-03-03 | Hematitinha Complemento ITM 09 A
2025-03-03 | alimentação_blendagem |  |  | 502.11 | [6 empty] | 58.10722 | 6.9846085 | 2.0006005 | 0.06878745 | 0.185 | 7.1225035 | 29.575321 | 1972.14
2025-03-03 | Sinter Blendagem ITM 09 D
2025-03-03 | Sinter Sarzedo |  |  | 12493.98
2025-03-03 | Sinter Blendagem ITM 09 B
2025-03-03 | Sinter Blendagem ITM 09 A
2025-03-03 | alimentacao_itm09_d |  |  | 2325
2025-03-03 | Alimentação Seca ITM 08 AB
2025-03-03 | Alimentação Seca ITM 08 C |  |  | 7306 | [6 empty] | 49.70797 | 23.51418 | 1.534388 | 0.03284478 | 0.1268956 | 3.626359 | 0.917373 | 10045.23
2025-03-03 | Sinter blendagem |  |  | 335.11 | [6 empty] | 58.37 | 6.63 | 1.37 | 0.075 | 0.3 | 7.49
2025-03-03 | Over Reprocesso |  |  | 1306.99
2025-03-03 | scalper 1 fino | [9 empty] | 58.10722 | 6.9846085 | 2.0006005 | 0.06878745 | 0.185 | 7.1225035 | 29.575321 | 8791
2025-03-03 | PATIO B2-ESTOQUE MIB REJEITO DESAGUADO | 0 | 3 | 110.33
2025-03-03 | scalper 1 over |  |  | 1152.33
2025-03-03 | ITM 02 NOVA[A]-USINA DE BLENDAGEM SILICOSO |  |  | 453.61 | [6 empty] | 49.2 | 23.56 | 1.31 | 0.037 | 0.2 | 4.4
2025-03-03 | PRAÇA DA 11-PILHA B02 HEMATITINHA COMUM | 0 | 5 | 169.5
2025-03-03 | Rejeito Filtrado |  |  | 4126.95 | [6 empty] | 32.05 | 45.15 | 3.27 | 0.1 | 0.28 | 5.41 | 0.27 |  | 250 | 14.13 | 89 | 25
2025-03-03 | Média Filtro |  |  | 4838.83
2025-03-03 | alimentacao_itm09_c |  |  | 4994 | [6 empty] | 61.3 | 3.32 | 1.72 | 0.059 | 0.27 | 6.63
2025-03-03 | Over blendagem |  |  | 167
2025-03-03 | scalper 2 especial |  |  | 551.65
2025-03-03 | Feijãozinho ITM 02 Principal |  |  | 924.48
2025-03-03 | ITM 04[SUBPRODUTO]-ITM 02 NOVA SINTER ITM04 |  |  | 7094.09
2025-03-03 | Sinter Blendagem ITM 09 C
2025-03-03 | Filtro 03 |  |  | 510.07
2025-03-03 | Filtro 02 |  |  | 2040.29
2025-03-03 | Filtro 01 |  |  | 231.85
2025-03-03 | Alimentação Gobal ITM 02 A |  |  | 4785 | [6 empty] | 50.88 | 22.08 | 1.33 | 0.041 | 0.14 | 3.9 | 0.91 | 7094.09
2025-03-03 | Alimentação Gobal ITM 02 Principal |  |  | 4468.48 | [6 empty] | 49.70797 | 23.51418 | 1.534388 | 0.03284478 | 0.1268956 | 3.626359 | 0.917373 | 10045.23
2025-03-03 | Filtro 04 |  |  | 1344.74
2025-03-03 | Rejeito Desaguado |  |  | 3091.25 | [6 empty] | 35.67 | 43.6 | 0.84 | 0.049 | 0.26 | 4
2025-03-03 | ITM 04[SUBPRODUTO]-ITM 08 SINTER ITM04 |  |  | 5699.79
2025-03-03 | Hematitinha Premium ITM 09 |  |  | 1626.4 | [6 empty] | 59.57 | 4.48 | 3.27 | 0.051 | 0.13 | 6.69
2025-03-03 | ITM 04[SUBPRODUTO]-ITM 02 PRINCIPAL SINTER ITM04 |  |  | 3955.64
2025-03-03 | ITM 02 NOVA[B]-USINA DE BLENDAGEM SILICOSO |  |  | 486.76 | [6 empty] | 48.98 | 24.7 | 1.01 | 0.038 | 0.15 | 3.94
2025-03-03 | ITM 09-PATIO B2 HEMATITINHA PREMIUM | 0 | 55 | 1526.4
2025-03-03 | scalper 2 fino |  |  | 1015.12 | [6 empty] | 38.82 | 41.95 | 0.069 | 0.03 | 0.03 | 1.75 | 0.91 | 241.56
2025-03-03 | Alimentação Gobal ITM 02 B |  |  | 3545 | [6 empty] | 50.88 | 22.08 | 1.33 | 0.041 | 0.14 | 3.9 | 0.91 | 7094.09
2025-03-03 | SCALPER 2-CAVA SAMPAIO OVER SCALPER | 0 | 3 | 158.15
2025-03-03 | ITM 09-PLATAFORMA TERMINAL-SARZEDO[PILHA 9] SINTER FEED ESPECIAL | 31 | 146 | 3586.13
2025-03-03 | ITM 09-PLATAFORMA TERMINAL-SARZEDO[VAGAO] SINTER FEED ESPECIAL | 31 | 49 | 1219.67
2025-03-03 | ITM 02 NOVA[A]-USINA DE BLENDAGEM SINTER FEED ESPECIAL | 2 | 25 | 792.66 | [6 empty] | 55.8 | 17.05 | 0.54 | 0.03 | 0.11 | 2.17
2025-03-03 | ITM 09-ITM 08 SINTER COMUM | 39 | 16 | 446.37
2025-03-03 | CAVA CARRAPATO 5960 ALTO-ITM 04[ESTOQUE ROM] ROM ATERRO | 0 | 21 | 815.53
2025-03-03 | PILHAO - PDE MANGABA-ITM 04[ESTOQUE ROM] MATERIAL PILHAO | 10 | 13 | 712.88
2025-03-03 | CAVA CARRAPATO 3035 ALTO-ITM 09 ROM FERROMAR | 0 | 30 | 1567.91
2025-03-03 | COMPLEXO DE FILTRAGEM-PILHA B02 REJEITO FILTRADO | 0 | 11 | 459.22
2025-03-03 | ITM 04[SUBPRODUTO]-ITM 08 SINTER COMUM | 5 | 11
2025-03-03 | CAVA CARRAPATO 5960 ALTO-ITM 04[ESTOQUE ROM] ROM FERROMAR | 0 | 5 | 180.89
2025-03-03 | ITM 02 PRINCIPAL-PATIO MANGABA[PILHA SILICOSO] SILICOSO |  |  | 1051.28 | [6 empty] | 50.67 | 22.73 | 1.23 | 0.038 | 0.2 | 3.25
2025-03-03 | VALE 4757-ITM 09 ROM ATERRO | 0 | 17 | 846.66
2025-03-03 | PILHA B02-PILHA B02 REJEITO TRATADO | 0 | 12 | 477.08
2025-03-03 | ITM 04[SUBPRODUTO]-ITM 09 HEMATITINHA COMUM
2025-03-03 | ITM 04[SUBPRODUTO]-ITM 02 NOVA SINTER COMUM | 5 | 13
2025-03-03 | CAVA SAMAMBAIA INTERMEDIARIO-ITM 04[ESTOQUE ROM] ROM FERROMAR | 0 | 11 | 495.5
2025-03-03 | PATIO DE PRODUTOS-PLATAFORMA TERMINAL-SARZEDO[VAGAO] SINTER FEED ESPECIAL | 31 | 155 | 3815.56
2025-03-03 | PATIO DE PRODUTOS-PLATAFORMA TERMINAL-SARZEDO[PILHA 4] SINTER FEED ESPECIAL | 31 | 187 | 4923.75
2025-03-03 | VALE 835075 INDIA-PRAÇA DA 11 ROM ATERRO | 0 | 4 | 147.31
2025-03-03 | DESAGUAMENTO DE PRODUTO ITM 8-PATIO DE PRODUTOS PELLET FEED | 39 | 177 | 5543.58 | [6 empty] | 62.86 | 7.26 | 0.062 | 0.04 | 0.13 | 1.87 |  |  |  | 13.87
2025-03-03 | CAVA CARRAPATO 3035 ALTO-CAVA SAMPAIO ESTERIL FRANCO | 0 | 1 | 34.78
2025-03-03 | PATIO DE PRODUTOS-PLATAFORMA TERMINAL-SARZEDO[PILHA 9] SINTER FEED ESPECIAL | 31 | 233 | 5624.55
2025-03-03 | PILHAO - PDE MANGABA-PDE SAMPAIO ESTERIL PILHAO | 9 | 2 | 99.48
2025-03-03 | PDE SAMPAIO-ITM 09 FINOS | 0 | 3 | 155.75
2025-03-03 | ITM 02 PRINCIPAL-PATIO MANGABA[PILHA SILICOSO] SILICOSO | 0 | 24 | [7 empty] | 50.67 | 22.73 | 1.23 | 0.038 | 0.2 | 3.25
2025-03-03 | ITM 02 NOVA[B]-PATIO MANGABA[PILHA SILICOSO] SILICOSO | 0 | 4 | [7 empty] | 48.98 | 24.7 | 1.01 | 0.038 | 0.15 | 3.94
2025-03-03 | SCALPER 2 PRAÇA 11-ITM 08 SINTER COMUM | 0 | 8 | 211.64
2025-03-03 | VALE 4757 ÍNDIA-ITM 09 ROM ATERRO | 0 | 14 | 526.2
2025-03-03 | SCALPER 1 PRAÇA 11-PATIO DE PRODUTOS SINTER FEED ESPECIAL | 0 | 35 | 977.63
2025-03-03 | ITM 08-PDE SAMPAIO OVER | 0 | 10 | 447.3
2025-03-03 | PDE SAMPAIO-ITM 04[ESTOQUE ROM] FINOS | 0 | 51 | 2478.98
2025-03-03 | CAVA SAMAMBAIA INTERMEDIARIO-ITM 09 ROM FERROMAR | 0 | 1 | 48.56
2025-03-03 | ITM 02 PRINCIPAL-PDE SAMPAIO OVER | 0 | 3 | 89.75
2025-03-03 | ITM 09-PATIO B1 SINTER FEED PREMIUM | 10 | 167 | 4898.46
2025-03-03 | SCALPER 1 PRAÇA 11-ITM 09 OVER SCALPER ESPECIAL | 0 | 26 | 1112.33
2025-03-03 | ESTOQUE MIB-ITM 08 FINOS MIB | 0 | 6 | 263.14
2025-03-03 | ITM 09-PATIO DE PRODUTOS SINTER FEED PREMIUM | 0 | 80 | 2267.72
2025-03-03 | PATIO LAVADOR-ITM 09 ROM FERROMAR | 0 | 1 | 34.72
2025-03-03 | CAVA CARRAPATO 3035 ALTO-PRAÇA DA 11 ROM FERROMAR | 0 | 2 | 89.45
2025-03-03 | ITM 08-PILHA B02 REJEITO DESAGUADO | 0 | 10 | 430.59
2025-03-03 | SCALPER 2 PRAÇA 11-PATIO DE PRODUTOS SINTER FEED ESPECIAL | 0 | 5 | 137.76
2025-03-03 | ITM 02 PRINCIPAL-USINA DE BLENDAGEM SINTER FEED ESPECIAL | 3 | 16 | 506.44 | [6 empty] | 52.61 | 22 | 0.54 | 0.2 | 0.08 | 1.95
2025-03-03 | ITM 02 NOVA-PDE SAMPAIO OVER | 0 | 17 | 494.49
2025-03-03 | ITM 02 NOVA[A]-PATIO MANGABA[PILHA SILICOSO] SILICOSO | 0 | 1 | [7 empty] | 49.2 | 23.56 | 1.31 | 0.037 | 0.2 | 4.4
2025-03-03 | CAVA CARRAPATO 5960 ALTO-ITM 09 ROM FERROMAR | 0 | 12 | 421.19
2025-03-03 | VALE 4757-CAVA SAMPAIO ESTERIL FRANCO | 0 | 2 | 78.93
2025-03-03 | CAVA CARRAPATO 5960 ALTO-SUMPAO ROM FERROMAR | 0 | 2 | 89.63
2025-03-03 | BRITADOR-USINA DE BLENDAGEM PRÉ BRITADO PREMIUM | 0 | 10 | 407.71
2025-03-03 | PILHA B02[PST]-PILHA B02 REJEITO PST | 0 | 8 | 318.11
2025-03-03 | CAVA CARRAPATO 5960 ALTO-SUMPAO ROM ATERRO | 0 | 7 | 245.02
2025-03-03 | CAVA CARRAPATO 5960 ALTO-PRAÇA DA 11 ROM ATERRO | 0 | 16 | 574.8
2025-03-03 | ITM 02 NOVA[B]-USINA DE BLENDAGEM SINTER FEED ESPECIAL | 2 | 11 | 343.27 | [6 empty] | 55.27 | 17.35 | 0.67 | 0.03 | 0.09 | 2.73
2025-03-04 | PDE SAMPAIO-ITM 09 FINOS | 0 | 12 | 637.63
2025-03-04 | ITM 02 NOVA-PDE SAMPAIO OVER | 0 | 13 | 370.56
2025-03-04 | scalper 1 over | [9 empty] | 58.311 | 6.758407 | 1.917049 | 0.0693988 | 0.1870378 | 7.218282 | 29.575321 | 7238.32
2025-03-04 | ITM 09-ITM 08 SINTER COMUM | 39 | 77 | 2135.15
2025-03-04 | DESAGUAMENTO DE PRODUTO ITM 8-PATIO DE PRODUTOS PELLET FEED | 39 | 163 | 5159.79 | [6 empty] | 62.47 | 7.84 | 0.63 | 0.05 | 0.11 | 1.87 |  |  |  | 14.4
2025-03-04 | ITM 04[SUBPRODUTO]-ITM 08 SINTER COMUM | 5 | 9
2025-03-04 | PRAÇA DA 11-PILHA B02 HEMATITINHA COMUM | 0 | 1 | 43.04
2025-03-04 | PILHAO - PDE MANGABA-ITM 04[ESTOQUE ROM] MATERIAL PILHAO | 10 | 15 | 736.02
2025-03-04 | ITM 02 PRINCIPAL-PATIO MANGABA[PILHA SILICOSO] SILICOSO | [9 empty] | 47.74 | 25.23 | 1.43 | 0.051 | 0.33 | 4.33
2025-03-04 | PATIO DE PRODUTOS-PLATAFORMA TERMINAL-SARZEDO[VAGAO] SINTER FEED ESPECIAL | 31 | 239 | 5751.24
2025-03-04 | PILHA B02-PILHA B02 REJEITO TRATADO | 0 | 22 | 884.03
2025-03-04 | ITM 02 PRINCIPAL-USINA DE BLENDAGEM SINTER FEED ESPECIAL | 3 | 14 | 436.73 | [6 empty] | 51.85 | 23.24 | 0.47 | 0.02 | 0.07 | 1.95
2025-03-04 | ITM 02 NOVA[A]-USINA DE BLENDAGEM SINTER FEED ESPECIAL | 2 | 33 | 1030.69 | [6 empty] | 56.07 | 17.28 | 0.47 | 0.03 | 0.07 | 1.77
2025-03-04 | CAVA CARRAPATO 3035 ALTO-PRAÇA DA 11 ROM FERROMAR | 0 | 8 | 402.22
2025-03-04 | CAVA CARRAPATO 3035 ALTO-ITM 09 ROM FERROMAR | 0 | 9 | 402.7
2025-03-04 | PILHAO - PDE MANGABA-PDE SAMPAIO ESTERIL PILHAO | 9 | 3 | 119.57
2025-03-04 | ITM 02 NOVA[B]-USINA DE BLENDAGEM SINTER FEED ESPECIAL | 2 | 14 | 436.98 | [6 empty] | 53.2 | 21.1 | 0.52 | 0.02 | 0.07 | 2.09
2025-03-04 | ITM 09-PLATAFORMA TERMINAL-SARZEDO[VAGAO] SINTER FEED ESPECIAL | 31 | 13 | 313.19
2025-03-04 | ITM 09-PLATAFORMA TERMINAL-SARZEDO[PILHA 9] SINTER FEED ESPECIAL | 31 | 10 | 237.76
2025-03-04 | CAVA CARRAPATO 5960 ALTO-ITM 04[ESTOQUE ROM] ROM FERROMAR | 0 | 47 | 1836.65
2025-03-04 | CAVA CARRAPATO 5960 ALTO-ITM 09 ROM FERROMAR | 0 | 50 | 2044
2025-03-04 | ITM 09-PLATAFORMA TERMINAL-SARZEDO (PILHA 10) SINTER FEED PREMIUM | 31 | 40 | 969.13
2025-03-04 | PILHAO - PDE MANGABA-ITM 09 MATERIAL PILHAO | 7 | 9 | 485.78
2025-03-04 | PATIO DE PRODUTOS-PLATAFORMA TERMINAL-SARZEDO[PILHA 4] SINTER FEED ESPECIAL | 31 | 75 | 1803.86
2025-03-04 | PATIO B1-PLATAFORMA TERMINAL-SARZEDO[VAGAO] SINTER FEED PREMIUM | 31 | 73 | 1762.75
2025-03-04 | VALE 4757-ITM 09 ROM ATERRO | 0 | 3 | 174.55
2025-03-04 | CAVA SAMAMBAIA INTERMEDIARIO-ITM 09 ROM FERROMAR | 0 | 1 | 51.75
2025-03-04 | ITM 02 NOVA[A]-PATIO MANGABA[PILHA SILICOSO] SILICOSO | 0 | 2 | [7 empty] | 49.58 | 23.32 | 1.19 | 0.042 | 0.13 | 4.25
2025-03-04 | Hematitinha reprocesso |  |  | 1746.53
2025-03-04 | CAVA SAMAMBAIA INTERMEDIARIO-ITM 04[ESTOQUE ROM] ROM FERROMAR | 0 | 6 | 279.92
2025-03-04 | ITM 04[SUBPRODUTO]-ITM 09 HEMATITINHA COMUM
2025-03-04 | ITM 02 NOVA[B]-USINA DE BLENDAGEM SILICOSO |  |  | 801.67 | [6 empty] | 47.18 | 27.4 | 1.02 | 0.04 | 0.1 | 3.78
2025-03-04 | SCALPER 2 PRAÇA 11-PATIO DE PRODUTOS SINTER FEED ESPECIAL | 0 | 65 | 1668.53
2025-03-04 | PDE SAMPAIO-ITM 04[ESTOQUE ROM] FINOS | 0 | 42 | 2194.41
2025-03-04 | ITM 02 PRINCIPAL-PDE SAMPAIO OVER | 0 | 1 | 42.13
2025-03-04 | VALE 4757 ÍNDIA-PATIO LAVADOR ROM ATERRO | 0 | 3 | 117.43
2025-03-04 | VALE 835075 INDIA-PRAÇA DA 11 ROM ATERRO | 0 | 6 | 194.66
2025-03-04 | ITM 08-PILHA B02 REJEITO DESAGUADO | 0 | 6 | 237.76
2025-03-04 | VALE 4757 ÍNDIA-ITM 09 ROM ATERRO | 0 | 3 | 124.66
2025-03-04 | ITM 09-PATIO DE PRODUTOS SINTER FEED ESPECIAL | 0 | 55 | 1548.8
2025-03-04 | ITM 02 PRINCIPAL-PATIO MANGABA[PILHA SILICOSO] SILICOSO | 0 | 23 | 657.01 | [6 empty] | 47.74 | 25.23 | 1.43 | 0.051 | 0.33 | 4.33
2025-03-04 | CAVA CARRAPATO 5960 ALTO-PRAÇA DA 11 ROM FERROMAR | 0 | 23 | 856.26
2025-03-04 | ITM 09-PATIO DE PRODUTOS SINTER FEED PREMIUM | 0 | 128 | 3414.26
2025-03-04 | ESTOQUE MIB-ITM 08 FINOS MIB | 0 | 4 | 180.26
2025-03-04 | SCALPER 1 PRAÇA 11-ITM 09 OVER SCALPER ESPECIAL | 0 | 1 | 37.29
2025-03-04 | SCALPER 2 PRAÇA 11-ITM 09 OVER SCALPER ESPECIAL | 0 | 6 | 260.48
2025-03-04 | SCALPER 1 PRAÇA 11-PLATAFORMA TERMINAL-SARZEDO[PILHA 4] SINTER FEED ESPECIAL | 0 | 2 | 51.44
2025-03-04 | SCALPER 1 PRAÇA 11-PLATAFORMA TERMINAL-SARZEDO[VAGAO] SINTER FEED ESPECIAL | 0 | 7 | 170.41
2025-03-04 | SCALPER 1 PRAÇA 11-PATIO DE PRODUTOS SINTER FEED ESPECIAL | 0 | 28 | 830.78
2025-03-04 | CAVA CARRAPATO 3035 ALTO-CAVA SAMPAIO ESTERIL FRANCO | 0 | 37 | 1760.1
2025-03-04 | BRITADOR-USINA DE BLENDAGEM PRÉ BRITADO ESPECIAL | 0 | 3 | 121.78
2025-03-04 | COMPLEXO DE FILTRAGEM-PILHA B02 REJEITO FILTRADO | 0 | 6 | 255.06
2025-03-04 | Filtro 04 |  |  | 1352.36
2025-03-04 | PATIO DE PRODUTOS-PLATAFORMA TERMINAL-SARZEDO[PILHA 9] SINTER FEED ESPECIAL | 31 | 145 | 3394.32
2025-03-04 | Filtro 03 |  |  | 851.49
2025-03-04 | Over Descarte
2025-03-04 | Hematitinha Especial ITM 09 C
2025-03-04 | alimentacao_itm09_c |  |  | 3338 | [6 empty] | 58.04 | 7.59 | 2.07 | 0.053 | 0.36 | 6.39
2025-03-04 | alimentacao_itm09_d |  |  | 2135
2025-03-04 | Sinter Blendagem ITM 09 A
2025-03-04 | Sinter Blendagem ITM 09 B
2025-03-04 | Hematitinha Premium ITM 09 |  |  | 1236.95 | [6 empty] | 53.86 | 14.56 | 2.4 | 0.054 | 0.12 | 5.53
2025-03-04 | alimentação_blendagem
2025-03-04 | PATIO B2-ESTOQUE MIB REJEITO DESAGUADO | 0 | 16 | 580.49
2025-03-04 | Sinter Blendagem ITM 09 C
2025-03-04 | Sinter Blendagem ITM 09 D
2025-03-04 | Over Reprocesso |  |  | 1073.93
2025-03-04 | ITM 04[SUBPRODUTO]-ITM 02 NOVA SINTER COMUM | 5 | 12
2025-03-04 | CAVA CARRAPATO 5960 ALTO-SUMPAO ROM ATERRO | 0 | 1 | 44.25
2025-03-04 | Sinter blendagem
2025-03-04 | ITM 09-PATIO B2 HEMATITINHA ESPECIAL | 0 | 1 | 24.4
2025-03-04 | ITM 08-PDE SAMPAIO OVER | 0 | 24 | 1109.79
2025-03-04 | Sinter Especial |  |  | 2980.15 | [6 empty] | 54.9 | 12.04 | 2.27 | 0.064 | 0.13 | 6.42
2025-03-04 | scalper 2 especial |  |  | 2285.3
2025-03-04 | PILHA B02[PST]-PILHA B02 REJEITO PST | 0 | 6 | 249.1
2025-03-04 | PATIO B1-PLATAFORMA TERMINAL-SARZEDO (PILHA 10) SINTER FEED PREMIUM | 31 | 281 | 6713.09
2025-03-04 | scalper 1 especial |  |  | 1403.73
2025-03-04 | Hematitinha Complemento ITM 09 A
2025-03-04 | alimentacao_itm09_a |  |  | 4701 | [6 empty] | 58.96 | 8.9 | 1.23 | 0.048 | 0.16 | 5.24
2025-03-04 | alimentacao_itm09_b |  |  | 3382
2025-03-04 | Feijãozinho ITM 02 Principal | [9 empty] | 49.83 | 23.01 | 1.07 | 0.059 | 0.26 | 4.07
2025-03-04 | Sinter Sarzedo |  |  | 7363.54
2025-03-04 | ITM 04[SUBPRODUTO]-ITM 02 PRINCIPAL SINTER ITM04 |  |  | 4264.61
2025-03-04 | ITM 09-PATIO B2 HEMATITINHA PREMIUM | 0 | 45 | 1212.55
2025-03-04 | Alimentação Gobal ITM 02 A |  |  | 4497 | [6 empty] | 50.89 | 21.96 | 0.9 | 0.032 | 0.12 | 4.17 | 0.82 | 4195.35
2025-03-04 | Alimentação Gobal ITM 02 B |  |  | 2927 | [6 empty] | 50.89 | 21.96 | 0.9 | 0.032 | 0.12 | 4.17 | 0.82 | 4195.35
2025-03-04 | Alimentação Seca ITM 08 AB
2025-03-04 | Alimentação Seca ITM 08 C |  |  | 6585 | [6 empty] | 50.85327 | 21.57159 | 0.9456369 | 0.04330271 | 0.1283114 | 4.169535 | 0.6663354 | 11311.46
2025-03-04 | Rejeito Desaguado |  |  | 3248.51 | [6 empty] | 26.67 | 57.85 | 0.59 | 0.037 | 0.18 | 3.09
2025-03-04 | Rejeito Filtrado |  |  | 4257.43 | [6 empty] | 32.25 | 43.78 | 3.56 | 0.1 | 0.29 | 5.83 | 0.46 |  | 275 | 15.47 | 85 | 25
2025-03-04 | Filtro 01 |  |  | 350.61
2025-03-04 | Filtro 02 |  |  | 1702.97
2025-03-04 | ITM 04[SUBPRODUTO]-ITM 08 SINTER ITM04 |  |  | 4652.12
2025-03-04 | scalper 3 britador
2025-03-04 | Over blendagem
2025-03-04 | ITM 02 NOVA[A]-USINA DE BLENDAGEM SILICOSO |  |  | 732.3 | [6 empty] | 49.58 | 23.32 | 1.19 | 0.042 | 0.13 | 4.25
2025-03-04 | scalper 1 fino | [9 empty] | 58.4 | 7.47 | 1.31 | 0.072 | 0.32 | 6.81
2025-03-04 | scalper 2 over | [9 empty] | 58.311 | 6.758407 | 1.917049 | 0.0693988 | 0.1870378 | 7.218282
2025-03-04 | scalper 2 fino | [9 empty] | 58.4 | 7.47 | 1.31 | 0.072 | 0.32 | 6.81
2025-03-04 | Hematitinha Especial ITM 09 A
2025-03-04 | Sinter Premium |  |  | 4383.39 | [6 empty] | 59.61 | 4.43 | 1.65 | 0.066 | 0.25 | 7.8
2025-03-04 | Hematitinha Especial ITM 09 D
2025-03-04 | Alimentação Gobal ITM 02 Principal |  |  | 2883 | [6 empty] | 50.85327 | 21.57159 | 0.9456369 | 0.04330271 | 0.1283114 | 4.169535 | 0.6663354 | 11311.46
2025-03-04 | ITM 04[SUBPRODUTO]-ITM 02 NOVA SINTER ITM04 |  |  | 4195.35
2025-03-04 | Média Filtro |  |  | 4693.48
2025-03-04 | ITM 02 NOVA[B]-PATIO MANGABA[PILHA SILICOSO] SILICOSO | 0 | 15 | [7 empty] | 47.18 | 27.4 | 1.02 | 0.04 | 0.1 | 3.78
2025-03-04 | Hematitinha Especial ITM 09 B
2025-03-05 | scalper 1 fino
2025-03-05 | PATIO DE PRODUTOS-PLATAFORMA TERMINAL-SARZEDO[PILHA 9] SINTER FEED ESPECIAL | 31 | 45 | 978.99
2025-03-05 | ITM 09-ITM 08 SINTER COMUM | 39 | 80 | 2218.89
2025-03-05 | alimentacao_itm09_a |  |  | 3359 | [6 empty] | 56.02553 | 6.883758 | 1.814273 | 0.07954625 | 0.2622866 | 8.849555 |  | 4363.84
2025-03-05 | PILHAO - PDE MANGABA-ITM 04[ESTOQUE ROM] MATERIAL PILHAO | 10 | 15 | 780.2
2025-03-05 | PILHAO - PDE MANGABA-ITM 09 MATERIAL PILHAO | 7 | 10 | 528.96
2025-03-05 | Feijãozinho ITM 02 Principal
2025-03-05 | Filtro 01 |  |  | 1096.7
2025-03-05 | ITM 04[SUBPRODUTO]-ITM 02 NOVA SINTER COMUM | 5 | 11
2025-03-05 | ITM 09-PLATAFORMA TERMINAL-SARZEDO[VAGAO] SINTER FEED ESPECIAL | 31 | 26 | 609.39
2025-03-05 | CAVA SAMAMBAIA INTERMEDIARIO-ITM 09 ROM FERROMAR | 0 | 10 | 490.46
2025-03-05 | PDE SAMPAIO-ITM 09 FINOS | 0 | 20 | 1081.13
2025-03-05 | ITM 02 PRINCIPAL-USINA DE BLENDAGEM SINTER FEED ESPECIAL | 3 | 16 | 495.87 | [6 empty] | 56.87 | 15.81 | 0.52 | 0.05 | 0.09 | 1.99
2025-03-05 | CAVA CARRAPATO 5960 ALTO-ITM 04[ESTOQUE ROM] ROM FERROMAR | 0 | 9 | 378.44
2025-03-05 | ITM 02 PRINCIPAL-PATIO MANGABA[PILHA SILICOSO] SILICOSO |  |  | 478.85 | [6 empty] | 51.23 | 21.11 | 1.17 | 0.099 | 0.09 | 3.74
2025-03-05 | ITM 02 NOVA-PDE SAMPAIO OVER | 0 | 13 | 373.74
2025-03-05 | ITM 02 NOVA[B]-USINA DE BLENDAGEM SINTER FEED ESPECIAL | 2 | 13 | 386.87 | [6 empty] | 54.4 | 19.23 | 0.49 | 0.03 | 0.07 | 2.43
2025-03-05 | VALE 4757 ÍNDIA-ITM 04[ESTOQUE ROM] ROM ATERRO | 0 | 2 | 92.68
2025-03-05 | ITM 09-PLATAFORMA TERMINAL-SARZEDO[PILHA 9] SINTER FEED ESPECIAL | 31 | 10 | 238
2025-03-05 | PATIO DE PRODUTOS-PLATAFORMA TERMINAL-SARZEDO[PILHA 6] PELLET FEED | 31 | 566 | 13618.07
2025-03-05 | Alimentação Gobal ITM 02 A |  |  | 4632 | [6 empty] | 46.13 | 28.68 | 1.2 | 0.032 | 0.09 | 3.9 | 0
2025-03-05 | PILHA B02-PILHA B02 REJEITO TRATADO | 0 | 13 | 545.46
2025-03-05 | CAVA SAMAMBAIA INTERMEDIARIO-ITM 04[ESTOQUE ROM] ROM FERROMAR | 0 | 7 | 317.12
2025-03-05 | VALE 4757 ÍNDIA-ITM 09 ROM ATERRO | 0 | 48 | 1921.35
2025-03-05 | DESAGUAMENTO DE PRODUTO ITM 8-PATIO DE PRODUTOS PELLET FEED | 39 | 139 | 4468.24 | [6 empty] | 63.41 | 6.58 | 0.55 | 0.04 | 0.12 | 1.85 |  |  |  | 16.8
2025-03-05 | CAVA CARRAPATO 3035 ALTO-ITM 04[ESTOQUE ROM] ROM ATERRO | 0 | 1 | 39.9
2025-03-05 | CAVA CARRAPATO 5960 ALTO-ITM 09 ROM FERROMAR | 0 | 65 | 2569.9
2025-03-05 | ITM 08-PILHA B02 REJEITO DESAGUADO | 0 | 4 | 143.53
2025-03-05 | ITM 08-PDE SAMPAIO OVER | 0 | 15 | 750.16
2025-03-05 | PILHA B02[PST]-PILHA B02 REJEITO PST | 0 | 10 | 405.73
2025-03-05 | PILHA B02-BARRAGEM B1[PONTO ABASTECIMENTO AGUA 2] LAMA | 0 | 4 | 164.56
2025-03-05 | ITM 02 PRINCIPAL-PATIO MANGABA[PILHA SILICOSO] SILICOSO | 0 | 15 | [7 empty] | 51.23 | 21.11 | 1.17 | 0.099 | 0.09 | 3.74
2025-03-05 | ITM 02 NOVA[B]-PATIO MANGABA[PILHA SILICOSO] SILICOSO | 0 | 8 | [7 empty] | 49.33 | 23.81 | 1.27 | 0.041 | 0.1 | 4.01
2025-03-05 | ITM 02 NOVA[A]-PATIO MANGABA[PILHA SILICOSO] SILICOSO | 0 | 11 | [7 empty] | 48 | 24.79 | 1.48 | 0.047 | 0.17 | 4.61
2025-03-05 | ITM 02 PRINCIPAL-PATIO MANGABA[PILHA OVER] OVER |  |  | 242.88
2025-03-05 | PDE SAMPAIO-ITM 04[ESTOQUE ROM] FINOS | 0 | 32 | 1659.18
2025-03-05 | ITM 02 NOVA[A]-USINA DE BLENDAGEM SINTER FEED ESPECIAL | 2 | 39 | 1227.17 | [6 empty] | 55.23 | 18.22 | 0.54 | 0.04 | 0.07 | 1.78
2025-03-05 | CAVA CARRAPATO 3035 ALTO-CAVA SAMPAIO ESTERIL FRANCO | 0 | 7 | 317.69
2025-03-05 | ITM 09-PATIO B1 SINTER FEED PREMIUM | 10 | 104 | 2919.44
2025-03-05 | SCALPER 2 PRAÇA 11-ITM 09 OVER SCALPER ESPECIAL | 0 | 1 | 46.24
2025-03-05 | CAVA CARRAPATO 5960 ALTO-CAVA SAMPAIO ESTERIL FRANCO | 0 | 1 | 43.38
2025-03-05 | PRAÇA DA 11-PILHA B02 HEMATITINHA COMUM | 0 | 2 | 58.86
2025-03-05 | ITM 04[SUBPRODUTO]-ITM 08 SINTER COMUM | 5 | 4
2025-03-05 | PATIO B2-ESTOQUE MIB REJEITO DESAGUADO | 0 | 12 | 456.83
2025-03-05 | VALE 4757-PRAÇA DA 11 ROM ATERRO | 0 | 2 | 105.54
2025-03-05 | VALE 4757-ITM 04[ESTOQUE ROM] ROM ATERRO | 0 | 5 | 242.27
2025-03-05 | PATIO DE PRODUTOS-PLATAFORMA TERMINAL-SARZEDO[VAGAO] SINTER FEED ESPECIAL | 31 | 305 | 6563.06
2025-03-05 | SCALPER 2 PRAÇA 11-PATIO DE PRODUTOS SINTER FEED ESPECIAL | 0 | 62 | 1687.99
2025-03-05 | ITM 09-PATIO DE PRODUTOS SINTER FEED PREMIUM | 0 | 96 | 2632.54
2025-03-05 | Rejeito Filtrado |  |  | 4996.08 | [6 empty] | 29.67 | 47.31 | 3.48 |  |  | 6 | 0.46 |  | 275 | 13.33 | 82 | 26
2025-03-05 | Filtro 03 |  |  | 1401.34
2025-03-05 | Hematitinha Premium ITM 09 |  |  | 819.69 | [6 empty] | 56.2 | 11.19 | 2 | 0.041 | 0.12 | 6.15
2025-03-05 | Sinter Premium |  |  | 5551.98 | [6 empty] | 60.47 | 5.3 | 1.09 | 0.089 | 0.2 | 6.65
2025-03-05 | Hematitinha Complemento ITM 09 A
2025-03-05 | Hematitinha Especial ITM 09 C
2025-03-05 | ITM 09-PATIO B2 HEMATITINHA PREMIUM | 0 | 30 | 813.69
2025-03-05 | scalper 2 fino
2025-03-05 | alimentacao_itm09_d |  |  | 2218
2025-03-05 | Hematitinha reprocesso |  |  | 717.7
2025-03-05 | Over Descarte
2025-03-05 | Sinter Blendagem ITM 09 A |  |  | 2218
2025-03-05 | Alimentação Gobal ITM 02 Principal |  |  | 3764 | [6 empty] | 46.13 | 28.68 | 1.2 | 0.032 | 0.09 | 3.9 | 0
2025-03-05 | Hematitinha Especial ITM 09 B
2025-03-05 | SCALPER 1 PRAÇA 11-PATIO DE PRODUTOS SINTER FEED ESPECIAL | 0 | 25 | 738.56
2025-03-05 | Sinter Especial |  |  | 2070.96 | [6 empty] | 59.77 | 5.94 | 2.02 | 0.047 | 0.13 | 6.05
2025-03-05 | Sinter Sarzedo |  |  | 7622.94
2025-03-05 | CAVA CARRAPATO 5960 ALTO-PRAÇA DA 11 ROM FERROMAR | 0 | 31 | 1173.99
2025-03-05 | COMPLEXO DE FILTRAGEM-PILHA B02 REJEITO FILTRADO | 0 | 14 | 591.9
2025-03-05 | Sinter blendagem
2025-03-05 | Over blendagem
2025-03-05 | VALE 4757-ITM 09 ROM ATERRO | 0 | 16 | 813.22
2025-03-05 | ITM 09-PATIO DE PRODUTOS SINTER FEED ESPECIAL | 0 | 18 | 481.57
2025-03-05 | CAVA CARRAPATO 3035 ALTO-ITM 09 ROM FERROMAR | 0 | 25 | 1207.92
2025-03-05 | Filtro 02 |  |  | 1584.12
2025-03-05 | Sinter Blendagem ITM 09 B
2025-03-05 | Over Reprocesso |  |  | 1339.17
2025-03-05 | Alimentação Gobal ITM 02 B |  |  | 3173 | [6 empty] | 46.13 | 28.68 | 1.2 | 0.032 | 0.09 | 3.9 | 0
2025-03-05 | alimentacao_itm09_c |  |  | 4781 | [6 empty] | 56.02553 | 6.883758 | 1.814273 | 0.07954625 | 0.2622866 | 8.849555 |  | 4363.84
2025-03-05 | alimentação_blendagem
2025-03-05 | ITM 04[SUBPRODUTO]-ITM 02 PRINCIPAL SINTER ITM04 |  |  | 8882.89
2025-03-05 | Alimentação Seca ITM 08 AB | [9 empty] | 45.64004 | 29.74473 | 1.328423 | 0.03557695 | 0.1063078 | 3.301539 | 1.07815
2025-03-05 | Alimentação Seca ITM 08 C |  |  | 6487 | [6 empty] | 45.64004 | 29.74473 | 1.328423 | 0.03557695 | 0.1063078 | 3.301539 | 1.07815
2025-03-05 | ITM 04[SUBPRODUTO]-ITM 08 SINTER ITM04 |  |  | 3111.76
2025-03-05 | Filtro 04 |  |  | 913.92
2025-03-05 | Média Filtro |  |  | 4754
2025-03-05 | scalper 2 over
2025-03-05 | Hematitinha Especial ITM 09 D
2025-03-05 | Rejeito Desaguado |  |  | 4094.78
2025-03-05 | Sinter Blendagem ITM 09 D
2025-03-05 | scalper 2 especial |  |  | 2135.83
2025-03-05 | scalper 3 britador
2025-03-05 | alimentacao_itm09_b |  |  | 2360
2025-03-05 | ITM 04[SUBPRODUTO]-ITM 02 NOVA SINTER ITM04 |  |  | 4361.81
2025-03-05 | scalper 1 especial |  |  | 981.82
2025-03-05 | ITM 02 NOVA[A]-USINA DE BLENDAGEM SILICOSO |  |  | 516.07 | [6 empty] | 48 | 24.79 | 1.48 | 0.047 | 0.17 | 4.61
2025-03-05 | ITM 02 NOVA[B]-USINA DE BLENDAGEM SILICOSO |  |  | 540.72 | [6 empty] | 49.33 | 23.81 | 1.27 | 0.041 | 0.1 | 4.01
2025-03-05 | scalper 1 over
2025-03-05 | Sinter Blendagem ITM 09 C
2025-03-05 | Hematitinha Especial ITM 09 A
2025-03-06 | Hematitinha Especial ITM 09 D
2025-03-06 | Hematitinha Complemento ITM 09 A
2025-03-06 | Over Descarte |  |  | 50.01
2025-03-06 | Sinter Especial |  |  | 6511.32 | [6 empty] | 59.21 | 5.26 | 2.19 | 0.067 | 0.32 | 6.92
2025-03-06 | Sinter Sarzedo |  |  | 9107.23
2025-03-06 | Sinter Premium |  |  | 2595.91 | [6 empty] | 59.34 | 5.92 | 2.05 | 0.046 | 0.19 | 6.7
2025-03-06 | alimentacao_itm09_c |  |  | 4344 | [6 empty] | 60.5846 | 3.981707 | 1.575112 | 0.06417611 | 0.1593596 | 7.321304 |  | 3643.41
2025-03-06 | Sinter blendagem |  |  | 852 | [6 empty] | 57.43 | 12.61 | 1.38 | 0.051 | 0.18 | 3.13
2025-03-06 | ITM 02 NOVA[B]-USINA DE BLENDAGEM SILICOSO | [9 empty] | 49.41 | 24.04 | 1.38 | 0.051 | 0.17 | 3.51
2025-03-06 | PATIO LAVADOR-ITM 09 SINTER FEED ESPECIAL | 0 | 17 | 516.46
2025-03-06 | Over Reprocesso |  |  | 966.91
2025-03-06 | Hematitinha Especial ITM 09 A
2025-03-06 | Alimentação Gobal ITM 02 Principal |  |  | 4538 | [6 empty] | 44.89774 | 30.17 | 1.487097 | 0.06103228 | 0.1319354 | 3.612258 | 1.880326 | 13076.59
2025-03-06 | Hematitinha Especial ITM 09 C
2025-03-06 | PRAÇA DA 11-PILHA B02 HEMATITINHA COMUM | 0 | 5 | 151.67
2025-03-06 | ITM 09-PATIO B2 HEMATITINHA PREMIUM | 0 | 49 | 1248.62
2025-03-06 | Hematitinha Premium ITM 09 |  |  | 1248.62 | [6 empty] | 57.98 | 7.76 | 2.8 | 0.043 | 0.11 | 6.15
2025-03-06 | Sinter Blendagem ITM 09 D
2025-03-06 | Sinter Blendagem ITM 09 C
2025-03-06 | Sinter Blendagem ITM 09 B
2025-03-06 | Sinter Blendagem ITM 09 A
2025-03-06 | alimentacao_itm09_d |  |  | 2965
2025-03-06 | alimentação_blendagem |  |  | 1016
2025-03-06 | Feijãozinho ITM 02 Principal | [9 empty] | 47.8 | 26.61 | 1.03 | 0.057 | 0.18 | 3.51
2025-03-06 | Hematitinha Especial ITM 09 B
2025-03-06 | Alimentação Gobal ITM 02 A |  |  | 3068 | [6 empty] | 45.42 | 26.16 | 1.29 | 0.035 | 0.13 | 7.34 | 2.01 | 5873.67
2025-03-06 | Rejeito Filtrado |  |  | 3517.41 | [6 empty] | 33.43 | 42.23 | 3.71 | 0.1 | 0.3 | 4.61 | 0.55 |  | 300 | 18.4 | 81 | 26
2025-03-06 | scalper 1 over |  |  | 1278.8 | [6 empty] | 60.805383 | 3.5942345 | 1.6419225 | 0.06573075 | 0.1565385 | 7.300769 | 0 | 3962.72
2025-03-06 | scalper 1 fino | [9 empty] | 58.41 | 6.73 | 1.87 | 0.076 | 0.28 | 7.02
2025-03-06 | ITM 04[SUBPRODUTO]-ITM 02 PRINCIPAL SINTER ITM04 |  |  | 8272.75
2025-03-06 | scalper 2 over | [9 empty] | 60.805383 | 3.5942345 | 1.6419225 | 0.06573075 | 0.1565385 | 7.300769 | 0 | 3962.72
2025-03-06 | ITM 04[SUBPRODUTO]-ITM 08 SINTER ITM04 |  |  | 3960.21
2025-03-06 | scalper 3 britador
2025-03-06 | ITM 02 NOVA[A]-USINA DE BLENDAGEM SILICOSO | [9 empty] | 46.45 | 28.33 | 1.2 | 0.051 | 0.16 | 3.6
2025-03-06 | scalper 1 especial |  |  | 1504.87
2025-03-06 | Filtro 01 |  |  | 651.39
2025-03-06 | PILHA B02-PILHA B02 REJEITO TRATADO | 0 | 13 | 578.53
2025-03-06 | scalper 2 especial |  |  | 1504.87
2025-03-06 | Filtro 04 |  |  | 911.94
2025-03-06 | Filtro 03 |  |  | 1085.65
2025-03-06 | Filtro 02 |  |  | 868.52
2025-03-06 | Rejeito Desaguado |  |  | 3807.24
2025-03-06 | Alimentação Seca ITM 08 C |  |  | 6595 | [6 empty] | 44.89774 | 30.17 | 1.487097 | 0.06103228 | 0.1319354 | 3.612258 | 1.880326 | 13076.59
2025-03-06 | Alimentação Seca ITM 08 AB
2025-03-06 | scalper 2 fino | [9 empty] | 58.41 | 6.73 | 1.87 | 0.076 | 0.28 | 7.02
2025-03-06 | alimentacao_itm09_a |  |  | 4709 | [6 empty] | 62.56419 | 2.915935 | 0.921624 | 0.05189886 | 0.1952205 | 6.228512 | 0 | 6822.8
2025-03-06 | Alimentação Gobal ITM 02 B |  |  | 3655 | [6 empty] | 45.42 | 26.16 | 1.29 | 0.035 | 0.13 | 7.34 | 2.01 | 5873.67
2025-03-06 | Média Filtro |  |  | 4547.91
2025-03-06 | ITM 04[SUBPRODUTO]-ITM 02 NOVA SINTER ITM04 |  |  | 5873.67
2025-03-06 | DESAGUAMENTO DE PRODUTO ITM 8-PATIO DE PRODUTOS PELLET FEED | 39 | 155 | 4891.26 | [6 empty] | 62.26 | 8.1 | 0.64 | 0.05 | 0.12 | 1.87 |  |  |  | 15.7
2025-03-06 | Hematitinha reprocesso |  |  | 1960.44
2025-03-06 | CAVA CARRAPATO 5960 ALTO-CAVA SAMPAIO ESTERIL FRANCO | 0 | 4 | 179.68
2025-03-06 | CAVA SAMAMBAIA INTERMEDIARIO-ITM 04[ESTOQUE ROM] ROM FERROMAR | 0 | 6 | 270.63
2025-03-06 | CAVA CARRAPATO 3035 ALTO-CAVA SAMPAIO ESTERIL FRANCO | 0 | 18 | 848.21
2025-03-06 | PDE SAMPAIO-ITM 04[ESTOQUE ROM] FINOS | 0 | 40 | 2105.42
2025-03-06 | CAVA CARRAPATO 5960 ALTO-ITM 04[ESTOQUE ROM] ROM FERROMAR | 0 | 10 | 440.36
2025-03-06 | ITM 09-PLATAFORMA TERMINAL-SARZEDO[PILHA 9] SINTER FEED ESPECIAL | 31 | 104 | 2491.38
2025-03-06 | ITM 09-CAVA SAMPAIO OVER | 7 | 1 | 50.01
2025-03-06 | ITM 02 NOVA[B]-USINA DE BLENDAGEM SINTER FEED ESPECIAL | 2 | 10 | 313.9 | [6 empty] | 53.2 | 21.2 | 0.59 | 0.03 | 0.06 | 1.92
2025-03-06 | ITM 02 NOVA[A]-PATIO MANGABA[PILHA SILICOSO] SILICOSO | 0 | 1 | 292.01 | [6 empty] | 46.45 | 28.33 | 1.2 | 0.051 | 0.16 | 3.6
2025-03-06 | alimentacao_itm09_b |  |  | 2060
2025-03-06 | CAVA CARRAPATO 3035 ALTO-ITM 09 ROM FERROMAR | 0 | 45 | 2171.75
2025-03-06 | ITM 02 NOVA[B]-PATIO MANGABA[PILHA SILICOSO] SILICOSO | 0 | 1 | 386.8 | [6 empty] | 49.41 | 24.04 | 1.38 | 0.051 | 0.17 | 3.51
2025-03-06 | PATIO DE PRODUTOS-PLATAFORMA TERMINAL-SARZEDO[VAGAO] PELLET FEED | 31 | 59 | 1556.15
2025-03-06 | ITM 09-PATIO DE PRODUTOS SINTER FEED ESPECIAL | 0 | 103 | 3108.94
2025-03-06 | CAVA CARRAPATO 5960 ALTO-ITM 09 ROM FERROMAR | 0 | 50 | 1994.74
2025-03-06 | ITM 02 PRINCIPAL-USINA DE BLENDAGEM SINTER FEED ESPECIAL | 3 | 22 | 679.39 | [6 empty] | 55.82 | 17.19 | 0.56 | 0.04 | 0.09 | 1.96
2025-03-06 | ITM 04[SUBPRODUTO]-ITM 09 HEMATITINHA COMUM
2025-03-06 | ITM 09-ITM 08 SINTER COMUM | 39 | 27 | 745.93
2025-03-06 | ITM 04[SUBPRODUTO]-ITM 08 SINTER COMUM | 5 | 5
2025-03-06 | PILHAO - PDE MANGABA-BARRAGEM B4 ESTERIL FRANCO | 9 | 1 | 31.09
2025-03-06 | PATIO DE PRODUTOS-PLATAFORMA TERMINAL-SARZEDO[PILHA 9] SINTER FEED ESPECIAL | 31 | 86 | 1981.5
2025-03-06 | PILHAO - PDE MANGABA-ITM 04[ESTOQUE ROM] MATERIAL PILHAO | 10 | 24 | 1261.97
2025-03-06 | ITM 02 NOVA[A]-USINA DE BLENDAGEM SINTER FEED ESPECIAL | 2 | 23 | 741.07 | [6 empty] | 55.86 | 17.45 | 0.7 | 0.04 | 0.07 | 1.55
2025-03-06 | ITM 04[SUBPRODUTO]-ITM 02 NOVA SINTER COMUM | 5 | 12
2025-03-06 | ITM 09-PATIO B1 SINTER FEED PREMIUM | 10 | 66 | 2115.98
2025-03-06 | Over blendagem |  |  | 164
2025-03-06 | ITM 02 PRINCIPAL-PATIO MANGABA[PILHA OVER] OVER |  |  | 141.91
2025-03-06 | ITM 02 PRINCIPAL-PATIO MANGABA[PILHA SILICOSO] SILICOSO | 0 | 16 | 502.3 | [6 empty] | 47 | 26.51 | 1.39 | 0.056 | 0.2 | 4.43
2025-03-06 | CAVA CARRAPATO 5960 ALTO-PRAÇA DA 11 ROM FERROMAR | 0 | 39 | 1462.36
2025-03-06 | ITM 09-ITM 09 HEMATITINHA REPROCESSO | 0 | 1 | 25.72
2025-03-06 | VALE 835075 INDIA-ITM 04[ESTOQUE ROM] ROM ATERRO | 0 | 3 | 106.52
2025-03-06 | USINA DE BLENDAGEM-ITM 09 OVER PREMIUM | 0 | 6 | 164.36
2025-03-06 | PATIO B1-USINA DE BLENDAGEM SINTER TIG | 0 | 23 | 1016.82
2025-03-06 | PATIO DE PRODUTOS-PLATAFORMA TERMINAL-SARZEDO (PILHA 10) SINTER FEED PREMIUM | 31 | 62 | 1462.59
2025-03-06 | COMPLEXO DE FILTRAGEM-PILHA B02 REJEITO FILTRADO | 0 | 10 | 428.71
2025-03-06 | SCALPER 2 PRAÇA 11-ITM 09 OVER SCALPER ESPECIAL | 0 | 4 | 156.99
2025-03-06 | SCALPER 1 PRAÇA 11-ITM 09 OVER SCALPER ESPECIAL | 0 | 3 | 153.68
2025-03-06 | PLATAFORMA TERMINAL-SARZEDO[PILHA 5]-USINA DE BLENDAGEM SINTER FEED ESPECIAL | 31 | 15 | 430.016
2025-03-06 | PILHAO - PDE MANGABA-PDE SAMPAIO ESTERIL PILHAO | 9 | 3 | 157.4
2025-03-06 | SCALPER 2 PRAÇA 11-PATIO DE PRODUTOS SINTER FEED ESPECIAL | 0 | 37 | 1127.08
2025-03-06 | PATIO B1-PLATAFORMA TERMINAL-SARZEDO (PILHA 10) SINTER FEED PREMIUM | 31 | 450 | 10480.33
2025-03-06 | PILHA B02[PST]-PILHA B02 REJEITO PST | 0 | 4 | 185.49
2025-03-06 | ITM 09-PLATAFORMA TERMINAL-SARZEDO (PILHA 10) SINTER FEED PREMIUM | 31 | 20 | 479.93
2025-03-06 | VALE 4757-ITM 09 ROM ATERRO | 0 | 6 | 277.77
2025-03-06 | VALE 4757 ÍNDIA-ITM 09 ROM ATERRO | 0 | 17 | 768.63
2025-03-06 | ITM 08-PDE SAMPAIO OVER | 0 | 30 | 1359.49
2025-03-06 | ITM 02 NOVA-PDE SAMPAIO OVER | 0 | 7 | 194.9
2025-03-06 | ITM 08-PILHA B02 REJEITO DESAGUADO | 0 | 11 | 450.09
2025-03-06 | SCALPER 1 PRAÇA 11-PATIO DE PRODUTOS SINTER FEED ESPECIAL | 0 | 46 | 1313.94
2025-03-06 | ITM 02 PRINCIPAL-PATIO MANGABA[PILHA SILICOSO] SILICOSO | [9 empty] | 47 | 26.51 | 1.39 | 0.056 | 0.2 | 4.43
2025-03-07 | PATIO DE PRODUTOS-PLATAFORMA TERMINAL-SARZEDO[PILHA 4] SINTER FEED ESPECIAL | 31 | 360 | 9114.78
2025-03-07 | ITM 09-PATIO DE PRODUTOS SINTER FEED PREMIUM | 0 | 22 | 640.12
2025-03-07 | ITM 09-PLATAFORMA TERMINAL-SARZEDO[PILHA 4] SINTER FEED ESPECIAL | 31 | 181 | 4580.118
2025-03-07 | ITM 04[SUBPRODUTO]-ITM 02 NOVA SINTER COMUM | 5 | 9 | 313.48
2025-03-07 | SCALPER 1 PRAÇA 11-PATIO DE PRODUTOS SINTER FEED ESPECIAL | 0 | 48 | 1460.89
2025-03-07 | PILHAO - PDE MANGABA-ITM 04[ESTOQUE ROM] MATERIAL PILHAO | 10 | 21 | 954.31
2025-03-07 | ITM 02 NOVA[A]-USINA DE BLENDAGEM SINTER FEED ESPECIAL | 2 | 30 | 955.94 | [6 empty] | 57.13 | 16.07 | 0.47 | 0.04 | 0.1 | 1.45
2025-03-07 | CAVA CARRAPATO 3035 ALTO-PATIO B1 ESTERIL FRANCO | 0 | 8 | 412.24
2025-03-07 | ITM 09-PATIO B2 HEMATITINHA PREMIUM | 0 | 45 | 1244.34
2025-03-07 | ITM 02 NOVA[B]-USINA DE BLENDAGEM SINTER FEED ESPECIAL | 2 | 25 | 839.05 | [6 empty] | 56.08 | 17.45 | 0.37 | 0.04 | 0.09 | 1.71
2025-03-07 | CAVA CARRAPATO 5960 ALTO-ITM 04[ESTOQUE ROM] ROM FERROMAR | 0 | 5 | 192.08
2025-03-07 | ITM 02 PRINCIPAL-PATIO MANGABA[PILHA OVER] OVER |  |  | 519.97
2025-03-07 | PDE SAMPAIO-ITM 04[ESTOQUE ROM] FINOS | 0 | 53 | 2651.93
2025-03-07 | COMPLEXO DE FILTRAGEM-PILHA B02 REJEITO FILTRADO | 0 | 10 | 439.72
2025-03-07 | PATIO DE PRODUTOS-PLATAFORMA TERMINAL-SARZEDO[PILHA 9] SINTER FEED ESPECIAL | 31 | 76 | 1845.03
2025-03-07 | CAVA CARRAPATO 3035 ALTO-ITM 09 ROM FERROMAR | 0 | 9 | 429.58
2025-03-07 | DESAGUAMENTO DE PRODUTO ITM 8-PATIO DE PRODUTOS PELLET FEED | 39 | 138 | 4375.67 | [6 empty] | 63.85 | 5.95 | 0.61 | 0.05 | 0.11 | 1.8 |  |  |  | 14.53
2025-03-07 | ITM 04[SUBPRODUTO]-ITM 08 SINTER COMUM | 5 | 6
2025-03-07 | PILHA B02-PILHA B02 REJEITO TRATADO | 0 | 22 | 904.74
2025-03-07 | ITM 02 NOVA[A]-PATIO MANGABA[PILHA SILICOSO] SILICOSO | 0 | 5 | [7 empty] | 50.47 | 20.91 | 2.13 | 0.057 | 0.34 | 4.13
2025-03-07 | ITM 09-PLATAFORMA TERMINAL-SARZEDO[PILHA 9] SINTER FEED ESPECIAL | 31 | 26 | 646.01
2025-03-07 | CAVA CARRAPATO 5960 ALTO-ITM 09 ROM FERROMAR | 0 | 19 | 1027.15
2025-03-07 | ITM 09-ITM 08 SINTER COMUM | 39 | 40 | 1101.22
2025-03-07 | CAVA SAMAMBAIA INTERMEDIARIO-ITM 04[ESTOQUE ROM] ROM FERROMAR | 0 | 18 | 796.33
2025-03-07 | CAVA CARRAPATO 5960 ALTO-PRAÇA DA 11 ROM FERROMAR | 0 | 12 | 387.85
2025-03-07 | ITM 02 PRINCIPAL-PATIO MANGABA[PILHA SILICOSO] SILICOSO | 0 | 13 | [7 empty] | 51.17 | 19.11 | 2.35 | 0.041 | 0.24 | 5.01
2025-03-07 | CAVA CARRAPATO 5960 ALTO-ITM 09 ROM ATERRO | 0 | 5 | 198.37
2025-03-07 | VALE 4757-ITM 09 ROM ATERRO | 0 | 20 | 959.68
2025-03-07 | ITM 08-PILHA B02 REJEITO DESAGUADO | 0 | 22 | 947.94
2025-03-07 | ITM 02 NOVA-PDE SAMPAIO OVER | 0 | 12 | 361.05
2025-03-07 | ITM 08-PDE SAMPAIO OVER | 0 | 22 | 1023.7
2025-03-07 | ITM 02 NOVA[B]-PATIO MANGABA[PILHA SILICOSO] SILICOSO | 0 | 13 | [7 empty] | 49.57 | 23.11 | 1.52 | 0.044 | 0.15 | 4.2
2025-03-07 | CAVA CARRAPATO 3035 ALTO-CAVA SAMPAIO ESTERIL FRANCO | 0 | 2 | 107.33
2025-03-07 | VALE 4757 ÍNDIA-ITM 09 ROM ATERRO | 0 | 7 | 282.66
2025-03-07 | VALE 4757 ÍNDIA-ITM 04[ESTOQUE ROM] ROM ATERRO | 0 | 8 | 287.84
2025-03-07 | VALE 4757-CAVA SAMPAIO ESTERIL FRANCO | 0 | 1 | 46.76
2025-03-07 | ITM 04[SUBPRODUTO]-ITM 09 HEMATITINHA COMUM
2025-03-07 | VALE 4757 ÍNDIA-PATIO LAVADOR ROM ATERRO | 0 | 6 | 244.43
2025-03-07 | CAVA SAMAMBAIA INTERMEDIARIO-CAVA SAMPAIO ESTERIL FRANCO | 0 | 2 | 105.52
2025-03-07 | SCALPER 1 PRAÇA 11-ITM 09 OVER SCALPER ESPECIAL | 0 | 23 | 977.61
2025-03-07 | SCALPER 2 PRAÇA 11-ITM 09 OVER SCALPER ESPECIAL | 0 | 6 | 224.8
2025-03-07 | PLATAFORMA TERMINAL-SARZEDO[PILHA 5]-USINA DE BLENDAGEM SINTER FEED ESPECIAL | 31 | 28 | 768.63
2025-03-07 | SCALPER 2 PRAÇA 11-PATIO DE PRODUTOS SINTER FEED ESPECIAL | 0 | 28 | 844.21
2025-03-07 | CAVA CARRAPATO 5960 ALTO-CAVA SAMPAIO ESTERIL FRANCO | 0 | 8 | 398.75
2025-03-07 | CAVA CARRAPATO 5960 ALTO-PRAÇA DA 11 ROM ATERRO | 0 | 4 | 147.4
2025-03-07 | PATIO B1-USINA DE BLENDAGEM SINTER TIG | 0 | 46 | 1869.74
2025-03-07 | VALE 4757-SUMPAO ROM ATERRO | 0 | 2 | 85.45
2025-03-07 | CAVA CARRAPATO 5960 ALTO-SUMPAO ROM FERROMAR | 0 | 3 | 131.69
2025-03-07 | ITM 02 PRINCIPAL-USINA DE BLENDAGEM SINTER FEED ESPECIAL | 3 | 27 | 864.81 | [6 empty] | 58.14 | 14.3 | 0.5 | 0.04 | 0.1 | 1.63
2025-03-07 | PATIO DE PRODUTOS-PLATAFORMA TERMINAL-SARZEDO[PILHA 6] PELLET FEED | 31 | 296 | 7439.53
2025-03-07 | PILHA B02[PST]-PILHA B02 REJEITO PST | 0 | 6 | 260.48
2025-03-07 | Hematitinha Especial ITM 09 D
2025-03-07 | Over Descarte
2025-03-07 | Sinter Blendagem ITM 09 B
2025-03-07 | Hematitinha Premium ITM 09 |  |  | 1244.34 | [6 empty] | 61.13 | 4.15 | 2.33 | 0.045 | 0.08 | 5.75
2025-03-07 | Hematitinha Especial ITM 09 A
2025-03-07 | Alimentação Gobal ITM 02 Principal |  |  | 4930 | [6 empty] | 47.32 | 27.87 | 0.79 | 0.033 | 0.13 | 3.46 | 0.91
2025-03-07 | alimentacao_itm09_b |  |  | 3104
2025-03-07 | alimentacao_itm09_c |  |  | 4333 | [6 empty] | 57.86888 | 7.824951 | 1.732723 | 0.07934078 | 0.09259372 | 6.810671
2025-03-07 | Sinter blendagem |  |  | 1934.16 | [6 empty] | 56.57 | 11.85 | 1.93 | 0.071 | 0.22 | 3.97
2025-03-07 | Sinter Blendagem ITM 09 A
2025-03-07 | Sinter Sarzedo |  |  | 8656.59
2025-03-07 | ITM 02 PRINCIPAL-PATIO MANGABA[PILHA SILICOSO] SILICOSO |  |  | 548.59 | [6 empty] | 51.17 | 19.11 | 2.35 | 0.041 | 0.24 | 5.01
2025-03-07 | Sinter Blendagem ITM 09 C
2025-03-07 | Hematitinha Complemento ITM 09 A
2025-03-07 | Hematitinha reprocesso |  |  | 1960.44
2025-03-07 | Hematitinha Especial ITM 09 C
2025-03-07 | Over blendagem |  |  | 179.84
2025-03-07 | Filtro 02 |  |  | 1686.12
2025-03-07 | alimentação_blendagem |  |  | 2114
2025-03-07 | Sinter Premium |  |  | 640.12 | [6 empty] | 60.01 | 4.11 | 1.73 | 0.069 | 0.22 | 7.73
2025-03-07 | scalper 1 fino | [9 empty] | 57.17 | 7.94 | 2.01 | 0.063 | 0.21 | 7.52
2025-03-07 | Sinter Especial |  |  | 8016.47 | [6 empty] | 60.65 | 4.2 | 2.23 | 0.054 | 0.1 | 6.47
2025-03-07 | Hematitinha Especial ITM 09 B
2025-03-07 | ITM 02 NOVA[A]-USINA DE BLENDAGEM SILICOSO |  |  | 636.73 | [6 empty] | 50.47 | 20.91 | 2.13 | 0.057 | 0.34 | 4.13
2025-03-07 | Filtro 03 |  |  | 2160.34
2025-03-07 | Sinter Blendagem ITM 09 D
2025-03-07 | alimentacao_itm09_d |  |  | 2182
2025-03-07 | ITM 09-PATIO DE PRODUTOS SINTER FEED ESPECIAL | 0 | 94 | 2627.35
2025-03-07 | PATIO LAVADOR-ITM 09 SINTER FEED ESPECIAL | 0 | 21 | 893.49
2025-03-07 | Alimentação Gobal ITM 02 B |  |  | 4624 | [6 empty] | 47.32 | 27.87 | 0.79 | 0.033 | 0.13 | 3.46 | 0.91
2025-03-07 | Alimentação Seca ITM 08 AB |  |  | 2553 | [6 empty] | 43.03109 | 26.49549 | 0.8987738 | 0.02934772 | 0.1100539 | 2.595439 | 0.8345757
2025-03-07 | Alimentação Seca ITM 08 C |  |  | 3256 | [6 empty] | 43.03109 | 26.49549 | 0.8987738 | 0.02934772 | 0.1100539 | 2.595439 | 0.8345757 | 13507.46
2025-03-07 | Rejeito Desaguado |  |  | 4010.12 | [6 empty] | 30.07 | 51.54 | 0.72 | 0.051 | 0.23 | 3.89
2025-03-07 | Rejeito Filtrado |  |  | 5163.74 | [6 empty] | 29.63 | 46.99 | 4.14 |  |  | 5.77 | 0.37 |  | 275 | 17.47 | 98 | 26
2025-03-07 | Filtro 01 |  |  | 1001.13
2025-03-07 | alimentacao_itm09_a |  |  | 4310 | [6 empty] | 60.12568 | 3.106583 | 2.753665 | 0.07409982 | 0.09109153 | 7.68433
2025-03-07 | Filtro 04 |  |  | 316.15
2025-03-07 | Média Filtro |  |  | 4635.89
2025-03-07 | Alimentação Gobal ITM 02 A |  |  | 5042 | [6 empty] | 47.32 | 27.87 | 0.79 | 0.033 | 0.13 | 3.46 | 0.91
2025-03-07 | Feijãozinho ITM 02 Principal
2025-03-07 | Over Reprocesso |  |  | 966.91
2025-03-07 | ITM 02 NOVA[B]-USINA DE BLENDAGEM SILICOSO |  |  | 234.85 | [6 empty] | 49.57 | 23.11 | 1.52 | 0.044 | 0.15 | 4.2
2025-03-07 | scalper 3 britador
2025-03-07 | scalper 2 over |  |  | 1250.52
2025-03-07 | scalper 1 especial |  |  | 1792.78
2025-03-07 | ITM 04[SUBPRODUTO]-ITM 02 PRINCIPAL SINTER ITM04 |  |  | 7724.39
2025-03-07 | scalper 2 fino | [9 empty] | 58.41 | 6.73 | 1.87 | 0.076 | 0.28 | 7.02
2025-03-07 | ITM 04[SUBPRODUTO]-ITM 08 SINTER ITM04 |  |  | 4663.52
2025-03-07 | ITM 04[SUBPRODUTO]-ITM 02 NOVA SINTER ITM04 |  |  | 5776.41
2025-03-07 | scalper 2 especial |  |  | 1070.14
2025-03-07 | scalper 1 over |  |  | 1134.73
2025-03-08 | Over Reprocesso |  |  | 1150
2025-03-08 | Hematitinha Especial ITM 09 C
2025-03-08 | Hematitinha reprocesso |  |  | 350
2025-03-08 | Over blendagem |  |  | 385.9
2025-03-08 | VALE 4757 ÍNDIA-ITM 04[ESTOQUE ROM] ROM ATERRO | 0 | 5 | 186.57
2025-03-08 | Sinter blendagem |  |  | 4051.1 | [6 empty] | 58.64 | 7.42 | 1.37 | 0.057 | 0.24 | 6.41
2025-03-08 | Sinter Premium |  |  | 8150.61 | [6 empty] | 60.15 | 5.38 | 1.45 | 0.053 | 0.39 | 6.04
2025-03-08 | Sinter Sarzedo |  |  | 9108.57
2025-03-08 | Sinter Especial |  |  | 951.26 | [6 empty] | 59.48 | 4.62 | 2.94 | 0.056 | 0.26 | 6.65
2025-03-08 | Over Descarte |  |  | 44.8
2025-03-08 | alimentação_blendagem |  |  | 4437 | [6 empty] | 59.45148 | 6.49711 | 1.772417 | 0.0488802 | 0.07794586 | 6.082024
2025-03-08 | Hematitinha Complemento ITM 09 A
2025-03-08 | Hematitinha Especial ITM 09 A
2025-03-08 | Hematitinha Premium ITM 09 |  |  | 1043.27
2025-03-08 | Sinter Blendagem ITM 09 D
2025-03-08 | Sinter Blendagem ITM 09 C
2025-03-08 | Sinter Blendagem ITM 09 B
2025-03-08 | Sinter Blendagem ITM 09 A
2025-03-08 | alimentacao_itm09_d |  |  | 2121
2025-03-08 | alimentacao_itm09_c |  |  | 3900 | [6 empty] | 58.6975575 | 7.1698235 | 2.0152995 | 0.05160215 | 0.08 | 6.1900615
2025-03-08 | alimentacao_itm09_b |  |  | 3576
2025-03-08 | Hematitinha Especial ITM 09 B
2025-03-08 | ITM 09-PATIO B2 HEMATITINHA PREMIUM | 0 | 36 | 1043.27
2025-03-08 | Alimentação Gobal ITM 02 Principal |  |  | 4136 | [6 empty] | 45.34 | 29.72 | 1.43 | 0.039 | 0.14 | 3.67 | 0.82
2025-03-08 | ITM 02 NOVA[B]-USINA DE BLENDAGEM SILICOSO |  |  | 746.97 | [6 empty] | 48.17 | 25.34 | 1.23 | 0.065 | 0.11 | 4.16
2025-03-08 | Feijãozinho ITM 02 Principal
2025-03-08 | ITM 02 PRINCIPAL-PATIO MANGABA[PILHA SILICOSO] SILICOSO |  |  | 598.13 | [6 empty] | 48.67 | 27.32 | 1.14 | 0.047 | 0.17 | 4.15
2025-03-08 | Alimentação Seca ITM 08 AB | [9 empty] | 47.05479 | 26.71518 | 1.901092 | 0.05474821 | 0.2035491 | 3.718777 | 0.9509598
2025-03-08 | scalper 2 especial |  |  | 663.53
2025-03-08 | scalper 3 britador |  |  | 2941.67 | [6 empty] | 59.45 | 6.5 | 1.77 | 0.05 | 0.08 | 6.08
2025-03-08 | ITM 04[SUBPRODUTO]-ITM 08 SINTER ITM04 |  |  | 3834.66
2025-03-08 | Alimentação Gobal ITM 02 A |  |  | 5160 | [6 empty] | 45.34 | 29.72 | 1.43 | 0.039 | 0.14 | 3.67 | 0.82
2025-03-08 | ITM 04[SUBPRODUTO]-ITM 02 PRINCIPAL SINTER ITM04 |  |  | 7900.01
2025-03-08 | ITM 02 NOVA[A]-USINA DE BLENDAGEM SILICOSO |  |  | 380.34 | [6 empty] | 48.52 | 24.42 | 1.42 | 0.043 | 0.13 | 4.6
2025-03-08 | scalper 2 over |  |  | 365.84
2025-03-08 | scalper 2 fino | [9 empty] | 59.45 | 6.5 | 1.77 | 0.05 | 0.08 | 6.08
2025-03-08 | scalper 1 over |  |  | 503.03
2025-03-08 | SARZEDO-PDE SAMPAIO ESTERIL FRANCO | 0 | 1 | 45.27
2025-03-08 | scalper 1 fino | [9 empty] | 59.45 | 6.5 | 1.77 | 0.05 | 0.08 | 6.08
2025-03-08 | Média Filtro |  |  | 4748.55
2025-03-08 | Filtro 04 |  |  | 727.1
2025-03-08 | Filtro 03 |  |  | 1845.73
2025-03-08 | Filtro 02 |  |  | 2069.45
2025-03-08 | Filtro 01 |  |  | 894.9
2025-03-08 | Rejeito Filtrado |  |  | 5537.18 | [6 empty] | 30.45 | 45.29 | 3.7 |  |  | 6.7 | 0.37 |  | 250 | 16 | 99 | 26
2025-03-08 | Rejeito Desaguado |  |  | 3259.5
2025-03-08 | Alimentação Seca ITM 08 C |  |  | 7161 | [6 empty] | 47.05479 | 26.71518 | 1.901092 | 0.05474821 | 0.2035491 | 3.718777 | 0.9509598
2025-03-08 | scalper 1 especial |  |  | 2006.73
2025-03-08 | Alimentação Gobal ITM 02 B |  |  | 4545 | [6 empty] | 45.34 | 29.72 | 1.43 | 0.039 | 0.14 | 3.67 | 0.82
2025-03-08 | ITM 04[SUBPRODUTO]-ITM 02 NOVA SINTER ITM04 |  |  | 7056.02
2025-03-08 | Hematitinha Especial ITM 09 D
2025-03-08 | alimentacao_itm09_a |  |  | 3812 | [6 empty] | 58.080684 | 10.265048 | 1.245102 | 0.0552668 | 0.087556 | 5.01776
2025-03-08 | ITM 02 PRINCIPAL-USINA DE BLENDAGEM SINTER FEED ESPECIAL | 3 | 19 | 623.28 | [6 empty] | 56.72 | 15.93 | 0.7 | 0.04 | 0.1 | 2
2025-03-08 | PILHAO - PDE MANGABA-PDE SAMPAIO ESTERIL PILHAO | 9 | 9 | 462.52
2025-03-08 | ITM 02 NOVA[B]-PATIO MANGABA[PILHA SILICOSO] SILICOSO | 0 | 12 | 349.04 | [6 empty] | 48.17 | 25.34 | 1.23 | 0.065 | 0.11 | 4.16
2025-03-08 | PILHA B02-PILHA B02 REJEITO TRATADO | 0 | 19 | 738.65
2025-03-08 | COMPLEXO DE FILTRAGEM-PILHA B02 REJEITO FILTRADO | 0 | 10 | 431.58
2025-03-08 | CAVA SAMAMBAIA INTERMEDIARIO-ITM 04[ESTOQUE ROM] ROM FERROMAR | 0 | 6 | 282.37
2025-03-08 | CAVA CARRAPATO 3035 ALTO-ITM 09 ROM ATERRO | 0 | 1 | 45
2025-03-08 | CAVA CARRAPATO 3035 ALTO-ITM 04[ESTOQUE ROM] ROM ATERRO | 0 | 2 | 95.57
2025-03-08 | CAVA CARRAPATO 5960 ALTO-ITM 09 ROM ATERRO | 0 | 1 | 35.44
2025-03-08 | PDE SAMPAIO-ITM 04[ESTOQUE ROM] FINOS | 0 | 50 | 2544.45
2025-03-08 | CAVA CARRAPATO 5960 ALTO-ITM 04[ESTOQUE ROM] ROM FERROMAR | 0 | 6 | 230.48
2025-03-08 | ITM 02 PRINCIPAL-PATIO MANGABA[PILHA SILICOSO] SILICOSO | 0 | 3 | 88.63 | [6 empty] | 48.67 | 27.32 | 1.14 | 0.047 | 0.17 | 4.15
2025-03-08 | ITM 02 NOVA[B]-USINA DE BLENDAGEM SINTER FEED ESPECIAL | 2 | 23 | 757.81 | [6 empty] | 56.14 | 16.79 | 0.54 | 0.04 | 0.11 | 1.96
2025-03-08 | ITM 04[SUBPRODUTO]-ITM 09 HEMATITINHA COMUM
2025-03-08 | PILHAO - PDE MANGABA-ITM 04[ESTOQUE ROM] MATERIAL PILHAO | 10 | 11 | 496.14
2025-03-08 | PATIO DE PRODUTOS-PLATAFORMA TERMINAL-SARZEDO[PILHA 9] SINTER FEED ESPECIAL | 31 | 354 | 8464.91
2025-03-08 | ITM 04[SUBPRODUTO]-ITM 02 NOVA SINTER COMUM | 5 | 6 | 178.2
2025-03-08 | PATIO DE PRODUTOS-PLATAFORMA TERMINAL-SARZEDO[PILHA 6] PELLET FEED | 31 | 251 | 5935.15
2025-03-08 | ITM 09-ITM 08 SINTER COMUM | 39 | 60 | 1719.94
2025-03-08 | ITM 02 NOVA[A]-USINA DE BLENDAGEM SINTER FEED ESPECIAL | 2 | 27 | 873.33 | [6 empty] | 57.43 | 15.33 | 0.59 | 0.04 | 0.09 | 1.56
2025-03-08 | CAVA CARRAPATO 5960 ALTO-SUMPAO ROM FERROMAR | 0 | 3 | 104.73
2025-03-08 | ITM 02 NOVA[A]-PATIO MANGABA[PILHA SILICOSO] SILICOSO | 0 | 1 | 30.78 | [6 empty] | 48.52 | 24.42 | 1.42 | 0.043 | 0.13 | 4.6
2025-03-08 | DESAGUAMENTO DE PRODUTO ITM 8-PATIO DE PRODUTOS PELLET FEED | 39 | 160 | 5055.63 | [6 empty] | 63.19 | 6.89 | 0.47 | 0.02 | 0.1 | 1.86 |  |  |  | 14.8
2025-03-08 | PILHA B02[PST]-PILHA B02 REJEITO PST | 0 | 1 | 39.47
2025-03-08 | ITM 08-PILHA B02 REJEITO DESAGUADO | 0 | 6 | 252.58
2025-03-08 | ITM 09-PATIO DE PRODUTOS SINTER FEED ESPECIAL | 0 | 23 | 617.86
2025-03-08 | ITM 04[SUBPRODUTO]-ITM 08 SINTER COMUM | 5 | 10
2025-03-08 | VALE 4757-SUMPAO ROM ATERRO | 0 | 3 | 137.68
2025-03-08 | ITM 08-PDE SAMPAIO OVER | 0 | 18 | 763.2
2025-03-08 | BRITADOR-USINA DE BLENDAGEM PRÉ BRITADO PREMIUM | 0 | 47 | 2090.72
2025-03-08 | CAVA CARRAPATO 5960 ALTO-SUMPAO ROM ATERRO | 0 | 2 | 77.49
2025-03-08 | CAVA CARRAPATO 5960 ALTO-PRAÇA DA 11 ROM ATERRO | 0 | 6 | 216.77
2025-03-08 | CAVA CARRAPATO 5960 ALTO-CAVA SAMPAIO ESTERIL FRANCO | 0 | 1 | 38.73
2025-03-08 | SCALPER 2 PRAÇA 11-PATIO DE PRODUTOS SINTER FEED ESPECIAL | 0 | 35 | 943.15
2025-03-08 | SCALPER 1 PRAÇA 11-PATIO DE PRODUTOS SINTER FEED ESPECIAL | 0 | 33 | 955.04
2025-03-08 | SCALPER 1 PRAÇA 11-ITM 09 OVER SCALPER ESPECIAL | 0 | 1 | 45.73
2025-03-08 | ITM 09-CAVA SAMPAIO ESTERIL FRANCO | 0 | 1 | 44.8
2025-03-08 | VALE 4757-PRAÇA DA 11 ROM ATERRO | 0 | 2 | 94.45
2025-03-08 | ITM 09-PATIO DE PRODUTOS SINTER FEED PREMIUM | 0 | 247 | 6881.41
2025-03-08 | VALE 4757-ITM 09 ROM ATERRO | 0 | 6 | 296.76
2025-03-08 | CAVA CARRAPATO 5960 ALTO-PRAÇA DA 11 ROM FERROMAR | 0 | 5 | 170.61
2025-03-08 | PATIO DE PRODUTOS-PLATAFORMA TERMINAL-SARZEDO (PILHA 10) SINTER FEED PREMIUM | 31 | 60 | 1480.38
2025-03-08 | ITM 09-PLATAFORMA TERMINAL-SARZEDO (PILHA 10) SINTER FEED PREMIUM | 31 | 39 | 1202.93
2025-03-08 | VALE 4757 ÍNDIA-ITM 09 ROM ATERRO | 0 | 22 | 800.38
2025-03-08 | VALE 4757-CAVA SAMPAIO ESTERIL FRANCO | 0 | 1 | 49.03
2025-03-08 | CAVA SAMAMBAIA INTERMEDIARIO-CAVA SAMPAIO ESTERIL FRANCO | 0 | 2 | 93.23
2025-03-08 | ITM 02 PRINCIPAL-PDE SAMPAIO OVER | 0 | 1 | 35.09
2025-03-08 | ITM 02 NOVA-PDE SAMPAIO OVER | 0 | 16 | 478.37
2025-03-08 | CAVA CARRAPATO 3035 ALTO-CAVA SAMPAIO ESTERIL FRANCO | 0 | 7 | 357
2025-03-08 | ITM 02 PRINCIPAL-PATIO MANGABA[PILHA OVER] OVER |  |  | 132.82
2025-03-08 | USINA DE BLENDAGEM-ITM 09 OVER ESPECIAL | 0 | 9 | 232.88
2025-03-08 | ITM 09-PATIO B1 SINTER FEED PREMIUM | 10 | 2 | 66.27
2025-03-09 | Alimentação Gobal ITM 02 A |  |  | 5045 | [6 empty] | 45.73 | 25.92 | 1.69 | 0.072 | 0.18 | 4.23 | 0.55 | 4631.73
2025-03-09 | Feijãozinho ITM 02 Principal
2025-03-09 | Alimentação Gobal ITM 02 Principal |  |  | 3582 | [6 empty] | 45.73 | 25.92 | 1.69 | 0.072 | 0.18 | 4.23 | 0.55 | 4631.73
2025-03-09 | Over blendagem |  |  | 718.49
2025-03-09 | Sinter blendagem |  |  | 4311.51
2025-03-09 | alimentação_blendagem |  |  | 5030
2025-03-09 | Sinter Premium |  |  | 9917.82
2025-03-09 | Sinter Sarzedo |  |  | 10237.82
2025-03-09 | Sinter Especial |  |  | 320
2025-03-09 | Over Reprocesso |  |  | 1343.64
2025-03-09 | Hematitinha reprocesso |  |  | 200
2025-03-09 | Hematitinha Complemento ITM 09 A
2025-03-09 | Hematitinha Especial ITM 09 C
2025-03-09 | Hematitinha Especial ITM 09 B
2025-03-09 | Hematitinha Especial ITM 09 A
2025-03-09 | Hematitinha Premium ITM 09 |  |  | 684.17
2025-03-09 | Sinter Blendagem ITM 09 D
2025-03-09 | Alimentação Gobal ITM 02 B |  |  | 4822 | [6 empty] | 45.73 | 25.92 | 1.69 | 0.072 | 0.18 | 4.23 | 0.55 | 4631.73
2025-03-09 | Sinter Blendagem ITM 09 C
2025-03-09 | Over Descarte |  |  | 44.8
2025-03-09 | Hematitinha Especial ITM 09 D
2025-03-09 | scalper 1 over |  |  | 120
2025-03-09 | Alimentação Seca ITM 08 C |  |  | 6857 | [6 empty] | 45.52 | 28.48 | 1.94 | 0.069 | 0.2 | 4.14 | 0.55 | 13532.06
2025-03-09 | Sinter Blendagem ITM 09 B
2025-03-09 | ITM 02 PRINCIPAL-PATIO MANGABA[PILHA SILICOSO] SILICOSO |  |  | 576.47
2025-03-09 | ITM 02 NOVA[B]-USINA DE BLENDAGEM SILICOSO |  |  | 722.93
2025-03-09 | ITM 02 NOVA[A]-USINA DE BLENDAGEM SILICOSO |  |  | 329.82
2025-03-09 | ITM 04[SUBPRODUTO]-ITM 02 PRINCIPAL SINTER ITM04 |  |  | 8923.72
2025-03-09 | ITM 04[SUBPRODUTO]-ITM 02 NOVA SINTER ITM04 |  |  | 4631.73
2025-03-09 | ITM 04[SUBPRODUTO]-ITM 08 SINTER ITM04 |  |  | 4608.34
2025-03-09 | scalper 3 britador |  |  | 2250.67
2025-03-09 | scalper 2 especial |  |  | 1732.17
2025-03-09 | Alimentação Seca ITM 08 AB |  |  | 401 | [6 empty] | 45.52 | 28.48 | 1.94 | 0.069 | 0.2 | 4.14 | 0.55 | 13532.06
2025-03-09 | scalper 1 especial |  |  | 618.43
2025-03-09 | scalper 2 fino
2025-03-09 | scalper 1 fino
2025-03-09 | Média Filtro |  |  | 4836.31
2025-03-09 | Filtro 04 |  |  | 1772.38
2025-03-09 | Filtro 03 |  |  | 941.53
2025-03-09 | Filtro 02 |  |  | 1661.53
2025-03-09 | Filtro 01 |  |  | 1963.07
2025-03-09 | Rejeito Filtrado |  |  | 5538.43 | [6 empty] | 30.58 | 46.74 | 3.4 |  |  | 5.46 | 0.37 |  | 275 | 13.47 | 100 | 26
2025-03-09 | Rejeito Desaguado |  |  | 4144.19 | [6 empty] | 37.15 | 4163 | 0.66 | 0.049 | 0.24 | 3.85
2025-03-09 | scalper 2 over
2025-03-09 | Sinter Blendagem ITM 09 A
2025-03-09 | VALE 4757 ÍNDIA-ITM 09 ROM ATERRO | 0 | 27 | 967.05
2025-03-09 | alimentacao_itm09_c |  |  | 3800 | [6 empty] | 62.11699 | 4.5549175 | 1.82003 | 0.03046325 | 0.1 | 3.8400075
2025-03-09 | ITM 02 PRINCIPAL-PATIO MANGABA[PILHA SILICOSO] SILICOSO | 0 | 19
2025-03-09 | ITM 02 NOVA[B]-PATIO MANGABA[PILHA SILICOSO] SILICOSO | 0 | 6
2025-03-09 | ITM 02 NOVA[A]-PATIO MANGABA[PILHA SILICOSO] SILICOSO | 0 | 3
2025-03-09 | PILHA B02-PILHA B02 REJEITO TRATADO | 0 | 8 | 307.24
2025-03-09 | COMPLEXO DE FILTRAGEM-PILHA B02 REJEITO FILTRADO | 0 | 4 | 165.96
2025-03-09 | CAVA CARRAPATO 3035 ALTO-ITM 04[ESTOQUE ROM] ROM ATERRO | 0 | 1 | 50.66
2025-03-09 | CAVA CARRAPATO 3035 ALTO-ITM 09 ROM FERROMAR | 0 | 16 | 805.37
2025-03-09 | PDE SAMPAIO-ITM 04[ESTOQUE ROM] FINOS | 0 | 3 | 136
2025-03-09 | CAVA CARRAPATO 5960 ALTO-ITM 09 ROM FERROMAR | 0 | 11 | 408.61
2025-03-09 | CAVA CARRAPATO 5960 ALTO-ITM 04[ESTOQUE ROM] ROM FERROMAR | 0 | 1 | 29.56
2025-03-09 | ITM 02 NOVA[B]-USINA DE BLENDAGEM SINTER FEED ESPECIAL | 2 | 26 | 855.15
2025-03-09 | ITM 02 NOVA[A]-USINA DE BLENDAGEM SINTER FEED ESPECIAL | 2 | 25 | 829.07
2025-03-09 | ITM 02 PRINCIPAL-USINA DE BLENDAGEM SINTER FEED ESPECIAL | 3 | 15 | 477.09
2025-03-09 | PILHAO - PDE MANGABA-PDE SAMPAIO ESTERIL PILHAO | 9 | 41 | 2031.59
2025-03-09 | ITM 04[SUBPRODUTO]-ITM 08 SINTER COMUM | 5 | 11
2025-03-09 | DESAGUAMENTO DE PRODUTO ITM 8-PATIO DE PRODUTOS PELLET FEED | 39 | 175 | 5579.87 | [6 empty] | 63.27 | 6.84 | 0.49 | 0.04 | 0.13 | 1.84 |  |  |  | 16
2025-03-09 | PILHAO - PDE MANGABA-ITM 04[ESTOQUE ROM] MATERIAL PILHAO | 10 | 3 | 135.21
2025-03-09 | ITM 04[SUBPRODUTO]-ITM 02 NOVA SINTER COMUM | 5 | 8
2025-03-09 | ITM 04[SUBPRODUTO]-ITM 09 HEMATITINHA COMUM
2025-03-09 | USINA DE BLENDAGEM-PATIO DE PRODUTOS SINTER FEED ESPECIAL | 0 | 1 | 31.66
2025-03-09 | ITM 08-PILHA B02 REJEITO DESAGUADO | 0 | 3 | 128.14
2025-03-09 | ITM 08-PDE SAMPAIO OVER | 0 | 11 | 440.37
2025-03-09 | ITM 02 PRINCIPAL-PDE SAMPAIO OVER | 0 | 1
2025-03-09 | alimentacao_itm09_b |  |  | 3239
2025-03-09 | alimentacao_itm09_a |  |  | 3220 | [6 empty] | 63.10635 | 3.791572 | 1.609801 | 0.07692793 | 0.08497028 | 5.580116
2025-03-09 | ITM 09-PATIO B2 HEMATITINHA PREMIUM | 0 | 24 | 684.17
2025-03-09 | CAVA SAMAMBAIA INTERMEDIARIO-CAVA SAMPAIO ESTERIL FRANCO | 0 | 1 | 52.81
2025-03-09 | CAVA CARRAPATO 5960 ALTO-SUMPAO ROM FERROMAR | 0 | 9 | 322.35
2025-03-09 | VALE 4757-SUMPAO ROM ATERRO | 0 | 1 | 38.06
2025-03-09 | CAVA CARRAPATO 3035 ALTO-SUMPAO ROM FERROMAR | 0 | 1 | 43.22
2025-03-09 | BRITADOR-USINA DE BLENDAGEM PRÉ BRITADO PREMIUM | 0 | 38 | 1689.9
2025-03-09 | CAVA CARRAPATO 5960 ALTO-SUMPAO ROM ATERRO | 0 | 2 | 72
2025-03-09 | alimentacao_itm09_d |  |  | 2206
2025-03-09 | CAVA CARRAPATO 3035 ALTO-SUMPAO ROM ATERRO | 0 | 6 | 281.05
2025-03-09 | CAVA CARRAPATO 5960 ALTO-PRAÇA DA 11 ROM ATERRO | 0 | 2 | 68.79
2025-03-09 | CAVA CARRAPATO 5960 ALTO-CAVA SAMPAIO ESTERIL FRANCO | 0 | 4 | 187.73
2025-03-09 | SCALPER 2 PRAÇA 11-PATIO DE PRODUTOS SINTER FEED ESPECIAL | 0 | 53 | 1426.78
2025-03-09 | SCALPER 1 PRAÇA 11-PATIO DE PRODUTOS SINTER FEED ESPECIAL | 0 | 20 | 544.07
2025-03-09 | CAVA CARRAPATO 5960 ALTO-PRAÇA DA 11 ROM FERROMAR | 0 | 10 | 329.43
2025-03-09 | ITM 09-PLATAFORMA TERMINAL-SARZEDO (PILHA 10) SINTER FEED PREMIUM | 31 | 1 | 36.1
2025-03-09 | ITM 09-PATIO B1 SINTER FEED PREMIUM | 10 | 325 | 9881.72
2025-03-09 | CAVA CARRAPATO 3035 ALTO-CAVA SAMPAIO ESTERIL FRANCO | 0 | 1 | 53.14
2025-03-09 | ITM 02 NOVA-PDE SAMPAIO OVER | 0 | 21 | 653.74
2025-03-09 | PATIO LAVADOR-ITM 09 ROM FERROMAR | 0 | 1 | 42.45
2025-03-09 | ITM 02 PRINCIPAL-PATIO MANGABA[PILHA OVER] OVER |  |  | 122.458
2024-08-01 | ITM 04 SINTER COMUM ALIMENTACAO |  |  | 3947.17 | [6 empty] | 47.46477 | 25.92626 | 1.341378 | 0.06935985 | 0.2450787 | 4.274671 | 0.55 | 3432
2024-08-02 | ITM 04 SINTER COMUM ALIMENTACAO |  |  | 4942.53 | [6 empty] | 46.03589 | 27.39258 | 2.62655 | 0.1177411 | 0.3493337 | 3.197971 | 1.22718 | 6939.1
2024-08-03 | ITM 04 SINTER COMUM ALIMENTACAO |  |  | 6754.26 | [6 empty] | 46.69884 | 26.23051 | 2.643993 | 0.1203515 | 0.3947469 | 3.352446 | 0.7063611 | 6091.72
2024-08-04 | ITM 04 SINTER COMUM ALIMENTACAO |  |  | 2903.15 | [6 empty] | 46.54033 | 26.85353 | 2.503285 | 0.1143333 | 0.3930516 | 3.11765 | 0.6987323 | 5215.61
2024-08-05 | ITM 04 SINTER COMUM ALIMENTACAO |  |  | 6899.72 | [6 empty] | 45.11427 | 29.76508 | 1.93154 | 0.07467227 | 0.2743558 | 3.089271 | 0.539916 | 1252.27
2024-08-06 | ITM 04 SINTER COMUM ALIMENTACAO |  |  | 6733.27 | [6 empty] | 43.91321 | 29.61753 | 3.092875 | 0.1229058 | 0.4128754 | 3.696957 | 0.7879392 | 8241.43
2024-08-07 | ITM 04 SINTER COMUM ALIMENTACAO |  |  | 7446.83 | [6 empty] | 43.2664 | 23.39384 | 6.234165 | 0.04501034 | 0.09937965 | 8.020516 | 0.5071935 | 9558.73
2024-08-08 | ITM 04 SINTER COMUM ALIMENTACAO |  |  | 6467.91 | [6 empty] | 44.04936 | 31.17405 | 1.676378 | 0.0779031 | 0.2453058 | 3.470131 | 0.5364535 | 8358
2024-08-09 | ITM 04 SINTER COMUM ALIMENTACAO |  |  | 7534.43 | [6 empty] | 45.53356 | 28.52455 | 2.393073 | 0.09272404 | 0.2190043 | 3.277425 | 0.55 | 623.67
2024-08-10 | ITM 04 SINTER COMUM ALIMENTACAO |  |  | 7235.86 | [6 empty] | 46.49779 | 25.74706 | 1.94082 | 0.05651947 | 0.1025973 | 5.424241 | 0.805584 | 12119.59
2024-08-11 | ITM 04 SINTER COMUM ALIMENTACAO |  |  | 6499.37 | [6 empty] | 46.49373 | 25.82863 | 1.900377 | 0.05624834 | 0.1012417 | 5.394191 | 0.7974501 | 11282.23
2024-08-12 | ITM 04 SINTER COMUM ALIMENTACAO |  |  | 7152.49 | [6 empty] | 44.73242 | 27.19456 | 3.050817 | 0.07271897 | 0.1405145 | 5.252006 | 0.873074 | 2434.94
2024-08-13 | ITM 04 SINTER COMUM ALIMENTACAO |  |  | 885.99 | [6 empty] | 45.91707 | 25.92694 | 3.285878 | 0.1269486 | 0.3422538 | 4.172896 | 0.7525963 | 7021.26
2024-08-14 | ITM 04 SINTER COMUM ALIMENTACAO |  |  | 9327.2 | [6 empty] | 43.46381 | 30.05464 | 2.969186 | 0.07779251 | 0.2685321 | 4.104089 | 0.6879251 | 3112.235
2024-08-15 | ITM 04 SINTER COMUM ALIMENTACAO |  |  | 2787.85 | [6 empty] | 42.26875 | 32.73571 | 2.440714 | 0.09298214 | 0.4558929 | 3.295536 | 0.6255357 | 4579.4
2024-08-16 | ITM 04 SINTER COMUM ALIMENTACAO |  |  | 6097.81 | [6 empty] | 47.56579 | 25.20278 | 1.289666 | 0.1107363 | 0.1386879 | 4.942398 | 0.6897501 | 8594.32
2024-08-17 | ITM 04 SINTER COMUM ALIMENTACAO |  |  | 6441.82 | [6 empty] | 46.86598 | 26.11022 | 1.29494 | 0.06679887 | 0.3810056 | 4.796863 | 0.6040145 | 13712.46
2024-08-18 | ITM 04 SINTER COMUM ALIMENTACAO |  |  | 5639.53 | [6 empty] | 46.69411 | 27.76755 | 0.8345708 | 0.05820532 | 0.4239734 | 3.747221 | 0.714503 | 2017.67
2024-08-19 | ITM 04 SINTER COMUM ALIMENTACAO |  |  | 5320.3 | [6 empty] | 41.93427 | 32.69504 | 2.912834 | 0.1510972 | 0.1747118 | 3.659835 | 1.430345 | 4520.06
2024-08-20 | ITM 04 SINTER COMUM ALIMENTACAO |  |  | 0 | [6 empty] | 48.83672 | 20.94404 | 4.572696 | 0.06588461 | 0.1349451 | 3.893847 | 0.6912615 | 3526.72
2024-08-21 | ITM 04 SINTER COMUM ALIMENTACAO |  |  | 7164.41 | [6 empty] | 45.77404 | 28.52511 | 1.423618 | 0.06959389 | 0.1583481 | 4.056727 | 0.6347786 | 7532.86
2024-08-22 | ITM 04 SINTER COMUM ALIMENTACAO |  |  | 4182.19 | [6 empty] | 45.9143 | 26.86319 | 1.907388 | 0.0846578 | 0.151236 | 4.954784 | 1.024092 | 1291.94
2024-08-23 | ITM 04 SINTER COMUM ALIMENTACAO |  |  | 5353.07 | [6 empty] | 44.60451 | 24.73986 | 5.343963 | 0.05109815 | 0.1011528 | 5.721861 | 0.9310317 | 7523.99
2024-08-24 | ITM 04 SINTER COMUM ALIMENTACAO |  |  | 4724.01 | [6 empty] | 44.42341 | 25.80791 | 4.703944 | 0.0592735 | 0.0850945 | 5.523668 | 0.9749481 | 7351.15
2024-08-25 | ITM 04 SINTER COMUM ALIMENTACAO |  |  | 7184.63 | [6 empty] | 46.04819 | 25.98984 | 3.180942 | 0.06412782 | 0.1675324 | 4.436651 | 0.834816 | 4958.29
2024-08-26 | ITM 04 SINTER COMUM ALIMENTACAO |  |  | 7442.19 | [6 empty] | 46.60358 | 25.67901 | 2.343447 | 0.07050146 | 0.1452979 | 4.775581 | 1.096518 | 3011.71
2024-08-27 | ITM 04 SINTER COMUM ALIMENTACAO |  |  | 7892.65 | [6 empty] | 45.06447 | 27.2024 | 3.28569 | 0.05697734 | 0.1539055 | 4.577474 | 0.8616526 | 9389.96
2024-08-28 | ITM 04 SINTER COMUM ALIMENTACAO |  |  | 9716.46
2024-08-29 | ITM 04 SINTER COMUM ALIMENTACAO |  |  | 6284.75 | [6 empty] | 46.94101 | 23.94605 | 2.348705 | 0.09904643 | 0.1997982 | 5.923207 | 0.8030017 | 17374.16
2024-10-01 | ITM 04 SINTER COMUM ALIMENTACAO |  |  | 0
2024-10-03 | ITM 04 SINTER COMUM ALIMENTACAO |  |  | 0
2024-10-04 | ITM 04 SINTER COMUM ALIMENTACAO |  |  | 0
2024-10-17 | ITM 04 SINTER COMUM ALIMENTACAO |  |  | 0
2025-01-24 | ITM 04 SINTER COMUM ALIMENTACAO |  |  | 0
2025-01-25 | ITM 04 SINTER COMUM ALIMENTACAO |  |  | 0
2025-01-26 | ITM 04 SINTER COMUM ALIMENTACAO |  |  | 0
2025-01-27 | ITM 04 SINTER COMUM ALIMENTACAO |  |  | 0
2025-01-28 | ITM 04 SINTER COMUM ALIMENTACAO |  |  | 0
2025-01-29 | ITM 04 SINTER COMUM ALIMENTACAO |  |  | 0
2025-01-30 | ITM 04 SINTER COMUM ALIMENTACAO |  |  | 0
2025-01-31 | ITM 04 SINTER COMUM ALIMENTACAO |  |  | 0
2025-02-01 | ITM 04 SINTER COMUM ALIMENTACAO |  |  | 14380.23
2025-02-02 | ITM 04 SINTER COMUM ALIMENTACAO |  |  | 12629.05
2025-02-03 | ITM 04 SINTER COMUM ALIMENTACAO |  |  | 14573
2025-02-04 | ITM 04 SINTER COMUM ALIMENTACAO |  |  | 12694.31
2025-02-05 | ITM 04 SINTER COMUM ALIMENTACAO |  |  | 13033.22
2025-02-06 | ITM 04 SINTER COMUM ALIMENTACAO |  |  | 14259.28
2025-02-07 | ITM 04 SINTER COMUM ALIMENTACAO |  |  | 14001.45
2025-02-08 | ITM 04 SINTER COMUM ALIMENTACAO |  |  | 15722.38
2025-02-09 | ITM 04 SINTER COMUM ALIMENTACAO |  |  | 12803.47
2025-02-10 | ITM 04 SINTER COMUM ALIMENTACAO |  |  | 14249.12
2025-02-11 | ITM 04 SINTER COMUM ALIMENTACAO |  |  | 14487.69
2025-02-12 | ITM 04 SINTER COMUM ALIMENTACAO |  |  | 13396.05
2025-02-13 | ITM 04 SINTER COMUM ALIMENTACAO |  |  | 11375.16
2025-02-14 | ITM 04 SINTER COMUM ALIMENTACAO |  |  | 13631.28
2025-02-15 | ITM 04 SINTER COMUM ALIMENTACAO |  |  | 16086.84
2025-02-16 | ITM 04 SINTER COMUM ALIMENTACAO |  |  | 17059.88
2025-02-17 | ITM 04 SINTER COMUM ALIMENTACAO |  |  | 16013.38
2025-02-18 | ITM 04 SINTER COMUM ALIMENTACAO |  |  | 7545.24
2025-02-19 | ITM 04 SINTER COMUM ALIMENTACAO |  |  | 13621.98
2025-02-20 | ITM 04 SINTER COMUM ALIMENTACAO |  |  | 16417.76
2025-02-21 | ITM 04 SINTER COMUM ALIMENTACAO |  |  | 17226.32
2025-02-22 | ITM 04 SINTER COMUM ALIMENTACAO |  |  | 18765.98
2025-02-23 | ITM 04 SINTER COMUM ALIMENTACAO |  |  | 16833.48
2025-02-24 | ITM 04 SINTER COMUM ALIMENTACAO |  |  | 17360.76
2025-02-25 | ITM 04 SINTER COMUM ALIMENTACAO |  |  | 16346.24
2025-02-26 | ITM 04 SINTER COMUM ALIMENTACAO |  |  | 15974.34
2025-02-27 | ITM 04 SINTER COMUM ALIMENTACAO |  |  | 16460.76
2025-02-28 | ITM 04 SINTER COMUM ALIMENTACAO |  |  | 15171.99
2025-03-01 | ITM 04 SINTER COMUM ALIMENTACAO |  |  | 12176.5
2025-03-02 | ITM 04 SINTER COMUM ALIMENTACAO |  |  | 17120.81
2025-03-03 | ITM 04 SINTER COMUM ALIMENTACAO |  |  | 16749.52
2025-03-04 | ITM 04 SINTER COMUM ALIMENTACAO |  |  | 13112.08
2025-03-05 | ITM 04 SINTER COMUM ALIMENTACAO |  |  | 16356.46
2025-03-06 | ITM 04 SINTER COMUM ALIMENTACAO |  |  | 18106.63
2025-03-07 | ITM 04 SINTER COMUM ALIMENTACAO |  |  | 18477.8 | [6 empty] | 48.21126 | 25.28591 | 0.8880915 | 0.04344899 | 0.1736599 | 0.37 | 1.109652 | 15894.67
2025-03-08 | ITM 04 SINTER COMUM ALIMENTACAO |  |  | 18968.89 | [6 empty] | 49.4351 | 21.5513 | 2.642463 | 0.04525724 | 0.1073433 | 0.37 | 0.4244069
2025-03-09 | ITM 04 SINTER COMUM ALIMENTACAO |  |  | 18163.79
2024-09-14 | ITM 04 SINTER ESPECIAL ALIMENTACAO |  |  | 11541.58 | [6 empty] | 56.35616 | 9.246644 | 2.653039 | 0.1138932 | 0.5561563 | 6.118957
2024-10-02 | ITM 04 SINTER ESPECIAL ALIMENTACAO |  |  | 4674.37 | [6 empty] | 61.39278 | 3.436477 | 1.510495 | 0.1060227 | 0.120381 | 6.666591 | 0 | 5324.28
2024-10-03 | ITM 04 SINTER ESPECIAL ALIMENTACAO |  |  | 3722.46 | [6 empty] | 60.54 | 4.62 | 1.96 | 0.167 | 0.1 | 5.96 | 0 | 1672.25
2024-10-04 | ITM 04 SINTER ESPECIAL ALIMENTACAO |  |  | 1660.15 | [6 empty] | 57.17 | 9.65 | 0.79 | 0.06 | 0.22 | 7.22 | 0.55 | 3107.53
2024-10-05 | ITM 04 SINTER ESPECIAL ALIMENTACAO |  |  | 5472.53 | [6 empty] | 61.83 | 3.28 | 1.885 | 0.0545 | 0.125 | 5.98 | 0.505 | 10708.38
2024-10-06 | ITM 04 SINTER ESPECIAL ALIMENTACAO |  |  | 9200.77 | [6 empty] | 62.44 | 2.56 | 1.92 | 0.044 | 0.11 | 5.89 | 0 | 4689.31
2024-10-07 | ITM 04 SINTER ESPECIAL ALIMENTACAO |  |  | 4548.72 | [6 empty] | 60.34 | 2.98 | 2.7 | 0.061 | 0.09 | 7.37 | 0 | 2148
2024-10-09 | ITM 04 SINTER ESPECIAL ALIMENTACAO |  |  | 5434.696 | [6 empty] | 60.73 | 2.76 | 3.3 | 0.09 | 0.16 | 5.48 | 0 | 4653.25
2024-10-10 | ITM 04 SINTER ESPECIAL ALIMENTACAO |  |  | 2784.83 | [6 empty] | 60.56 | 4.47 | 0.95 | 0.061 | 0.2 | 7.3 | 0 | 1823.25
2024-10-11 | ITM 04 SINTER ESPECIAL ALIMENTACAO |  |  | 1306.12 | [6 empty] | 60.84065 | 3.764344 | 1.20972 | 0.08916046 | 0.1128193 | 7.08919 | 0 | 1549.04
2024-10-12 | ITM 04 SINTER ESPECIAL ALIMENTACAO |  |  | 3425.02 | [6 empty] | 60.84065 | 3.764344 | 1.20972 | 0.08916046 | 0.1128193 | 7.08919 | 0 | 1549.04
2024-10-16 | ITM 04 SINTER ESPECIAL ALIMENTACAO |  |  | 4828.2 | [6 empty] | 61.25011 | 3.033903 | 1.725098 | 0.06751596 | 0.1824202 | 6.706818 | 0 | 4346.36
2024-10-17 | ITM 04 SINTER ESPECIAL ALIMENTACAO |  |  | 0
2024-10-18 | ITM 04 SINTER ESPECIAL ALIMENTACAO |  |  | 6018.21 | [6 empty] | 61.69462 | 2.770094 | 1.640128 | 0.06850641 | 0.1449872 | 6.550154 | 0 | 5089.25
2024-10-19 | ITM 04 SINTER ESPECIAL ALIMENTACAO |  |  | 2463.43 | [6 empty] | 60.90872 | 2.849427 | 2.298298 | 0.07851882 | 0.2188052 | 6.536416 | 0.5427823 | 4570.64
2024-10-21 | ITM 04 SINTER ESPECIAL ALIMENTACAO |  |  | 6745.83 | [6 empty] | 60.16127 | 2.898146 | 2.718774 | 0.05340334 | 0.1913445 | 7.63949 | 0 | 3389.16
2024-10-22 | ITM 04 SINTER ESPECIAL ALIMENTACAO |  |  | 3204.94 | [6 empty] | 59.1919 | 5.718059 | 1.453728 | 0.1005122 | 0.1348838 | 6.496062
2024-10-23 | ITM 04 SINTER ESPECIAL ALIMENTACAO |  |  | 3653.73 | [6 empty] | 59.72 | 3.64 | 2.75 | 0.06 | 0.12 | 7.66 | 0.55
2024-10-24 | ITM 04 SINTER ESPECIAL ALIMENTACAO |  |  | 2549.52 | [6 empty] | 60.68 | 2.41 | 2.46 | 0.07 | 0.07 | 7.77 | 0.55
2024-10-28 | ITM 04 SINTER ESPECIAL ALIMENTACAO |  |  | 3921.3 | [6 empty] | 61.78351 | 1.835879 | 1.324121 | 0.07667317 | 0.1158171 | 7.488583
2024-10-29 | ITM 04 SINTER ESPECIAL ALIMENTACAO |  |  | 4427.33 | [6 empty] | 60.25807 | 3.0945 | 0 | 0 | 0 | 0 | 0 | 3085.24
2024-10-30 | ITM 04 SINTER ESPECIAL ALIMENTACAO |  |  | 57.64
2024-11-06 | ITM 04 SINTER ESPECIAL ALIMENTACAO |  |  | 1605.87 | [6 empty] | 59.94933 | 2.905031 | 1.585811 | 0.07842083 | 0.1431764 | 8.838336 | 0 | 4490.75
2024-11-07 | ITM 04 SINTER ESPECIAL ALIMENTACAO |  |  | 6478.08 | [6 empty] | 59.78 | 2.41 | 1.56 | 0.085 | 0.1 | 9.52 | 0 | 44.77
2024-11-08 | ITM 04 SINTER ESPECIAL ALIMENTACAO |  |  | 2743.93 | [6 empty] | 59.78 | 2.41 | 1.56 | 0.085 | 0.1 | 9.52 |  | 44.77
2024-11-11 | ITM 04 SINTER ESPECIAL ALIMENTACAO |  |  | 754.72 | [6 empty] | 60.59857 | 2.857863 | 1.945711 | 0.05771411 | 0.4414304 | 7.56143 | 0 | 3945.87
2024-11-12 | ITM 04 SINTER ESPECIAL ALIMENTACAO |  |  | 6488.16 | [6 empty] | 61.13963 | 4.726289 | 1.343742 | 0.0509049 | 0.2350614 | 5.942239 | 0 | 5249.63
2024-11-13 | ITM 04 SINTER ESPECIAL ALIMENTACAO |  |  | 1513.51 | [6 empty] | 58.2 | 8.16 | 0.95 | 0.059 | 0.13 | 7.05 | 0 | 1587.41
2024-11-14 | ITM 04 SINTER ESPECIAL ALIMENTACAO |  |  | 4115.58
2024-11-15 | ITM 04 SINTER ESPECIAL ALIMENTACAO |  |  | 3227.33
2024-11-16 | ITM 04 SINTER ESPECIAL ALIMENTACAO |  |  | 5401.92 | [6 empty] | 61.95174 | 1.407598 | 2.375979 | 0.04815128 | 0.4851667 | 6.757491 | 0 | 3715.91
2024-11-17 | ITM 04 SINTER ESPECIAL ALIMENTACAO |  |  | 3278.27 | [6 empty] | 59.89121 | 5.503338 | 1.388178 | 0.0572121 | 0.1984853 | 6.767578 | 0 | 5094.2
2024-11-18 | ITM 04 SINTER ESPECIAL ALIMENTACAO |  |  | 3571.23 | [6 empty] | 61.30022 | 3.14998 | 0.9635435 | 0.05132096 | 0.2769574 | 7.547847 | 0 | 6995.8
2024-11-19 | ITM 04 SINTER ESPECIAL ALIMENTACAO |  |  | 4341.38 | [6 empty] | 61.29 | 2.68 | 1.62 | 0.056 | 0.27 | 6.41
2024-11-20 | ITM 04 SINTER ESPECIAL ALIMENTACAO |  |  | 7464.89 | [6 empty] | 60.27 | 5.19 | 1.41 | 0.041 | 0.4 | 6.26 | 0 | 4967.97
2024-11-21 | ITM 04 SINTER ESPECIAL ALIMENTACAO |  |  | 4042.3 | [6 empty] | 59.78 | 6.27 | 2.01 | 61 | 0.3 | 5.43
2024-11-22 | ITM 04 SINTER ESPECIAL ALIMENTACAO |  |  | 4512.4 | [6 empty] | 61.85437 | 2.953684 | 1.899297 | 0.06049347 | 0.152402 | 6.12608 | 0 | 4908.97
2024-11-23 | ITM 04 SINTER ESPECIAL ALIMENTACAO |  |  | 6830.95 | [6 empty] | 61.65978 | 4.597015 | 1.040887 | 0.04951886 | 0.2892455 | 5.470152 | 0 | 6781.56
2024-11-24 | ITM 04 SINTER ESPECIAL ALIMENTACAO |  |  | 3024.96
2024-11-25 | ITM 04 SINTER ESPECIAL ALIMENTACAO |  |  | 3024.96 | [6 empty] | 62.43448 | 2.344727 | 1.399114 | 0.06441771 | 0.1370796 | 6.397965 | 0 | 7058.91
2024-11-26 | ITM 04 SINTER ESPECIAL ALIMENTACAO |  |  | 4285.4 | [6 empty] | 63.42287 | 2.19336 | 1.16868 | 0.058 | 0.1235921 | 5.434255 | 0 | 9913.42
2024-11-27 | ITM 04 SINTER ESPECIAL ALIMENTACAO |  |  | 0
2024-12-03 | ITM 04 SINTER ESPECIAL ALIMENTACAO |  |  | 1682.43 | [6 empty] | 61.62 | 3.06 | 2.34 | 0.06 | 0.11 | 6.04 | 0 | 130.3
2024-12-04 | ITM 04 SINTER ESPECIAL ALIMENTACAO |  |  | 3169.76 | [6 empty] | 61.62 | 3.06 | 2.34 | 0.06 | 0.11 | 6.04 | 0 | 130.3
2024-12-05 | ITM 04 SINTER ESPECIAL ALIMENTACAO |  |  | 5865.91 | [6 empty] | 61.62 | 3.42 |  |  |  |  | 0 | 0
2024-08-01 | ITM 04 SINTER CORRETIVO ALIMENTACAO |  |  | 2288.03 | [6 empty] | 52.74875 | 17.9304 | 1.403121 | 0.118374 | 0.05938127 | 4.649946 | 0.5043039 | 5883
2024-08-02 | ITM 04 SINTER CORRETIVO ALIMENTACAO |  |  | 8952.76 | [6 empty] | 55.99163 | 12.79215 | 1.523142 | 0.1603751 | 0.04280973 | 5.013642 | 0.3909614 | 5805.39
2024-08-03 | ITM 04 SINTER CORRETIVO ALIMENTACAO |  |  | 8312.24 | [6 empty] | 49.51393 | 22.00783 | 2.214631 | 0.1130785 | 0.03206427 | 4.483824 | 0.6419768 | 10299.68
2024-08-04 | ITM 04 SINTER CORRETIVO ALIMENTACAO |  |  | 7893.38 | [6 empty] | 43.24929 | 29.32841 | 2.955456 | 0.09193953 | 0.03050411 | 5.375087 | 0.7683623 | 9970.78
2024-08-05 | ITM 04 SINTER CORRETIVO ALIMENTACAO |  |  | 8876.48 | [6 empty] | 42.64357 | 33.00228 | 2.077168 | 0.07258818 | 0.04294865 | 3.53493 | 0.6897719 | 6792.44
2024-08-06 | ITM 04 SINTER CORRETIVO ALIMENTACAO |  |  | 9660.32 | [6 empty] | 46.49703 | 28.0738 | 1.515413 | 0.0795088 | 0.06161657 | 3.5485 | 1.066431 | 11815.64
2024-08-07 | ITM 04 SINTER CORRETIVO ALIMENTACAO |  |  | 8807.62 | [6 empty] | 45.51059 | 30.04959 | 1.241591 | 0.07858536 | 0.06418605 | 3.212557 | 0.6108453 | 9796.81
2024-08-08 | ITM 04 SINTER CORRETIVO ALIMENTACAO |  |  | 9038.25 | [6 empty] | 48.07067 | 23.21567 | 1.954711 | 0.1345325 | 0.04482754 | 5.401626 | 0.5147047 | 8626.42
2024-08-09 | ITM 04 SINTER CORRETIVO ALIMENTACAO |  |  | 7743.75 | [6 empty] | 50.29251 | 21.34608 | 2.234067 | 0.1491702 | 0.04338453 | 3.875747 | 0.5888927 | 9701.35
2024-08-10 | ITM 04 SINTER CORRETIVO ALIMENTACAO |  |  | 6227.73 | [6 empty] | 51.47586 | 16.70548 | 2.607541 | 0.1746297 | 0.03125426 | 6.383065 | 0.6101071 | 11363.15
2024-08-11 | ITM 04 SINTER CORRETIVO ALIMENTACAO |  |  | 5211.27 | [6 empty] | 51.7666 | 16.19605 | 2.068743 | 0.1998874 | 0.05172774 | 6.910524 | 0.620445 | 5127.04
2024-08-12 | ITM 04 SINTER CORRETIVO ALIMENTACAO |  |  | 3717.78 | [6 empty] | 50.35 | 19.91 | 2.09 | 0.2 | 0.02 | 5.24 | 0.46 | 5101.6
2024-08-13 | ITM 04 SINTER CORRETIVO ALIMENTACAO |  |  | 13013.69 | [6 empty] | 50.35 | 19.91 | 2.09 | 0.2 | 0.02 | 5.24 | 0.46 | 4271.86
2024-08-14 | ITM 04 SINTER CORRETIVO ALIMENTACAO |  |  | 3046.78 | [6 empty] | 53.60652 | 18.09211 | 1.549515 | 0.1004379 | 0.04991189 | 3.299119 | 0.6941586 | 6553.445
2024-08-15 | ITM 04 SINTER CORRETIVO ALIMENTACAO |  |  | 5860.31 | [6 empty] | 46.53785 | 26.7572 | 1.284206 | 0.1005063 | 0.1705576 | 4.712056 | 0.573185 | 9523.06
2024-08-16 | ITM 04 SINTER CORRETIVO ALIMENTACAO |  |  | 9178.59 | [6 empty] | 48.59482 | 23.10268 | 3.000777 | 0.1099023 | 0.2926438 | 3.476063 | 0.9955745 | 6357.33
2024-08-17 | ITM 04 SINTER CORRETIVO ALIMENTACAO |  |  | 7781.94 | [6 empty] | 50.1329 | 20.52222 | 2.246009 | 0.1595292 | 0.1140888 | 4.813619 | 0.7821597 | 10027.73
2024-08-18 | ITM 04 SINTER CORRETIVO ALIMENTACAO |  |  | 9875.85 | [6 empty] | 49.08338 | 22.24036 | 1.849813 | 0.119283 | 0.1008253 | 5.18615 | 0.7142274 | 7152.18
2024-08-19 | ITM 04 SINTER CORRETIVO ALIMENTACAO |  |  | 9609.11 | [6 empty] | 46.86463 | 25.16527 | 2.000971 | 0.1355571 | 0.1461269 | 5.17168 | 0.4925178 | 10606.13
2024-08-20 | ITM 04 SINTER CORRETIVO ALIMENTACAO |  |  | 9689.05 | [6 empty] | 49.63087 | 21.63177 | 1.498566 | 0.1621079 | 0.04788529 | 5.289191 | 0.9001654 | 11325.19
2024-08-21 | ITM 04 SINTER CORRETIVO ALIMENTACAO |  |  | 9491.86 | [6 empty] | 53.51 | 17.92 | 1.23 | 0.155 | 0.01 | 3.77 | 0.73 | 6643.8
2024-08-22 | ITM 04 SINTER CORRETIVO ALIMENTACAO |  |  | 12506.99 | [6 empty] | 51.42355 | 19.4276 | 2.557936 | 0.1203134 | 0.03779329 | 3.897662 | 0.8022289 | 8799.11
2024-08-23 | ITM 04 SINTER CORRETIVO ALIMENTACAO |  |  | 8485.54 | [6 empty] | 50.35737 | 20.72209 | 2.72492 | 0.1182319 | 0.05539844 | 3.923512 | 0.9061571 | 14175.46
2024-08-24 | ITM 04 SINTER CORRETIVO ALIMENTACAO |  |  | 6082.09 | [6 empty] | 53.05295 | 16.90564 | 2.660129 | 0.1243333 | 0.02179488 | 3.997051 | 0.6415384 | 2916.52
2024-08-25 | ITM 04 SINTER CORRETIVO ALIMENTACAO |  |  | 6791.79
2024-08-26 | ITM 04 SINTER CORRETIVO ALIMENTACAO |  |  | 6872.83 | [6 empty] | 46.03375 | 27.32535 | 2.406034 | 0.07247782 | 0.05282836 | 4.047541 | 1.304045 | 8557.95
2024-08-27 | ITM 04 SINTER CORRETIVO ALIMENTACAO |  |  | 7239.65 | [6 empty] | 51.94231 | 19.78116 | 1.772137 | 0.08290757 | 0.04155697 | 3.786523 | 0.6948417 | 8759.43
2024-08-28 | ITM 04 SINTER CORRETIVO ALIMENTACAO |  |  | 5419.18 | [6 empty] | 48.42452 | 21.96015 | 2.60554 | 0.08822234 | 0.1428864 | 5.661909 | 0.7763691 | 20457.77
2024-08-30 | ITM 04 SINTER CORRETIVO ALIMENTACAO |  |  | 0.01 | [6 empty] | 44.56623 | 30.13597 | 1.949913 | 0.07984869 | 0.1424028 | 3.627605 | 0.606887 | 5069
2024-08-31 | ITM 04 SINTER CORRETIVO ALIMENTACAO |  |  | 0.01 | [6 empty] | 47.43643 | 23.87461 | 2.034357 | 0.09246324 | 0.1220877 | 5.681792 | 0.8310379 | 16321.6
2024-09-01 | ITM 04 SINTER CORRETIVO ALIMENTACAO |  |  | 0
2024-09-09 | ITM 04 SINTER CORRETIVO ALIMENTACAO |  |  | 8075.95
2024-09-10 | ITM 04 SINTER CORRETIVO ALIMENTACAO |  |  | 200.38
2024-10-01 | ITM 04 SINTER CORRETIVO ALIMENTACAO |  |  | 0
2024-10-03 | ITM 04 SINTER CORRETIVO ALIMENTACAO |  |  | 0
2024-10-04 | ITM 04 SINTER CORRETIVO ALIMENTACAO |  |  | 0
2024-10-17 | ITM 04 SINTER CORRETIVO ALIMENTACAO |  |  | 0
2024-08-09 | ITM 04 SINTER BLEND ALIMENTACAO |  |  | 0
2024-08-15 | ITM 04 SINTER BLEND ALIMENTACAO |  |  | 3835.41
2024-08-20 | ITM 04 SINTER BLEND ALIMENTACAO |  |  | 0
2024-08-29 | ITM 04 SINTER BLEND ALIMENTACAO |  |  | 5491.94
2024-08-30 | ITM 04 SINTER BLEND ALIMENTACAO |  |  | 15832.15 | [6 empty] | 44.56623 | 30.13597 | 1.949913 | 0.07984869 | 0.1424028 | 3.627605 | 0.606887 | 5069
2024-08-31 | ITM 04 SINTER BLEND ALIMENTACAO |  |  | 17585.94 | [6 empty] | 47.43643 | 23.87461 | 2.034357 | 0.09246324 | 0.1220877 | 5.681792 | 0.8310379 | 16321.6
2024-09-01 | ITM 04 SINTER BLEND ALIMENTACAO |  |  | 16941.74 | [6 empty] | 47.71484 | 24.05656 | 1.800496 | 0.1097715 | 0.1478807 | 5.242286 | 0.6710738 | 18399.48
2024-09-02 | ITM 04 SINTER BLEND ALIMENTACAO |  |  | 15196.1 | [6 empty] | 48.93082 | 22.93146 | 1.716791 | 0.08728805 | 0.1040701 | 4.88171 | 0.5041581 | 24411.66
2024-09-03 | ITM 04 SINTER BLEND ALIMENTACAO |  |  | 13670.68 | [6 empty] | 48.6113 | 24.3189 | 1.531182 | 0.09268774 | 0.1533539 | 4.052181 | 0.629933 | 14161.43
2024-09-04 | ITM 04 SINTER BLEND ALIMENTACAO |  |  | 15567.63 | [6 empty] | 49.51998 | 20.90419 | 1.702969 | 0.1300641 | 0.08459108 | 5.945963 | 0.5792892 | 8134.32
2024-09-05 | ITM 04 SINTER BLEND ALIMENTACAO |  |  | 13631.59 | [6 empty] | 49.56134 | 22.10492 | 1.776288 | 0.08128729 | 0.1665625 | 4.670566 | 0.7664045 | 17521.83
2024-09-06 | ITM 04 SINTER BLEND ALIMENTACAO |  |  | 13891.83 | [6 empty] | 48.93923 | 23.24412 | 1.832962 | 0.09929476 | 0.1067076 | 4.362027 | 0.55 | 10504.09
2024-09-07 | ITM 04 SINTER BLEND ALIMENTACAO |  |  | 9725.08 | [6 empty] | 48.67866 | 23.27961 | 2.418009 | 0.09511276 | 0.194061 | 3.974496 | 1.036746 | 2770.8
2024-09-08 | ITM 04 SINTER BLEND ALIMENTACAO |  |  | 14218.35 | [6 empty] | 47.60152 | 24.7941 | 2.005376 | 0.05827605 | 0.1049491 | 4.59381 | 0.6406826 | 12751.17
2024-09-09 | ITM 04 SINTER BLEND ALIMENTACAO |  |  | 10922.63 | [6 empty] | 48.18904 | 25.71395 | 1.105115 | 0.07185216 | 0.1094206 | 3.828308 | 0.6996288 | 13721.61
2024-09-10 | ITM 04 SINTER BLEND ALIMENTACAO |  |  | 9377.06 | [6 empty] | 49.13296 | 23.05306 | 1.840799 | 0.09831899 | 0.1688735 | 4.253438 | 0.7389628 | 10366.45
2024-09-11 | ITM 04 SINTER BLEND ALIMENTACAO |  |  | 14982.85 | [6 empty] | 48.95728 | 22.87915 | 1.953485 | 0.1121303 | 0.1804257 | 4.494059 | 0.6015433 | 13672
2024-09-12 | ITM 04 SINTER BLEND ALIMENTACAO |  |  | 9018.93 | [6 empty] | 48.30115 | 25.07396 | 1.309032 | 0.0945406 | 0.1774743 | 3.934242 | 0.4446379 | 9670.52
2024-09-13 | ITM 04 SINTER BLEND ALIMENTACAO |  |  | 14000.25 | [6 empty] | 50.3407 | 21.20649 | 1.80245 | 0.1161042 | 0.1541655 | 4.312122 | 0.384132 | 14838.8
2024-09-14 | ITM 04 SINTER BLEND ALIMENTACAO |  |  | 5026.28 | [6 empty] | 49.73079 | 22.30607 | 1.599969 | 0.09746144 | 0.1716211 | 4.327264 | 0.4272602
2024-09-15 | ITM 04 SINTER BLEND ALIMENTACAO |  |  | 15173.97 | [6 empty] | 50.34605 | 21.30251 | 1.765923 | 0.1072217 | 0.1620306 | 4.27607 | 0.5253202 | 15013.75
2024-09-16 | ITM 04 SINTER BLEND ALIMENTACAO |  |  | 14443.98 | [6 empty] | 45.94338 | 27.63206 | 2.153378 | 0.3272384 | 0.2228547 | 3.603881 | 0.4598915 | 18790.24
2024-09-17 | ITM 04 SINTER BLEND ALIMENTACAO |  |  | 13934.76 | [6 empty] | 47.86974 | 24.829 | 1.716077 | 0.08133268 | 0.1385491 | 4.46955 | 0.4830207 | 16077.34
2024-09-18 | ITM 04 SINTER BLEND ALIMENTACAO |  |  | 15031.43 | [6 empty] | 46.92468 | 26.18227 | 1.506311 | 0.08792136 | 0.1178936 | 4.670091 | 0.7535226 | 10249.75
2024-09-19 | ITM 04 SINTER BLEND ALIMENTACAO |  |  | 15354.85 | [6 empty] | 46.71713 | 25.36048 | 2.950846 | 0.0461104 | 0.0793347 | 4.519614 | 1.248978 | 11135.87
2024-09-20 | ITM 04 SINTER BLEND ALIMENTACAO |  |  | 15842.27 | [6 empty] | 47.57877 | 24.24748 | 2.528342 | 0.05328884 | 0.09406749 | 4.775817 | 0.625937 | 17227
2024-09-21 | ITM 04 SINTER BLEND ALIMENTACAO |  |  | 14914.59 | [6 empty] | 47.47802 | 25.11391 | 2.014691 | 0.05781442 | 0.09772263 | 4.568916 | 0.6294594 | 25547
2024-09-22 | ITM 04 SINTER BLEND ALIMENTACAO |  |  | 16000.02 | [6 empty] | 47.9036 | 24.4881 | 2.192093 | 0.07011707 | 0.1002506 | 4.363088 | 0.6953597 | 23237.46
2024-09-23 | ITM 04 SINTER BLEND ALIMENTACAO |  |  | 15620.81 | [6 empty] | 45.95909 | 27.90351 | 1.690408 | 0.0687342 | 0.1532819 | 4.451154 | 0.5443629 | 19726.66
2024-09-24 | ITM 04 SINTER BLEND ALIMENTACAO |  |  | 16947.32 | [6 empty] | 45.98756 | 28.16925 | 1.749532 | 0.08761053 | 0.314462 | 4.073361 | 0.6229477 | 16129.71
2024-09-25 | ITM 04 SINTER BLEND ALIMENTACAO |  |  | 10463.53 | [6 empty] | 47.54688 | 25.50031 | 1.951118 | 0.05725004 | 0.1743923 | 4.008592 | 0.9069878 | 16617.05
2024-09-26 | ITM 04 SINTER BLEND ALIMENTACAO |  |  | 16105.45 | [6 empty] | 47.13623 | 26.86612 | 1.535767 | 0.0836315 | 0.1536139 | 3.598635 | 0.6439364 | 19804.5
2024-09-27 | ITM 04 SINTER BLEND ALIMENTACAO |  |  | 18142.58 | [6 empty] | 47.49718 | 25.91675 | 1.865132 | 0.08445919 | 0.1630788 | 3.634979 | 0.7454699 | 10818.29
2024-09-28 | ITM 04 SINTER BLEND ALIMENTACAO |  |  | 16520.27 | [6 empty] | 48.46386 | 24.74476 | 1.775743 | 0.08639787 | 0.1473995 | 3.63146 | 0.7684108 | 20024.39
2024-09-29 | ITM 04 SINTER BLEND ALIMENTACAO |  |  | 17762.75 | [6 empty] | 45.81903 | 28.02768 | 1.889956 | 0.1131525 | 0.182698 | 3.87263 | 0.746316 | 10202.42
2024-09-30 | ITM 04 SINTER BLEND ALIMENTACAO |  |  | 20245.54 | [6 empty] | 45.28758 | 28.76696 | 1.723461 | 0.1015656 | 0.2096083 | 4.00972 | 0.528754 | 14881.82
2024-10-01 | ITM 04 SINTER BLEND ALIMENTACAO |  |  | 17824.98 | [6 empty] | 48.03466 | 25.52538 | 1.755928 | 0.07364654 | 0.166106 | 3.475534 | 0.603952 | 12970.55
2024-10-02 | ITM 04 SINTER BLEND ALIMENTACAO |  |  | 8283.77 | [6 empty] | 48.73781 | 24.75958 | 1.514497 | 0.06806404 | 0.1135169 | 3.593807 | 0.6307022 | 13087.31
2024-10-03 | ITM 04 SINTER BLEND ALIMENTACAO |  |  | 10400.67 | [6 empty] | 48.62543 | 24.80197 | 0.9644368 | 0.1190849 | 0.1096785 | 4.152378 | 0.6755231 | 9260.94
2024-10-04 | ITM 04 SINTER BLEND ALIMENTACAO |  |  | 11126.47 | [6 empty] | 47.39522 | 26.0653 | 0.9043478 | 0.1523508 | 0.1014802 | 4.516286 | 0.7198358 | 13798.35
2024-10-05 | ITM 04 SINTER BLEND ALIMENTACAO |  |  | 7390.09 | [6 empty] | 50.16217 | 22.35704 | 1.042297 | 0.1046842 | 0.1167957 | 4.297427 | 0.754441 | 1461.64
2024-10-06 | ITM 04 SINTER BLEND ALIMENTACAO |  |  | 783.65 | [6 empty] | 45.31584 | 29.4223 | 1.35381 | 0.07250645 | 0.08852698 | 3.963507 | 0.6721355 | 7287.15
2024-10-07 | ITM 04 SINTER BLEND ALIMENTACAO |  |  | 8417.8 | [6 empty] | 44.21588 | 28.4593 | 2.284894 | 0.07941438 | 0.1667447 | 5.112738 | 0.5240431 | 1465.9
2024-10-08 | ITM 04 SINTER BLEND ALIMENTACAO |  |  | 18699.33 | [6 empty] | 44.74876 | 30.16776 | 1.046075 | 0.08607431 | 0.1229305 | 4.292193 | 0.702976 | 14941.7
2024-10-09 | ITM 04 SINTER BLEND ALIMENTACAO |  |  | 6701.43 | [6 empty] | 49.33468 | 21.54466 | 1.272152 | 0.142353 | 0.1541351 | 5.595163 | 0.791034 | 15646.21
2024-10-10 | ITM 04 SINTER BLEND ALIMENTACAO |  |  | 7899.4 | [6 empty] | 49.33468 | 21.54466 | 1.272152 | 0.142353 | 0.1541351 | 5.595163 | 0.791034 | 15646.21
2024-10-11 | ITM 04 SINTER BLEND ALIMENTACAO |  |  | 4873.77 | [6 empty] | 49.58406 | 21.33075 | 1.515915 | 0.1401025 | 0.1865618 | 5.149765 | 0.5539951 | 12645.41
2024-10-12 | ITM 04 SINTER BLEND ALIMENTACAO |  |  | 5057.96 | [6 empty] | 47.18172 | 26.01727 | 1.660117 | 0.1121873 | 0.2084787 | 4.133589 | 0.8829761 | 10690.52
2024-10-13 | ITM 04 SINTER BLEND ALIMENTACAO |  |  | 14808.04 | [6 empty] | 46.62012 | 26.57224 | 1.910816 | 0.1038196 | 0.2067767 | 4.129428 | 0.9598327 | 19975.21
2024-10-14 | ITM 04 SINTER BLEND ALIMENTACAO |  |  | 14670.78 | [6 empty] | 47.04026 | 22.54265 | 1.821535 | 0.108633 | 1.126783 | 5.527046 | 0.6466192 | 10037
2024-10-15 | ITM 04 SINTER BLEND ALIMENTACAO |  |  | 15109.45 | [6 empty] | 49.03509 | 22.19209 | 1.794154 | 0.1130042 | 0.2750364 | 4.873206 | 0.7650628 | 6681.36
2024-10-16 | ITM 04 SINTER BLEND ALIMENTACAO |  |  | 7538.63 | [6 empty] | 45.6 | 28.77 | 1.67 | 0.063 | 0.3 | 3.85 | 0.55
2024-10-17 | ITM 04 SINTER BLEND ALIMENTACAO |  |  | 16967.08 | [6 empty] | 48.84 | 25.12 | 1.11 | 0.068 | 0.18 | 3.76 | 0.37
2024-10-18 | ITM 04 SINTER BLEND ALIMENTACAO |  |  | 6943.58 | [6 empty] | 49.53 | 24.48 | 1.33 | 0.056 | 0.15 | 4.9 | 0.55
2024-10-19 | ITM 04 SINTER BLEND ALIMENTACAO |  |  | 11116.16 | [6 empty] | 46.35183 | 27.48747 | 1.23127 | 0.1006575 | 0.1735697 | 4.157555 | 0.6820038 | 13990.88
2024-10-20 | ITM 04 SINTER BLEND ALIMENTACAO |  |  | 14955.29 | [6 empty] | 52.32 | 18.49 | 1.4 | 0.08 | 0.09 | 4.74 | 0.55
2024-10-21 | ITM 04 SINTER BLEND ALIMENTACAO |  |  | 6016.53 | [6 empty] | 51.92 | 18.3 | 1.59 | 0.096 | 0.11 | 5.35 | 0.91
2024-10-22 | ITM 04 SINTER BLEND ALIMENTACAO |  |  | 8539.57 | [6 empty] | 47.75 | 26.02 | 1.04 | 0.054 | 0.13 | 4.35 | 0.82
2024-10-23 | ITM 04 SINTER BLEND ALIMENTACAO |  |  | 8492.59 | [6 empty] | 45.2581 | 29.99936 | 1.0016 | 0.07663878 | 0.148617 | 3.731999 | 0.9779671 | 4710.26
2024-10-24 | ITM 04 SINTER BLEND ALIMENTACAO |  |  | 8150.76 | [6 empty] | 45.36 | 31.18 | 0.92 | 0.04 | 0.15 | 2.91 | 0.46
2024-10-25 | ITM 04 SINTER BLEND ALIMENTACAO |  |  | 14985.08 | [6 empty] | 45.36882 | 25.16372 | 3.284138 | 0.0681125 | 0.1488465 | 5.044212 | 0.6614155 | 12818.2
2024-10-26 | ITM 04 SINTER BLEND ALIMENTACAO |  |  | 15191.88 | [6 empty] | 50.42 | 21.78 | 1.24 | 0.06 | 0.07 | 4.59 | 0.55
2024-10-27 | ITM 04 SINTER BLEND ALIMENTACAO |  |  | 16021.07 | [6 empty] | 52.12 | 20.58 | 0.83 | 0.06 | 0.29 | 4.18 | 1.19
2024-10-28 | ITM 04 SINTER BLEND ALIMENTACAO |  |  | 8175.6 | [6 empty] | 49.61 | 25.49 | 1.01 | 0.04 | 0.18 | 2.75 | 0.91
2024-10-29 | ITM 04 SINTER BLEND ALIMENTACAO |  |  | 4999.78 | [6 empty] | 45.15646 | 30.02495 | 0.8909937 | 0.04928375 | 0.1705327 | 3.113638 | 0.9795625 | 5506.16
2024-10-30 | ITM 04 SINTER BLEND ALIMENTACAO |  |  | 7643.37 | [6 empty] | 48.38 | 27.29 | 0.77 | 0.05 | 0.15 | 2.49 | 1.19
2024-10-31 | ITM 04 SINTER BLEND ALIMENTACAO |  |  | 14078.75 | [6 empty] | 45.15 | 30.73 | 1.12 | 0.05 | 0.15 | 3.08 | 0.64
2024-11-01 | ITM 04 SINTER BLEND ALIMENTACAO |  |  | 15672.72 | [6 empty] | 44.81 | 31.01 | 0.83 | 0.041 | 0.11 | 3.51 | 0.82 |  |  | 0
2024-11-02 | ITM 04 SINTER BLEND ALIMENTACAO |  |  | 15027.37 | [6 empty] | 43.09 | 29.24 | 1.19 | 0.044 | 0.11 | 7.81 | 0.82 |  |  | 0
2024-11-03 | ITM 04 SINTER BLEND ALIMENTACAO |  |  | 15925.69 | [6 empty] | 48.67 | 24.77 | 1.71 | 0.088 | 0.16 | 3.51 | 0.55 |  |  | 1.1
2024-11-04 | ITM 04 SINTER BLEND ALIMENTACAO |  |  | 13730.04 | [6 empty] | 47.17 | 28.4 | 1.03 | 0.046 | 0.21 | 2.8 | 0.91 |  |  | 6.3
2024-11-05 | ITM 04 SINTER BLEND ALIMENTACAO |  |  | 14064.46 | [6 empty] | 44.06 | 31.34 | 1.69 | 0.071 | 0.23 | 3.28 | 0.73 |  |  | 20.5
2024-11-06 | ITM 04 SINTER BLEND ALIMENTACAO |  |  | 11105.99 | [6 empty] | 45.39872 | 29.83189 | 1.645612 | 0.06853658 | 0.1280322 | 2.900376 | 2.554463 | 12688.34 |  | 0
2024-11-08 | ITM 04 SINTER BLEND ALIMENTACAO |  |  | 7178.23 | [6 empty] | 45.54352 | 29.96521 | 1.340514 | 0.05712381 | 0.1573912 | 3.078674 | 1.017467 | 6672.98 |  | 62.4
2024-11-09 | ITM 04 SINTER BLEND ALIMENTACAO |  |  | 6974.26 | [6 empty] | 47.40475 | 26.3028 | 1.367111 | 0.0524662 | 0.1572809 | 3.865667 | 0.7703594 | 7541.93 |  | 54.7
2024-11-10 | ITM 04 SINTER BLEND ALIMENTACAO |  |  | 14191.95 | [6 empty] | 50.23 | 23.83 | 1.05 | 0.045 | 0.08 | 2.95 | 1.463604 | 10703.8 |  | 0
2024-11-11 | ITM 04 SINTER BLEND ALIMENTACAO |  |  | 12014.54 | [6 empty] | 47.01 | 22.27 | 1.95 | 0.065 | 0.14 | 3.42 | 0.55 |  |  | 0
2024-11-12 | ITM 04 SINTER BLEND ALIMENTACAO |  |  | 1614.94 | [6 empty] | 46.04722 | 29.70715 | 1.325895 | 0.05742004 | 0.119891 | 2.689097 | 0.8856466 | 6967.95 |  | 5
2024-11-13 | ITM 04 SINTER BLEND ALIMENTACAO |  |  | 9945.47 | [6 empty] | 44.47861 | 30.66403 | 1.282237 | 0.0533402 | 0.1697789 | 3.957805 | 1.149641 | 5100.48 |  | 0
2024-11-14 | ITM 04 SINTER BLEND ALIMENTACAO |  |  | 3086.73 | [6 empty] | 49.67 | 23.58 | 1.3 | 0.05 | 0.12 | 3.82 | 0.64 |  |  | 0
2024-11-15 | ITM 04 SINTER BLEND ALIMENTACAO |  |  | 5239.37 | [6 empty] | 46.82 | 27.24 | 1.29 | 0.046 | 0.12 | 4.1 | 1.01 |  |  | 7.46
2024-11-16 | ITM 04 SINTER BLEND ALIMENTACAO |  |  | 6157.25 | [6 empty] | 47.25 | 27.28 | 1.4 | 0.059 | 0.14 | 3.4 | 0.73 |  |  | 20.86
2024-11-17 | ITM 04 SINTER BLEND ALIMENTACAO |  |  | 8641.98 | [6 empty] | 44.63609 | 30.8014 | 1.167692 | 0.06146623 | 0.1319726 | 3.654611 | 1.257257 | 5954.4 |  | 0
2024-11-18 | ITM 04 SINTER BLEND ALIMENTACAO |  |  | 979.96 | [6 empty] | 47.06252 | 26.4168 | 1.501885 | 0.05488615 | 0.1633626 | 4.257834 | 1.276857 | 3841.91 |  | 3.9
2024-11-19 | ITM 04 SINTER BLEND ALIMENTACAO |  |  | 6601.62 | [6 empty] | 48.87264 | 23.87656 | 2.043124 | 0.06205488 | 0.1606186 | 3.634067 | 0.7723093 | 1578.46 |  | 0
2024-11-21 | ITM 04 SINTER BLEND ALIMENTACAO |  |  | 7680.49 | [6 empty] | 47.94 | 25.7 | 1.69 | 0.06 | 0.2 | 3.55 | 0.82 | 1736.69 |  | 2.1
2024-11-22 | ITM 04 SINTER BLEND ALIMENTACAO |  |  | 6299.43 | [6 empty] | 47.32485 | 25.75291 | 1.679302 | 0.0618901 | 0.2121135 | 4.355832 | 0.7938778 | 10841.14 |  | 3.5
2024-11-23 | ITM 04 SINTER BLEND ALIMENTACAO |  |  | 5031.41 | [6 empty] | 52.1973 | 16.18938 | 1.770624 | 0.1597867 | 0.2129084 | 6.612513 | 0.8507648 | 420.09 |  | 3.2
2024-11-24 | ITM 04 SINTER BLEND ALIMENTACAO |  |  | 8317.31 | [15 empty] | 0
2024-11-25 | ITM 04 SINTER BLEND ALIMENTACAO |  |  | 8317.31 | [6 empty] | 50.64706 | 20.6716 | 1.092177 | 0.05098685 | 0.1906722 | 5.153888 | 1.001104 | 9279.13 |  | 0
2024-11-26 | ITM 04 SINTER BLEND ALIMENTACAO |  |  | 9102.84 | [6 empty] | 50.67866 | 21.42928 | 0.9959924 | 0.04169731 | 0.1704152 | 4.490615 | 1.278484 | 2108.61 |  | 0
2024-11-27 | ITM 04 SINTER BLEND ALIMENTACAO |  |  | 13311.24 | [6 empty] | 47.71172 | 24.53374 | 1.56319 | 0.05870844 | 0.203229 | 5.000384 | 0.8775336 | 14775.89
2024-11-28 | ITM 04 SINTER BLEND ALIMENTACAO |  |  | 14706.38 | [6 empty] | 48.65703 | 23.43279 | 1.729855 | 0.1634421 | 0.1932489 | 4.990636 | 0.9334464 | 8162.24
2024-11-29 | ITM 04 SINTER BLEND ALIMENTACAO |  |  | 14828.15 | [6 empty] | 50.05738 | 21.20872 | 1.49173 | 0.08778457 | 0.2017644 | 5.017465 | 1.018768 | 15702.33
2024-11-30 | ITM 04 SINTER BLEND ALIMENTACAO |  |  | 16849.79
2024-12-01 | ITM 04 SINTER BLEND ALIMENTACAO |  |  | 12598.8 | [6 empty] | 49.3384 | 21.79933 | 1.72223 | 0.1014261 | 0.1660619 | 5.222316 | 0.8094902 | 6742.39
2024-12-02 | ITM 04 SINTER BLEND ALIMENTACAO |  |  | 12161.15 | [6 empty] | 47.62587 | 23.29687 | 2.344955 | 0.1084896 | 0.1329673 | 5.557522 | 0.727936 | 13124.75
2024-12-03 | ITM 04 SINTER BLEND ALIMENTACAO |  |  | 13926.81 | [6 empty] | 47.01285 | 26.30255 | 1.802063 | 0.07465614 | 0.1286056 | 4.118676 | 0.6576001 | 14079.88
2024-12-05 | ITM 04 SINTER BLEND ALIMENTACAO |  |  | 5946.06 | [6 empty] | 47.01254 | 26.72735 | 1.337659 | 0.07532618 | 0.1215425 | 4.217967 | 0.5619596 | 2236.22 | 0 | 0
2024-12-06 | ITM 04 SINTER BLEND ALIMENTACAO |  |  | 13705.67 | [6 empty] | 47.31791 | 26.44359 | 1.271513 | 0.07599365 | 0.2303727 | 4.00614 | 0.5656558 | 11742.2 | 0 | 0
2024-12-07 | ITM 04 SINTER BLEND ALIMENTACAO |  |  | 12356.37 | [6 empty] | 47.34363 | 26.14399 | 1.406872 | 0.07676761 | 0.2259172 | 4.123335 | 0.5532521 | 13199.73 | 0 | 0
2024-12-08 | ITM 04 SINTER BLEND ALIMENTACAO |  |  | 13073.86 | [6 empty] | 46.82043 | 26.87265 | 1.391439 | 0.07419544 | 0.2565871 | 4.125121 | 0.5385455 | 13967.34
2024-12-09 | ITM 04 SINTER BLEND ALIMENTACAO |  |  | 14541.39 | [6 empty] | 46.99281 | 26.86923 | 1.421936 | 0.06574712 | 0.1678662 | 4.011012 | 0.6869178 | 15004.24
2024-12-10 | ITM 04 SINTER BLEND ALIMENTACAO |  |  | 16129.25 | [6 empty] | 46.85354 | 27.53118 | 1.253267 | 0.0593765 | 0.1620318 | 3.75685 | 0.8451171 | 12283.66
2024-12-11 | ITM 04 SINTER BLEND ALIMENTACAO |  |  | 13881.45 | [6 empty] | 47.59518 | 26.57199 | 0.9752254 | 0.06366981 | 0.1344614 | 3.87599 | 1.315766 | 18985 |  | 0
2024-12-12 | ITM 04 SINTER BLEND ALIMENTACAO |  |  | 13831.59 | [6 empty] | 47.29226 | 27.15862 | 1.056299 | 0.06012669 | 0.1519709 | 3.684216 | 1.149251 | 14996.86
2024-12-13 | ITM 04 SINTER BLEND ALIMENTACAO |  |  | 15503.95 | [6 empty] | 48.1986 | 24.95595 | 1.157538 | 0.08364279 | 0.1781233 | 4.346243 | 1.441488 | 14415.63 |  | 0
2024-12-14 | ITM 04 SINTER BLEND ALIMENTACAO |  |  | 16811.31 | [6 empty] | 48.66456 | 23.8482 | 1.211116 | 0.0830175 | 0.1924472 | 4.709908 | 1.247472 | 11261.32
2024-12-15 | ITM 04 SINTER BLEND ALIMENTACAO |  |  | 14095.77 | [6 empty] | 48.72707 | 23.31798 | 1.394917 | 0.09908179 | 0.1894426 | 4.92186 | 1.143585 | 16697.71
2024-12-16 | ITM 04 SINTER BLEND ALIMENTACAO |  |  | 12894.32 | [6 empty] | 48.18902 | 25.75544 | 1.072307 | 0.08772494 | 0.195906 | 3.533655 | 0.9508669 | 20043.38
2024-12-17 | ITM 04 SINTER BLEND ALIMENTACAO |  |  | 13730.57 | [6 empty] | 47.35754 | 27.63524 | 1.068967 | 0.07275123 | 0.2138917 | 2.866907 | 1.015986 | 14269.36
2024-12-18 | ITM 04 SINTER BLEND ALIMENTACAO |  |  | 15268.4 | [6 empty] | 48.24308 | 24.24701 | 1.682035 | 0.104685 | 0.1589847 | 4.41447 | 0.8398696 | 10891.77
2024-12-19 | ITM 04 SINTER BLEND ALIMENTACAO |  |  | 14795.68 | [6 empty] | 48.4638 | 24.142 | 1.371189 | 0.117535 | 0.1343375 | 4.540386 | 0.8367115 | 10461.51
2024-12-20 | ITM 04 SINTER BLEND ALIMENTACAO |  |  | 12184.13 | [6 empty] | 45.93 | 27.31 | 2.29 | 0.086 | 0.14 | 4.22 | 0.64
2024-12-21 | ITM 04 SINTER BLEND ALIMENTACAO |  |  | 10909.59 | [6 empty] | 46.93 | 26.05 | 1.6 | 0.049 | 0.12 | 4.89 | 0.73
2024-12-22 | ITM 04 SINTER BLEND ALIMENTACAO |  |  | 11961.25 | [6 empty] | 49.13833 | 22.38687 | 1.558193 | 0.11061 | 0.1824069 | 5.079382 | 0.6052241 | 19573.92
2024-12-23 | ITM 04 SINTER BLEND ALIMENTACAO |  |  | 11747.12 | [6 empty] | 46.67937 | 26.78411 | 1.338611 | 0.1059344 | 0.145383 | 4.527207 | 0.9311274 | 17702.2
2024-12-24 | ITM 04 SINTER BLEND ALIMENTACAO |  |  | 13862.45 | [6 empty] | 45.99539 | 28.16524 | 1.240445 | 0.09591578 | 0.1390785 | 4.272124 | 1.004073 | 15736.15
2024-12-25 | ITM 04 SINTER BLEND ALIMENTACAO |  |  | 12652.07 | [6 empty] | 46.66049 | 27.14353 | 1.237557 | 0.09564222 | 0.1310334 | 4.353153 | 0.9624777 | 11844.8
2024-12-26 | ITM 04 SINTER BLEND ALIMENTACAO |  |  | 11239.76 | [6 empty] | 48.43757 | 23.86359 | 1.456104 | 0.1407774 | 0.1760309 | 4.694708 | 0.8946651 | 12262.31
2024-12-27 | ITM 04 SINTER BLEND ALIMENTACAO |  |  | 7053.07 | [6 empty] | 48.16626 | 24.32583 | 1.518863 | 0.1326571 | 0.188646 | 4.536366 | 1.088458 | 4704.42
2024-12-28 | ITM 04 SINTER BLEND ALIMENTACAO |  |  | 12474.23 | [6 empty] | 45.53 | 27.5 | 2.15 | 0.106 | 0.14 | 4.67 | 0.55
2024-12-29 | ITM 04 SINTER BLEND ALIMENTACAO |  |  | 13420.71 | [6 empty] | 49.05396 | 22.89505 | 1.476241 | 0.1369555 | 0.1807074 | 4.75591 | 0.8205549 | 15439.85
2024-12-30 | ITM 04 SINTER BLEND ALIMENTACAO |  |  | 13031.16 | [6 empty] | 49.42 | 21.94 | 1.34 | 0.12 | 0.15 | 4.68 | 1.51 | 15000
2024-12-31 | ITM 04 SINTER BLEND ALIMENTACAO |  |  | 12796.8 | [6 empty] | 47.08 | 25.55 | 2.08 | 0.09 | 0.15 | 4.57 | 0.82
2025-01-01 | ITM 04 SINTER BLEND ALIMENTACAO |  |  | 10956.22 | [6 empty] | 48.28458 | 25.22619 | 1.112983 | 0.1087632 | 0.09416488 | 4.105231 | 1.129992 | 5893.21 |  | 10
2025-01-02 | ITM 04 SINTER BLEND ALIMENTACAO |  |  | 11749.14 | [6 empty] | 48.87032 | 23.06235 | 1.374968 | 0.1028842 | 0.1389229 | 5.102066 | 0.903401 | 15001.8 |  | 0.9
2025-01-03 | ITM 04 SINTER BLEND ALIMENTACAO |  |  | 12943.74 | [6 empty] | 44.14 | 29.33 | 2.62 | 0.072 | 0.11 | 4.44 |  |  |  | 25.8
2025-01-04 | ITM 04 SINTER BLEND ALIMENTACAO |  |  | 12570.77 | [6 empty] | 47.33 | 26.02 | 1.41 | 0.079 | 0.09 | 4.48 |  |  |  | 0
2025-01-05 | ITM 04 SINTER BLEND ALIMENTACAO |  |  | 7858.65 | [6 empty] | 48.75 | 25.45 | 1.51 | 0.08 | 0.11 | 2.09 | 0.99 |  |  | 37.8
2025-01-06 | ITM 04 SINTER BLEND ALIMENTACAO |  |  | 10673.65 | [6 empty] | 48.54388 | 24.61825 | 1.408693 | 0.1028453 | 0.1619955 | 3.917302 | 0.6977962 | 8589.53 |  | 0
2025-01-07 | ITM 04 SINTER BLEND ALIMENTACAO |  |  | 11099.41 | [6 empty] | 47.27346 | 22.25824 | 1.825246 | 0.1015358 | 0.2115675 | 4.242518 | 0.7342027 | 15096.47 |  | 26.2
2025-01-08 | ITM 04 SINTER BLEND ALIMENTACAO |  |  | 10156.32 | [6 empty] | 50.36276 | 22.66297 | 1.361793 | 0.06452305 | 0.1583037 | 3.484448 | 0.7932004 | 4558.21 |  | 0
2025-01-09 | ITM 04 SINTER BLEND ALIMENTACAO |  |  | 10719.87 | [6 empty] | 49.20938 | 23.2408 | 1.418362 | 0.077255 | 0.2387678 | 3.791015 | 0.9758913 | 5586.89 |  | 0
2025-01-10 | ITM 04 SINTER BLEND ALIMENTACAO |  |  | 11631.03 | [6 empty] | 47.16711 | 25.8715 | 1.704941 | 0.081226 | 0.2770472 | 3.851855 | 0.8843655 | 18277.08 |  | 1
2025-01-11 | ITM 04 SINTER BLEND ALIMENTACAO |  |  | 13002.91 | [6 empty] | 47.65248 | 25.05141 | 1.638912 | 0.08581142 | 0.2911243 | 4.037996 | 0.6516523 | 8886.35 |  | 6.5
2025-01-12 | ITM 04 SINTER BLEND ALIMENTACAO |  |  | 11922.42 | [6 empty] | 45.40767 | 27.99843 | 2.010227 | 0.1047459 | 0.3741807 | 3.908255 | 0.7545096 | 13245.2 |  | 42.1
2025-01-13 | ITM 04 SINTER BLEND ALIMENTACAO |  |  | 7494.69 | [6 empty] | 45.40767 | 27.99843 | 2.010227 | 0.1047459 | 0.3741807 | 3.908255 | 0.7545096 |  |  | 9.9
2025-01-14 | ITM 04 SINTER BLEND ALIMENTACAO |  |  | 12022.26 | [6 empty] | 49.33266 | 24.7169 | 1.212838 | 0.07485222 | 0.1703962 | 3.009113 | 0.7937208 | 9436.91 |  | 0
2025-01-15 | ITM 04 SINTER BLEND ALIMENTACAO |  |  | 11065.79 | [6 empty] | 47.44682 | 26.59905 | 1.997308 | 0.09983168 | 0.444353 | 3.922353 | 0.3877429 |  |  | 0
2025-01-16 | ITM 04 SINTER BLEND ALIMENTACAO |  |  | 10752.43 | [15 empty] | 49.4
2025-01-17 | ITM 04 SINTER BLEND ALIMENTACAO |  |  | 9312.44 | [6 empty] | 43.13082 | 22.21547 | 1.356265 | 0.09319179 | 0.2952765 | 3.687291 | 0.2938431 | 8925.9 |  | 0
2025-01-18 | ITM 04 SINTER BLEND ALIMENTACAO |  |  | 4352.99 | [6 empty] | 42.75688 | 18.85391 | 1.039772 | 0.07672407 | 0.3284356 | 3.976196 | 0.4788982 | 12624.88 |  | 4.7
2025-01-19 | ITM 04 SINTER BLEND ALIMENTACAO |  |  | 9363.07 | [6 empty] | 48.49538 | 25.73269 | 1.452999 | 0.09656002 | 0.3481366 | 3.573445 | 0.6688432 | 6794.93 |  | 0
2025-01-20 | ITM 04 SINTER BLEND ALIMENTACAO |  |  | 10201.42 | [6 empty] | 45.99297 | 30.35726 | 1.164577 | 0.0770765 | 0.237815 | 2.83773 | 0.6652073 | 7568.05 |  | 0
2025-01-21 | ITM 04 SINTER BLEND ALIMENTACAO |  |  | 11322.075 | [6 empty] | 49.11675 | 23.46228 | 1.382883 | 0.08692444 | 0.1819881 | 4.058464 | 0.5263957 | 11780.72 |  | 0
2025-01-22 | ITM 04 SINTER BLEND ALIMENTACAO |  |  | 4406.54 | [6 empty] | 53.34584 | 15.12097 | 2.181197 | 0.07950221 | 0.224083 | 5.630334 | 1.165672 | 11826.98 |  | 0.4
2025-01-24 | ITM 04 SINTER BLEND ALIMENTACAO |  |  | 5200.48 | [6 empty] | 49.83402 | 21.69303 | 1.425859 | 0.07296487 | 0.2770743 | 4.799925 | 1.908073 |  |  | 4
2025-01-25 | ITM 04 SINTER BLEND ALIMENTACAO |  |  | 12328.2 | [15 empty] | 0
2025-01-26 | ITM 04 SINTER BLEND ALIMENTACAO |  |  | 11230.49 | [6 empty] | 47.51543 | 27.19207 | 1.131735 | 0.05712826 | 0.190789 | 3.215106 | 1.054737 | 11380.69 |  | 43
2025-01-27 | ITM 04 SINTER BLEND ALIMENTACAO |  |  | 13229.57 | [6 empty] | 47.20816 | 27.88665 | 0.9336137 | 0.05217558 | 0.1707792 | 3.14521 | 1.61185 | 13683.71 |  | 30.7
2025-01-28 | ITM 04 SINTER BLEND ALIMENTACAO |  |  | 13414.71 | [6 empty] | 44.89585 | 29.42809 | 1.37711 | 0.06590218 | 0.2164803 | 4.334072 | 0.9132994 | 16188.2 |  | 10.8
2025-01-29 | ITM 04 SINTER BLEND ALIMENTACAO |  |  | 12854.17 | [6 empty] | 45.0581 | 30.39853 | 1.208251 | 0.05860032 | 0.1883142 | 3.444912 | 0.5632341 | 11042.07
2025-01-30 | ITM 04 SINTER BLEND ALIMENTACAO |  |  | 6143.225 | [6 empty] | 47.01471 | 27.48089 | 1.175685 | 0.06632801 | 0.1868513 | 3.593698 | 0.8472426 | 4965.59
2025-01-31 | ITM 04 SINTER BLEND ALIMENTACAO |  |  | 9366.24 | [6 empty] | 46.95232 | 28.18087 | 0.9384986 | 0.0638228 | 0.1990663 | 3.175614 | 0.5821456 | 10856.53
2024-08-01 | ITM 04 ALIMENTAÇÃO |  |  | 6235.2
2024-08-02 | ITM 04 ALIMENTAÇÃO |  |  | 13895.29
2024-08-03 | ITM 04 ALIMENTAÇÃO |  |  | 15066.5
2024-08-04 | ITM 04 ALIMENTAÇÃO |  |  | 10796.53
2024-08-05 | ITM 04 ALIMENTAÇÃO |  |  | 15776.2
2024-08-06 | ITM 04 ALIMENTAÇÃO |  |  | 16393.59
2024-08-07 | ITM 04 ALIMENTAÇÃO |  |  | 16254.45
2024-08-08 | ITM 04 ALIMENTAÇÃO |  |  | 15506.16
2024-08-09 | ITM 04 ALIMENTAÇÃO |  |  | 15278.18
2024-08-10 | ITM 04 ALIMENTAÇÃO |  |  | 13463.59
2024-08-11 | ITM 04 ALIMENTAÇÃO |  |  | 11710.64
2024-08-12 | ITM 04 ALIMENTAÇÃO |  |  | 10870.27
2024-08-13 | ITM 04 ALIMENTAÇÃO |  |  | 13899.68
2024-08-14 | ITM 04 ALIMENTAÇÃO |  |  | 12373.98
2024-08-15 | ITM 04 ALIMENTAÇÃO |  |  | 12483.57
2024-08-16 | ITM 04 ALIMENTAÇÃO |  |  | 15276.4
2024-08-17 | ITM 04 ALIMENTAÇÃO |  |  | 14223.76
2024-08-18 | ITM 04 ALIMENTAÇÃO |  |  | 15515.38
2024-08-19 | ITM 04 ALIMENTAÇÃO |  |  | 14929.41
2024-08-20 | ITM 04 ALIMENTAÇÃO |  |  | 9689.05
2024-08-21 | ITM 04 ALIMENTAÇÃO |  |  | 16656.27
2024-08-22 | ITM 04 ALIMENTAÇÃO |  |  | 16689.18
2024-08-23 | ITM 04 ALIMENTAÇÃO |  |  | 13838.61
2024-08-24 | ITM 04 ALIMENTAÇÃO |  |  | 10806.1
2024-08-25 | ITM 04 ALIMENTAÇÃO |  |  | 13976.42
2024-08-26 | ITM 04 ALIMENTAÇÃO |  |  | 14315.02
2024-08-27 | ITM 04 ALIMENTAÇÃO |  |  | 15132.3
2024-08-28 | ITM 04 ALIMENTAÇÃO |  |  | 15135.64
2024-08-29 | ITM 04 ALIMENTAÇÃO |  |  | 11776.69
2024-08-30 | ITM 04 ALIMENTAÇÃO |  |  | 15832.16
2024-08-31 | ITM 04 ALIMENTAÇÃO |  |  | 17585.95
2024-09-01 | ITM 04 ALIMENTAÇÃO |  |  | 16941.74
2024-09-02 | ITM 04 ALIMENTAÇÃO |  |  | 15196.1
2024-09-03 | ITM 04 ALIMENTAÇÃO |  |  | 13670.68
2024-09-04 | ITM 04 ALIMENTAÇÃO |  |  | 15567.63
2024-09-05 | ITM 04 ALIMENTAÇÃO |  |  | 13631.59
2024-09-06 | ITM 04 ALIMENTAÇÃO |  |  | 13891.83
2024-09-07 | ITM 04 ALIMENTAÇÃO |  |  | 9725.08
2024-09-08 | ITM 04 ALIMENTAÇÃO |  |  | 14218.35
2024-09-09 | ITM 04 ALIMENTAÇÃO |  |  | 18998.58
2024-09-10 | ITM 04 ALIMENTAÇÃO |  |  | 9577.44
2024-09-11 | ITM 04 ALIMENTAÇÃO |  |  | 14982.85
2024-09-12 | ITM 04 ALIMENTAÇÃO |  |  | 9018.93
2024-09-13 | ITM 04 ALIMENTAÇÃO |  |  | 14000.25
2024-09-14 | ITM 04 ALIMENTAÇÃO |  |  | 16567.86
2024-09-15 | ITM 04 ALIMENTAÇÃO |  |  | 15173.97
2024-09-16 | ITM 04 ALIMENTAÇÃO |  |  | 14443.98
2024-09-17 | ITM 04 ALIMENTAÇÃO |  |  | 13934.76
2024-09-18 | ITM 04 ALIMENTAÇÃO |  |  | 15031.43
2024-09-19 | ITM 04 ALIMENTAÇÃO |  |  | 15354.85
2024-09-20 | ITM 04 ALIMENTAÇÃO |  |  | 15842.27
2024-09-21 | ITM 04 ALIMENTAÇÃO |  |  | 14914.59
2024-09-22 | ITM 04 ALIMENTAÇÃO |  |  | 16000.02
2024-09-23 | ITM 04 ALIMENTAÇÃO |  |  | 15620.81
2024-09-24 | ITM 04 ALIMENTAÇÃO |  |  | 16947.32
2024-09-25 | ITM 04 ALIMENTAÇÃO |  |  | 10463.53
2024-09-26 | ITM 04 ALIMENTAÇÃO |  |  | 16105.45
2024-09-27 | ITM 04 ALIMENTAÇÃO |  |  | 18142.58
2024-09-28 | ITM 04 ALIMENTAÇÃO |  |  | 16520.27
2024-09-29 | ITM 04 ALIMENTAÇÃO |  |  | 17762.75
2024-09-30 | ITM 04 ALIMENTAÇÃO |  |  | 20245.54
2024-10-01 | ITM 04 ALIMENTAÇÃO |  |  | 17824.98
2024-10-02 | ITM 04 ALIMENTAÇÃO |  |  | 12958.14
2024-10-03 | ITM 04 ALIMENTAÇÃO |  |  | 14123.13
2024-10-04 | ITM 04 ALIMENTAÇÃO |  |  | 12786.62
2024-10-05 | ITM 04 ALIMENTAÇÃO |  |  | 12862.62
2024-10-06 | ITM 04 ALIMENTAÇÃO |  |  | 9984.42
2024-10-07 | ITM 04 ALIMENTAÇÃO |  |  | 12966.52
2024-10-08 | ITM 04 ALIMENTAÇÃO |  |  | 18699.33
2024-10-09 | ITM 04 ALIMENTAÇÃO |  |  | 12136.126
2024-10-10 | ITM 04 ALIMENTAÇÃO |  |  | 10684.23
2024-10-11 | ITM 04 ALIMENTAÇÃO |  |  | 6179.89
2024-10-12 | ITM 04 ALIMENTAÇÃO |  |  | 8482.98
2024-10-13 | ITM 04 ALIMENTAÇÃO |  |  | 14808.04
2024-10-14 | ITM 04 ALIMENTAÇÃO |  |  | 14670.78
2024-10-15 | ITM 04 ALIMENTAÇÃO |  |  | 15109.45
2024-10-16 | ITM 04 ALIMENTAÇÃO |  |  | 12366.83
2024-10-17 | ITM 04 ALIMENTAÇÃO |  |  | 16967.08
2024-10-18 | ITM 04 ALIMENTAÇÃO |  |  | 12961.79
2024-10-19 | ITM 04 ALIMENTAÇÃO |  |  | 13579.59
2024-10-20 | ITM 04 ALIMENTAÇÃO |  |  | 14955.29
2024-10-21 | ITM 04 ALIMENTAÇÃO |  |  | 12762.36
2024-10-22 | ITM 04 ALIMENTAÇÃO |  |  | 11744.51
2024-10-23 | ITM 04 ALIMENTAÇÃO |  |  | 12146.32
2024-10-24 | ITM 04 ALIMENTAÇÃO |  |  | 10700.28
2024-10-25 | ITM 04 ALIMENTAÇÃO |  |  | 14985.08
2024-10-26 | ITM 04 ALIMENTAÇÃO |  |  | 15191.88
2024-10-27 | ITM 04 ALIMENTAÇÃO |  |  | 16021.07
2024-10-28 | ITM 04 ALIMENTAÇÃO |  |  | 12096.9
2024-10-29 | ITM 04 ALIMENTAÇÃO |  |  | 9427.11
2024-10-30 | ITM 04 ALIMENTAÇÃO |  |  | 7701.01
2024-10-31 | ITM 04 ALIMENTAÇÃO |  |  | 14078.75
2024-11-01 | ITM 04 ALIMENTAÇÃO |  |  | 15672.72
2024-11-02 | ITM 04 ALIMENTAÇÃO |  |  | 15027.37
2024-11-03 | ITM 04 ALIMENTAÇÃO |  |  | 15925.69
2024-11-04 | ITM 04 ALIMENTAÇÃO |  |  | 13730.04
2024-11-05 | ITM 04 ALIMENTAÇÃO |  |  | 14064.46
2024-11-06 | ITM 04 ALIMENTAÇÃO |  |  | 12711.86
2024-11-07 | ITM 04 ALIMENTAÇÃO |  |  | 6478.08
2024-11-08 | ITM 04 ALIMENTAÇÃO |  |  | 9922.16
2024-11-09 | ITM 04 ALIMENTAÇÃO |  |  | 6974.26
2024-11-10 | ITM 04 ALIMENTAÇÃO |  |  | 14191.95
2024-11-11 | ITM 04 ALIMENTAÇÃO |  |  | 12769.26
2024-11-12 | ITM 04 ALIMENTAÇÃO |  |  | 8103.1
2024-11-13 | ITM 04 ALIMENTAÇÃO |  |  | 11458.98
2024-11-14 | ITM 04 ALIMENTAÇÃO |  |  | 7202.31
2024-11-15 | ITM 04 ALIMENTAÇÃO |  |  | 8466.7
2024-11-16 | ITM 04 ALIMENTAÇÃO |  |  | 11559.17
2024-11-17 | ITM 04 ALIMENTAÇÃO |  |  | 11920.25
2024-11-18 | ITM 04 ALIMENTAÇÃO |  |  | 4551.19
2024-11-19 | ITM 04 ALIMENTAÇÃO |  |  | 10943
2024-11-20 | ITM 04 ALIMENTAÇÃO |  |  | 7464.89
2024-11-21 | ITM 04 ALIMENTAÇÃO |  |  | 11722.79
2024-11-22 | ITM 04 ALIMENTAÇÃO |  |  | 10811.83
2024-11-23 | ITM 04 ALIMENTAÇÃO |  |  | 11862.36
2024-11-24 | ITM 04 ALIMENTAÇÃO |  |  | 11342.27
2024-11-25 | ITM 04 ALIMENTAÇÃO |  |  | 11342.27
2024-11-26 | ITM 04 ALIMENTAÇÃO |  |  | 13388.24
2024-11-27 | ITM 04 ALIMENTAÇÃO |  |  | 13311.24
2024-11-28 | ITM 04 ALIMENTAÇÃO |  |  | 14706.38
2024-11-29 | ITM 04 ALIMENTAÇÃO |  |  | 14828.15
2024-11-30 | ITM 04 ALIMENTAÇÃO |  |  | 16849.79
2024-12-01 | ITM 04 ALIMENTAÇÃO |  |  | 12598.8
2024-12-02 | ITM 04 ALIMENTAÇÃO |  |  | 12161.15
2024-12-03 | ITM 04 ALIMENTAÇÃO |  |  | 15609.24
2024-12-04 | ITM 04 ALIMENTAÇÃO |  |  | 3169.76
2024-12-05 | ITM 04 ALIMENTAÇÃO |  |  | 11811.97
2024-12-06 | ITM 04 ALIMENTAÇÃO |  |  | 13705.67
2024-12-07 | ITM 04 ALIMENTAÇÃO |  |  | 12356.37
2024-12-08 | ITM 04 ALIMENTAÇÃO |  |  | 13073.86
2024-12-09 | ITM 04 ALIMENTAÇÃO |  |  | 14541.39
2024-12-10 | ITM 04 ALIMENTAÇÃO |  |  | 16129.25
2024-12-11 | ITM 04 ALIMENTAÇÃO |  |  | 13881.45
2024-12-12 | ITM 04 ALIMENTAÇÃO |  |  | 13831.59
2024-12-13 | ITM 04 ALIMENTAÇÃO |  |  | 15503.95
2024-12-14 | ITM 04 ALIMENTAÇÃO |  |  | 16811.31
2024-12-15 | ITM 04 ALIMENTAÇÃO |  |  | 14095.77
2024-12-16 | ITM 04 ALIMENTAÇÃO |  |  | 12894.32
2024-12-17 | ITM 04 ALIMENTAÇÃO |  |  | 13730.57
2024-12-18 | ITM 04 ALIMENTAÇÃO |  |  | 15268.4
2024-12-19 | ITM 04 ALIMENTAÇÃO |  |  | 14795.68
2024-12-20 | ITM 04 ALIMENTAÇÃO |  |  | 12184.13
2024-12-21 | ITM 04 ALIMENTAÇÃO |  |  | 10909.59
2024-12-22 | ITM 04 ALIMENTAÇÃO |  |  | 11961.25
2024-12-23 | ITM 04 ALIMENTAÇÃO |  |  | 11747.12
2024-12-24 | ITM 04 ALIMENTAÇÃO |  |  | 13862.45
2024-12-25 | ITM 04 ALIMENTAÇÃO |  |  | 12652.07
2024-12-26 | ITM 04 ALIMENTAÇÃO |  |  | 11239.76
2024-12-27 | ITM 04 ALIMENTAÇÃO |  |  | 7053.07
2024-12-28 | ITM 04 ALIMENTAÇÃO |  |  | 12474.23
2024-12-29 | ITM 04 ALIMENTAÇÃO |  |  | 13420.71
2024-12-30 | ITM 04 ALIMENTAÇÃO |  |  | 13031.16
2024-12-31 | ITM 04 ALIMENTAÇÃO |  |  | 12796.8
2025-01-01 | ITM 04 ALIMENTAÇÃO |  |  | 10956.22
2025-01-02 | ITM 04 ALIMENTAÇÃO |  |  | 11749.14
2025-01-03 | ITM 04 ALIMENTAÇÃO |  |  | 12943.74
2025-01-04 | ITM 04 ALIMENTAÇÃO |  |  | 12570.77
2025-01-05 | ITM 04 ALIMENTAÇÃO |  |  | 7858.65
2025-01-06 | ITM 04 ALIMENTAÇÃO |  |  | 10673.65
2025-01-07 | ITM 04 ALIMENTAÇÃO |  |  | 11099.41
2025-01-08 | ITM 04 ALIMENTAÇÃO |  |  | 10156.32
2025-01-09 | ITM 04 ALIMENTAÇÃO |  |  | 10719.87
2025-01-10 | ITM 04 ALIMENTAÇÃO |  |  | 11631.03
2025-01-11 | ITM 04 ALIMENTAÇÃO |  |  | 13002.91
2025-01-12 | ITM 04 ALIMENTAÇÃO |  |  | 11922.42
2025-01-13 | ITM 04 ALIMENTAÇÃO |  |  | 7494.69
2025-01-14 | ITM 04 ALIMENTAÇÃO |  |  | 12022.26
2025-01-15 | ITM 04 ALIMENTAÇÃO |  |  | 11065.79
2025-01-16 | ITM 04 ALIMENTAÇÃO |  |  | 10752.43
2025-01-17 | ITM 04 ALIMENTAÇÃO |  |  | 9312.44
2025-01-18 | ITM 04 ALIMENTAÇÃO |  |  | 4352.99
2025-01-19 | ITM 04 ALIMENTAÇÃO |  |  | 9363.07
2025-01-20 | ITM 04 ALIMENTAÇÃO |  |  | 10201.42
2025-01-21 | ITM 04 ALIMENTAÇÃO |  |  | 11322.075
2025-01-22 | ITM 04 ALIMENTAÇÃO |  |  | 4406.54
2025-01-24 | ITM 04 ALIMENTAÇÃO |  |  | 5200.48
2025-01-25 | ITM 04 ALIMENTAÇÃO |  |  | 12328.2
2025-01-26 | ITM 04 ALIMENTAÇÃO |  |  | 11230.49
2025-01-27 | ITM 04 ALIMENTAÇÃO |  |  | 13229.57
2025-01-28 | ITM 04 ALIMENTAÇÃO |  |  | 13414.71
2025-01-29 | ITM 04 ALIMENTAÇÃO |  |  | 12854.17
2025-01-30 | ITM 04 ALIMENTAÇÃO |  |  | 6143.225
2025-01-31 | ITM 04 ALIMENTAÇÃO |  |  | 9366.24
2025-02-01 | ITM 04 ALIMENTAÇÃO |  |  | 14380.23
2025-02-02 | ITM 04 ALIMENTAÇÃO |  |  | 12629.05
2025-02-03 | ITM 04 ALIMENTAÇÃO |  |  | 14573
2025-02-04 | ITM 04 ALIMENTAÇÃO |  |  | 12694.31
2025-02-05 | ITM 04 ALIMENTAÇÃO |  |  | 13033.22
2025-02-06 | ITM 04 ALIMENTAÇÃO |  |  | 14259.28
2025-02-07 | ITM 04 ALIMENTAÇÃO |  |  | 14001.45
2025-02-08 | ITM 04 ALIMENTAÇÃO |  |  | 15722.38
2025-02-09 | ITM 04 ALIMENTAÇÃO |  |  | 12803.47
2025-02-10 | ITM 04 ALIMENTAÇÃO |  |  | 14249.12
2025-02-11 | ITM 04 ALIMENTAÇÃO |  |  | 14487.69
2025-02-12 | ITM 04 ALIMENTAÇÃO |  |  | 13396.05
2025-02-13 | ITM 04 ALIMENTAÇÃO |  |  | 11375.16
2025-02-14 | ITM 04 ALIMENTAÇÃO |  |  | 13631.28
2025-02-15 | ITM 04 ALIMENTAÇÃO |  |  | 16086.84
2025-02-16 | ITM 04 ALIMENTAÇÃO |  |  | 17059.88
2025-02-17 | ITM 04 ALIMENTAÇÃO |  |  | 16013.38
2025-02-18 | ITM 04 ALIMENTAÇÃO |  |  | 7545.24
2025-02-19 | ITM 04 ALIMENTAÇÃO |  |  | 13621.98
2025-02-20 | ITM 04 ALIMENTAÇÃO |  |  | 16417.76
2025-02-21 | ITM 04 ALIMENTAÇÃO |  |  | 17226.32
2025-02-22 | ITM 04 ALIMENTAÇÃO |  |  | 18765.98
2025-02-23 | ITM 04 ALIMENTAÇÃO |  |  | 16833.48
2025-02-24 | ITM 04 ALIMENTAÇÃO |  |  | 17360.76
2025-02-25 | ITM 04 ALIMENTAÇÃO |  |  | 16346.24
2025-02-26 | ITM 04 ALIMENTAÇÃO |  |  | 15974.34
2025-02-27 | ITM 04 ALIMENTAÇÃO |  |  | 16460.76
2025-02-28 | ITM 04 ALIMENTAÇÃO |  |  | 15171.99
2025-03-01 | ITM 04 ALIMENTAÇÃO |  |  | 12176.5
2025-03-02 | ITM 04 ALIMENTAÇÃO |  |  | 17120.81
2025-03-03 | ITM 04 ALIMENTAÇÃO |  |  | 16749.52
2025-03-04 | ITM 04 ALIMENTAÇÃO |  |  | 13112.08
2025-03-05 | ITM 04 ALIMENTAÇÃO |  |  | 16356.46
2025-03-06 | ITM 04 ALIMENTAÇÃO |  |  | 18106.63
2025-03-07 | ITM 04 ALIMENTAÇÃO |  |  | 18477.8
2025-03-08 | ITM 04 ALIMENTAÇÃO |  |  | 18968.89
2025-03-09 | ITM 04 ALIMENTAÇÃO |  |  | 18163.79
2024-08-01 | Rejeito Fino Principal |  |  | 2845.73 | [6 empty] | 37.72 | 40.98 | 1.41 | 0.067 | 0.12 | 3.22 | 0.46
2024-08-02 | Rejeito Fino Principal |  |  | 3064.17 | [6 empty] | 47.55 | 26.56 | 1.35 | 0.078 | 0.17 | 3.56 | 0.46
2024-08-03 | Rejeito Fino Principal |  |  | 2051.08 | [6 empty] | 42.39 | 33.63 | 1.57 | 0.094 | 0.06 | 3.71 | 0.46
2024-08-04 | Rejeito Fino Principal |  |  | 2335.55 | [6 empty] | 42.57 | 33.1 | 1.71 | 0.066 | 0.09 | 3.89 | 0.55
2024-08-05 | Rejeito Fino Principal |  |  | 2308.8 | [6 empty] | 38.61 | 39.01 | 1.82 | 0.069 | 0.1 | 3.52 | 0.46
2024-08-06 | Rejeito Fino Principal |  |  | 2793.46 | [6 empty] | 32.35 | 48.32 | 1.33 | 0.055 | 0.1 | 3.82 | 0.46
2024-08-07 | Rejeito Fino Principal |  |  | 1755.19 | [6 empty] | 47.97 | 25.81 | 1.39 | 0.076 | 0.14 | 3.68 | 0.46
2024-08-08 | Rejeito Fino Principal |  |  | 1411.27
2024-08-09 | Rejeito Fino Principal |  |  | 912.6 | [6 empty] | 35.58 | 38.74 | 1.74 | 0.074 | 0.07 | 3.86 | 0.37
2024-08-10 | Rejeito Fino Principal |  |  | 1962.72 | [6 empty] | 39.42 | 38.01 | 1.42 | 0.123 | 0.12 | 3.5 | 0.37
2024-08-11 | Rejeito Fino Principal |  |  | 1018.11 | [6 empty] | 35.58 | 38.74 | 1.74 | 0.074 | 0.07 | 3.66 | 0.37
2024-08-12 | Rejeito Fino Principal |  |  | 2357.67 | [6 empty] | 40.31 | 35.54 | 2.49 | 0.108 | 0.11 | 3.68 | 0.37
2024-08-13 | Rejeito Fino Principal |  |  | 2407.57 | [6 empty] | 48.59 | 25.31 | 1.27 | 0.127 | 0.03 | 3.32 | 0.37
2024-08-14 | Rejeito Fino Principal |  |  | 2601.95 | [6 empty] | 45.06 | 28.04 | 1.12 | 0.058 | 0.14 | 3.89 | 0.37
2024-08-15 | Rejeito Fino Principal |  |  | 1714.2 | [6 empty] | 50.49 | 22.1 | 1.3 | 0.067 | 0.14 | 3.6 | 0.46
2024-08-16 | Rejeito Fino Principal |  |  | 2533.23 | [6 empty] | 42.95 | 33.92 | 1.35 | 0.08 | 0.16 | 3.42 | 0.55
2024-08-17 | Rejeito Fino Principal |  |  | 2395.88 | [6 empty] | 47.57 | 26.38 | 1.18 | 0.078 | 0.16 | 3.89 | 0.46
2024-08-18 | Rejeito Fino Principal |  |  | 2166.5 | [6 empty] | 38.71 | 39.13 | 1.37 | 0.097 | 0.15 | 3.56 | 0.55
2024-08-19 | Rejeito Fino Principal |  |  | 2474.1 | [6 empty] | 33.68 | 46.18 | 1.37 | 0.086 | 0.16 | 3.72 | 0.55
2024-08-20 | Rejeito Fino Principal |  |  | 2781.67 | [6 empty] | 41.41 | 35.19 | 1.31 | 0.084 | 0.12 | 3.76 | 0.46
2024-08-21 | Rejeito Fino Principal |  |  | 2363.57 | [6 empty] | 45.05 | 29 | 1.57 | 0.093 | 0.3 | 3.31 | 0.46
2024-08-22 | Rejeito Fino Principal |  |  | 2046.64 | [6 empty] | 44.97 | 30.5 | 1.27 | 0.08 | 0.12 | 3.25 | 0.46
2024-08-23 | Rejeito Fino Principal |  |  | 2139.83 | [6 empty] | 39.45 | 39.29 | 1.28 | 0.075 | 0.13 | 2.51 | 0.46
2024-08-24 | Rejeito Fino Principal |  |  | 212.36 | [6 empty] | 48.49 | 25.42 | 1.3 | 0.087 | 0.15 | 3.33 | 0.37
2024-08-25 | Rejeito Fino Principal |  |  | 852.86 | [6 empty] | 46.27 | 28.17 | 1.36 | 0.127 | 0.12 | 3.64 | 0.37
2024-08-26 | Rejeito Fino Principal |  |  | 2565.96 | [6 empty] | 37.99 | 39.83 | 1.33 | 0.086 | 0.11 | 4 | 0.46
2024-08-27 | Rejeito Fino Principal |  |  | 1748.87 | [6 empty] | 34.78 | 45.28 | 1.2 | 0.065 | 0.11 | 3.3 | 0.37
2024-08-28 | Rejeito Fino Principal |  |  | 1317.24 | [6 empty] | 43.29 | 30.46 | 1.68 | 0.12 | 0.16 | 3.52 | 0.47
2024-08-29 | Rejeito Fino Principal |  |  | 2056.31 | [6 empty] | 45.6 | 29.86 | 1.3 | 0.082 | 0.13 | 3.1 | 0.45
2024-08-30 | Rejeito Fino Principal |  |  | 3159.75 | [6 empty] | 55.55 | 14.34 | 1.76 | 0.11 | 0.14 | 3.84 | 0.27
2024-08-31 | Rejeito Fino Principal |  |  | 2782.31 | [6 empty] | 39.26 | 37.51 | 1.35 | 0.108 | 0.09 | 4.49 | 0.46
2024-09-01 | Rejeito Fino Principal |  |  | 3591.51 | [6 empty] | 44.53 | 31.03 | 1.42 | 0.08 | 0.15 | 3.31 | 0.46
2024-09-02 | Rejeito Fino Principal |  |  | 2759.28 | [6 empty] | 48.94 | 24.69 | 1.36 | 0.08 | 0.16 | 3.41 | 0.46
2024-09-03 | Rejeito Fino Principal |  |  | 1406.35
2024-09-04 | Rejeito Fino Principal |  |  | 2278.72 | [6 empty] | 42.2 | 29.97 | 2.94 | 0.168 | 0.1 | 5.91 | 0.45
2024-09-05 | Rejeito Fino Principal |  |  | 2369.32 | [6 empty] | 43.09 | 33.87 | 1.36 | 0.08 | 0.13 | 2.6 | 0.46
2024-09-06 | Rejeito Fino Principal |  |  | 2449.29 | [6 empty] | 51.53 | 20.66 | 1.35 | 0.091 | 0.15 | 3.68 | 0.27
2024-09-07 | Rejeito Fino Principal |  |  | 3220.57 | [6 empty] | 51.7 | 20.34 | 1.46 | 0.092 | 0.18 | 3.6 | 0.37
2024-09-08 | Rejeito Fino Principal |  |  | 3476.48 | [6 empty] | 47.57 | 25.44 | 1.14 | 0.069 | 0.1 | 3.64 | 0.55
2024-09-09 | Rejeito Fino Principal |  |  | 2719.86 | [6 empty] | 45.81 | 29.01 | 1.28 | 0.066 | 0.15 | 3.7 | 0.46
2024-09-10 | Rejeito Fino Principal |  |  | 1996.81 | [6 empty] | 44.05 | 31.23 | 1.42 | 0.076 | 0.16 | 3.8 | 0.47
2024-09-11 | Rejeito Fino Principal |  |  | 2913.46 | [6 empty] | 44.02 | 31.44 | 1.46 | 0.102 | 0.14 | 3.58 | 0.37
2024-09-12 | Rejeito Fino Principal |  |  | 3484.21 | [6 empty] | 50.02 | 22.82 | 1.39 | 0.104 | 0.16 | 3.6
2024-09-13 | Rejeito Fino Principal |  |  | 1744.13
2024-09-14 | Rejeito Fino Principal |  |  | 3493.78 | [6 empty] | 48.07 | 25.83 | 1.19 | 0.081 | 0.1 | 3.76 | 0.46
2024-09-15 | Rejeito Fino Principal |  |  | 2823.52 | [6 empty] | 39.71 | 37.55 | 1.34 | 0.075 | 0.15 | 3.78 | 0.37
2024-09-16 | Rejeito Fino Principal |  |  | 3489.42 | [6 empty] | 44.95 | 29.49 | 1.59 | 0.084 | 0.17 | 4.04 | 0.55
2024-09-17 | Rejeito Fino Principal |  |  | 3019.58 | [6 empty] | 41.48 | 35.78 | 1.24 | 77 | 0.12 | 3.3
2024-09-18 | Rejeito Fino Principal |  |  | 2856.53 | [6 empty] | 43.08 | 32.83 | 1.16 | 0.088 | 0.11 | 3.89 | 0.37
2024-09-19 | Rejeito Fino Principal |  |  | 3740.47 | [6 empty] | 47.18 | 25.83 | 2.18 | 0.055 | 0.11 | 4.07 | 0.37
2024-09-20 | Rejeito Fino Principal |  |  | 2782.24 | [6 empty] | 46.3 | 27.64 | 1.98 | 0.06 | 0.09 | 3.71 | 0.37
2024-09-21 | Rejeito Fino Principal |  |  | 1977.64 | [6 empty] | 47.84 | 26.2 | 1.39 | 0.071 | 0.14 | 3.48 | 0.47
2024-09-22 | Rejeito Fino Principal |  |  | 3115.6 | [6 empty] | 39.32 | 38.21 | 1.3 | 0.059 | 14 | 3.91
2024-09-23 | Rejeito Fino Principal |  |  | 3534.27 | [6 empty] | 49.74 | 23.88 | 1.15 | 0.065 | 0.14 | 3.37 | 0.55
2024-09-24 | Rejeito Fino Principal |  |  | 2052.17 | [6 empty] | 47.09 | 26.36 | 1.54 | 0.093 | 0.13 | 4.2 | 0.37
2024-09-25 | Rejeito Fino Principal |  |  | 3719.05
2024-09-26 | Rejeito Fino Principal |  |  | 2582.56 | [6 empty] | 38.97 | 38.88 | 1.16 | 0.069 | 0.09 | 3.82
2024-09-27 | Rejeito Fino Principal |  |  | 2432.96 | [6 empty] | 41.52 | 35.16 | 1.09 | 0.064 | 0.12 | 3.92 | 0.46
2024-09-28 | Rejeito Fino Principal |  |  | 2365.45 | [6 empty] | 48.39 | 25.96 | 1.06 | 0.068 | 0.1 | 3.37 | 0.46
2024-09-29 | Rejeito Fino Principal |  |  | 1266.05 | [6 empty] | 52.32 | 20.25 | 1.04 | 0.075 | 0.08 | 3.45 | 0.27
2024-09-30 | Rejeito Fino Principal |  |  | 2697.02 | [6 empty] | 51.6 | 20.8 | 1.09 | 0.113 | 0.1 | 3.77 | 0.27
2024-10-01 | Rejeito Fino Principal |  |  | 2225.1 | [6 empty] | 51.29 | 21.24 | 0.75 | 0.07 | 0.21 | 4.1 | 0.27
2024-10-02 | Rejeito Fino Principal |  |  | 2306.85 | [6 empty] | 46.67 | 27.55 | 1.27 | 0.079 | 0.15 | 3.9 | 0.46
2024-10-03 | Rejeito Fino Principal |  |  | 1359.69
2024-10-04 | Rejeito Fino Principal |  |  | 1737.16 | [6 empty] | 49.77 | 22.87 | 1.23 | 0.09 | 0.15 | 3.98
2024-10-05 | Rejeito Fino Principal |  |  | 3153.7 | [6 empty] | 41.96 | 34.76 | 1.02 | 0.065 | 0.14 | 3.6 | 0.37
2024-10-06 | Rejeito Fino Principal |  |  | 4064.69 | [6 empty] | 49.97 | 22.46 | 1.26 | 0.18 | 0.12 | 3.82 | 0.27
2024-10-07 | Rejeito Fino Principal |  |  | 2740.56 | [6 empty] | 37.84 | 41.17 | 1.07 | 0.059 | 0.13 | 3.11
2024-10-08 | Rejeito Fino Principal |  |  | 2425.91 | [6 empty] | 50.32 | 20.12 | 1.25 | 0.133 | 0.2 | 5.6 | 0.46
2024-10-09 | Rejeito Fino Principal |  |  | 2467.72 | [6 empty] | 40.52 | 34.88 | 1.26 | 0.057 | 0.24 | 5.12
2024-10-10 | Rejeito Fino Principal |  |  | 1538.42 | [6 empty] | 34.75 | 43.72 | 1.7 | 0.121 | 0.14 | 4 | 0.46
2024-10-11 | Rejeito Fino Principal |  |  | 1390.31 | [6 empty] | 48.85 | 23.94 | 1.05 | 0.091 | 0.19 | 4.31 | 0.37
2024-10-12 | Rejeito Fino Principal |  |  | 1694.22 | [6 empty] | 51.05 | 21.42 | 0.97 | 0.084 | 0.21 | 0.27
2024-10-13 | Rejeito Fino Principal |  |  | 1318.62 | [6 empty] | 47.29 | 26.61 | 1.1 | 0.098 | 0.2 | 3.82 | 0.37
2024-10-14 | Rejeito Fino Principal |  |  | 2306.7 | [6 empty] | 40.61 | 36.15 | 1.32 | 0.081 | 0.21 | 3.69
2024-10-15 | Rejeito Fino Principal |  |  | 1691.72 | [6 empty] | 37.05 | 40.91 | 1.31 | 0.077 | 0.26 | 3.98
2024-10-16 | Rejeito Fino Principal |  |  | 77.45 | [6 empty] | 51.18 | 19.42 | 1.46 | 0.076 | 0.19 | 5.11
2024-10-17 | Rejeito Fino Principal |  |  | 229.54 | [6 empty] | 47.07 | 25.8 | 1.18 | 0.087 | 0.23 | 4.89 | 0.37
2024-10-18 | Rejeito Fino Principal |  |  | 330.9 | [6 empty] | 54.05 | 16.88 | 1.1 | 0.101 | 0.21 | 3.89 | 0.37
2024-10-19 | Rejeito Fino Principal |  |  | 574.88 | [6 empty] | 55.82 | 14.52 | 1 | 0.081 | 0.25 | 3.87 | 0.37
2024-10-20 | Rejeito Fino Principal |  |  | 1026.2
2024-10-21 | Rejeito Fino Principal |  |  | 299.44
2024-10-22 | Rejeito Fino Principal |  |  | 37.97 | [6 empty] | 47.83 | 24.33 | 1.11 | 0.089 | 0.18 | 5.42
2024-10-23 | Rejeito Fino Principal |  |  | 1560.57 | [6 empty] | 44.75 | 29.38 | 1.1 | 0.08 | 0.24 | 4.83 | 0.37
2024-10-24 | Rejeito Fino Principal |  |  | 1742.9
2024-10-25 | Rejeito Fino Principal |  |  | 886.8
2024-10-26 | Rejeito Fino Principal |  |  | 98.25 | [6 empty] | 47.4 | 26.42 | 1.14 | 0.08 | 0.14 | 3.97
2024-10-27 | Rejeito Fino Principal |  |  | -123.42 | [6 empty] | 50.48 | 23.55 | 1.32 | 0.08 | 0.12 | 2.35
2024-10-28 | Rejeito Fino Principal |  |  | 901.02 | [6 empty] | 32.9 | 48.91 | 0.65 | 0.04 | 0.1 | 3.12
2024-10-29 | Rejeito Fino Principal |  |  | 901.08 | [6 empty] | 37.82 | 40.82 |  |  |  | 3.68
2024-10-30 | Rejeito Fino Principal |  |  | 677.29 | [6 empty] | 48.96 | 24.14 | 0.95 | 0.08 | 0.18 | 4.19
2024-10-31 | Rejeito Fino Principal |  |  | 162.98 | [6 empty] | 50.43 | 21.2 | 1.88 | 0.08 | 0.2 | 4.01
2024-11-01 | Rejeito Fino Principal |  |  | 1522.21 | [6 empty] | 26.44 | 57.14 | 1.4 | 0.055 | 0.13 | 2.68
2024-11-02 | Rejeito Fino Principal |  |  | 1793.64 | [6 empty] | 50.81 | 20.38 | 0.99 | 0.081 | 0.16 | 5.1
2024-11-03 | Rejeito Fino Principal |  |  | 978.47 | [6 empty] | 47.41 | 26.86 | 1.13 | 0.066
2024-11-04 | Rejeito Fino Principal |  |  | 1764.42 | [6 empty] | 36.83 | 41.87 | 1.36 | 0.066 | 0.19 | 3.39
2024-11-05 | Rejeito Fino Principal |  |  | 1669.7 | [6 empty] | 40.51 | 36.62 | 1.35 | 0.061 | 0.19 | 3.31
2024-11-06 | Rejeito Fino Principal |  |  | 1264.84 | [6 empty] | 35.06 | 45.99 | 1.02 | 0.048 | 0.11 | 2.5
2024-11-07 | Rejeito Fino Principal |  |  | 1098.63 | [6 empty] | 44.15 | 31.79 | 1.21 | 0.061 | 0.22 | 3.26
2024-11-08 | Rejeito Fino Principal |  |  | 119.83 | [6 empty] | 53.43 | 18.01 | 1.29 | 0.081 | 0.24 | 3.6
2024-11-09 | Rejeito Fino Principal |  |  | 21.43 | [6 empty] | 50.68 | 22.11 | 1.27 | 0.056 | 0.19 | 3.64
2024-11-10 | Rejeito Fino Principal |  |  | 165.1 | [6 empty] | 52.33 | 19.38 | 1.06 | 0.064 | 0.26 | 4.19
2024-11-11 | Rejeito Fino Principal |  |  | 776.1
2024-11-12 | Rejeito Fino Principal |  |  | 2760.59 | [6 empty] | 44.19 | 31.88 | 1.13 | 0.062 | 0.17 | 3.27
2024-11-13 | Rejeito Fino Principal |  |  | 3009.76
2024-11-14 | Rejeito Fino Principal |  |  | 3672.86 | [6 empty] | 48.35 | 25.42 | 1.25 | 0.065 | 0.3 | 3.43
2024-11-15 | Rejeito Fino Principal |  |  | 4129.61 | [6 empty] | 43.89 | 30.88 | 1.42 | 0.06 | 0.21 | 3.89
2024-11-16 | Rejeito Fino Principal |  |  | 2501.03 | [6 empty] | 41.23 | 37.03 | 0.94 | 0.051 | 0.16 | 2.57
2024-11-17 | Rejeito Fino Principal |  |  | 1237.93 | [6 empty] | 53.03 | 18.11 | 1.3 | 0.077 | 0.24 | 4.2
2024-11-18 | Rejeito Fino Principal |  |  | 1433.96 | [6 empty] | 43.2 | 32.33 | 0.96 | 0.049 | 0.21 | 4.38
2024-11-19 | Rejeito Fino Principal |  |  | 2061.37 | [6 empty] | 55.8 | 14.28 | 0.94 | 0.057 | 0.18 | 4.46
2024-11-20 | Rejeito Fino Principal |  |  | 4010.84 | [6 empty] | 55.12 | 16.49 | 0.97 | 0.063 | 0.23 | 3.1
2024-11-21 | Rejeito Fino Principal |  |  | 4947.3 | [6 empty] | 51.58 | 21.28 | 0.98 | 0.053 | 0.2 | 3.44 | 0.37
2024-11-22 | Rejeito Fino Principal |  |  | 4014.1 | [6 empty] | 40.64 | 37.06 | 1.08 | 0.054 | 0.17 | 3.22
2024-11-23 | Rejeito Fino Principal |  |  | 2326.89 | [6 empty] | 36.43 | 43.09 | 1.25 | 0.049 | 0.15 | 3.05
2024-11-24 | Rejeito Fino Principal |  |  | 3161 | [6 empty] | 53.22 | 17.87 | 1.35 | 0.097 | 0.21 | 3.98
2024-11-25 | Rejeito Fino Principal |  |  | 3161 | [6 empty] | 53.22 | 17.87 | 1.35 | 0.097 | 0.21 | 3.98
2024-11-26 | Rejeito Fino Principal |  |  | 3531.19 | [6 empty] | 50.06 | 22.52 | 1.45 | 0.072 | 0.29 | 3.69
2024-11-27 | Rejeito Fino Principal |  |  | 1620.74 | [6 empty] | 50.81 | 24.41 | 1.88 | 0.086 | 0.75 | 3.59
2024-11-28 | Rejeito Fino Principal |  |  | 1812.76 | [6 empty] | 41.45 | 35.45 | 1.06 | 0.054 | 0.2 | 3.68 | 0.46
2024-11-29 | Rejeito Fino Principal |  |  | 877.22 | [6 empty] | 50.96 | 21.18 | 1.28 | 0.066 | 0.27 | 3.97 | 0.46
2024-11-30 | Rejeito Fino Principal |  |  | 1319.4 | [6 empty] | 38.25 | 38.4 | 1.97 | 0.108 | 0.13 | 4.26
2024-12-01 | Rejeito Fino Principal |  |  | 1236.21 | [6 empty] | 38.25 | 38.4 | 1.97 | 0.108 | 0.13 | 4.26
2024-12-02 | Rejeito Fino Principal |  |  | 1303.69 | [6 empty] | 36.26 | 43.38 | 0.98 | 0.053 | 0.13 | 3.34 | 0.46
2024-12-03 | Rejeito Fino Principal |  |  | 4335.97 | [6 empty] | 41.4 | 36.25 | 0.74 | 0.044 | 0.14 | 3.42 | 0.37
2024-12-04 | Rejeito Fino Principal |  |  | 1944.22 | [6 empty] | 56.59 | 12.61 | 0.96 | 0.067 | 0.21 | 4.9 | 0.37
2024-12-05 | Rejeito Fino Principal |  |  | 2323.22 | [6 empty] | 51.62 | 21.37 | 0.86 | 0.064 | 0.19 | 3.41
2024-12-06 | Rejeito Fino Principal |  |  | 3458.35 | [6 empty] | 44.97 | 31.39 | 0.93 | 0.052 | 0.22 | 2.8
2024-12-07 | Rejeito Fino Principal |  |  | 3445.25 | [6 empty] | 44.32 | 31.33 | 0.82 | 0.047 | 0.16 | 3.57
2024-12-08 | Rejeito Fino Principal |  |  | 2829.18 | [6 empty] | 46.03 | 29.19 | 1 | 0.061 | 0.18 | 3.45 | 0.37
2024-12-09 | Rejeito Fino Principal |  |  | 2927.51 | [6 empty] | 41.7 | 34.78 | 1.27 | 0.068 | 0.15 | 3.82
2024-12-10 | Rejeito Fino Principal |  |  | 3713.19 | [6 empty] | 42.13 | 34.59 | 1.07 | 0.065 | 0.16 | 3.6 | 0.37
2024-12-11 | Rejeito Fino Principal |  |  | 2792.43 | [6 empty] | 46.61 | 28.42 | 0.85 | 0.054 | 0.2 | 3.58 | 0.46
2024-12-12 | Rejeito Fino Principal |  |  | 2968.28 | [6 empty] | 37 | 42.29 | 0.93 | 0.052 | 0.16 | 3.4 | 0.046
2024-12-13 | Rejeito Fino Principal |  |  | 2699.8 | [6 empty] | 49.67 | 24.98 | 0.95 | 0.079 | 0.19 | 2.45 | 0.46
2024-12-14 | Rejeito Fino Principal |  |  | 3380.26 | [6 empty] | 47.18 | 28.12 | 0.83 | 0.068 | 0.13 | 3.15 | 0.46
2024-12-15 | Rejeito Fino Principal |  |  | 3001.13 | [6 empty] | 42.97 | 34.05 | 0.93 | 0.08 | 0.15 | 3.06
2024-12-16 | Rejeito Fino Principal |  |  | 2269.73 | [6 empty] | 42.97 | 34.05 | 0.93 | 0.08 | 0.15 | 3.06
2024-12-17 | Rejeito Fino Principal |  |  | 2013.75 | [6 empty] | 38.72 | 41.54 | 0.64 | 0.047 | 0.09 | 2.16
2024-12-18 | Rejeito Fino Principal |  |  | 650.53 | [6 empty] | 49.57 | 21.56 | 1 | 0.113 | 0.16 | 5.91 | 0.37
2024-12-19 | Rejeito Fino Principal |  |  | 0
2024-12-20 | Rejeito Fino Principal |  |  | 0
2024-12-21 | Rejeito Fino Principal |  |  | 0
2024-12-22 | Rejeito Fino Principal |  |  | 0
2024-12-23 | Rejeito Fino Principal |  |  | 1174.26
2024-12-24 | Rejeito Fino Principal |  |  | 0
2024-12-25 | Rejeito Fino Principal |  |  | 0
2024-12-26 | Rejeito Fino Principal |  |  | 1109.31
2024-12-27 | Rejeito Fino Principal |  |  | 0
2024-12-28 | Rejeito Fino Principal |  |  | 0
2024-12-29 | Rejeito Fino Principal |  |  | 1061.7
2024-12-30 | Rejeito Fino Principal |  |  | 2921.24 | [6 empty] | 43.12 | 32.79 | 1.08 | 0.101 | 0.14 | 3.89 | 0.46
2024-12-31 | Rejeito Fino Principal |  |  | 2772.43
2025-01-01 | Rejeito Fino Principal |  |  | 1732.21 | [6 empty] | 41.47 | 34.79 | 1.11 | 0.101 | 0.17 | 3.8
2025-01-02 | Rejeito Fino Principal |  |  | 1255.74 | [6 empty] | 44.18 | 30.08 | 1.26 | 0.122 | 0.16 | 4.79
2025-01-03 | Rejeito Fino Principal |  |  | 874
2025-01-04 | Rejeito Fino Principal |  |  | 293.77
2025-01-05 | Rejeito Fino Principal |  |  | 197.87 | [6 empty] | 40.74 | 36.43 | 0.63 | 0.085 | 0.22 | 4.12 | 0.46
2025-01-06 | Rejeito Fino Principal |  |  | 0
2025-01-07 | Rejeito Fino Principal |  |  | 0
2025-01-08 | Rejeito Fino Principal |  |  | 429.83
2025-01-09 | Rejeito Fino Principal |  |  | 536.48 | [6 empty] | 40.5 | 37.37 | 0.82 | 0.078 | 0.13 | 3.43
2025-01-10 | Rejeito Fino Principal |  |  | 635.83 | [6 empty] | 53.71 | 16.14 | 1.2 | 0.121 | 0.21 | 5.1
2025-01-11 | Rejeito Fino Principal |  |  | 578.87 | [6 empty] | 35.63 | 44.41 | 0.96 | 0.077 | 0.17 | 3.15
2025-01-12 | Rejeito Fino Principal |  |  | 1306.96 | [6 empty] | 53.82 | 17.29 | 1.52 | 0.09 | 0.28 | 3.47 | 0.27
2025-01-13 | Rejeito Fino Principal |  |  | 590.66 | [6 empty] | 53.82 | 17.29 | 1.52 | 0.09 | 0.28 | 3.47 | 0.27
2025-01-14 | Rejeito Fino Principal |  |  | 302.76
2025-01-15 | Rejeito Fino Principal |  |  | 1196.7 | [6 empty] | 50.64 | 20.66 | 1.26 | 0.084 | 0.24 | 4.97
2025-01-16 | Rejeito Fino Principal |  |  | 955.77
2025-01-17 | Rejeito Fino Principal |  |  | 2376.16
2025-01-18 | Rejeito Fino Principal |  |  | 2031.73 | [6 empty] | 52.51 | 19.62 | 1.04 | 0.105 | 0.27 | 3.47 | 0.37
2025-01-19 | Rejeito Fino Principal |  |  | 2470.85 | [6 empty] | 48.41 | 25.46 | 0.93 | 0.084 | 0.29 | 3.66 | 0.37
2025-01-20 | Rejeito Fino Principal |  |  | 3978.08 | [6 empty] | 48.39 | 25.42 | 1.1 | 0.071 | 0.29 | 3.54 | 0.37
2025-01-21 | Rejeito Fino Principal |  |  | 3493.47 | [6 empty] | 42.18 | 35.16 | 0.4 | 0.068 | 0.2 | 3.08
2025-01-22 | Rejeito Fino Principal |  |  | 2700.46 | [6 empty] | 46.65 | 27.98 | 1.3 | 0.091 | 0.25 | 3.25
2025-01-23 | Rejeito Fino Principal |  |  | 2942.8
2025-01-24 | Rejeito Fino Principal |  |  | 3937.2 | [6 empty] | 44.07 | 32.12 | 0.84 | 0.066 | 0.17 | 3.49
2025-01-25 | Rejeito Fino Principal |  |  | 2819.28 | [6 empty] | 41.95 | 34.88 | 1.11 | 0.062 | 0.19 | 3.45 | 0.37
2025-01-26 | Rejeito Fino Principal |  |  | 4678.1 | [6 empty] | 42.48 | 33.76 | 1.27 | 0.091 | 0.17 | 3.58
2025-01-27 | Rejeito Fino Principal |  |  | 2040.79 | [6 empty] | 48.57 | 25.58 | 1.09 | 0.072 | 0.23 | 3.18
2025-01-28 | Rejeito Fino Principal |  |  | 2345.18 | [6 empty] | 43.82 | 32.87 | 0.89 | 0.06 | 0.18 | 3.04
2025-01-29 | Rejeito Fino Principal |  |  | 3399.39
2025-01-30 | Rejeito Fino Principal |  |  | 3099.41 | [6 empty] | 42.53 | 34.15 | 0.89 | 0.072 | 0.18 | 3.57
2025-01-31 | Rejeito Fino Principal |  |  | 2343.75 | [6 empty] | 47.21 | 27.43 | 1.05 | 0.08 | 0.21 | 3.38 | 0.46
2025-02-01 | Rejeito Fino Principal |  |  | 1406.93 | [6 empty] | 46.18 | 28.93 | 0.94 | 0.06 | 0.17 | 3.57
2025-02-02 | Rejeito Fino Principal |  |  | 2186.22 | [6 empty] | 40.76 | 36.97 | 1.29 | 0.07 | 0.19 | 2.83
2025-02-03 | Rejeito Fino Principal |  |  | 3018.57 | [6 empty] | 55.24 | 15.53 | 0.91 | 0.066 | 0.21 | 3.95
2025-02-04 | Rejeito Fino Principal |  |  | 3158.17 | [6 empty] | 45.64 | 29.64 | 0.92 | 0.072 | 0.16 | 3.62
2025-02-05 | Rejeito Fino Principal |  |  | 3781.44 | [6 empty] | 41.24 | 35.81 | 1.18 | 0.068 | 0.19 | 3.45
2025-02-06 | Rejeito Fino Principal |  |  | 2483.36 | [6 empty] | 40.75 | 35.85 | 1.7 | 0.117 | 0.16 | 3.5
2025-02-07 | Rejeito Fino Principal |  |  | 3366.3 | [6 empty] | 48.19 | 25.88 | 0.96 | 0.056 | 0.21 | 3.68
2025-02-08 | Rejeito Fino Principal |  |  | 3380.94 | [6 empty] | 42.81 | 34.66 | 0.69 | 0.051 | 0.14 | 3.02
2025-02-09 | Rejeito Fino Principal |  |  | 3267.95 | [6 empty] | 35.83 | 44.93 | 0.66 | 0.043 | 0.12 | 2.8
2025-02-10 | Rejeito Fino Principal |  |  | 1824.04 | [6 empty] | 39.33 | 38.32 | 0.93 | 0.062 | 0.16 | 3.32
2025-02-11 | Rejeito Fino Principal |  |  | 1027.16 | [6 empty] | 49.76 | 23.04 | 0.68 | 0.048 | 0.08 | 3.58
2025-02-12 | Rejeito Fino Principal |  |  | 1588.83 | [6 empty] | 48.17 | 26.11 | 0.92 | 0.057 | 0.16 | 3.59
2025-02-13 | Rejeito Fino Principal |  |  | 2407.84 | [6 empty] | 48.44 | 25.31 | 0.86 | 0.052 | 0.19 | 3.61
2025-02-14 | Rejeito Fino Principal |  |  | 2616.41 | [6 empty] | 56.85 | 15.92 | 0.67 | 0.058 | 0.1 | 1.75
2025-02-15 | Rejeito Fino Principal |  |  | 2374.9 | [6 empty] | 45.94 | 29.24 | 1.23 | 0.073 | 0.18 | 3.26
2025-02-16 | Rejeito Fino Principal |  |  | 2608.98 | [6 empty] | 44.81 | 31.17 | 1.04 | 0.072 | 0.19 | 3.13
2025-02-17 | Rejeito Fino Principal |  |  | 1689.64 | [6 empty] | 45.36 | 30.4 | 1.06 | 0.062 | 0.13 | 3.25
2025-02-18 | Rejeito Fino Principal |  |  | 1280.99 | [6 empty] | 55.21 | 16.47 | 0.78 | 0.06 | 0.08 | 3.47
2025-02-19 | Rejeito Fino Principal |  |  | 2488.02 | [6 empty] | 57.1 | 13.75 | 0.75 | 0.055 | 0.1 | 3.45 | 0.37
2025-02-20 | Rejeito Fino Principal |  |  | 3070.62 | [6 empty] | 38.74 | 39.71 | 1.27 | 0.079 | 0.16 | 3.27
2025-02-21 | Rejeito Fino Principal |  |  | 1890.03 | [6 empty] | 48.65 | 26.49 | 1.05 | 0.061 | 0.17 | 2.35
2025-02-22 | Rejeito Fino Principal |  |  | 3396.63 | [6 empty] | 52.83 | 20.11 | 0.96 | 0.057 | 0.21 | 2.86
2025-02-23 | Rejeito Fino Principal |  |  | 1940.84 | [6 empty] | 37.97 | 40.87 | 1.02 | 0.049 | 0.13 | 3.45
2025-02-24 | Rejeito Fino Principal |  |  | 2148.8 | [6 empty] | 42.7 | 34.05 | 1.04 | 0.05 | 0.15 | 3.44
2025-02-25 | Rejeito Fino Principal |  |  | 2199.05 | [6 empty] | 41.96 | 34.63 | 1.11 | 0.063 | 0.18 | 3.66
2025-02-26 | Rejeito Fino Principal |  |  | 3670.28 | [6 empty] | 50.64 | 23.4 | 0.58 | 0.051 | 0.12 | 3.2
2025-02-27 | Rejeito Fino Principal |  |  | 3291.75 | [6 empty] | 50.64 | 23.4 | 0.58 | 0.051 | 0.12 | 3.2
2025-02-28 | Rejeito Fino Principal |  |  | 1839.35 | [6 empty] | 44.9 | 30.48 | 0.96 | 0.049 | 0.28 | 3.73
2025-03-01 | Rejeito Fino Principal |  |  | 1075.46 | [6 empty] | 43 | 32.72 | 1.34 | 0.062 | 0.22 | 3.84
2025-03-02 | Rejeito Fino Principal |  |  | 1883.16 | [6 empty] | 48.37 | 25.2 | 0.87 | 0.045 | 0.23 | 4.26
2025-03-03 | Rejeito Fino Principal |  |  | 3835.24 | [6 empty] | 47.25 | 27.45 | 1.12 | 0.057 | 0.2 | 3.33
2025-03-04 | Rejeito Fino Principal |  |  | 1789.26 | [6 empty] | 45.5 | 31.05 | 1.04 | 0.056 | 0.23 | 2.32
2025-03-05 | Rejeito Fino Principal |  |  | 2546.4
2025-03-06 | Rejeito Fino Principal |  |  | 3214.4
2025-03-07 | Rejeito Fino Principal |  |  | 2996.63 | [6 empty] | 44.64 | 30.87 | 0.87 | 0.055 | 0.22 | 3.62
2025-03-08 | Rejeito Fino Principal |  |  | 2693.14
2025-03-09 | Rejeito Fino Principal |  |  | 2405.982 | [6 empty] | 43.79 | 28.41 | 0.85 | 0.057 | 0.14 | 3.78
2024-08-01 | Rejeito Fino A |  |  | 3483.576 | [6 empty] | 39.91 | 37.3 | 1.53 | 0.072 | 0.2 | 3.46 | 0.46
2024-08-02 | Rejeito Fino A |  |  | 3583.402 | [6 empty] | 38.27 | 40.3 | 1.22 | 0.065 | 0.02 | 3.22 | 0.37
2024-08-03 | Rejeito Fino A |  |  | 3513.164 | [6 empty] | 42.75 | 32.51 | 1.86 | 0.086 | 0.13 | 3.91 | 0.46
2024-08-04 | Rejeito Fino A |  |  | 3498.49 | [6 empty] | 40.7 | 36.07 | 1.43 | 0.07 | 0.15 | 3.78 | 0.46
2024-08-05 | Rejeito Fino A |  |  | 3118.77 | [6 empty] | 40.35 | 35.95 | 2.07 | 0.076 | 0.1 | 3.81 | 0.46
2024-08-06 | Rejeito Fino A |  |  | 4035.294 | [6 empty] | 41.44 | 36.87 | 1.07 | 0.051 | 0.12 | 2.38 | 0.37
2024-08-07 | Rejeito Fino A |  |  | 3689.292 | [6 empty] | 44.26 | 31.09 | 1.5 | 0.064 | 0.09 | 3.69 | 0.37
2024-08-08 | Rejeito Fino A |  |  | 3943.366 | [6 empty] | 43.58 | 32.22 | 1.76 | 0.074 | 0.11 | 3.2 | 0.46
2024-08-09 | Rejeito Fino A |  |  | 3642.578 | [6 empty] | 40.02 | 37.12 | 1.97 | 0.083 | 0.12 | 3.13 | 0.46
2024-08-10 | Rejeito Fino A |  |  | 2767.242 | [6 empty] | 41.57 | 34.58 | 1.63 | 0.068 | 0.16 | 3.8 | 0.55
2024-08-11 | Rejeito Fino A |  |  | 3164.748 | [6 empty] | 40.02 | 37.12 | 1.97 | 0.083 | 0.12 | 3.13 | 0.46
2024-08-12 | Rejeito Fino A |  |  | 3595.008 | [6 empty] | 42.07 | 33.19 | 2.31 | 0.094 | 0.12 | 3.72 | 0.37
2024-08-13 | Rejeito Fino A |  |  | 3306.604 | [6 empty] | 43.63 | 31.37 | 1.63 | 0.085 | 0.23 | 3.91 | 0.37
2024-08-14 | Rejeito Fino A |  |  | 1106.056 | [6 empty] | 45.06 | 29.31 | 1.83 | 0.082 | 0.2 | 3.76 | 0.37
2024-08-15 | Rejeito Fino A |  |  | 3387.504 | [6 empty] | 44.17 | 30.74 | 1.42 | 0.09 | 0.2 | 3.8 | 0.46
2024-08-16 | Rejeito Fino A |  |  | 3252.014 | [6 empty] | 44.5 | 30.59 | 1.6 | 0.087 | 0.15 | 3.31 | 0.55
2024-08-17 | Rejeito Fino A |  |  | 3601.3 | [6 empty] | 46.56 | 27.44 | 1.33 | 0.084 | 0.14 | 3.8 | 0.46
2024-08-18 | Rejeito Fino A |  |  | 3973.3 | [6 empty] | 42.51 | 33.18 | 1.61 | 0.112 | 0.18 | 3.51 | 0.37
2024-08-19 | Rejeito Fino A |  |  | 2618.828 | [6 empty] | 42.91 | 31.87 | 2.05 | 0.116 | 0.24 | 3.89 | 0.37
2024-08-20 | Rejeito Fino A |  |  | 1947.308 | [6 empty] | 38.95 | 38.45 | 1.45 | 0.096 | 0.09 | 3.89 | 0.55
2024-08-21 | Rejeito Fino A |  |  | 2116.778 | [6 empty] | 40 | 36.72 | 1.58 | 0.091 | 0.16 | 3.89 | 0.46
2024-08-22 | Rejeito Fino A |  |  | 3020.564 | [6 empty] | 39.1 | 38.56 | 1.39 | 0.082 | 0.11 | 3.61 | 0.46
2024-08-23 | Rejeito Fino A |  |  | 2737.384 | [6 empty] | 42.25 | 32.91 | 1.54 | 0.108 | 0.12 | 3.11 | 0.55
2024-08-24 | Rejeito Fino A |  |  | 3112.76 | [6 empty] | 44.73 | 30.76 | 1.31 | 0.082 | 0.12 | 3.42 | 0.37
2024-08-25 | Rejeito Fino A |  |  | 3321.796 | [6 empty] | 40.27 | 36.33 | 1.66 | 0.09 | 0.17 | 3.76 | 0.37
2024-08-26 | Rejeito Fino A |  |  | 3451.67 | [6 empty] | 33.95 | 45.01 | 1.71 | 0.094 | 0.17 | 4.1 | 0.37
2024-08-27 | Rejeito Fino A |  |  | 2936.862 | [6 empty] | 42.72 | 32.45 | 1.64 | 0,,094 | 0.12 | 4.2 | 0.46
2024-08-28 | Rejeito Fino A |  |  | 2970.984 | [6 empty] | 39.63 | 37.46 | 1.66 | 0.099 | 0.1 | 3.61 | 0.47
2024-08-29 | Rejeito Fino A |  |  | 3811.732 | [6 empty] | 36.37 | 41.65 | 1.91 | 0.092 | 0.15 | 3.8 | 0.37
2024-08-30 | Rejeito Fino A |  |  | 3241.362 | [6 empty] | 51.67 | 20.35 | 1.56 | 0.09 | 0.17 | 3.6 | 0.27
2024-08-31 | Rejeito Fino A |  |  | 3145.766 | [6 empty] | 35.25 | 44.78 | 1.12 | 0.082 | 0.08 | 3.26 | 0.37
2024-09-01 | Rejeito Fino A |  |  | 3058.412 | [6 empty] | 50.57 | 22.67 | 1.44 | 0.083 | 0.15 | 3.01 | 0.55
2024-09-02 | Rejeito Fino A |  |  | 3497.954 | [6 empty] | 48.54 | 25.56 | 1.44 | 0.082 | 0.17 | 3.01 | 0.46
2024-09-03 | Rejeito Fino A |  |  | 2601.528
2024-09-04 | Rejeito Fino A |  |  | 1881.382 | [6 empty] | 38.42 | 39.03 | 1.47 | 0.078 | 0.13 | 4.01 | 0.37
2024-09-05 | Rejeito Fino A |  |  | 2643.434 | [6 empty] | 48 | 25.75 | 1.65 | 0.097 | 0.09 | 3.4 | 0.46
2024-09-06 | Rejeito Fino A |  |  | 2622.238 | [6 empty] | 46.77 | 27.31 | 1.3 | 0.097 | 0.1 | 3.89 | 0.37
2024-09-07 | Rejeito Fino A |  |  | 2789.662 | [6 empty] | 48.86 | 24.49 | 1.27 | 0.096 | 0.11 | 3.8 | 0.37
2024-09-08 | Rejeito Fino A |  |  | 2790.308 | [6 empty] | 43.09 | 33.84 | 0.98 | 0.059 | 0.13 | 3.1 | 0.46
2024-09-09 | Rejeito Fino A |  |  | 3109.176 | [6 empty] | 41.46 | 35.47 | 1.22 | 0.057 | 0.11 | 3.6 | 0.46
2024-09-10 | Rejeito Fino A |  |  | 2302.816 | [6 empty] | 45.71 | 28.73 | 1.39 | 0.107 | 0.14 | 3.91 | 0.47
2024-09-11 | Rejeito Fino A |  |  | 3753.106 | [6 empty] | 42.79 | 32.48 | 1.52 | 0.099 | 0.12 | 4.26 | 0.37
2024-09-12 | Rejeito Fino A |  |  | 3093.144 | [6 empty] | 47.61 | 25.92 | 1.12 | 0.79 | 0.13 | 4.36
2024-09-13 | Rejeito Fino A |  |  | 2976.574 | [6 empty] | 35.05 | 44.32 | 1.14 | 0.067 | 0.19 | 3.86 | 0.46
2024-09-14 | Rejeito Fino A |  |  | 3605.374 | [6 empty] | 39.87 | 38.2 | 0.81 | 0.051 | 0.14 | 3.55 | 0.37
2024-09-15 | Rejeito Fino A |  |  | 2978.196 | [6 empty] | 42.59 | 34.03 | 0.99 | 0.054 | 0.16 | 3.59 | 0.46
2024-09-16 | Rejeito Fino A |  |  | 2297.504 | [6 empty] | 45.14 | 29.22 | 1.67 | 0.087 | 0.15 | 3.95 | 0.55
2024-09-17 | Rejeito Fino A |  |  | 3220.49 | [6 empty] | 42.81 | 33.3 | 1.5 | 0.09 | 0.14 | 3.46 | 0.46
2024-09-18 | Rejeito Fino A |  |  | 2615.116 | [6 empty] | 40.77 | 37.04 | 1.02 | 0.055 | 0.14 | 3.17 | 0.37
2024-09-19 | Rejeito Fino A |  |  | 3062.71 | [6 empty] | 44.37 | 27.49 | 3.24 | 0.052 | 0.09 | 5.34 | 0.37
2024-09-20 | Rejeito Fino A |  |  | 3109.454 | [6 empty] | 42.43 | 32.58 | 2.25 | 0.068 | 0.11 | 3.96 | 0.37
2024-09-21 | Rejeito Fino A |  |  | 2714.784 | [6 empty] | 36.12 | 43.14 | 1.1 | 0.063 | 0.12 | 3.68 | 0.47
2024-09-22 | Rejeito Fino A |  |  | 3499.786 | [6 empty] | 39.47 | 38.05 | 1.31 | 0.075 | 0.15 | 3.66
2024-09-23 | Rejeito Fino A |  |  | 3381.87 | [6 empty] | 44.39 | 31.53 | 0.83 | 0.048 | 0.11 | 3.79 | 0.46
2024-09-24 | Rejeito Fino A |  |  | 1781.218 | [6 empty] | 43.37 | 32.02 | 1.62 | 0.071 | 0.17 | 3.77 | 0.37
2024-09-25 | Rejeito Fino A |  |  | 2656.026 | [6 empty] | 39.61 | 37.89 | 1.5 | 0.068 | 0.16 | 3.43 | 0.46
2024-09-26 | Rejeito Fino A |  |  | 2309.708 | [6 empty] | 33.13 | 47.3 | 1.05 | 0.056 | 0.12 | 3.87
2024-09-27 | Rejeito Fino A |  |  | 2883.086 | [6 empty] | 38.99 | 39.55 | 1.14 | 0.59 | 0.1 | 3.16 | 0.37
2024-09-28 | Rejeito Fino A |  |  | 2726.526 | [6 empty] | 35.45 | 44.57 | 0.85 | 0.045 | 0.13 | 3.52 | 0.37
2024-09-29 | Rejeito Fino A |  |  | 2747.512 | [6 empty] | 38.49 | 40.02 | 0.81 | 0.07 | 0.18 | 3.61 | 0.46
2024-09-30 | Rejeito Fino A |  |  | 1853.752 | [6 empty] | 52.42 | 20.08 | 0.85 | 0.07 | 0.13 | 3.64 | 0.27
2024-10-01 | Rejeito Fino A |  |  | 2616.718 | [6 empty] | 39.65 | 38.35 | 0.96 | 0.062 | 0.14 | 3.55 | 0.46
2024-10-02 | Rejeito Fino A |  |  | 3297.448 | [6 empty] | 42.1 | 34.26 | 1.17 | 0.073 | 0.2 | 3.7 | 0.46
2024-10-03 | Rejeito Fino A |  |  | 3784.814 | [6 empty] | 40.16 | 37.21 | 1.02 | 0.072 | 0.27 | 3.66
2024-10-04 | Rejeito Fino A |  |  | 3635.9 | [6 empty] | 44.73 | 30.71 | 0.96 | 0.089 | 0.24 | 3.6
2024-10-05 | Rejeito Fino A |  |  | 3238.068 | [6 empty] | 39.26 | 37.22 | 1.1 | 0.074 | 0.17 | 4.82 | 0.46
2024-10-06 | Rejeito Fino A |  |  | 3776.846 | [6 empty] | 42.74 | 33.44 | 1.07 | 0.071 | 0.16 | 3.74 | 0.27
2024-10-07 | Rejeito Fino A |  |  | 2699.938 | [6 empty] | 43.82 | 32.21 | 1.18 | 0.075 | 0.13 | 3.32
2024-10-08 | Rejeito Fino A |  |  | 2245.926 | [6 empty] | 44.34 | 30.34 | 1.42 | 0.086 | 0.16 | 4.02 | 0.46
2024-10-09 | Rejeito Fino A |  |  | 2301.186 | [6 empty] | 43.66 | 35.39 | 1.11 | 0.046 | 0.19 | 4.01
2024-10-10 | Rejeito Fino A |  |  | 1812.104 | [6 empty] | 36.15 | 42.3 | 1.68 | 0.071 | 0.21 | 3.41
2024-10-11 | Rejeito Fino A |  |  | 2494.052 | [6 empty] | 45.58 | 29.61 | 1.03 | 0.082 | 0.2 | 3.35 | 0.37
2024-10-12 | Rejeito Fino A |  |  | 1882.038 | [6 empty] | 42.31 | 33.3 | 1.3 | 0.057 | 0.24 | 3.89 | 0.37
2024-10-13 | Rejeito Fino A |  |  | 2235.496 | [6 empty] | 49.02 | 24.51 | 0.96 | 0.063 | 0.19 | 3.74 | 0.37
2024-10-14 | Rejeito Fino A |  |  | 1613.646
2024-10-15 | Rejeito Fino A |  |  | 2399.268 | [6 empty] | 40.93 | 35.55 | 1.05 | 0.08 | 0.24 | 4.08
2024-10-16 | Rejeito Fino A |  |  | 2363.644 | [6 empty] | 44.7 | 31.79 | 0.96 | 0.056 | 0.15 | 2.83
2024-10-17 | Rejeito Fino A |  |  | 3082.918 | [6 empty] | 42.96 | 33.52 | 1.09 | 0.074 | 0.16 | 3.34 | 0.37
2024-10-18 | Rejeito Fino A |  |  | 2391.564 | [6 empty] | 37.57 | 41.14 | 0.99 | 0.061 | 0.14 | 3.62 | 0.37
2024-10-19 | Rejeito Fino A |  |  | 2273.61 | [6 empty] | 49.46 | 30.38 | 0.74 | 0.049 | 0.1 | 3.96 | 0.37
2024-10-20 | Rejeito Fino A |  |  | 2260.196 | [6 empty] | 41.82 | 35.88 | 1.07 | 0.071 | 0.11 | 2.64
2024-10-21 | Rejeito Fino A |  |  | 938.324 | [6 empty] | 46.7 | 28.41 | 0.97 | 0.065 | 0.13 | 3.34
2024-10-22 | Rejeito Fino A |  |  | 2076.172 | [6 empty] | 42.78 | 33.57 | 0.87 | 0.055 | 0.16 | 3.85
2024-10-23 | Rejeito Fino A |  |  | 2968.302 | [6 empty] | 48.79 | 22.88 | 1.28 | 0.09 | 0.12 | 4.2
2024-10-24 | Rejeito Fino A |  |  | 2999.714 | [6 empty] | 41.23 | 35.39 | 1.21 | 0.07 | 0.19 | 3.72
2024-10-25 | Rejeito Fino A |  |  | 2925.166
2024-10-26 | Rejeito Fino A |  |  | 2488.574 | [6 empty] | 40.78 | 36.21 | 1.06 | 0.07 | 0.12 | 3.87
2024-10-27 | Rejeito Fino A |  |  | 2344.922 | [6 empty] | 36 | 43.21 | 0.87 | 0.07 | 0.12 | 4.02
2024-10-28 | Rejeito Fino A |  |  | 2128.482 | [6 empty] | 37.5 | 40.97 | 0.84 | 0.06 | 0.17 | 4.14
2024-10-29 | Rejeito Fino A |  |  | 1391.648 | [6 empty] | 39.61 | 38.47 |  |  |  | 3.8
2024-10-30 | Rejeito Fino A |  |  | 1619.608 | [6 empty] | 31 | 50.09 | 0.75 | 0.05 | 0.12 | 4.05
2024-10-31 | Rejeito Fino A |  |  | 1667.678 | [6 empty] | 30.7 | 51.23 | 1.05 | 0.06 | 0.13 | 2.96
2024-11-01 | Rejeito Fino A |  |  | 479.894 | [6 empty] | 21.14 | 65.35 | 1.08 | 0.046 | 0.11 | 2.53
2024-11-02 | Rejeito Fino A |  |  | 2200.708 | [6 empty] | 43.81 | 32.78 | 0.98 | 0.061 | 0.12 | 2.99
2024-11-03 | Rejeito Fino A |  |  | 2006.836 | [6 empty] | 39.28 | 38.33 | 1.13 | 0.058 | 0.15 | 3.27
2024-11-04 | Rejeito Fino A |  |  | 2285.23 | [6 empty] | 30.69 | 51.63 | 1.27 | 0.059 | 0.18 | 2.54
2024-11-05 | Rejeito Fino A |  |  | 1043.496 | [6 empty] | 39.4 | 38.76 | 1.15 | 0.054 | 0.18 | 3.1
2024-11-06 | Rejeito Fino A |  |  | 1910.992 | [6 empty] | 39.11 | 40.13 | 1.1 | 0.056 | 0.12 | 2.42
2024-11-07 | Rejeito Fino A |  |  | 1224.23 | [6 empty] | 43.81 | 32.37 | 1.23 | 0.055 | 0.23 | 3.1
2024-11-08 | Rejeito Fino A |  |  | 2819.604 | [6 empty] | 39.89 | 38.04 | 0.89 | 0.046 | 0.18 | 3.67
2024-11-09 | Rejeito Fino A |  |  | 2303.004 | [6 empty] | 40.92 | 36.23 | 0.83 | 0.042 | 0.17 | 3.55
2024-11-10 | Rejeito Fino A |  |  | 1967.54 | [6 empty] | 34.1 | 47.73 | 0.85 | 0.041 | 0.17 | 2.23
2024-11-11 | Rejeito Fino A |  |  | 1906.672 | [6 empty] | 40.17 | 39.03 | 1.09 | 0.057 | 0.14 | 2.88
2024-11-12 | Rejeito Fino A |  |  | 2715.308 | [6 empty] | 43.98 | 31.97 | 1.2 | 0.064 | 0.21 | 3.33
2024-11-13 | Rejeito Fino A |  |  | 2525.99
2024-11-14 | Rejeito Fino A |  |  | 2404.272 | [6 empty] | 38.57 | 39.09 | 1.66 | 0.69 | 0.18 | 3.26
2024-11-15 | Rejeito Fino A |  |  | 2900.49 | [6 empty] | 49.44 | 23.97 | 0.95 | 0.048 | 0.23 | 3.67
2024-11-16 | Rejeito Fino A |  |  | 2529.812 | [6 empty] | 35.12 | 45.43 | 1.06 | 0.05 | 0.17 | 2.81
2024-11-17 | Rejeito Fino A |  |  | 2990.328 | [6 empty] | 46.58 | 28.48 | 1 | 0.058 | 0.17 | 3.42
2024-11-18 | Rejeito Fino A |  |  | 2962.548 | [6 empty] | 42.18 | 35.25 | 0.78 | 0.041 | 0.22 | 3.11
2024-11-19 | Rejeito Fino A |  |  | 2953.826 | [6 empty] | 41.86 | 35.52 | 0.99 | 0.051 | 0.17 | 3.16
2024-11-20 | Rejeito Fino A |  |  | 3205.486 | [6 empty] | 49.61 | 24.09 | 0.96 | 0.055 | 0.19 | 3.45
2024-11-21 | Rejeito Fino A |  |  | 2599.928 | [6 empty] | 43.27 | 33.05 | 1.13 | 0.056 | 0.25 | 3.27 | 0.37
2024-11-22 | Rejeito Fino A |  |  | 2764.47 | [6 empty] | 40.23 | 38.16 | 0.94 | 0.048 | 0.15 | 2.93
2024-11-23 | Rejeito Fino A |  |  | 2577.214 | [6 empty] | 41.05 | 39.78 | 1.03 | 0.051 | 0.15 | 3.71
2024-11-24 | Rejeito Fino A |  |  | 3067.96 | [6 empty] | 46.65 | 27.23 | 1.36 | 0.07 | 0.18 | 3.88
2024-11-25 | Rejeito Fino A |  |  | 3067.96 | [6 empty] | 46.65 | 27.23 | 1.36 | 0.07 | 0.18 | 3.88
2024-11-26 | Rejeito Fino A |  |  | 3769.53 | [6 empty] | 43.77 | 31.92 | 1.31 | 0.064 | 0.23 | 3.53
2024-11-27 | Rejeito Fino A |  |  | 3135.896 | [6 empty] | 48.75 | 23.59 | 1.87 | 0.076 | 0.54 | 3.71
2024-11-28 | Rejeito Fino A |  |  | 2517.53 | [6 empty] | 41.91 | 34.32 | 1.43 | 0.059 | 0.21 | 3.64 | 0.46
2024-11-29 | Rejeito Fino A |  |  | 669.07 | [6 empty] | 46.5 | 26.71 | 1.7 | 0.081 | 0.27 | 4.33 | 0.37
2024-11-30 | Rejeito Fino A |  |  | 2886.44 | [6 empty] | 38.58 | 39.8 | 1.24 | 0.064 | 0.15 | 3.25
2024-12-01 | Rejeito Fino A |  |  | 3181.98 | [6 empty] | 38.58 | 39.8 | 1.24 | 0.064 | 0.15 | 3.25
2024-12-02 | Rejeito Fino A |  |  | 2550.272 | [6 empty] | 45.55 | 29.63 | 1.19 | 0.065 | 0.25 | 3.42 | 0.27
2024-12-03 | Rejeito Fino A |  |  | 3827.18 | [6 empty] | 41.04 | 35.84 | 1.28 | 0.051 | 0.2 | 3.62 | 0.37
2024-12-04 | Rejeito Fino A |  |  | 3295.77 | [6 empty] | 49.48 | 21.09 | 1.34 | 0.062 | 0.34 | 5.9 | 0.37
2024-12-05 | Rejeito Fino A |  |  | 3159.558 | [6 empty] | 42.99 | 33.98 | 1.28 | 0.054 | 0.21 | 2.63
2024-12-06 | Rejeito Fino A |  |  | 3726.01 | [6 empty] | 43.69 | 32.66 | 1.02 | 0.058 | 0.2 | 3.27
2024-12-07 | Rejeito Fino A |  |  | 3365.65 | [6 empty] | 46.19 | 28.86 | 1.01 | 0.061 | 0.15 | 3.6
2024-12-08 | Rejeito Fino A |  |  | 4297.73 | [6 empty] | 44.37 | 31.4 | 0.98 | 0.63 | 0.17 | 3.66 | 0.37
2024-12-09 | Rejeito Fino A |  |  | 3519.3 | [6 empty] | 43.75 | 31.67 | 1.41 | 0.074 | 0.16 | 3.8
2024-12-10 | Rejeito Fino A |  |  | 3280.79 | [6 empty] | 40.96 | 36.49 | 1.08 | 0.061 | 0.15 | 3.39 | 0.37
2024-12-11 | Rejeito Fino A |  |  | 2186.18 | [6 empty] | 46.07 | 28.43 | 1.17 | 0.061 | 0.15 | 4.04 | 0.46
2024-12-12 | Rejeito Fino A |  |  | 3112.09 | [6 empty] | 41.83 | 36.29 | 0.87 | 0.052 | 0.13 | 2.58 | 0.46
2024-12-13 | Rejeito Fino A |  |  | 3233.21 | [6 empty] | 44.41 | 31.26 | 1.09 | 0.079 | 0.14 | 3.58 | 0.37
2024-12-14 | Rejeito Fino A |  |  | 3415.58 | [6 empty] | 51.43 | 21.31 | 1.11 | 0.103 | 0.15 | 3.44 | 0.37
2024-12-15 | Rejeito Fino A |  |  | 3894.16 | [6 empty] | 48.15 | 25.45 | 1.19 | 0.101 | 0.16 | 3.89
2024-12-16 | Rejeito Fino A |  |  | 3694.47 | [6 empty] | 48.15 | 25.45 | 1.19 | 0.101 | 0.16 | 3.89
2024-12-17 | Rejeito Fino A |  |  | 3218.58 | [6 empty] | 38.41 | 40.53 | 0.86 | 0.062 | 0.12 | 3.26
2024-12-18 | Rejeito Fino A |  |  | 2126.55 | [6 empty] | 39.78 | 38.23 | 0.86 | 0.068 | 0.2 | 3.48 | 0.46
2024-12-19 | Rejeito Fino A |  |  | 4053.48 | [6 empty] | 41.69 | 35.8 | 0.84 | 0.067 | 0.12 | 3.3 | 0.37
2024-12-20 | Rejeito Fino A |  |  | 3395.01 | [6 empty] | 34.57 | 45.43 | 1.06 | 0.073 | 0.17 | 3.54
2024-12-21 | Rejeito Fino A |  |  | 2982.46 | [6 empty] | 39.66 | 38.61 | 0.63 | 0.055 | 0.14 | 3.64 | 0.46
2024-12-22 | Rejeito Fino A |  |  | 2878.44
2024-12-23 | Rejeito Fino A |  |  | 2739.81 | [6 empty] | 50.87 | 21.22 | 1.3 | 0.08 | 0.17 | 4.15
2024-12-24 | Rejeito Fino A |  |  | 3628.99 | [6 empty] | 46.98 | 27.61 | 0.82 | 0.068 | 0.16 | 3.9
2024-12-25 | Rejeito Fino A |  |  | 3962.61 | [6 empty] | 42.09 | 34.7 | 1.09 | 0.092 | 0.14 | 3.48 | 0.46
2024-12-26 | Rejeito Fino A |  |  | 1866.68 | [6 empty] | 44.54 | 31.11 | 0.99 | 0.116 | 0.13 | 3.62
2024-12-27 | Rejeito Fino A |  |  | 2759.92 | [6 empty] | 39.22 | 38.94 | 0.87 | 0.091 | 0.12 | 3.63
2024-12-28 | Rejeito Fino A |  |  | 3580.78 | [6 empty] | 46.08 | 28.93 | 1.21 | 0.117 | 0.17 | 3.31
2024-12-29 | Rejeito Fino A |  |  | 3024.61 | [6 empty] | 42.11 | 35.54 | 0.95 | 0.098 | 0.18 | 3.69
2024-12-30 | Rejeito Fino A |  |  | 3277.01 | [6 empty] | 34.03 | 46.73 | 0.86 | 0.075 | 0.13 | 3.29 | 0.55
2024-12-31 | Rejeito Fino A |  |  | 1366.1 | [6 empty] | 42.22 | 34.27 | 0.99 | 0.096 | 0.14 | 3.82 | 0.46
2025-01-01 | Rejeito Fino A |  |  | -1488.58 | [6 empty] | 43.05 | 33.49 | 0.95 | 0.091 | 0.16 | 3.43 | 0.46
2025-01-02 | Rejeito Fino A |  |  | 2372.75 | [6 empty] | 44.18 | 30.08 | 1.26 | 0.122 | 0.16 | 4.79
2025-01-03 | Rejeito Fino A |  |  | 2083.33
2025-01-04 | Rejeito Fino A |  |  | 2406.87 | [6 empty] | 42.78 | 33.26 | 1.1 | 0.104 | 0.17 | 3.86
2025-01-05 | Rejeito Fino A |  |  | 2476.72
2025-01-06 | Rejeito Fino A |  |  | 2857.05 | [6 empty] | 39.89 | 38.26
2025-01-07 | Rejeito Fino A |  |  | 2973.42 | [6 empty] | 41.49 | 35.54 | 0.88 | 0.43 | 0.14 | 4.07 | 0.37
2025-01-08 | Rejeito Fino A |  |  | 3165.31 | [6 empty] | 44.47 | 31.18 | 1.01 | 0.092 | 0.15 | 3.66 | 0.37
2025-01-09 | Rejeito Fino A |  |  | 3049.01 | [6 empty] | 53.33 | 16.37 | 1.14 | 0.124 | 0.19 | 5.52
2025-01-10 | Rejeito Fino A |  |  | 3150.84 | [6 empty] | 43.49 | 32.96 | 1 | 0.082 | 0.18 | 3.26
2025-01-11 | Rejeito Fino A |  |  | 3219.84 | [6 empty] | 39.23 | 39.33 | 0.75 | 0.063 | 0.17 | 3.33 | 0.36
2025-01-12 | Rejeito Fino A |  |  | 2431.79 | [6 empty] | 43.35 | 32.96 | 0.86 | 0.063 | 0.2 | 3.58 | 0.46
2025-01-13 | Rejeito Fino A |  |  | 2403.33 | [6 empty] | 43.35 | 32.96 | 0.86 | 0.063 | 0.2 | 3.58 | 0.46
2025-01-14 | Rejeito Fino A |  |  | 2827.37 | [6 empty] | 45.07 | 30.41 | 0.9 | 0.074 | 0.21 | 3.65
2025-01-15 | Rejeito Fino A |  |  | 1854.65 | [6 empty] | 44.51 | 31.41 | 1 | 0.075 | 0.18 | 3.39
2025-01-16 | Rejeito Fino A |  |  | 3842.73 | [6 empty] | 44.65 | 31.47 | 0.93 | 0.065 | 0.19 | 3.2
2025-01-17 | Rejeito Fino A |  |  | 3425.75 | [6 empty] | 46.14 | 28.94 | 1.03 | 0.069 | 0.27 | 3.38
2025-01-18 | Rejeito Fino A |  |  | 3222.84 | [6 empty] | 51.43 | 21.38 | 0.93 | 0.079 | 0.21 | 3.55 | 0.37
2025-01-19 | Rejeito Fino A |  |  | 3631.39 | [6 empty] | 48.16 | 26.35 | 0.88 | 0.064 | 0.22 | 3.25 | 0.37
2025-01-20 | Rejeito Fino A |  |  | 4241.718 | [6 empty] | 45.39 | 29.47 | 1.16 | 0.074 | 0.29 | 3.74 | 0.37
2025-01-21 | Rejeito Fino A |  |  | 4437.17 | [6 empty] | 40.64 | 37.46 | 1.01 | 0.069 | 0.2 | 2.83
2025-01-22 | Rejeito Fino A |  |  | 4580.18 | [6 empty] | 37.7 | 41.37 | 1.32 | 0.082 | 0.24 | 2.71
2025-01-23 | Rejeito Fino A |  |  | 4200.35
2025-01-24 | Rejeito Fino A |  |  | 4554.54 | [6 empty] | 48.43 | 25.49 | 0.89 | 0.059 | 0.18 | 3.83
2025-01-25 | Rejeito Fino A |  |  | 3732.36 | [6 empty] | 42.62 | 33.84 | 0.99 | 0.064 | 0.2 | 3.66 | 0.37
2025-01-26 | Rejeito Fino A |  |  | 4233.44 | [6 empty] | 43.34 | 32.86 | 0.92 | 0.057 | 0.19 | 3.71
2025-01-27 | Rejeito Fino A |  |  | 3456.9 | [6 empty] | 51.11 | 2.18 | 0.98 | 0.07 | 0.19 | 3.17
2025-01-28 | Rejeito Fino A |  |  | 4296.44 | [6 empty] | 40.12 | 37.79 | 0.84 | 0.059 | 0.14 | 3.54
2025-01-29 | Rejeito Fino A |  |  | 3728.12 | [6 empty] | 44.48 | 32.22 | 0.78 | 0.058 | 0.16 | 2.92
2025-01-30 | Rejeito Fino A |  |  | 4342.688 | [6 empty] | 48.34 | 25.72 | 1.09 | 0.073 | 0.17 | 3.47
2025-01-31 | Rejeito Fino A |  |  | 4039.89 | [6 empty] | 42.38 | 34.6 | 0.92 | 0.067 | 0.19 | 3.31 | 0.37
2025-02-01 | Rejeito Fino A |  |  | 3609.47 | [6 empty] | 42.66 | 36.27 | 1.26 | 0.07 | 0.19 | 3.62
2025-02-02 | Rejeito Fino A |  |  | 3386.68 | [6 empty] | 43.95 | 31.94 | 1.15 | 0.075 | 0.19 | 3.45
2025-02-03 | Rejeito Fino A |  |  | 1596.71 | [6 empty] | 46.76 | 28.26 | 0.77 | 0.062 | 0.16 | 3.59
2025-02-04 | Rejeito Fino A |  |  | 3574.55 | [6 empty] | 51 | 22.18 | 0.99 | 0.075 | 0.18 | 30.2
2025-02-05 | Rejeito Fino A |  |  | 3750.79 | [6 empty] | 45.19 | 30.2 | 1.08 | 0.066 | 0.18 | 3.55
2025-02-06 | Rejeito Fino A |  |  | 3923.5 | [6 empty] | 43.12 | 33.04 | 1.13 | 0.062 | 0.15 | 3.34
2025-02-07 | Rejeito Fino A |  |  | 4018.39 | [6 empty] | 47.98 | 26.55 | 0.88 | 0.061 | 0.13 | 3.54
2025-02-08 | Rejeito Fino A |  |  | 3412.51 | [6 empty] | 48.06 | 28.08 | 0.71 | 0.048 | 0.16 | 2.09
2025-02-09 | Rejeito Fino A |  |  | 2674.77 | [6 empty] | 45.52 | 31.04 | 0.8 | 0.056 | 0.15 | 2.63
2025-02-10 | Rejeito Fino A |  |  | 3180 | [6 empty] | 45.97 | 29.48 | 0.96 | 0.062 | 0.16 | 3.32
2025-02-11 | Rejeito Fino A |  |  | 3542.78 | [6 empty] | 36.42 | 42.74 | 0.96 | 0.048 | 0.16 | 3.78
2025-02-12 | Rejeito Fino A |  |  | 2438.96 | [6 empty] | 41.9 | 34.68 | 1.03 | 0.053 | 0.15 | 3.91
2025-02-13 | Rejeito Fino A |  |  | 2522.39 | [6 empty] | 46.68 | 24.19 | 1.33 | 0.058 | 0.12 | 4.37
2025-02-14 | Rejeito Fino A |  |  | 2847.49 | [6 empty] | 46.95 | 28.26 | 1.2 | 0.066 | 0.15 | 2.88
2025-02-15 | Rejeito Fino A |  |  | 2272.48 | [6 empty] | 46.24 | 28.67 | 1.09 | 0.064 | 0.2 | 3.56
2025-02-16 | Rejeito Fino A |  |  | 3380.69 | [6 empty] | 43.42 | 32.94 | 1.09 | 0.073 | 0.2 | 2.78
2025-02-17 | Rejeito Fino A |  |  | 3230.56 | [6 empty] | 35.88 | 43.52 | 1.22 | 0.067 | 0.15 | 3.47
2025-02-18 | Rejeito Fino A |  |  | 3915.59 | [6 empty] | 46.76 | 27.97 | 1.15 | 0.074 | 0.14 | 3.52
2025-02-19 | Rejeito Fino A |  |  | 3125 | [6 empty] | 46.31 | 28.93 | 1.09 | 0.061 | 0.16 | 3.22 | 0.37
2025-02-20 | Rejeito Fino A |  |  | 2227.37 | [6 empty] | 48.89 | 25.14 | 1.35 | 0.07 | 0.2 | 2.91
2025-02-21 | Rejeito Fino A |  |  | 2977.51 | [6 empty] | 41.67 | 34.9 | 1.16 | 0.059 | 0.17 | 3.78
2025-02-22 | Rejeito Fino A |  |  | 3311.31 | [6 empty] | 42.29 | 35.73 | 0.85 | 0.043 | 0.15 | 2.55
2025-02-23 | Rejeito Fino A |  |  | 2895.61 | [6 empty] | 41.76 | 35.49 | 0.95 | 0.053 | 0.14 | 3.44
2025-02-24 | Rejeito Fino A |  |  | 3515.26 | [6 empty] | 41.83 | 34.99 | 1.17 | 0.058 | 0.17 | 3.52
2025-02-25 | Rejeito Fino A |  |  | 2992.62 | [6 empty] | 42.85 | 33.57 | 1.17 | 0.049 | 0.2 | 3.32
2025-02-26 | Rejeito Fino A |  |  | 3752.78 | [6 empty] | 40.84 | 35.93 | 1.2 | 0.057 | 0.2 | 3.87
2025-02-27 | Rejeito Fino A |  |  | 3635.32 | [6 empty] | 40.84 | 35.93 | 1.2 | 0.057 | 0.2 | 3.87
2025-02-28 | Rejeito Fino A |  |  | 3161.72 | [6 empty] | 46.09 | 28.86 | 1.17 | 0.059 | 0.22 | 3.46
2025-03-01 | Rejeito Fino A |  |  | 2790.03 | [6 empty] | 35 | 44.48 | 1.16 | 0.056 | 0.2 | 3.77
2025-03-02 | Rejeito Fino A |  |  | 3796.81 | [6 empty] | 50.08 | 23.54 | 0.88 | 0.043 | 0.18 | 3.53
2025-03-03 | Rejeito Fino A |  |  | 3538.73 | [6 empty] | 45.08 | 30.61 | 1.02 | 0.047 | 0.18 | 3.45
2025-03-04 | Rejeito Fino A |  |  | 2734.01 | [6 empty] | 38.3 | 40.9 | 0.9 | 0.45 | 0.17 | 3.03
2025-03-05 | Rejeito Fino A |  |  | 2888.76
2025-03-06 | Rejeito Fino A |  |  | 2034.92
2025-03-07 | Rejeito Fino A |  |  | 3449.33 | [6 empty] | 39.88 | 37.54 | 1.23 | 0.062 | 0.23 | 3.55
2025-03-08 | Rejeito Fino A |  |  | 3875.55
2025-03-09 | Rejeito Fino A |  |  | 3886.11 | [6 empty] | 42.94 | 33.98 | 1 | 0.058 | 0.21 | 3.08
2024-08-01 | Rejeito Fino B |  |  | 3722.784
2024-08-02 | Rejeito Fino B |  |  | 3731.198
2024-08-03 | Rejeito Fino B |  |  | 3312.666
2024-08-04 | Rejeito Fino B |  |  | 4139.92
2024-08-05 | Rejeito Fino B |  |  | 4318.87
2024-08-06 | Rejeito Fino B |  |  | 3829.976
2024-08-07 | Rejeito Fino B |  |  | 3021.018
2024-08-08 | Rejeito Fino B |  |  | 3887.794
2024-08-09 | Rejeito Fino B |  |  | 4294.112
2024-08-10 | Rejeito Fino B |  |  | 3097.438
2024-08-11 | Rejeito Fino B |  |  | 3698.852
2024-08-12 | Rejeito Fino B |  |  | 3644.292
2024-08-13 | Rejeito Fino B |  |  | 3528.156
2024-08-14 | Rejeito Fino B |  |  | 3628.994
2024-08-15 | Rejeito Fino B |  |  | 3547.986
2024-08-16 | Rejeito Fino B |  |  | 3513.716
2024-08-17 | Rejeito Fino B |  |  | 4202.9
2024-08-18 | Rejeito Fino B |  |  | 4227.75
2024-08-19 | Rejeito Fino B |  |  | 3090.192
2024-08-20 | Rejeito Fino B |  |  | 2039.662
2024-08-21 | Rejeito Fino B |  |  | 2015.562
2024-08-22 | Rejeito Fino B |  |  | 1691.116
2024-08-23 | Rejeito Fino B |  |  | 2691.476
2024-08-24 | Rejeito Fino B |  |  | 2874.03
2024-08-25 | Rejeito Fino B |  |  | 3297.474
2024-08-26 | Rejeito Fino B |  |  | 3453.36
2024-08-27 | Rejeito Fino B |  |  | 2897.998
2024-08-28 | Rejeito Fino B |  |  | 2483.916
2024-08-29 | Rejeito Fino B |  |  | 3337.098
2024-08-30 | Rejeito Fino B |  |  | 3121.668
2024-08-31 | Rejeito Fino B |  |  | 2281.484
2024-09-01 | Rejeito Fino B |  |  | 2728.848
2024-09-02 | Rejeito Fino B |  |  | 3108.446
2024-09-03 | Rejeito Fino B |  |  | 2460.592
2024-09-04 | Rejeito Fino B |  |  | 3183.988
2024-09-05 | Rejeito Fino B |  |  | 3159.366
2024-09-06 | Rejeito Fino B |  |  | 1648.932
2024-09-07 | Rejeito Fino B |  |  | 2696.558
2024-09-08 | Rejeito Fino B |  |  | 3208.592
2024-09-09 | Rejeito Fino B |  |  | 3587.584
2024-09-10 | Rejeito Fino B |  |  | 2396.524
2024-09-11 | Rejeito Fino B |  |  | 3618.204
2024-09-12 | Rejeito Fino B |  |  | 2354.846
2024-09-13 | Rejeito Fino B |  |  | 3086.206
2024-09-14 | Rejeito Fino B |  |  | 2987.486
2024-09-15 | Rejeito Fino B |  |  | 3509.564
2024-09-16 | Rejeito Fino B |  |  | 3622.176
2024-09-17 | Rejeito Fino B |  |  | 3547.71
2024-09-18 | Rejeito Fino B |  |  | 2819.364
2024-09-19 | Rejeito Fino B |  |  | 3202.3
2024-09-20 | Rejeito Fino B |  |  | 3089.366
2024-09-21 | Rejeito Fino B |  |  | 1976.976
2024-09-22 | Rejeito Fino B |  |  | 1689.964
2024-09-23 | Rejeito Fino B |  |  | 3239.01
2024-09-24 | Rejeito Fino B |  |  | 2110.752
2024-09-25 | Rejeito Fino B |  |  | 2972.344
2024-09-26 | Rejeito Fino B |  |  | 2399.082
2024-09-27 | Rejeito Fino B |  |  | 1379.204
2024-09-28 | Rejeito Fino B |  |  | 2375.204
2024-09-29 | Rejeito Fino B |  |  | 2740.988
2024-09-30 | Rejeito Fino B |  |  | 2415.998
2024-10-01 | Rejeito Fino B |  |  | 1606.742
2024-10-02 | Rejeito Fino B |  |  | 3181.932
2024-10-03 | Rejeito Fino B |  |  | 3789.206
2024-10-04 | Rejeito Fino B |  |  | 3369.59
2024-10-05 | Rejeito Fino B |  |  | 2679.262
2024-10-06 | Rejeito Fino B |  |  | 3241.384
2024-10-07 | Rejeito Fino B |  |  | 3044.092
2024-10-08 | Rejeito Fino B |  |  | 2631.164
2024-10-09 | Rejeito Fino B |  |  | 2579.574
2024-10-10 | Rejeito Fino B |  |  | 2355.526
2024-10-11 | Rejeito Fino B |  |  | 2685.508
2024-10-12 | Rejeito Fino B |  |  | 2557.622
2024-10-13 | Rejeito Fino B |  |  | 2685.994
2024-10-14 | Rejeito Fino B |  |  | 1457.614
2024-10-15 | Rejeito Fino B |  |  | 3097.102
2024-10-16 | Rejeito Fino B |  |  | 3316.636
2024-10-17 | Rejeito Fino B |  |  | 3366.712
2024-10-18 | Rejeito Fino B |  |  | 3196.336
2024-10-19 | Rejeito Fino B |  |  | 3052.67
2024-10-20 | Rejeito Fino B |  |  | 2809.364
2024-10-21 | Rejeito Fino B |  |  | 2694.226
2024-10-22 | Rejeito Fino B |  |  | 2628.578
2024-10-23 | Rejeito Fino B |  |  | 3265.838
2024-10-24 | Rejeito Fino B |  |  | 3595.726
2024-10-25 | Rejeito Fino B |  |  | 3126.964
2024-10-26 | Rejeito Fino B |  |  | 2848.316
2024-10-27 | Rejeito Fino B |  |  | 2799.928
2024-10-28 | Rejeito Fino B |  |  | 2917.918
2024-10-29 | Rejeito Fino B |  |  | 1595.242
2024-10-30 | Rejeito Fino B |  |  | 2183.082
2024-10-31 | Rejeito Fino B |  |  | 2186.322
2024-11-01 | Rejeito Fino B |  |  | 2428.026
2024-11-02 | Rejeito Fino B |  |  | 2488.972
2024-11-03 | Rejeito Fino B |  |  | 2491.734
2024-11-04 | Rejeito Fino B |  |  | 2550.11
2024-11-05 | Rejeito Fino B |  |  | 2201.404
2024-11-06 | Rejeito Fino B |  |  | 2905.508
2024-11-07 | Rejeito Fino B |  |  | 2905.08
2024-11-08 | Rejeito Fino B |  |  | 2045.026
2024-11-09 | Rejeito Fino B |  |  | 1487.266
2024-11-10 | Rejeito Fino B |  |  | 1500.87
2024-11-11 | Rejeito Fino B |  |  | 1337.548
2024-11-12 | Rejeito Fino B |  |  | 2357.652
2024-11-13 | Rejeito Fino B |  |  | 1752.77
2024-11-14 | Rejeito Fino B |  |  | 2024.618
2024-11-15 | Rejeito Fino B |  |  | 2194.65
2024-11-16 | Rejeito Fino B |  |  | 1883.358
2024-11-17 | Rejeito Fino B |  |  | 2415.982
2024-11-18 | Rejeito Fino B |  |  | 2532.672
2024-11-19 | Rejeito Fino B |  |  | 1853.544
2024-11-20 | Rejeito Fino B |  |  | 2233.264
2024-11-21 | Rejeito Fino B |  |  | 1960.292
2024-11-22 | Rejeito Fino B |  |  | 2279.56
2024-11-23 | Rejeito Fino B |  |  | 2533.896
2024-11-24 | Rejeito Fino B |  |  | 2564.79
2024-11-25 | Rejeito Fino B |  |  | 2564.79
2024-11-26 | Rejeito Fino B |  |  | 1858.73
2024-11-27 | Rejeito Fino B |  |  | 3138.924
2024-11-28 | Rejeito Fino B |  |  | 3080.71
2024-11-29 | Rejeito Fino B |  |  | 2835.08
2024-11-30 | Rejeito Fino B |  |  | 2962.38
2024-12-01 | Rejeito Fino B |  |  | 3168.77
2024-12-02 | Rejeito Fino B |  |  | 3803.218
2024-12-03 | Rejeito Fino B |  |  | 3276.64
2024-12-04 | Rejeito Fino B |  |  | 2796.4
2024-12-05 | Rejeito Fino B |  |  | 2999.932
2024-12-06 | Rejeito Fino B |  |  | 3937.2
2024-12-07 | Rejeito Fino B |  |  | 4376.33
2024-12-08 | Rejeito Fino B |  |  | 4035.93
2024-12-09 | Rejeito Fino B |  |  | 3594.16
2024-12-10 | Rejeito Fino B |  |  | 3883.49
2024-12-11 | Rejeito Fino B |  |  | 2886.34
2024-12-12 | Rejeito Fino B |  |  | 1570.46
2024-12-13 | Rejeito Fino B |  |  | 3256.38
2024-12-14 | Rejeito Fino B |  |  | 3636.94
2024-12-15 | Rejeito Fino B |  |  | 3677.27
2024-12-16 | Rejeito Fino B |  |  | 3566.56
2024-12-17 | Rejeito Fino B |  |  | 3237.41
2024-12-18 | Rejeito Fino B |  |  | 3887.47
2024-12-19 | Rejeito Fino B |  |  | 4243.02
2024-12-20 | Rejeito Fino B |  |  | 3908.89
2024-12-21 | Rejeito Fino B |  |  | 3864.66
2024-12-22 | Rejeito Fino B |  |  | 3182.84
2024-12-23 | Rejeito Fino B |  |  | 2250.29
2024-12-24 | Rejeito Fino B |  |  | 3301.51
2024-12-25 | Rejeito Fino B |  |  | 4211.9
2024-12-26 | Rejeito Fino B |  |  | 1845.82
2024-12-27 | Rejeito Fino B |  |  | 2909.96
2024-12-28 | Rejeito Fino B |  |  | 3658.21
2024-12-29 | Rejeito Fino B |  |  | 2906.23
2024-12-30 | Rejeito Fino B |  |  | 2632.17
2024-12-31 | Rejeito Fino B |  |  | 3436.22
2025-01-01 | Rejeito Fino B |  |  | 716.21
2025-01-02 | Rejeito Fino B |  |  | 2594.25
2025-01-03 | Rejeito Fino B |  |  | 2580.06
2025-01-04 | Rejeito Fino B |  |  | 2148.23
2025-01-05 | Rejeito Fino B |  |  | 2826.77
2025-01-06 | Rejeito Fino B |  |  | 3209.66
2025-01-07 | Rejeito Fino B |  |  | 3102.4
2025-01-08 | Rejeito Fino B |  |  | 3478.14
2025-01-09 | Rejeito Fino B |  |  | 3243.34
2025-01-10 | Rejeito Fino B |  |  | 3439.35
2025-01-11 | Rejeito Fino B |  |  | 3550.58
2025-01-12 | Rejeito Fino B |  |  | 2661.25
2025-01-13 | Rejeito Fino B |  |  | 2724.4
2025-01-14 | Rejeito Fino B |  |  | 2995.61
2025-01-15 | Rejeito Fino B |  |  | 2896.73
2025-01-16 | Rejeito Fino B |  |  | 2070.39
2025-01-17 | Rejeito Fino B |  |  | 769.77
2025-01-18 | Rejeito Fino B |  |  | 2153.01
2025-01-19 | Rejeito Fino B |  |  | 2852.76
2025-01-20 | Rejeito Fino B |  |  | 3793.232
2025-01-21 | Rejeito Fino B |  |  | 4243.45
2025-01-22 | Rejeito Fino B |  |  | 3887.54
2025-01-23 | Rejeito Fino B |  |  | 2899.74
2025-01-24 | Rejeito Fino B |  |  | 3878.79
2025-01-25 | Rejeito Fino B |  |  | 4433.08
2025-01-26 | Rejeito Fino B |  |  | 4305.2
2025-01-27 | Rejeito Fino B |  |  | 3747.6
2025-01-28 | Rejeito Fino B |  |  | 3743.86
2025-01-29 | Rejeito Fino B |  |  | 2779.68
2025-01-30 | Rejeito Fino B |  |  | 3643.942
2025-01-31 | Rejeito Fino B |  |  | 2961.6
2025-02-01 | Rejeito Fino B |  |  | 3929.38
2025-02-02 | Rejeito Fino B |  |  | 3248.12
2025-02-03 | Rejeito Fino B |  |  | 3978.13
2025-02-04 | Rejeito Fino B |  |  | 3072.52
2025-02-05 | Rejeito Fino B |  |  | 3815.06
2025-02-06 | Rejeito Fino B |  |  | 1859.74
2025-02-07 | Rejeito Fino B |  |  | 3974.71
2025-02-08 | Rejeito Fino B |  |  | 3107.7
2025-02-09 | Rejeito Fino B |  |  | 2889.94
2025-02-10 | Rejeito Fino B |  |  | 2310
2025-02-11 | Rejeito Fino B |  |  | 2426.52
2025-02-12 | Rejeito Fino B |  |  | 2337.31
2025-02-13 | Rejeito Fino B |  |  | 3042.98
2025-02-14 | Rejeito Fino B |  |  | 2239.12
2025-02-15 | Rejeito Fino B |  |  | 2156.14
2025-02-16 | Rejeito Fino B |  |  | 3348.47
2025-02-17 | Rejeito Fino B |  |  | 4230.4
2025-02-18 | Rejeito Fino B |  |  | 3977.69
2025-02-19 | Rejeito Fino B |  |  | 2428.11
2025-02-20 | Rejeito Fino B |  |  | 2845.31
2025-02-21 | Rejeito Fino B |  |  | 3019.76
2025-02-22 | Rejeito Fino B |  |  | 2994.23
2025-02-23 | Rejeito Fino B |  |  | 2953
2025-02-24 | Rejeito Fino B |  |  | 3234.71
2025-02-25 | Rejeito Fino B |  |  | 2451.51
2025-02-26 | Rejeito Fino B |  |  | 1684.5
2025-02-27 | Rejeito Fino B |  |  | 3167.27
2025-02-28 | Rejeito Fino B |  |  | 2903.97
2025-03-01 | Rejeito Fino B |  |  | 858.04
2025-03-02 | Rejeito Fino B |  |  | 2020.63
2025-03-03 | Rejeito Fino B |  |  | 2714.97
2025-03-04 | Rejeito Fino B |  |  | 1688.35
2025-03-05 | Rejeito Fino B |  |  | 2245.41
2025-03-06 | Rejeito Fino B |  |  | 2954.3
2025-03-07 | Rejeito Fino B |  |  | 3550.1
2025-03-08 | Rejeito Fino B |  |  | 2691.18
2025-03-09 | Rejeito Fino B |  |  | 3243.92